## SO-ECO01-Trac0-0JRT.1
Date/heure | 41193.4 | Copier-coller les résultats ici |  |  | Les calculs commencent ici
Opérateur
Désignation séries | EXEMPLE1
Désignation éprouvette | EXEMPLE1 | [5 empty] | Module Mpa | Contr rupt Mpa | Contr nom rupt | force rupt N | déf rupt µStr | poisson 1 | mode rupt
Largeur éprouvette | 15.01 | mm |  |  |  |  | 131861.3 | 1997.793 | 1871.45 | 56855.1 | 0.0142503 | 0.3111355 | explosive
Épaisseur éprouvette | 1.896 | mm
Section | inconnu
Vitesse d'essai | 2 | mm/min
L0 - course standard | 50 | mm
Pression / force de serrage | 50 | bar
Pression/force de fermeture | 10 | bar |  |  |  |  | Fmax
Facteur de serrage | 1.5 | bar/kN |  |  |  |  | 56855.1
Module de traction | 128921 | MPa
Coefficient poisson | 0.61817
Résistance à traction | 2015.06 | MPa
Allongement pour résistance à traction | 1.43703 | % |  |  |  |  | sensibilité | 2.27e-06 | 1e-07
Contrainte à rupture | inconnu | [5 empty] | nbr de nbr | 1 | 1 | [7 empty] | 0
Temps d'essai | Course traverse absolue | Course standard | Force standard | Jauge poisson | Déformation latérale | Déf long | Contrainte | ex1 µStr | ex2 µStr | s1 Mpa | s2 Mpa | ey1 µStr | ey2 µStr | ligne e1 | ligne e2 | déf rupt [-] | %flex rupt
s | mm | mm | N | µm/m | m/m | µm/m | Mpa | 0.00100227 | 0.00300002 | 121.3737 | 384.7997 | -0.000311099 | -0.00093267 | 1260 | 4196 | 0.0142503 | #REF!
0 | -499.292 | 0 | 31.0305 | -17.4545 | -1.74545e-05 | 0 | 1.09036 | [9 empty] | #REF!
0.07 | -499.292 | 0.00119918 | 30.5994 | -17.4545 | -1.74545e-05 | 2.39836e-05 | 1.075211
0.12 | -499.292 | 6.03803e-05 | 31.2408 | -17.4545 | -1.74545e-05 | 1.207606e-06 | 1.097749
0.52 | -499.292 | 0.000599543 | 32.3007 | -17.6842 | -1.76842e-05 | 1.199086e-05 | 1.134992
0.67 | -499.292 | 0.000314574 | 33.3038 | -17.9139 | -1.79139e-05 | 6.29148e-06 | 1.17024
0.72 | -499.291 | 0.000628599 | 34.3848 | -18.1435 | -1.81435e-05 | 1.257198e-05 | 1.208224
0.76 | -499.291 | 0.000599035 | 35.4613 | -17.9139 | -1.79139e-05 | 1.19807e-05 | 1.24605
0.785275 | -499.291 | 0.000913482 | 36.7177 | -18.1435 | -1.81435e-05 | 1.826964e-05 | 1.290198
0.795224 | -499.291 | -0.000284333 | 37.3271 | -18.1435 | -1.81435e-05 | -5.68666e-06 | 1.311612
0.805233 | -499.291 | 0.00150857 | 37.7978 | -18.1435 | -1.81435e-05 | 3.01714e-05 | 1.328151
0.815243 | -499.291 | 0.000318389 | 38.4072 | -18.264 | -1.8264e-05 | 6.36778e-06 | 1.349564
0.83 | -499.29 | 0.000598596 | 39.5574 | -18.3732 | -1.83732e-05 | 1.197192e-05 | 1.389981
0.845273 | -499.29 | 0.000314574 | 40.8408 | -18.3732 | -1.83732e-05 | 6.29148e-06 | 1.435077
0.855221 | -499.29 | 0.000913482 | 41.8642 | -18.4931 | -1.84931e-05 | 1.826964e-05 | 1.471038
0.865231 | -499.29 | 0.000314574 | 42.9814 | -18.6029 | -1.86029e-05 | 6.29148e-06 | 1.510294
0.875241 | -499.29 | 0.00151239 | 44.0439 | -18.6029 | -1.86029e-05 | 3.02478e-05 | 1.547629
0.885251 | -499.29 | 0.000314574 | 45.1845 | -18.4823 | -1.84823e-05 | 6.29148e-06 | 1.587707
0.89526 | -499.289 | 0.000314574 | 46.6142 | -18.494 | -1.8494e-05 | 6.29148e-06 | 1.637945
0.90527 | -499.289 | 0.00151239 | 48.3876 | -18.6029 | -1.86029e-05 | 3.02478e-05 | 1.700259
0.915219 | -499.289 | 0.000314574 | 50.0751 | -18.6029 | -1.86029e-05 | 6.29148e-06 | 1.759555
0.925229 | -499.289 | 0.000913482 | 51.8408 | -18.843 | -1.8843e-05 | 1.826964e-05 | 1.821599
0.935238 | -499.289 | 0.000314574 | 53.9033 | -19.0622 | -1.90622e-05 | 6.29148e-06 | 1.894071
0.945248 | -499.289 | 0.00151239 | 55.9814 | -19.0622 | -1.90622e-05 | 3.02478e-05 | 1.967092
0.95 | -499.288 | 0.00094376 | 57.0718 | -19.0622 | -1.90622e-05 | 1.88752e-05 | 2.005407
0.955258 | -499.288 | 0.000314574 | 58.2783 | -19.183 | -1.9183e-05 | 6.29148e-06 | 2.047801
0.96 | -499.288 | 0.000882035 | 59.3516 | -19.2919 | -1.92919e-05 | 1.76407e-05 | 2.085515
0.965268 | -499.288 | 0.00151239 | 60.5439 | -19.4128 | -1.94128e-05 | 3.02478e-05 | 2.127411
0.97 | -499.288 | 0.00151342 | 61.6959 | -19.5215 | -1.95215e-05 | 3.02684e-05 | 2.16789
0.975216 | -499.288 | 0.00151456 | 62.9658 | -19.6413 | -1.96413e-05 | 3.02912e-05 | 2.212512
0.98 | -499.288 | 0.00122835 | 64.2426 | -19.7512 | -1.97512e-05 | 2.4567e-05 | 2.257377
0.985226 | -499.288 | 0.000915657 | 65.6376 | -19.8712 | -1.98712e-05 | 1.831314e-05 | 2.306395
0.99 | -499.288 | 0.00120129 | 66.8225 | -19.9809 | -1.99809e-05 | 2.40258e-05 | 2.34803
0.995236 | -499.288 | 0.00151456 | 68.122 | -19.9809 | -1.99809e-05 | 3.02912e-05 | 2.393693
1 | -499.288 | 0.00122952 | 69.349 | -19.9809 | -1.99809e-05 | 2.45904e-05 | 2.436807
1.00525 | -499.287 | 0.000915657 | 70.7001 | -20.1013 | -2.01013e-05 | 1.831314e-05 | 2.484283
1.01 | -499.287 | 0.00120012 | 72.0434 | -20.2105 | -2.02105e-05 | 2.40024e-05 | 2.531484
1.01526 | -499.287 | 0.00151456 | 73.5283 | -20.2105 | -2.02105e-05 | 3.02912e-05 | 2.583661
1.02 | -499.287 | 0.00123069 | 74.8984 | -20.2105 | -2.02105e-05 | 2.46138e-05 | 2.631804
1.02527 | -499.287 | 0.000915657 | 76.4189 | -20.2105 | -2.02105e-05 | 1.831314e-05 | 2.685232
1.03 | -499.287 | 0.00119895 | 77.8453 | -20.2105 | -2.02105e-05 | 2.3979e-05 | 2.735353
1.03527 | -499.287 | 0.00151456 | 79.4345 | -20.3317 | -2.03317e-05 | 3.02912e-05 | 2.791195
1.04 | -499.287 | 0.00123012 | 80.8593 | -20.4402 | -2.04402e-05 | 2.46024e-05 | 2.84126
1.04522 | -499.286 | 0.000915657 | 82.4345 | -20.5602 | -2.05602e-05 | 1.831314e-05 | 2.89661
1.05 | -499.286 | 0.000915142 | 83.9107 | -20.6699 | -2.06699e-05 | 1.830284e-05 | 2.948481
1.05523 | -499.286 | 0.000914577 | 85.5283 | -20.9102 | -2.09102e-05 | 1.829154e-05 | 3.005321
1.06 | -499.286 | 0.00119977 | 87.0387 | -21.1292 | -2.11292e-05 | 2.39954e-05 | 3.058394
1.06524 | -499.286 | 0.00151348 | 88.7001 | -21.2496 | -2.12496e-05 | 3.02696e-05 | 3.116772
1.07 | -499.286 | 0.00122888 | 90.3708 | -21.3589 | -2.13589e-05 | 2.45776e-05 | 3.175478
1.07525 | -499.286 | 0.000914577 | 92.2158 | -21.6001 | -2.16001e-05 | 1.829154e-05 | 3.240308
1.08 | -499.286 | 0.00148262 | 93.7867 | -21.8182 | -2.18182e-05 | 2.96524e-05 | 3.295507
1.08526 | -499.286 | 0.00211239 | 95.5283 | -21.9391 | -2.19391e-05 | 4.22478e-05 | 3.356704
1.09 | -499.285 | 0.00154552 | 97.229 | -22.0478 | -2.20478e-05 | 3.09104e-05 | 3.416464
1.09527 | -499.285 | 0.000914577 | 99.122 | -22.1689 | -2.21689e-05 | 1.829154e-05 | 3.48298
1.1 | -499.285 | 0.00148375 | 100.852 | -22.2775 | -2.22775e-05 | 2.9675e-05 | 3.54377
1.10522 | -499.285 | 0.00211239 | 102.763 | -22.5173 | -2.25173e-05 | 4.22478e-05 | 3.610919
1.11 | -499.285 | 0.00182829 | 104.553 | -22.7368 | -2.27368e-05 | 3.65658e-05 | 3.673817
1.11523 | -499.285 | 0.0015173 | 106.513 | -22.857 | -2.2857e-05 | 3.0346e-05 | 3.742688
1.12 | -499.285 | 0.00151601 | 108.359 | -22.9665 | -2.29665e-05 | 3.03202e-05 | 3.807553
1.12524 | -499.284 | 0.00151459 | 110.388 | -23.0869 | -2.30869e-05 | 3.02918e-05 | 3.878849
1.13 | -499.284 | 0.00208409 | 112.252 | -23.1962 | -2.31962e-05 | 4.16818e-05 | 3.944347
1.13525 | -499.284 | 0.0027124 | 114.31 | -23.3168 | -2.33168e-05 | 5.4248e-05 | 4.016661
1.14 | -499.284 | 0.00243004 | 116.326 | -23.4258 | -2.34258e-05 | 4.86008e-05 | 4.0875
1.14526 | -499.284 | 0.00211731 | 118.56 | -23.5466 | -2.35466e-05 | 4.23462e-05 | 4.165999
1.15 | -499.284 | 0.00211602 | 120.587 | -23.6555 | -2.36555e-05 | 4.23204e-05 | 4.237224
1.15527 | -499.284 | 0.00211458 | 122.841 | -23.7765 | -2.37765e-05 | 4.22916e-05 | 4.316426
1.16 | -499.284 | 0.00182985 | 124.995 | -23.8852 | -2.38852e-05 | 3.6597e-05 | 4.392114
1.16522 | -499.283 | 0.00151567 | 127.372 | -24.1249 | -2.41249e-05 | 3.03134e-05 | 4.475638
1.17 | -499.283 | 0.00208781 | 129.447 | -24.3445 | -2.43445e-05 | 4.17562e-05 | 4.54855
1.17523 | -499.283 | 0.00271349 | 131.716 | -24.4646 | -2.44646e-05 | 5.42698e-05 | 4.628279
1.18 | -499.283 | 0.00214252 | 133.965 | -24.5742 | -2.45742e-05 | 4.28504e-05 | 4.707305
1.18524 | -499.283 | 0.00151567 | 136.435 | -24.8148 | -2.48148e-05 | 3.03134e-05 | 4.794096
1.19 | -499.283 | 0.00179876 | 138.649 | -25.0335 | -2.50335e-05 | 3.59752e-05 | 4.871893
1.19525 | -499.282 | 0.00211077 | 141.091 | -25.0335 | -2.50335e-05 | 4.22154e-05 | 4.9577
1.2 | -499.282 | 0.00211257 | 143.45 | -25.0335 | -2.50335e-05 | 4.22514e-05 | 5.040592
1.20526 | -499.282 | 0.00211457 | 146.06 | -25.3958 | -2.53958e-05 | 4.22914e-05 | 5.132303
1.21 | -499.282 | 0.00211457 | 148.443 | -25.7225 | -2.57225e-05 | 4.22914e-05 | 5.216037
1.21527 | -499.282 | 0.00211457 | 151.091 | -25.9644 | -2.59644e-05 | 4.22914e-05 | 5.309084
1.22 | -499.282 | 0.00239946 | 153.484 | -26.1818 | -2.61818e-05 | 4.79892e-05 | 5.39317
1.22522 | -499.282 | 0.00271348 | 156.122 | -26.4214 | -2.64214e-05 | 5.42696e-05 | 5.485865
1.23 | -499.281 | 0.002714 | 158.556 | -26.6411 | -2.66411e-05 | 5.428e-05 | 5.571391
1.23523 | -499.281 | 0.00271457 | 161.216 | -27.0012 | -2.70012e-05 | 5.42914e-05 | 5.664859
1.24 | -499.281 | 0.00328583 | 163.66 | -27.3301 | -2.73301e-05 | 6.57166e-05 | 5.750737
1.24524 | -499.281 | 0.00391238 | 166.341 | -27.4504 | -2.74504e-05 | 7.82476e-05 | 5.844943
1.25 | -499.281 | 0.00305907 | 168.81 | -27.5598 | -2.75598e-05 | 6.11814e-05 | 5.9317
1.25525 | -499.281 | 0.00211948 | 171.528 | -27.8008 | -2.78008e-05 | 4.23896e-05 | 6.027205
1.26 | -499.28 | 0.00297105 | 174.052 | -28.0191 | -2.80191e-05 | 5.9421e-05 | 6.115895
1.26526 | -499.28 | 0.00391238 | 176.841 | -28.1398 | -2.81398e-05 | 7.82476e-05 | 6.213895
1.27 | -499.28 | 0.00334825 | 179.463 | -28.2488 | -2.82488e-05 | 6.6965e-05 | 6.306028
1.27527 | -499.28 | 0.0027222 | 182.372 | -28.4907 | -2.84907e-05 | 5.4444e-05 | 6.408245
1.28 | -499.28 | 0.00300188 | 185.018 | -28.7081 | -2.87081e-05 | 6.00376e-05 | 6.501221
1.28527 | -499.28 | 0.00331348 | 187.966 | -28.9504 | -2.89504e-05 | 6.62696e-05 | 6.604809
1.29 | -499.279 | 0.003314 | 190.637 | -29.1675 | -2.91675e-05 | 6.628e-05 | 6.698664
1.29522 | -499.279 | 0.00331457 | 193.591 | -29.4074 | -2.94074e-05 | 6.62914e-05 | 6.802462
1.3 | -499.279 | 0.00331457 | 196.185 | -29.6268 | -2.96268e-05 | 6.62914e-05 | 6.893611
1.30523 | -499.279 | 0.00331457 | 199.028 | -29.747 | -2.9747e-05 | 6.62914e-05 | 6.993509
1.31 | -499.279 | 0.00331457 | 201.662 | -29.8565 | -2.98565e-05 | 6.62914e-05 | 7.086064
1.31524 | -499.279 | 0.00331457 | 204.56 | -29.9769 | -2.99769e-05 | 6.62914e-05 | 7.187894
1.32 | -499.278 | 0.00331457 | 207.277 | -30.0861 | -3.00861e-05 | 6.62914e-05 | 7.283365
1.32525 | -499.278 | 0.00331457 | 210.278 | -30.4481 | -3.04481e-05 | 6.62914e-05 | 7.388815
1.33 | -499.278 | 0.00331457 | 213.005 | -30.7751 | -3.07751e-05 | 6.62914e-05 | 7.484638
1.33526 | -499.278 | 0.00331457 | 216.028 | -31.0169 | -3.10169e-05 | 6.62914e-05 | 7.590861
1.34 | -499.278 | 0.00359801 | 218.705 | -31.2345 | -3.12345e-05 | 7.19602e-05 | 7.684926
1.34527 | -499.278 | 0.00391348 | 221.685 | -31.7188 | -3.17188e-05 | 7.82696e-05 | 7.789638
1.35 | -499.277 | 0.003914 | 224.476 | -32.1531 | -3.21531e-05 | 7.828e-05 | 7.887709
1.35522 | -499.277 | 0.00391457 | 227.56 | -32.3929 | -3.23929e-05 | 7.82914e-05 | 7.996076
1.36 | -499.277 | 0.00391457 | 230.334 | -32.6124 | -3.26124e-05 | 7.82914e-05 | 8.093549
1.36523 | -499.277 | 0.00391457 | 233.372 | -32.8527 | -3.28527e-05 | 7.82914e-05 | 8.2003
1.37 | -499.277 | 0.00391457 | 236.126 | -33.0718 | -3.30718e-05 | 7.82914e-05 | 8.297071
1.37524 | -499.277 | 0.00391457 | 239.153 | -33.4329 | -3.34329e-05 | 7.82914e-05 | 8.403434
1.38 | -499.276 | 0.00419933 | 241.872 | -33.7608 | -3.37608e-05 | 8.39866e-05 | 8.498975
1.38525 | -499.276 | 0.00451348 | 244.872 | -33.8814 | -3.38814e-05 | 9.02696e-05 | 8.60439
1.39 | -499.276 | 0.00422931 | 247.645 | -33.9904 | -3.39904e-05 | 8.45862e-05 | 8.701829
1.39526 | -499.276 | 0.00391457 | 250.716 | -34.2321 | -3.42321e-05 | 7.82914e-05 | 8.809739
1.4 | -499.276 | 0.00419816 | 253.527 | -34.4498 | -3.44498e-05 | 8.39632e-05 | 8.908512
1.40527 | -499.276 | 0.00451348 | 256.653 | -34.6918 | -3.46918e-05 | 9.02696e-05 | 9.018355
1.41 | -499.275 | 0.004514 | 259.372 | -34.9091 | -3.49091e-05 | 9.028e-05 | 9.113896
1.41522 | -499.275 | 0.00451457 | 262.372 | -35.1488 | -3.51488e-05 | 9.02914e-05 | 9.219311
1.42 | -499.275 | 0.00451457 | 265.133 | -35.3684 | -3.53684e-05 | 9.02914e-05 | 9.316328
1.42523 | -499.275 | 0.00451457 | 268.153 | -35.6086 | -3.56086e-05 | 9.02914e-05 | 9.422446
1.43 | -499.275 | 0.00451457 | 270.835 | -35.8278 | -3.58278e-05 | 9.02914e-05 | 9.516686
1.43524 | -499.275 | 0.00451457 | 273.778 | -36.0684 | -3.60684e-05 | 9.02914e-05 | 9.620099
1.44 | -499.274 | 0.00451457 | 276.588 | -36.2871 | -3.62871e-05 | 9.02914e-05 | 9.718837
1.44525 | -499.274 | 0.00451457 | 279.685 | -36.6487 | -3.66487e-05 | 9.02914e-05 | 9.827661
1.45 | -499.274 | 0.00451457 | 282.399 | -36.9761 | -3.69761e-05 | 9.02914e-05 | 9.923026
1.45526 | -499.274 | 0.00451457 | 285.403 | -37.2176 | -3.72176e-05 | 9.02914e-05 | 10.02858
1.46 | -499.274 | 0.00451457 | 288.083 | -37.4354 | -3.74354e-05 | 9.02914e-05 | 10.12275
1.46527 | -499.274 | 0.00451457 | 291.06 | -37.6774 | -3.76774e-05 | 9.02914e-05 | 10.22736
1.47 | -499.273 | 0.00479946 | 293.78 | -37.8947 | -3.78947e-05 | 9.59892e-05 | 10.32294
1.47522 | -499.273 | 0.00511348 | 296.778 | -38.2541 | -3.82541e-05 | 0.0001022696 | 10.42828
1.48 | -499.273 | 0.005114 | 299.526 | -38.5837 | -3.85837e-05 | 0.00010228 | 10.52484
1.48523 | -499.273 | 0.00511457 | 302.528 | -38.9438 | -3.89438e-05 | 0.0001022914 | 10.63033
1.49 | -499.273 | 0.00511457 | 305.3 | -39.2727 | -3.92727e-05 | 0.0001022914 | 10.72773
1.49524 | -499.273 | 0.00511457 | 308.341 | -39.5132 | -3.95132e-05 | 0.0001022914 | 10.83458
1.5 | -499.272 | 0.00511457 | 311.167 | -39.7321 | -3.97321e-05 | 0.0001022914 | 10.93389
1.50525 | -499.272 | 0.00511457 | 314.278 | -39.973 | -3.9973e-05 | 0.0001022914 | 11.0432
1.51 | -499.272 | 0.00539903 | 317.173 | -40.1914 | -4.01914e-05 | 0.0001079806 | 11.14493
1.51526 | -499.272 | 0.00571348 | 320.372 | -40.4328 | -4.04328e-05 | 0.0001142696 | 11.25733
1.52 | -499.272 | 0.00542961 | 323.157 | -40.6507 | -4.06507e-05 | 0.0001085922 | 11.35519
1.52527 | -499.272 | 0.00511457 | 326.247 | -40.7716 | -4.07716e-05 | 0.0001022914 | 11.46377
1.53 | -499.271 | 0.00511457 | 329.115 | -40.8804 | -4.08804e-05 | 0.0001022914 | 11.56455
1.53527 | -499.271 | 0.00511457 | 332.31 | -41.2438 | -4.12438e-05 | 0.0001022914 | 11.67681
1.54 | -499.271 | 0.00539902 | 335.1 | -41.5694 | -4.15694e-05 | 0.0001079804 | 11.77485
1.54522 | -499.271 | 0.00571348 | 338.185 | -41.8093 | -4.18093e-05 | 0.0001142696 | 11.88325
1.55 | -499.271 | 0.00542771 | 340.958 | -42.0287 | -4.20287e-05 | 0.0001085542 | 11.98069
1.55523 | -499.271 | 0.00511457 | 343.997 | -42.3893 | -4.23893e-05 | 0.0001022914 | 12.08748
1.56 | -499.27 | 0.00539976 | 346.78 | -42.7177 | -4.27177e-05 | 0.0001079952 | 12.18527
1.56524 | -499.27 | 0.00571348 | 349.841 | -42.7177 | -4.27177e-05 | 0.0001142696 | 12.29282
1.57 | -499.27 | 0.005714 | 352.618 | -42.7177 | -4.27177e-05 | 0.00011428 | 12.3904
1.57525 | -499.27 | 0.00571457 | 355.685 | -43.0796 | -4.30796e-05 | 0.0001142914 | 12.49817
1.58 | -499.27 | 0.00571457 | 358.441 | -43.4067 | -4.34067e-05 | 0.0001142914 | 12.59501
1.58526 | -499.27 | 0.00571457 | 361.497 | -43.6484 | -4.36484e-05 | 0.0001142914 | 12.7024
1.59 | -499.269 | 0.00571457 | 364.218 | -43.866 | -4.3866e-05 | 0.0001142914 | 12.79801
1.59527 | -499.269 | 0.00571457 | 367.247 | -44.2293 | -4.42293e-05 | 0.0001142914 | 12.90444
1.6 | -499.269 | 0.00571457 | 369.964 | -44.555 | -4.4555e-05 | 0.0001142914 | 12.99991
1.60522 | -499.269 | 0.00571457 | 372.966 | -44.7949 | -4.47949e-05 | 0.0001142914 | 13.1054
1.61 | -499.269 | 0.0060005 | 375.591 | -45.0144 | -4.50144e-05 | 0.00012001 | 13.19764
1.61523 | -499.269 | 0.00631348 | 378.466 | -45.2546 | -4.52546e-05 | 0.0001262696 | 13.29866
1.62 | -499.268 | 0.006314 | 381.19 | -45.4737 | -4.54737e-05 | 0.00012628 | 13.39438
1.62524 | -499.268 | 0.00631457 | 384.185 | -45.8348 | -4.58348e-05 | 0.0001262914 | 13.49961
1.63 | -499.268 | 0.00631457 | 386.963 | -46.1627 | -4.61627e-05 | 0.0001262914 | 13.59723
1.63525 | -499.268 | 0.00631457 | 390.028 | -46.4039 | -4.64039e-05 | 0.0001262914 | 13.70493
1.64 | -499.268 | 0.00631457 | 392.786 | -46.622 | -4.6622e-05 | 0.0001262914 | 13.80184
1.64526 | -499.268 | 0.00631457 | 395.841 | -46.8636 | -4.68636e-05 | 0.0001262914 | 13.90919
1.65 | -499.267 | 0.00631457 | 398.623 | -47.0813 | -4.70813e-05 | 0.0001262914 | 14.00694
1.65527 | -499.267 | 0.00631457 | 401.716 | -47.3234 | -4.73234e-05 | 0.0001262914 | 14.11562
1.66 | -499.267 | 0.00631457 | 404.553 | -47.5407 | -4.75407e-05 | 0.0001262914 | 14.21531
1.66522 | -499.267 | 0.00631457 | 407.685 | -47.9002 | -4.79002e-05 | 0.0001262914 | 14.32537
1.67 | -499.267 | 0.00631457 | 410.431 | -48.2297 | -4.82297e-05 | 0.0001262914 | 14.42186
1.67523 | -499.267 | 0.00631457 | 413.435 | -48.4698 | -4.84698e-05 | 0.0001262914 | 14.52741
1.68 | -499.266 | 0.00660006 | 416.265 | -48.689 | -4.8689e-05 | 0.0001320012 | 14.62685
1.68524 | -499.266 | 0.00691348 | 419.372 | -48.8093 | -4.88093e-05 | 0.0001382696 | 14.73603
1.69 | -499.266 | 0.00662858 | 422.196 | -48.9187 | -4.89187e-05 | 0.0001325716 | 14.83526
1.69525 | -499.266 | 0.00631457 | 425.31 | -49.1597 | -4.91597e-05 | 0.0001262914 | 14.94468
1.7 | -499.266 | 0.0068832 | 428.113 | -49.378 | -4.9378e-05 | 0.000137664 | 15.04317
1.70526 | -499.266 | 0.00751239 | 431.216 | -49.7403 | -4.97403e-05 | 0.0001502478 | 15.15221
1.71 | -499.265 | 0.00723047 | 434.132 | -50.067 | -5.0067e-05 | 0.0001446094 | 15.25467
1.71527 | -499.265 | 0.0069173 | 437.372 | -50.3089 | -5.03089e-05 | 0.000138346 | 15.36852
1.72 | -499.265 | 0.00691601 | 440.211 | -50.5263 | -5.05263e-05 | 0.0001383202 | 15.46827
1.72522 | -499.265 | 0.00691458 | 443.341 | -50.7659 | -5.07659e-05 | 0.0001382916 | 15.57826
1.73 | -499.265 | 0.00691458 | 446.148 | -50.9856 | -5.09856e-05 | 0.0001382916 | 15.67689
1.73523 | -499.265 | 0.00691457 | 449.216 | -51.3457 | -5.13457e-05 | 0.0001382914 | 15.78469
1.74 | -499.264 | 0.0072002 | 452.062 | -51.6746 | -5.16746e-05 | 0.000144004 | 15.8847
1.74524 | -499.264 | 0.00751348 | 455.185 | -52.0354 | -5.20354e-05 | 0.0001502696 | 15.99444
1.75 | -499.264 | 0.007514 | 458.025 | -52.3636 | -5.23636e-05 | 0.00015028 | 16.09423
1.75525 | -499.264 | 0.00751457 | 461.153 | -52.6046 | -5.26046e-05 | 0.0001502914 | 16.20414
1.76 | -499.264 | 0.00751457 | 464.003 | -52.823 | -5.2823e-05 | 0.0001502914 | 16.30429
1.76526 | -499.264 | 0.00751457 | 467.153 | -53.0644 | -5.30644e-05 | 0.0001502914 | 16.41497
1.77 | -499.263 | 0.00751457 | 470.056 | -53.2823 | -5.32823e-05 | 0.0001502914 | 16.51698
1.77527 | -499.263 | 0.00751457 | 473.278 | -53.5241 | -5.35241e-05 | 0.0001502914 | 16.63019
1.78 | -499.263 | 0.00751457 | 476.057 | -53.7416 | -5.37416e-05 | 0.0001502914 | 16.72784
1.78527 | -499.263 | 0.00751457 | 479.153 | -53.9839 | -5.39839e-05 | 0.0001502914 | 16.83663
1.79 | -499.263 | 0.00751457 | 481.913 | -54.201 | -5.4201e-05 | 0.0001502914 | 16.93361
1.79527 | -499.263 | 0.00751457 | 484.994 | -54.4433 | -5.44433e-05 | 0.0001502914 | 17.04187
1.8 | -499.262 | 0.00779902 | 487.755 | -54.6603 | -5.46603e-05 | 0.0001559804 | 17.13889
1.80522 | -499.262 | 0.00811348 | 490.807 | -55.0202 | -5.50202e-05 | 0.0001622696 | 17.24613
1.81 | -499.262 | 0.00782771 | 493.491 | -55.3493 | -5.53493e-05 | 0.0001565542 | 17.34044
1.81523 | -499.262 | 0.00751457 | 496.432 | -55.5897 | -5.55897e-05 | 0.0001502914 | 17.44379
1.82 | -499.262 | 0.00779977 | 499.229 | -55.8086 | -5.58086e-05 | 0.0001559954 | 17.54207
1.82524 | -499.262 | 0.00811348 | 502.307 | -56.0495 | -5.60495e-05 | 0.0001622696 | 17.65022
1.83 | -499.261 | 0.00782887 | 505.084 | -56.2679 | -5.62679e-05 | 0.0001565774 | 17.7478
1.83525 | -499.261 | 0.00751457 | 508.15 | -56.5092 | -5.65092e-05 | 0.0001502914 | 17.85554
1.84 | -499.261 | 0.00808262 | 510.966 | -56.7273 | -5.67273e-05 | 0.0001616524 | 17.95449
1.84526 | -499.261 | 0.00871239 | 514.088 | -56.969 | -5.6969e-05 | 0.0001742478 | 18.06419
1.85 | -499.261 | 0.00843076 | 516.809 | -57.1866 | -5.71866e-05 | 0.0001686152 | 18.1598
1.85527 | -499.261 | 0.0081173 | 519.838 | -57.5499 | -5.75499e-05 | 0.000162346 | 18.26623
1.86 | -499.26 | 0.00840007 | 522.541 | -57.8756 | -5.78756e-05 | 0.0001680014 | 18.36121
1.86522 | -499.26 | 0.00871239 | 525.525 | -58.1154 | -5.81154e-05 | 0.0001742478 | 18.46606
1.87 | -499.26 | 0.00871343 | 528.271 | -58.3349 | -5.83349e-05 | 0.0001742686 | 18.56255
1.87523 | -499.26 | 0.00871456 | 531.275 | -58.6953 | -5.86953e-05 | 0.0001742912 | 18.66811
1.88 | -499.26 | 0.00871457 | 534.045 | -59.0239 | -5.90239e-05 | 0.0001742914 | 18.76544
1.88524 | -499.26 | 0.00871457 | 537.088 | -59.2647 | -5.92647e-05 | 0.0001742914 | 18.87237
1.89 | -499.259 | 0.00871457 | 539.896 | -59.4833 | -5.94833e-05 | 0.0001742914 | 18.97104
1.89525 | -499.259 | 0.00871457 | 542.994 | -59.7244 | -5.97244e-05 | 0.0001742914 | 19.0799
1.9 | -499.259 | 0.00871457 | 545.737 | -59.9426 | -5.99426e-05 | 0.0001742914 | 19.17628
1.90526 | -499.259 | 0.00871457 | 548.775 | -60.0634 | -6.00634e-05 | 0.0001742914 | 19.28303
1.91 | -499.259 | 0.00871457 | 551.587 | -60.1722 | -6.01722e-05 | 0.0001742914 | 19.38184
1.91527 | -499.259 | 0.00871457 | 554.713 | -60.5354 | -6.05354e-05 | 0.0001742914 | 19.49168
1.92 | -499.258 | 0.00871457 | 557.476 | -60.8612 | -6.08612e-05 | 0.0001742914 | 19.58877
1.92522 | -499.258 | 0.00871457 | 560.525 | -61.2208 | -6.12208e-05 | 0.0001742914 | 19.69591
1.93 | -499.258 | 0.00900064 | 563.376 | -61.5502 | -6.15502e-05 | 0.0001800128 | 19.79609
1.93523 | -499.258 | 0.00931348 | 566.494 | -61.6703 | -6.16703e-05 | 0.0001862696 | 19.90565
1.94 | -499.258 | 0.009028 | 569.295 | -61.7799 | -6.17799e-05 | 0.00018056 | 20.00407
1.94524 | -499.258 | 0.00871457 | 572.369 | -62.1408 | -6.21408e-05 | 0.0001742914 | 20.11208
1.95 | -499.257 | 0.00871457 | 575.179 | -62.4689 | -6.24689e-05 | 0.0001742914 | 20.21082
1.95525 | -499.257 | 0.00871457 | 578.275 | -62.71 | -6.271e-05 | 0.0001742914 | 20.31961
1.96 | -499.257 | 0.00899889 | 581.02 | -62.9282 | -6.29282e-05 | 0.0001799778 | 20.41607
1.96526 | -499.257 | 0.00931348 | 584.057 | -63.1697 | -6.31697e-05 | 0.0001862696 | 20.52278
1.97 | -499.257 | 0.00902975 | 586.796 | -63.3876 | -6.33876e-05 | 0.000180595 | 20.61902
1.97527 | -499.257 | 0.00871457 | 589.838 | -63.6295 | -6.36295e-05 | 0.0001742914 | 20.72592
1.98 | -499.256 | 0.00899946 | 592.618 | -63.8469 | -6.38469e-05 | 0.0001799892 | 20.8236
1.98522 | -499.256 | 0.00931348 | 595.682 | -64.0865 | -6.40865e-05 | 0.0001862696 | 20.93126
1.99 | -499.256 | 0.009314 | 598.415 | -64.3062 | -6.43062e-05 | 0.00018628 | 21.0273
1.99523 | -499.256 | 0.00931457 | 601.4 | -64.6663 | -6.46663e-05 | 0.0001862914 | 21.13218
2 | -499.256 | 0.0096002 | 604.173 | -64.9952 | -6.49952e-05 | 0.000192004 | 21.22962
2.00524 | -499.256 | 0.00991348 | 607.213 | -65.2357 | -6.52357e-05 | 0.0001982696 | 21.33644
2.01 | -499.255 | 0.00963025 | 609.935 | -65.4545 | -6.54545e-05 | 0.000192605 | 21.43209
2.01525 | -499.255 | 0.00931838 | 612.932 | -65.6955 | -6.56955e-05 | 0.0001863676 | 21.5374
2.02 | -499.255 | 0.00960103 | 615.752 | -65.9139 | -6.59139e-05 | 0.0001920206 | 21.63649
2.02526 | -499.255 | 0.00991348 | 618.869 | -66.276 | -6.6276e-05 | 0.0001982696 | 21.74602
2.03 | -499.255 | 0.009914 | 621.609 | -66.6029 | -6.66029e-05 | 0.00019828 | 21.8423
2.03527 | -499.255 | 0.00991457 | 624.65 | -66.8447 | -6.68447e-05 | 0.0001982914 | 21.94915
2.04 | -499.254 | 0.00991457 | 627.415 | -67.0622 | -6.70622e-05 | 0.0001982914 | 22.04631
2.04527 | -499.254 | 0.00991457 | 630.494 | -67.3045 | -6.73045e-05 | 0.0001982914 | 22.1545
2.05 | -499.254 | 0.00991457 | 633.299 | -67.5215 | -6.75215e-05 | 0.0001982914 | 22.25306
2.05522 | -499.254 | 0.00991457 | 636.4 | -67.7615 | -6.77615e-05 | 0.0001982914 | 22.36203
2.06 | -499.254 | 0.00991457 | 639.338 | -67.9809 | -6.79809e-05 | 0.0001982914 | 22.46526
2.06523 | -499.254 | 0.00991457 | 642.557 | -68.2213 | -6.82213e-05 | 0.0001982914 | 22.57837
2.07 | -499.253 | 0.0101998 | 645.444 | -68.4402 | -6.84402e-05 | 0.000203996 | 22.67982
2.07524 | -499.253 | 0.0105135 | 648.619 | -68.8015 | -6.88015e-05 | 0.00021027 | 22.79138
2.08 | -499.253 | 0.0102289 | 651.47 | -69.1292 | -6.91292e-05 | 0.000204578 | 22.89156
2.08525 | -499.253 | 0.00991457 | 654.619 | -69.3705 | -6.93705e-05 | 0.0001982914 | 23.00221
2.09 | -499.253 | 0.0101986 | 657.376 | -69.5885 | -6.95885e-05 | 0.000203972 | 23.09909
2.09526 | -499.253 | 0.0105135 | 660.432 | -69.8303 | -6.98303e-05 | 0.00021027 | 23.20647
2.1 | -499.252 | 0.01023 | 663.168 | -70.0479 | -7.00479e-05 | 0.0002046 | 23.30261
2.10527 | -499.252 | 0.00991457 | 666.213 | -70.29 | -7.029e-05 | 0.0001982914 | 23.4096
2.11 | -499.252 | 0.0101992 | 669.019 | -70.5072 | -7.05072e-05 | 0.000203984 | 23.5082
2.11522 | -499.252 | 0.0105135 | 672.119 | -70.747 | -7.0747e-05 | 0.00021027 | 23.61713
2.12 | -499.252 | 0.010514 | 674.82 | -70.9665 | -7.09665e-05 | 0.00021028 | 23.71204
2.12523 | -499.252 | 0.0105146 | 677.775 | -71.3269 | -7.13269e-05 | 0.000210292 | 23.81587
2.13 | -499.251 | 0.0105146 | 680.515 | -71.6555 | -7.16555e-05 | 0.000210292 | 23.91215
2.13524 | -499.251 | 0.0105146 | 683.525 | -72.0166 | -7.20166e-05 | 0.000210292 | 24.01792
2.14 | -499.251 | 0.0107993 | 686.274 | -72.3445 | -7.23445e-05 | 0.000215986 | 24.11451
2.14525 | -499.251 | 0.0111135 | 689.307 | -72.5857 | -7.25857e-05 | 0.00022227 | 24.22109
2.15 | -499.251 | 0.011114 | 692.065 | -72.8038 | -7.28038e-05 | 0.00022228 | 24.318
2.15526 | -499.251 | 0.0111146 | 695.119 | -73.0455 | -7.30455e-05 | 0.000222292 | 24.42531
2.16 | -499.25 | 0.0111146 | 697.842 | -73.2632 | -7.32632e-05 | 0.000222292 | 24.52099
2.16527 | -499.25 | 0.0111146 | 700.869 | -73.5052 | -7.35052e-05 | 0.000222292 | 24.62736
2.17 | -499.25 | 0.0111146 | 703.573 | -73.7225 | -7.37225e-05 | 0.000222292 | 24.72237
2.17522 | -499.25 | 0.0111146 | 706.557 | -73.9622 | -7.39622e-05 | 0.000222292 | 24.82722
2.18 | -499.25 | 0.0111146 | 709.318 | -74.1818 | -7.41818e-05 | 0.000222292 | 24.92424
2.18523 | -499.25 | 0.0111146 | 712.338 | -74.422 | -7.4422e-05 | 0.000222292 | 25.03036
2.19 | -499.249 | 0.0111146 | 715.124 | -74.6412 | -7.46412e-05 | 0.000222292 | 25.12825
2.19524 | -499.249 | 0.0111146 | 718.182 | -74.8818 | -7.48818e-05 | 0.000222292 | 25.23571
2.2 | -499.249 | 0.0111146 | 721.006 | -75.1005 | -7.51005e-05 | 0.000222292 | 25.33494
2.20525 | -499.249 | 0.0111146 | 724.119 | -75.3415 | -7.53415e-05 | 0.000222292 | 25.44432
2.21 | -499.249 | 0.0113989 | 726.953 | -75.5598 | -7.55598e-05 | 0.000227978 | 25.54391
2.21526 | -499.249 | 0.0117135 | 730.088 | -75.8013 | -7.58013e-05 | 0.00023427 | 25.65406
2.22 | -499.248 | 0.0114298 | 732.856 | -76.0191 | -7.60191e-05 | 0.000228596 | 25.75133
2.22527 | -499.248 | 0.0111146 | 735.932 | -76.3821 | -7.63821e-05 | 0.000222292 | 25.85941
2.23 | -499.248 | 0.0113995 | 738.697 | -76.7081 | -7.67081e-05 | 0.00022799 | 25.95657
2.23522 | -499.248 | 0.0117135 | 741.744 | -76.8279 | -7.68279e-05 | 0.00023427 | 26.06364
2.24 | -499.248 | 0.011714 | 744.492 | -76.9378 | -7.69378e-05 | 0.00023428 | 26.1602
2.24523 | -499.248 | 0.0117146 | 747.494 | -77.4179 | -7.74179e-05 | 0.000234292 | 26.26568
2.25 | -499.247 | 0.0117146 | 750.237 | -77.8565 | -7.78565e-05 | 0.000234292 | 26.36207
2.25524 | -499.247 | 0.0117146 | 753.244 | -78.097 | -7.8097e-05 | 0.000234292 | 26.46773
2.26 | -499.247 | 0.0117146 | 755.906 | -78.3158 | -7.83158e-05 | 0.000234292 | 26.56127
2.26525 | -499.247 | 0.0117146 | 758.838 | -78.5567 | -7.85567e-05 | 0.000234292 | 26.66429
2.27 | -499.247 | 0.0117146 | 761.599 | -78.7751 | -7.87751e-05 | 0.000234292 | 26.76131
2.27526 | -499.247 | 0.0117146 | 764.65 | -79.0165 | -7.90165e-05 | 0.000234292 | 26.86852
2.28 | -499.246 | 0.0117146 | 767.361 | -79.2345 | -7.92345e-05 | 0.000234292 | 26.96378
2.28527 | -499.246 | 0.0117146 | 770.369 | -79.4763 | -7.94763e-05 | 0.000234292 | 27.06947
2.29 | -499.246 | 0.0119979 | 773.148 | -79.6938 | -7.96938e-05 | 0.000239958 | 27.16712
2.29527 | -499.246 | 0.0123135 | 776.244 | -79.9361 | -7.99361e-05 | 0.00024627 | 27.27591
2.3 | -499.246 | 0.012314 | 779.02 | -80.1531 | -8.01531e-05 | 0.00024628 | 27.37345
2.30522 | -499.246 | 0.0123146 | 782.088 | -80.3931 | -8.03931e-05 | 0.000246292 | 27.48126
2.31 | -499.245 | 0.0123146 | 784.861 | -80.6124 | -8.06124e-05 | 0.000246292 | 27.5787
2.31523 | -499.245 | 0.0123146 | 787.9 | -80.973 | -8.0973e-05 | 0.000246292 | 27.68548
2.32 | -499.245 | 0.0123146 | 790.668 | -81.3014 | -8.13014e-05 | 0.000246292 | 27.78274
2.32524 | -499.245 | 0.0123146 | 793.713 | -81.6627 | -8.16627e-05 | 0.000246292 | 27.88974
2.33 | -499.245 | 0.0123146 | 796.49 | -81.9904 | -8.19904e-05 | 0.000246292 | 27.98732
2.33525 | -499.245 | 0.0123146 | 799.557 | -82.1111 | -8.21111e-05 | 0.000246292 | 28.09509
2.34 | -499.244 | 0.0123146 | 802.358 | -82.2201 | -8.22201e-05 | 0.000246292 | 28.19351
2.34526 | -499.244 | 0.0123146 | 805.463 | -82.4618 | -8.24618e-05 | 0.000246292 | 28.30262
2.35 | -499.244 | 0.012598 | 808.14 | -82.6794 | -8.26794e-05 | 0.00025196 | 28.39668
2.35527 | -499.244 | 0.0129135 | 811.119 | -82.9216 | -8.29216e-05 | 0.00025827 | 28.50136
2.36 | -499.244 | 0.0126289 | 813.926 | -83.1388 | -8.31388e-05 | 0.000252578 | 28.59999
2.36522 | -499.244 | 0.0123146 | 817.025 | -83.4985 | -8.34985e-05 | 0.000246292 | 28.70888
2.37 | -499.243 | 0.0126005 | 819.771 | -83.8278 | -8.38278e-05 | 0.00025201 | 28.80537
2.37523 | -499.243 | 0.0129135 | 822.775 | -84.068 | -8.4068e-05 | 0.00025827 | 28.91093
2.38 | -499.243 | 0.012914 | 825.589 | -84.2871 | -8.42871e-05 | 0.00025828 | 29.00981
2.38524 | -499.243 | 0.0129146 | 828.682 | -84.5278 | -8.45278e-05 | 0.000258292 | 29.11849
2.39 | -499.243 | 0.0129146 | 831.49 | -84.7464 | -8.47464e-05 | 0.000258292 | 29.21716
2.39525 | -499.243 | 0.0129146 | 834.588 | -84.9876 | -8.49876e-05 | 0.000258292 | 29.32602
2.4 | -499.242 | 0.0129146 | 837.405 | -85.2057 | -8.52057e-05 | 0.000258292 | 29.425
2.40526 | -499.242 | 0.0129146 | 840.525 | -85.4474 | -8.54474e-05 | 0.000258292 | 29.53464
2.41 | -499.242 | 0.0129146 | 843.292 | -85.6651 | -8.56651e-05 | 0.000258292 | 29.63186
2.41527 | -499.242 | 0.0129146 | 846.369 | -85.9072 | -8.59072e-05 | 0.000258292 | 29.73998
2.42 | -499.242 | 0.0129146 | 849.207 | -86.1244 | -8.61244e-05 | 0.000258292 | 29.83971
2.42522 | -499.242 | 0.0129146 | 852.338 | -86.484 | -8.6484e-05 | 0.000258292 | 29.94972
2.43 | -499.241 | 0.0132006 | 855.114 | -86.8134 | -8.68134e-05 | 0.000264012 | 30.04727
2.43523 | -499.241 | 0.0135135 | 858.15 | -87.0536 | -8.70536e-05 | 0.00027027 | 30.15395
2.44 | -499.241 | 0.013514 | 860.936 | -87.2727 | -8.72727e-05 | 0.00027028 | 30.25184
2.44524 | -499.241 | 0.0135146 | 863.994 | -87.5133 | -8.75133e-05 | 0.000270292 | 30.3593
2.45 | -499.241 | 0.0135146 | 866.819 | -87.7321 | -8.77321e-05 | 0.000270292 | 30.45856
2.45525 | -499.241 | 0.0135146 | 869.932 | -87.9731 | -8.79731e-05 | 0.000270292 | 30.56795
2.46 | -499.24 | 0.0135146 | 872.75 | -88.1914 | -8.81914e-05 | 0.000270292 | 30.66697
2.46526 | -499.24 | 0.0135146 | 875.869 | -88.5537 | -8.85537e-05 | 0.000270292 | 30.77656
2.47 | -499.24 | 0.0135146 | 878.712 | -88.8804 | -8.88804e-05 | 0.000270292 | 30.87646
2.47527 | -499.24 | 0.0135146 | 881.869 | -89.1223 | -8.91223e-05 | 0.000270292 | 30.98739
2.48 | -499.24 | 0.0135146 | 884.575 | -89.3397 | -8.93397e-05 | 0.000270292 | 31.08248
2.48522 | -499.24 | 0.0135146 | 887.557 | -89.5793 | -8.95793e-05 | 0.000270292 | 31.18726
2.49 | -499.239 | 0.0135146 | 890.245 | -89.799 | -8.9799e-05 | 0.000270292 | 31.28171
2.49523 | -499.239 | 0.0135146 | 893.182 | -90.1591 | -9.01591e-05 | 0.000270292 | 31.38491
2.5 | -499.239 | 0.0135146 | 895.864 | -90.488 | -9.0488e-05 | 0.000270292 | 31.47915
2.50524 | -499.239 | 0.0135146 | 898.807 | -90.8488 | -9.08488e-05 | 0.000270292 | 31.58257
2.51 | -499.239 | 0.0137996 | 901.514 | -91.177 | -9.1177e-05 | 0.000275992 | 31.67769
2.51525 | -499.239 | 0.0141135 | 904.494 | -91.418 | -9.1418e-05 | 0.00028227 | 31.7824
2.52 | -499.238 | 0.014114 | 907.225 | -91.6364 | -9.16364e-05 | 0.00028228 | 31.87836
2.52526 | -499.238 | 0.0141146 | 910.244 | -91.7571 | -9.17571e-05 | 0.000282292 | 31.98444
2.53 | -499.238 | 0.0141146 | 912.984 | -91.866 | -9.1866e-05 | 0.000282292 | 32.08072
2.53527 | -499.238 | 0.0141146 | 916.025 | -92.1079 | -9.21079e-05 | 0.000282292 | 32.18758
2.54 | -499.238 | 0.0141146 | 918.79 | -92.3254 | -9.23254e-05 | 0.000282292 | 32.28474
2.54527 | -499.238 | 0.0141146 | 921.869 | -92.5677 | -9.25677e-05 | 0.000282292 | 32.39293
2.55 | -499.237 | 0.014399 | 924.645 | -92.7847 | -9.27847e-05 | 0.00028798 | 32.49047
2.55522 | -499.237 | 0.0147135 | 927.713 | -93.0246 | -9.30246e-05 | 0.00029427 | 32.59827
2.56 | -499.237 | 0.0144277 | 930.457 | -93.244 | -9.3244e-05 | 0.000288554 | 32.69469
2.56523 | -499.237 | 0.0141146 | 933.463 | -93.6046 | -9.36046e-05 | 0.000282292 | 32.80032
2.57 | -499.237 | 0.0143998 | 936.201 | -93.933 | -9.3933e-05 | 0.000287996 | 32.89653
2.57524 | -499.237 | 0.0147135 | 939.213 | -94.2943 | -9.42943e-05 | 0.00029427 | 33.00237
2.58 | -499.236 | 0.014714 | 941.975 | -94.622 | -9.4622e-05 | 0.00029428 | 33.09942
2.58525 | -499.236 | 0.0147146 | 945.025 | -94.8633 | -9.48633e-05 | 0.000294292 | 33.20659
2.59 | -499.236 | 0.0147146 | 947.856 | -95.0813 | -9.50813e-05 | 0.000294292 | 33.30607
2.59526 | -499.236 | 0.0147146 | 950.994 | -95.2022 | -9.52022e-05 | 0.000294292 | 33.41633
2.6 | -499.236 | 0.0147146 | 953.775 | -95.311 | -9.5311e-05 | 0.000294292 | 33.51405
2.60527 | -499.236 | 0.0147146 | 956.869 | -95.5532 | -9.55532e-05 | 0.000294292 | 33.62277
2.61 | -499.235 | 0.0147146 | 959.646 | -95.7703 | -9.57703e-05 | 0.000294292 | 33.72035
2.61522 | -499.235 | 0.0147146 | 962.713 | -96.1301 | -9.61301e-05 | 0.000294292 | 33.82812
2.62 | -499.235 | 0.0147146 | 965.473 | -96.4593 | -9.64593e-05 | 0.000294292 | 33.9251
2.62523 | -499.235 | 0.0147146 | 968.494 | -96.8197 | -9.68197e-05 | 0.000294292 | 34.03125
2.63 | -499.235 | 0.0147146 | 971.234 | -97.1483 | -9.71483e-05 | 0.000294292 | 34.12753
2.63524 | -499.235 | 0.0147146 | 974.244 | -97.3891 | -9.73891e-05 | 0.000294292 | 34.2333
2.64 | -499.234 | 0.0147146 | 976.919 | -97.6077 | -9.76077e-05 | 0.000294292 | 34.32729
2.64525 | -499.234 | 0.0147146 | 979.869 | -97.8488 | -9.78488e-05 | 0.000294292 | 34.43095
2.65 | -499.234 | 0.0149987 | 982.523 | -98.067 | -9.8067e-05 | 0.000299974 | 34.52421
2.65526 | -499.234 | 0.0153135 | 985.463 | -98.3086 | -9.83086e-05 | 0.00030627 | 34.62751
2.66 | -499.234 | 0.015314 | 988.126 | -98.5263 | -9.85263e-05 | 0.00030628 | 34.72109
2.66527 | -499.234 | 0.0153146 | 991.088 | -98.7684 | -9.87684e-05 | 0.000306292 | 34.82517
2.67 | -499.233 | 0.0153146 | 993.777 | -98.9856 | -9.89856e-05 | 0.000306292 | 34.91965
2.67522 | -499.233 | 0.0153146 | 996.744 | -99.2254 | -9.92254e-05 | 0.000306292 | 35.02391
2.68 | -499.233 | 0.0153146 | 999.446 | -99.445 | -9.9445e-05 | 0.000306292 | 35.11885
2.68523 | -499.233 | 0.0153146 | 1002.4 | -99.6851 | -9.96851e-05 | 0.000306292 | 35.22265
2.69 | -499.233 | 0.0153146 | 1005.14 | -99.9043 | -9.99043e-05 | 0.000306292 | 35.31893
2.69524 | -499.233 | 0.0153146 | 1008.15 | -100.265 | -0.000100265 | 0.000306292 | 35.4247
2.7 | -499.232 | 0.0153146 | 1010.86 | -100.593 | -0.000100593 | 0.000306292 | 35.51992
2.70525 | -499.232 | 0.0153146 | 1013.84 | -100.834 | -0.000100834 | 0.000306292 | 35.62463
2.71 | -499.232 | 0.0153146 | 1016.63 | -101.053 | -0.000101053 | 0.000306292 | 35.72267
2.71526 | -499.232 | 0.0153146 | 1019.71 | -101.294 | -0.000101294 | 0.000306292 | 35.83089
2.72 | -499.232 | 0.0153146 | 1022.47 | -101.512 | -0.000101512 | 0.000306292 | 35.92788
2.72527 | -499.232 | 0.0153146 | 1025.53 | -101.754 | -0.000101754 | 0.000306292 | 36.0354
2.73 | -499.231 | 0.0153146 | 1028.32 | -101.971 | -0.000101971 | 0.000306292 | 36.13344
2.73522 | -499.231 | 0.0153146 | 1031.4 | -102.211 | -0.000102211 | 0.000306292 | 36.24166
2.74 | -499.231 | 0.0156008 | 1034.22 | -102.431 | -0.000102431 | 0.000312016 | 36.34075
2.74523 | -499.231 | 0.0159135 | 1037.31 | -102.791 | -0.000102791 | 0.00031827 | 36.44933
2.75 | -499.231 | 0.015914 | 1040.12 | -103.12 | -0.00010312 | 0.00031828 | 36.54807
2.75524 | -499.231 | 0.0159146 | 1043.21 | -103.48 | -0.00010348 | 0.000318292 | 36.65665
2.76 | -499.23 | 0.0159146 | 1045.98 | -103.809 | -0.000103809 | 0.000318292 | 36.75398
2.76525 | -499.23 | 0.0159146 | 1049.03 | -104.05 | -0.00010405 | 0.000318292 | 36.86115
2.77 | -499.23 | 0.0159146 | 1051.82 | -104.268 | -0.000104268 | 0.000318292 | 36.95919
2.77526 | -499.23 | 0.0159146 | 1054.9 | -104.389 | -0.000104389 | 0.000318292 | 37.06741
2.78 | -499.23 | 0.0159146 | 1057.69 | -104.498 | -0.000104498 | 0.000318292 | 37.16545
2.78527 | -499.23 | 0.0159146 | 1060.78 | -104.86 | -0.00010486 | 0.000318292 | 37.27403
2.79 | -499.229 | 0.0159146 | 1063.5 | -105.187 | -0.000105187 | 0.000318292 | 37.3696
2.79527 | -499.229 | 0.0159146 | 1066.53 | -105.308 | -0.000105308 | 0.000318292 | 37.47607
2.8 | -499.229 | 0.016199 | 1069.32 | -105.416 | -0.000105416 | 0.00032398 | 37.57411
2.80522 | -499.229 | 0.0165135 | 1072.4 | -105.656 | -0.000105656 | 0.00033027 | 37.68233
2.81 | -499.229 | 0.016514 | 1075.14 | -105.876 | -0.000105876 | 0.00033028 | 37.77861
2.81523 | -499.229 | 0.0165146 | 1078.15 | -106.236 | -0.000106236 | 0.000330292 | 37.88438
2.82 | -499.228 | 0.0165146 | 1080.87 | -106.565 | -0.000106565 | 0.000330292 | 37.97995
2.82524 | -499.228 | 0.0165146 | 1083.87 | -106.805 | -0.000106805 | 0.000330292 | 38.08537
2.83 | -499.228 | 0.0165146 | 1086.57 | -107.024 | -0.000107024 | 0.000330292 | 38.18024
2.83525 | -499.228 | 0.0165146 | 1089.56 | -107.265 | -0.000107265 | 0.000330292 | 38.28531
2.84 | -499.228 | 0.0165146 | 1092.31 | -107.483 | -0.000107483 | 0.000330292 | 38.38194
2.84526 | -499.228 | 0.0165146 | 1095.37 | -107.846 | -0.000107846 | 0.000330292 | 38.48946
2.85 | -499.227 | 0.0165146 | 1098.16 | -108.172 | -0.000108172 | 0.000330292 | 38.5875
2.85527 | -499.227 | 0.0165146 | 1101.28 | -108.293 | -0.000108293 | 0.000330292 | 38.69713
2.86 | -499.227 | 0.0165146 | 1104.02 | -108.402 | -0.000108402 | 0.000330292 | 38.79341
2.86522 | -499.227 | 0.0165146 | 1107.06 | -108.762 | -0.000108762 | 0.000330292 | 38.90023
2.87 | -499.227 | 0.0165146 | 1109.85 | -109.091 | -0.000109091 | 0.000330292 | 38.99826
2.87523 | -499.227 | 0.0165146 | 1112.9 | -109.451 | -0.000109451 | 0.000330292 | 39.10543
2.88 | -499.226 | 0.0165146 | 1115.68 | -109.78 | -0.00010978 | 0.000330292 | 39.20312
2.88524 | -499.226 | 0.0165146 | 1118.74 | -110.021 | -0.000110021 | 0.000330292 | 39.31064
2.89 | -499.226 | 0.0167993 | 1121.51 | -110.239 | -0.000110239 | 0.000335986 | 39.40798
2.89525 | -499.226 | 0.0171135 | 1124.56 | -110.48 | -0.00011048 | 0.00034227 | 39.51515
2.9 | -499.226 | 0.017114 | 1127.24 | -110.699 | -0.000110699 | 0.00034228 | 39.60932
2.90526 | -499.226 | 0.0171146 | 1130.21 | -110.94 | -0.00011094 | 0.000342292 | 39.71368
2.91 | -499.225 | 0.0171146 | 1132.94 | -111.158 | -0.000111158 | 0.000342292 | 39.80961
2.91527 | -499.225 | 0.0171146 | 1135.96 | -111.4 | -0.0001114 | 0.000342292 | 39.91572
2.92 | -499.225 | 0.0171146 | 1138.65 | -111.617 | -0.000111617 | 0.000342292 | 40.01025
2.92522 | -499.225 | 0.0171146 | 1141.62 | -111.857 | -0.000111857 | 0.000342292 | 40.11461
2.93 | -499.225 | 0.0174006 | 1144.35 | -112.077 | -0.000112077 | 0.000348012 | 40.21053
2.93523 | -499.225 | 0.0177135 | 1147.34 | -112.317 | -0.000112317 | 0.00035427 | 40.3156
2.94 | -499.224 | 0.017428 | 1150.09 | -112.536 | -0.000112536 | 0.00034856 | 40.41223
2.94524 | -499.224 | 0.0171146 | 1153.12 | -112.897 | -0.000112897 | 0.000342292 | 40.5187
2.95 | -499.224 | 0.0171146 | 1155.74 | -113.225 | -0.000113225 | 0.000342292 | 40.61076
2.95525 | -499.224 | 0.0171146 | 1158.62 | -113.466 | -0.000113466 | 0.000342292 | 40.71196
2.96 | -499.224 | 0.0173989 | 1161.33 | -113.684 | -0.000113684 | 0.000347978 | 40.80718
2.96526 | -499.224 | 0.0177135 | 1164.34 | -113.926 | -0.000113926 | 0.00035427 | 40.91295
2.97 | -499.223 | 0.017714 | 1167.05 | -114.144 | -0.000114144 | 0.00035428 | 41.00817
2.97527 | -499.223 | 0.0177146 | 1170.06 | -114.386 | -0.000114386 | 0.000354292 | 41.11394
2.98 | -499.223 | 0.0177146 | 1172.78 | -114.603 | -0.000114603 | 0.000354292 | 41.20952
2.98522 | -499.223 | 0.0177146 | 1175.78 | -114.842 | -0.000114842 | 0.000354292 | 41.31493
2.99 | -499.223 | 0.0177146 | 1178.49 | -115.062 | -0.000115062 | 0.000354292 | 41.41016
2.99523 | -499.223 | 0.0177146 | 1181.46 | -115.302 | -0.000115302 | 0.000354292 | 41.51452
3 | -499.222 | 0.0177146 | 1184.22 | -115.522 | -0.000115522 | 0.000354292 | 41.6115
3.00524 | -499.222 | 0.0177146 | 1187.24 | -115.762 | -0.000115762 | 0.000354292 | 41.71762
3.01 | -499.222 | 0.0177146 | 1189.97 | -115.981 | -0.000115981 | 0.000354292 | 41.81354
3.01525 | -499.222 | 0.0177146 | 1192.96 | -116.222 | -0.000116222 | 0.000354292 | 41.91861
3.02 | -499.222 | 0.0177146 | 1195.71 | -116.44 | -0.00011644 | 0.000354292 | 42.01524
3.02526 | -499.222 | 0.0177146 | 1198.74 | -116.802 | -0.000116802 | 0.000354292 | 42.12171
3.03 | -499.221 | 0.0179984 | 1201.45 | -117.129 | -0.000117129 | 0.000359968 | 42.21693
3.03527 | -499.221 | 0.0183135 | 1204.46 | -117.371 | -0.000117371 | 0.00036627 | 42.3227
3.04 | -499.221 | 0.018314 | 1207.12 | -117.589 | -0.000117589 | 0.00036628 | 42.41617
3.04527 | -499.221 | 0.0183146 | 1210.09 | -117.831 | -0.000117831 | 0.000366292 | 42.52053
3.05 | -499.221 | 0.0183146 | 1212.97 | -118.048 | -0.000118048 | 0.000366292 | 42.62173
3.05522 | -499.221 | 0.0183146 | 1216.15 | -118.408 | -0.000118408 | 0.000366292 | 42.73347
3.06 | -499.22 | 0.0183146 | 1219.01 | -118.737 | -0.000118737 | 0.000366292 | 42.83396
3.06523 | -499.22 | 0.0183146 | 1222.15 | -118.977 | -0.000118977 | 0.000366292 | 42.9443
3.07 | -499.22 | 0.0183146 | 1224.99 | -119.196 | -0.000119196 | 0.000366292 | 43.04409
3.07524 | -499.22 | 0.0183146 | 1228.12 | -119.437 | -0.000119437 | 0.000366292 | 43.15407
3.08 | -499.22 | 0.0183146 | 1230.88 | -119.656 | -0.000119656 | 0.000366292 | 43.25105
3.08525 | -499.22 | 0.0183146 | 1233.93 | -119.897 | -0.000119897 | 0.000366292 | 43.35823
3.09 | -499.219 | 0.0183146 | 1236.78 | -120.115 | -0.000120115 | 0.000366292 | 43.45837
3.09526 | -499.219 | 0.0183146 | 1239.93 | -120.357 | -0.000120357 | 0.000366292 | 43.56906
3.1 | -499.219 | 0.0183146 | 1242.7 | -120.574 | -0.000120574 | 0.000366292 | 43.66639
3.10527 | -499.219 | 0.0183146 | 1245.78 | -120.816 | -0.000120816 | 0.000366292 | 43.77461
3.11 | -499.219 | 0.0185992 | 1248.57 | -121.033 | -0.000121033 | 0.000371984 | 43.87265
3.11522 | -499.219 | 0.0189135 | 1251.65 | -121.273 | -0.000121273 | 0.00037827 | 43.98088
3.12 | -499.218 | 0.018914 | 1254.44 | -121.493 | -0.000121493 | 0.00037828 | 44.07891
3.12523 | -499.218 | 0.0189146 | 1257.49 | -121.853 | -0.000121853 | 0.000378292 | 44.18608
3.13 | -499.218 | 0.0189146 | 1260.32 | -122.182 | -0.000122182 | 0.000378292 | 44.28553
3.13524 | -499.218 | 0.0189146 | 1263.43 | -122.302 | -0.000122302 | 0.000378292 | 44.39481
3.14 | -499.218 | 0.0189146 | 1266.21 | -122.411 | -0.000122411 | 0.000378292 | 44.49249
3.14525 | -499.218 | 0.0189146 | 1269.28 | -122.773 | -0.000122773 | 0.000378292 | 44.60036
3.15 | -499.217 | 0.0191987 | 1271.91 | -123.1 | -0.0001231 | 0.000383974 | 44.69278
3.15526 | -499.217 | 0.0195135 | 1274.84 | -123.342 | -0.000123342 | 0.00039027 | 44.79573
3.16 | -499.217 | 0.019514 | 1277.49 | -123.56 | -0.00012356 | 0.00039028 | 44.88885
3.16527 | -499.217 | 0.0195146 | 1280.43 | -123.802 | -0.000123802 | 0.000390292 | 44.99216
3.17 | -499.217 | 0.0195146 | 1283.11 | -124.019 | -0.000124019 | 0.000390292 | 45.08633
3.17522 | -499.217 | 0.0195146 | 1286.06 | -124.259 | -0.000124259 | 0.000390292 | 45.18999
3.18 | -499.216 | 0.0195146 | 1288.71 | -124.478 | -0.000124478 | 0.000390292 | 45.2831
3.18523 | -499.216 | 0.0195146 | 1291.62 | -124.719 | -0.000124719 | 0.000390292 | 45.38535
3.19 | -499.216 | 0.0195146 | 1294.36 | -124.938 | -0.000124938 | 0.000390292 | 45.48163
3.19524 | -499.216 | 0.0195146 | 1297.37 | -125.419 | -0.000125419 | 0.000390292 | 45.5874
3.2 | -499.216 | 0.0195146 | 1300.15 | -125.856 | -0.000125856 | 0.000390292 | 45.68508
3.20525 | -499.216 | 0.0195146 | 1303.21 | -125.977 | -0.000125977 | 0.000390292 | 45.79261
3.21 | -499.215 | 0.0195146 | 1305.94 | -126.086 | -0.000126086 | 0.000390292 | 45.88854
3.21526 | -499.215 | 0.0195146 | 1308.96 | -126.328 | -0.000126328 | 0.000390292 | 45.99465
3.22 | -499.215 | 0.0197983 | 1311.78 | -126.545 | -0.000126545 | 0.000395966 | 46.09374
3.22527 | -499.215 | 0.0201135 | 1314.9 | -126.908 | -0.000126908 | 0.00040227 | 46.20337
3.23 | -499.215 | 0.0198286 | 1317.62 | -127.234 | -0.000127234 | 0.000396572 | 46.29895
3.23522 | -499.215 | 0.0195146 | 1320.62 | -127.354 | -0.000127354 | 0.000390292 | 46.40437
3.24 | -499.214 | 0.0198008 | 1323.37 | -127.464 | -0.000127464 | 0.000396016 | 46.501
3.24523 | -499.214 | 0.0201135 | 1326.37 | -127.824 | -0.000127824 | 0.00040227 | 46.60641
3.25 | -499.214 | 0.020114 | 1329.14 | -128.153 | -0.000128153 | 0.00040228 | 46.70374
3.25524 | -499.214 | 0.0201146 | 1332.18 | -128.394 | -0.000128394 | 0.000402292 | 46.81057
3.26 | -499.214 | 0.0201146 | 1334.86 | -128.612 | -0.000128612 | 0.000402292 | 46.90474
3.26525 | -499.214 | 0.0201146 | 1337.81 | -128.853 | -0.000128853 | 0.000402292 | 47.00839
3.27 | -499.213 | 0.0201146 | 1340.52 | -129.072 | -0.000129072 | 0.000402292 | 47.10362
3.27526 | -499.213 | 0.0201146 | 1343.53 | -129.434 | -0.000129434 | 0.000402292 | 47.20939
3.28 | -499.213 | 0.0201146 | 1346.32 | -129.761 | -0.000129761 | 0.000402292 | 47.30742
3.28527 | -499.213 | 0.0201146 | 1349.43 | -130.003 | -0.000130003 | 0.000402292 | 47.4167
3.29 | -499.213 | 0.0201146 | 1352.08 | -130.22 | -0.00013022 | 0.000402292 | 47.50982
3.29527 | -499.213 | 0.0201146 | 1355.03 | -130.462 | -0.000130462 | 0.000402292 | 47.61348
3.3 | -499.212 | 0.0201146 | 1357.68 | -130.679 | -0.000130679 | 0.000402292 | 47.70659
3.30522 | -499.212 | 0.0201146 | 1360.62 | -130.799 | -0.000130799 | 0.000402292 | 47.8099
3.31 | -499.212 | 0.0204003 | 1363.26 | -130.909 | -0.000130909 | 0.000408006 | 47.90266
3.31523 | -499.212 | 0.0207135 | 1366.15 | -131.27 | -0.00013127 | 0.00041427 | 48.00421
3.32 | -499.212 | 0.020714 | 1368.87 | -131.598 | -0.000131598 | 0.00041428 | 48.09979
3.32524 | -499.212 | 0.0207146 | 1371.87 | -131.959 | -0.000131959 | 0.000414292 | 48.2052
3.33 | -499.211 | 0.0207146 | 1374.51 | -132.287 | -0.000132287 | 0.000414292 | 48.29797
3.33525 | -499.211 | 0.0207146 | 1377.43 | -132.528 | -0.000132528 | 0.000414292 | 48.40057
3.34 | -499.211 | 0.0207146 | 1380.1 | -132.746 | -0.000132746 | 0.000414292 | 48.49439
3.34526 | -499.211 | 0.0207146 | 1383.06 | -132.988 | -0.000132988 | 0.000414292 | 48.5984
3.35 | -499.211 | 0.0207146 | 1385.81 | -133.206 | -0.000133206 | 0.000414292 | 48.69503
3.35527 | -499.211 | 0.0207146 | 1388.87 | -133.448 | -0.000133448 | 0.000414292 | 48.80256
3.36 | -499.21 | 0.0207146 | 1391.59 | -133.665 | -0.000133665 | 0.000414292 | 48.89813
3.36522 | -499.21 | 0.0207146 | 1394.59 | -133.905 | -0.000133905 | 0.000414292 | 49.00355
3.37 | -499.21 | 0.0207146 | 1397.32 | -134.124 | -0.000134124 | 0.000414292 | 49.09948
3.37523 | -499.21 | 0.0207146 | 1400.31 | -134.365 | -0.000134365 | 0.000414292 | 49.20454
3.38 | -499.21 | 0.0207146 | 1402.91 | -134.584 | -0.000134584 | 0.000414292 | 49.2959
3.38524 | -499.21 | 0.0207146 | 1405.78 | -134.824 | -0.000134824 | 0.000414292 | 49.39675
3.39 | -499.209 | 0.0207146 | 1408.48 | -135.043 | -0.000135043 | 0.000414292 | 49.49162
3.39525 | -499.209 | 0.0207146 | 1411.46 | -135.405 | -0.000135405 | 0.000414292 | 49.59633
3.4 | -499.209 | 0.0209987 | 1414.22 | -135.732 | -0.000135732 | 0.000419974 | 49.69331
3.40526 | -499.209 | 0.0213135 | 1417.28 | -135.853 | -0.000135853 | 0.00042627 | 49.80084
3.41 | -499.209 | 0.021314 | 1420.06 | -135.962 | -0.000135962 | 0.00042628 | 49.89852
3.41527 | -499.209 | 0.0213146 | 1423.15 | -136.204 | -0.000136204 | 0.000426292 | 50.0071
3.42 | -499.208 | 0.0213146 | 1425.91 | -136.421 | -0.000136421 | 0.000426292 | 50.10408
3.42522 | -499.208 | 0.0213146 | 1428.96 | -136.781 | -0.000136781 | 0.000426292 | 50.21125
3.43 | -499.208 | 0.0213146 | 1431.8 | -137.11 | -0.00013711 | 0.000426292 | 50.31104
3.43523 | -499.208 | 0.0213146 | 1434.9 | -137.23 | -0.00013723 | 0.000426292 | 50.41997
3.44 | -499.208 | 0.0213146 | 1437.64 | -137.34 | -0.00013734 | 0.000426292 | 50.51625
3.44524 | -499.208 | 0.0213146 | 1440.65 | -137.58 | -0.00013758 | 0.000426292 | 50.62202
3.45 | -499.207 | 0.0213146 | 1443.34 | -137.799 | -0.000137799 | 0.000426292 | 50.71654
3.45525 | -499.207 | 0.0213146 | 1446.31 | -138.161 | -0.000138161 | 0.000426292 | 50.8209
3.46 | -499.207 | 0.0213146 | 1449.07 | -138.488 | -0.000138488 | 0.000426292 | 50.91788
3.46526 | -499.207 | 0.0213146 | 1452.12 | -138.73 | -0.00013873 | 0.000426292 | 51.02506
3.47 | -499.207 | 0.0213146 | 1454.78 | -138.947 | -0.000138947 | 0.000426292 | 51.11852
3.47527 | -499.207 | 0.0213146 | 1457.74 | -139.31 | -0.00013931 | 0.000426292 | 51.22253
3.48 | -499.206 | 0.0215995 | 1460.48 | -139.636 | -0.000139636 | 0.00043199 | 51.31881
3.48522 | -499.206 | 0.0219135 | 1463.49 | -139.876 | -0.000139876 | 0.00043827 | 51.42458
3.49 | -499.206 | 0.021914 | 1466.29 | -140.096 | -0.000140096 | 0.00043828 | 51.52296
3.49523 | -499.206 | 0.0219146 | 1469.34 | -140.336 | -0.000140336 | 0.000438292 | 51.63014
3.5 | -499.206 | 0.0219146 | 1472.05 | -140.555 | -0.000140555 | 0.000438292 | 51.72536
3.50524 | -499.206 | 0.0219146 | 1475.03 | -140.796 | -0.000140796 | 0.000438292 | 51.83007
3.51 | -499.205 | 0.0219146 | 1477.76 | -141.014 | -0.000141014 | 0.000438292 | 51.926
3.51525 | -499.205 | 0.0219146 | 1480.78 | -141.255 | -0.000141255 | 0.000438292 | 52.03212
3.52 | -499.205 | 0.0219146 | 1483.46 | -141.474 | -0.000141474 | 0.000438292 | 52.12629
3.52526 | -499.205 | 0.0219146 | 1486.43 | -141.715 | -0.000141715 | 0.000438292 | 52.23065
3.53 | -499.205 | 0.0219146 | 1489.13 | -141.933 | -0.000141933 | 0.000438292 | 52.32552
3.53527 | -499.205 | 0.0219146 | 1492.12 | -142.296 | -0.000142296 | 0.000438292 | 52.43059
3.54 | -499.204 | 0.0221979 | 1494.84 | -142.622 | -0.000142622 | 0.000443958 | 52.52616
3.54527 | -499.204 | 0.0225135 | 1497.87 | -142.743 | -0.000142743 | 0.00045027 | 52.63263
3.55 | -499.204 | 0.022514 | 1500.59 | -142.852 | -0.000142852 | 0.00045028 | 52.72821
3.55522 | -499.204 | 0.0225146 | 1503.59 | -143.212 | -0.000143212 | 0.000450292 | 52.83362
3.56 | -499.204 | 0.0225146 | 1506.29 | -143.541 | -0.000143541 | 0.000450292 | 52.9285
3.56523 | -499.204 | 0.0225146 | 1509.24 | -143.781 | -0.000143781 | 0.000450292 | 53.03216
3.57 | -499.203 | 0.0225146 | 1512.07 | -144 | -0.000144 | 0.000450292 | 53.1316
3.57524 | -499.203 | 0.0225146 | 1515.18 | -144.241 | -0.000144241 | 0.000450292 | 53.24088
3.58 | -499.203 | 0.0225146 | 1517.91 | -144.459 | -0.000144459 | 0.000450292 | 53.3368
3.58525 | -499.203 | 0.0225146 | 1520.93 | -144.701 | -0.000144701 | 0.000450292 | 53.44292
3.59 | -499.203 | 0.0225146 | 1523.64 | -144.919 | -0.000144919 | 0.000450292 | 53.53815
3.59526 | -499.203 | 0.0225146 | 1526.65 | -145.16 | -0.00014516 | 0.000450292 | 53.64391
3.6 | -499.202 | 0.0225146 | 1529.37 | -145.378 | -0.000145378 | 0.000450292 | 53.73949
3.60527 | -499.202 | 0.0225146 | 1532.4 | -145.741 | -0.000145741 | 0.000450292 | 53.84596
3.61 | -499.202 | 0.0227992 | 1535.12 | -146.067 | -0.000146067 | 0.000455984 | 53.94154
3.61522 | -499.202 | 0.0231135 | 1538.12 | -146.187 | -0.000146187 | 0.00046227 | 54.04695
3.62 | -499.202 | 0.023114 | 1540.86 | -146.297 | -0.000146297 | 0.00046228 | 54.14323
3.62523 | -499.202 | 0.0231146 | 1543.87 | -146.657 | -0.000146657 | 0.000462292 | 54.249
3.63 | -499.201 | 0.0231146 | 1546.55 | -146.986 | -0.000146986 | 0.000462292 | 54.34317
3.63524 | -499.201 | 0.0231146 | 1549.49 | -147.347 | -0.000147347 | 0.000462292 | 54.44647
3.64 | -499.201 | 0.0231146 | 1552.21 | -147.675 | -0.000147675 | 0.000462292 | 54.54205
3.64525 | -499.201 | 0.0231146 | 1555.21 | -147.795 | -0.000147795 | 0.000462292 | 54.64746
3.65 | -499.201 | 0.0231146 | 1557.97 | -147.904 | -0.000147904 | 0.000462292 | 54.74445
3.65526 | -499.201 | 0.0231146 | 1561.03 | -148.267 | -0.000148267 | 0.000462292 | 54.85197
3.66 | -499.2 | 0.0231146 | 1563.76 | -148.593 | -0.000148593 | 0.000462292 | 54.9479
3.66527 | -499.2 | 0.0231146 | 1566.81 | -148.714 | -0.000148714 | 0.000462292 | 55.05507
3.67 | -499.2 | 0.0231146 | 1569.47 | -148.823 | -0.000148823 | 0.000462292 | 55.14854
3.67522 | -499.2 | 0.0231146 | 1572.4 | -149.183 | -0.000149183 | 0.000462292 | 55.25149
3.68 | -499.2 | 0.0234006 | 1575.16 | -149.512 | -0.000149512 | 0.000468012 | 55.34847
3.68523 | -499.2 | 0.0237135 | 1578.18 | -149.752 | -0.000149752 | 0.00047427 | 55.45459
3.69 | -499.199 | 0.023714 | 1580.85 | -149.971 | -0.000149971 | 0.00047428 | 55.54841
3.69524 | -499.199 | 0.0237146 | 1583.78 | -150.212 | -0.000150212 | 0.000474292 | 55.65137
3.7 | -499.199 | 0.0237146 | 1586.39 | -150.431 | -0.000150431 | 0.000474292 | 55.74308
3.70525 | -499.199 | 0.0237146 | 1589.28 | -150.792 | -0.000150792 | 0.000474292 | 55.84463
3.71 | -499.199 | 0.0237146 | 1591.89 | -151.12 | -0.00015112 | 0.000474292 | 55.93634
3.71526 | -499.199 | 0.0237146 | 1594.78 | -151.361 | -0.000151361 | 0.000474292 | 56.03789
3.72 | -499.198 | 0.0237146 | 1597.46 | -151.579 | -0.000151579 | 0.000474292 | 56.13206
3.72527 | -499.198 | 0.0237146 | 1600.43 | -151.7 | -0.0001517 | 0.000474292 | 56.23642
3.73 | -499.198 | 0.0237146 | 1603.15 | -151.809 | -0.000151809 | 0.000474292 | 56.332
3.73522 | -499.198 | 0.0237146 | 1606.15 | -152.168 | -0.000152168 | 0.000474292 | 56.43741
3.74 | -499.198 | 0.0237146 | 1608.87 | -152.498 | -0.000152498 | 0.000474292 | 56.53299
3.74523 | -499.198 | 0.0237146 | 1611.84 | -152.738 | -0.000152738 | 0.000474292 | 56.63735
3.75 | -499.197 | 0.0237146 | 1614.51 | -152.957 | -0.000152957 | 0.000474292 | 56.73117
3.75524 | -499.197 | 0.0237146 | 1617.43 | -153.197 | -0.000153197 | 0.000474292 | 56.83377
3.76 | -499.197 | 0.0237146 | 1620.24 | -153.416 | -0.000153416 | 0.000474292 | 56.93251
3.76525 | -499.197 | 0.0237146 | 1623.34 | -153.657 | -0.000153657 | 0.000474292 | 57.04144
3.77 | -499.197 | 0.0237146 | 1626.13 | -153.876 | -0.000153876 | 0.000474292 | 57.13947
3.77526 | -499.197 | 0.0237146 | 1629.21 | -154.117 | -0.000154117 | 0.000474292 | 57.2477
3.78 | -499.196 | 0.0239985 | 1632.01 | -154.335 | -0.000154335 | 0.00047997 | 57.34609
3.78527 | -499.196 | 0.0243135 | 1635.12 | -154.577 | -0.000154577 | 0.00048627 | 57.45537
3.79 | -499.196 | 0.0240302 | 1637.9 | -154.794 | -0.000154794 | 0.000480604 | 57.55305
3.79527 | -499.196 | 0.0237146 | 1640.99 | -155.158 | -0.000155158 | 0.000474292 | 57.66163
3.8 | -499.196 | 0.0242835 | 1643.83 | -155.483 | -0.000155483 | 0.00048567 | 57.76142
3.80522 | -499.196 | 0.0249124 | 1646.96 | -155.603 | -0.000155603 | 0.000498248 | 57.8714
3.81 | -499.195 | 0.0246284 | 1649.77 | -155.713 | -0.000155713 | 0.000492568 | 57.97014
3.81523 | -499.195 | 0.0243173 | 1652.84 | -156.074 | -0.000156074 | 0.000486346 | 58.07802
3.82 | -499.195 | 0.024316 | 1655.55 | -156.402 | -0.000156402 | 0.00048632 | 58.17324
3.82524 | -499.195 | 0.0243146 | 1658.53 | -156.643 | -0.000156643 | 0.000486292 | 58.27796
3.83 | -499.195 | 0.0243146 | 1661.3 | -156.861 | -0.000156861 | 0.000486292 | 58.37529
3.83525 | -499.195 | 0.0243146 | 1664.37 | -157.103 | -0.000157103 | 0.000486292 | 58.48316
3.84 | -499.194 | 0.0245986 | 1667.13 | -157.321 | -0.000157321 | 0.000491972 | 58.58014
3.84526 | -499.194 | 0.0249135 | 1670.18 | -157.562 | -0.000157562 | 0.00049827 | 58.68732
3.85 | -499.194 | 0.024914 | 1672.96 | -157.78 | -0.00015778 | 0.00049828 | 58.785
3.85527 | -499.194 | 0.0249146 | 1676.06 | -158.022 | -0.000158022 | 0.000498292 | 58.89393
3.86 | -499.194 | 0.0249146 | 1678.74 | -158.239 | -0.000158239 | 0.000498292 | 58.9881
3.86522 | -499.194 | 0.0249146 | 1681.71 | -158.599 | -0.000158599 | 0.000498292 | 59.09246
3.87 | -499.193 | 0.0249146 | 1684.44 | -158.928 | -0.000158928 | 0.000498292 | 59.18839
3.87523 | -499.193 | 0.0249146 | 1687.43 | -159.169 | -0.000159169 | 0.000498292 | 59.29345
3.88 | -499.193 | 0.0249146 | 1690.11 | -159.388 | -0.000159388 | 0.000498292 | 59.38762
3.88524 | -499.193 | 0.0249146 | 1693.06 | -159.749 | -0.000159749 | 0.000498292 | 59.49128
3.89 | -499.193 | 0.0249146 | 1695.72 | -160.077 | -0.000160077 | 0.000498292 | 59.58475
3.89525 | -499.193 | 0.0249146 | 1698.65 | -160.318 | -0.000160318 | 0.000498292 | 59.6877
3.9 | -499.192 | 0.0249146 | 1701.36 | -160.536 | -0.000160536 | 0.000498292 | 59.78293
3.90526 | -499.192 | 0.0249146 | 1704.37 | -160.657 | -0.000160657 | 0.000498292 | 59.8887
3.91 | -499.192 | 0.0251982 | 1707.05 | -160.766 | -0.000160766 | 0.000503964 | 59.98287
3.91527 | -499.192 | 0.0255135 | 1710.03 | -161.129 | -0.000161129 | 0.00051027 | 60.08758
3.92 | -499.192 | 0.025514 | 1712.76 | -161.455 | -0.000161455 | 0.00051028 | 60.18351
3.92522 | -499.192 | 0.0255146 | 1715.78 | -161.694 | -0.000161694 | 0.000510292 | 60.28962
3.93 | -499.191 | 0.0252285 | 1718.43 | -161.914 | -0.000161914 | 0.00050457 | 60.38274
3.93523 | -499.191 | 0.0249157 | 1721.34 | -162.154 | -0.000162154 | 0.000498314 | 60.48499
3.94 | -499.191 | 0.0254866 | 1724.05 | -162.373 | -0.000162373 | 0.000509732 | 60.58022
3.94524 | -499.191 | 0.0261135 | 1727.03 | -162.614 | -0.000162614 | 0.00052227 | 60.68493
3.95 | -499.191 | 0.0258304 | 1729.75 | -162.833 | -0.000162833 | 0.000516608 | 60.78051
3.95525 | -499.191 | 0.0255184 | 1732.74 | -163.074 | -0.000163074 | 0.000510368 | 60.88557
3.96 | -499.19 | 0.0255166 | 1735.44 | -163.292 | -0.000163292 | 0.000510332 | 60.98044
3.96526 | -499.19 | 0.0255146 | 1738.43 | -163.533 | -0.000163533 | 0.000510292 | 61.08551
3.97 | -499.19 | 0.0255146 | 1741.07 | -163.751 | -0.000163751 | 0.000510292 | 61.17827
3.97527 | -499.19 | 0.0255146 | 1743.99 | -163.993 | -0.000163993 | 0.000510292 | 61.28088
3.98 | -499.19 | 0.0257995 | 1746.71 | -164.211 | -0.000164211 | 0.00051599 | 61.37645
3.98522 | -499.19 | 0.0261135 | 1749.71 | -164.45 | -0.00016445 | 0.00052227 | 61.48187
3.99 | -499.189 | 0.026114 | 1752.45 | -164.67 | -0.00016467 | 0.00052228 | 61.57815
3.99523 | -499.189 | 0.0261146 | 1755.43 | -165.03 | -0.00016503 | 0.000522292 | 61.68286
4 | -499.189 | 0.0261146 | 1758.11 | -165.359 | -0.000165359 | 0.000522292 | 61.77703
4.00524 | -499.189 | 0.0261146 | 1761.06 | -165.72 | -0.00016572 | 0.000522292 | 61.88069
4.01 | -499.189 | 0.0261146 | 1763.76 | -166.048 | -0.000166048 | 0.000522292 | 61.97556
4.01525 | -499.189 | 0.0261146 | 1766.74 | -166.168 | -0.000166168 | 0.000522292 | 62.08027
4.02 | -499.188 | 0.0261146 | 1769.42 | -166.278 | -0.000166278 | 0.000522292 | 62.17444
4.02526 | -499.188 | 0.0261146 | 1772.37 | -166.519 | -0.000166519 | 0.000522292 | 62.2781
4.03 | -499.188 | 0.0261146 | 1775.11 | -166.737 | -0.000166737 | 0.000522292 | 62.37438
4.03527 | -499.188 | 0.0261146 | 1778.15 | -166.979 | -0.000166979 | 0.000522292 | 62.4812
4.04 | -499.188 | 0.0261146 | 1780.83 | -167.196 | -0.000167196 | 0.000522292 | 62.57537
4.04528 | -499.188 | 0.0261146 | 1783.81 | -167.56 | -0.00016756 | 0.000522292 | 62.68008
4.05 | -499.187 | 0.0261146 | 1786.49 | -167.885 | -0.000167885 | 0.000522292 | 62.77425
4.05522 | -499.187 | 0.0261146 | 1789.46 | -168.125 | -0.000168125 | 0.000522292 | 62.87862
4.06 | -499.187 | 0.0261146 | 1792.21 | -168.344 | -0.000168344 | 0.000522292 | 62.97525
4.06523 | -499.187 | 0.0261146 | 1795.21 | -168.465 | -0.000168465 | 0.000522292 | 63.08066
4.07 | -499.187 | 0.0263998 | 1797.94 | -168.574 | -0.000168574 | 0.000527996 | 63.17659
4.07524 | -499.187 | 0.0267135 | 1800.93 | -168.935 | -0.000168935 | 0.00053427 | 63.28165
4.08 | -499.186 | 0.026714 | 1803.71 | -169.263 | -0.000169263 | 0.00053428 | 63.37934
4.08525 | -499.186 | 0.0267146 | 1806.78 | -169.625 | -0.000169625 | 0.000534292 | 63.48721
4.09 | -499.186 | 0.0267146 | 1809.52 | -169.952 | -0.000169952 | 0.000534292 | 63.58349
4.09526 | -499.186 | 0.0267146 | 1812.56 | -170.194 | -0.000170194 | 0.000534292 | 63.69031
4.1 | -499.186 | 0.0267146 | 1815.32 | -170.411 | -0.000170411 | 0.000534292 | 63.78729
4.10527 | -499.186 | 0.0267146 | 1818.4 | -170.533 | -0.000170533 | 0.000534292 | 63.89552
4.11 | -499.185 | 0.0267146 | 1821.1 | -170.641 | -0.000170641 | 0.000534292 | 63.99039
4.11522 | -499.185 | 0.0267146 | 1824.09 | -171.001 | -0.000171001 | 0.000534292 | 64.09546
4.12 | -499.185 | 0.0270005 | 1826.88 | -171.33 | -0.00017133 | 0.00054001 | 64.19349
4.12523 | -499.185 | 0.0273135 | 1829.93 | -171.691 | -0.000171691 | 0.00054627 | 64.30066
4.13 | -499.185 | 0.027314 | 1832.67 | -172.019 | -0.000172019 | 0.00054628 | 64.39694
4.13524 | -499.185 | 0.0273146 | 1835.68 | -172.14 | -0.00017214 | 0.000546292 | 64.50271
4.14 | -499.184 | 0.0273146 | 1838.45 | -172.249 | -0.000172249 | 0.000546292 | 64.60004
4.14525 | -499.184 | 0.0273146 | 1841.49 | -172.49 | -0.00017249 | 0.000546292 | 64.70686
4.15 | -499.184 | 0.0273146 | 1844.21 | -172.708 | -0.000172708 | 0.000546292 | 64.80244
4.15526 | -499.184 | 0.0273146 | 1847.21 | -172.95 | -0.00017295 | 0.000546292 | 64.90785
4.16 | -499.184 | 0.0273146 | 1849.95 | -173.167 | -0.000173167 | 0.000546292 | 65.00413
4.16527 | -499.184 | 0.0273146 | 1852.99 | -173.531 | -0.000173531 | 0.000546292 | 65.11095
4.17 | -499.183 | 0.0273146 | 1855.71 | -173.856 | -0.000173856 | 0.000546292 | 65.20653
4.17522 | -499.183 | 0.0273146 | 1858.71 | -174.096 | -0.000174096 | 0.000546292 | 65.31194
4.18 | -499.183 | 0.0273146 | 1861.41 | -174.316 | -0.000174316 | 0.000546292 | 65.40682
4.18523 | -499.183 | 0.0273146 | 1864.37 | -174.556 | -0.000174556 | 0.000546292 | 65.51083
4.19 | -499.183 | 0.0273146 | 1867.15 | -174.775 | -0.000174775 | 0.000546292 | 65.60851
4.19524 | -499.183 | 0.0273146 | 1870.21 | -174.895 | -0.000174895 | 0.000546292 | 65.71603
4.2 | -499.182 | 0.0273146 | 1872.9 | -175.005 | -0.000175005 | 0.000546292 | 65.81056
4.20525 | -499.182 | 0.0273146 | 1875.87 | -175.246 | -0.000175246 | 0.000546292 | 65.91492
4.21 | -499.182 | 0.0275989 | 1878.55 | -175.464 | -0.000175464 | 0.000551978 | 66.00909
4.21526 | -499.182 | 0.0279135 | 1881.53 | -175.826 | -0.000175826 | 0.00055827 | 66.1138
4.22 | -499.182 | 0.027914 | 1884.13 | -176.153 | -0.000176153 | 0.00055828 | 66.20516
4.22527 | -499.182 | 0.0279146 | 1887.03 | -176.516 | -0.000176516 | 0.000558292 | 66.30706
4.23 | -499.181 | 0.0279146 | 1889.69 | -176.842 | -0.000176842 | 0.000558292 | 66.40053
4.23522 | -499.181 | 0.0279146 | 1892.62 | -177.082 | -0.000177082 | 0.000558292 | 66.50348
4.24 | -499.181 | 0.0279146 | 1895.28 | -177.301 | -0.000177301 | 0.000558292 | 66.59695
4.24523 | -499.181 | 0.0279146 | 1898.18 | -177.421 | -0.000177421 | 0.000558292 | 66.69885
4.25 | -499.181 | 0.0279146 | 1900.86 | -177.531 | -0.000177531 | 0.000558292 | 66.79302
4.25524 | -499.181 | 0.0279146 | 1903.81 | -177.772 | -0.000177772 | 0.000558292 | 66.89668
4.26 | -499.18 | 0.0279146 | 1906.41 | -177.99 | -0.00017799 | 0.000558292 | 66.98804
4.26525 | -499.18 | 0.0279146 | 1909.28 | -178.352 | -0.000178352 | 0.000558292 | 67.08889
4.27 | -499.18 | 0.0279146 | 1911.92 | -178.679 | -0.000178679 | 0.000558292 | 67.18165
4.27526 | -499.18 | 0.0279146 | 1914.84 | -178.8 | -0.0001788 | 0.000558292 | 67.28426
4.28 | -499.18 | 0.0281985 | 1917.52 | -178.909 | -0.000178909 | 0.00056397 | 67.37843
4.28527 | -499.18 | 0.0285135 | 1920.49 | -179.151 | -0.000179151 | 0.00057027 | 67.48279
4.29 | -499.179 | 0.0282302 | 1923.14 | -179.368 | -0.000179368 | 0.000564604 | 67.57591
4.29528 | -499.179 | 0.0279146 | 1926.09 | -179.732 | -0.000179732 | 0.000558292 | 67.67956
4.3 | -499.179 | 0.028199 | 1928.76 | -180.057 | -0.000180057 | 0.00056398 | 67.77338
4.30522 | -499.179 | 0.0285135 | 1931.71 | -180.297 | -0.000180297 | 0.00057027 | 67.87704
4.31 | -499.179 | 0.028514 | 1934.5 | -180.517 | -0.000180517 | 0.00057028 | 67.97508
4.31523 | -499.179 | 0.0285146 | 1937.56 | -180.757 | -0.000180757 | 0.000570292 | 68.0826
4.32 | -499.178 | 0.0285146 | 1940.41 | -180.976 | -0.000180976 | 0.000570292 | 68.18274
4.32524 | -499.178 | 0.0285146 | 1943.56 | -181.217 | -0.000181217 | 0.000570292 | 68.29343
4.33 | -499.178 | 0.0285146 | 1946.21 | -181.435 | -0.000181435 | 0.000570292 | 68.38655
4.33525 | -499.178 | 0.0285146 | 1949.15 | -181.677 | -0.000181677 | 0.000570292 | 68.48985
4.34 | -499.178 | 0.0285146 | 1951.88 | -181.895 | -0.000181895 | 0.000570292 | 68.58578
4.34526 | -499.178 | 0.0285146 | 1954.9 | -182.136 | -0.000182136 | 0.000570292 | 68.6919
4.35 | -499.177 | 0.0285146 | 1957.59 | -182.354 | -0.000182354 | 0.000570292 | 68.78642
4.35527 | -499.177 | 0.0285146 | 1960.59 | -182.596 | -0.000182596 | 0.000570292 | 68.89184
4.36 | -499.177 | 0.0285146 | 1963.31 | -182.813 | -0.000182813 | 0.000570292 | 68.98741
4.36522 | -499.177 | 0.0285146 | 1966.31 | -183.053 | -0.000183053 | 0.000570292 | 69.09283
4.37 | -499.177 | 0.0288005 | 1969.01 | -183.273 | -0.000183273 | 0.00057601 | 69.1877
4.37523 | -499.177 | 0.0291135 | 1971.96 | -183.633 | -0.000183633 | 0.00058227 | 69.29136
4.38 | -499.176 | 0.029114 | 1974.58 | -183.962 | -0.000183962 | 0.00058228 | 69.38342
4.38524 | -499.176 | 0.0291146 | 1977.46 | -184.202 | -0.000184202 | 0.000582292 | 69.48462
4.39 | -499.176 | 0.0291146 | 1980.06 | -184.421 | -0.000184421 | 0.000582292 | 69.57598
4.39525 | -499.176 | 0.0291146 | 1982.93 | -184.662 | -0.000184662 | 0.000582292 | 69.67683
4.4 | -499.176 | 0.0291146 | 1985.6 | -184.88 | -0.00018488 | 0.000582292 | 69.77065
4.40526 | -499.176 | 0.0291146 | 1988.56 | -185.122 | -0.000185122 | 0.000582292 | 69.87465
4.41 | -499.175 | 0.0291146 | 1991.16 | -185.34 | -0.00018534 | 0.000582292 | 69.96601
4.41527 | -499.175 | 0.0291146 | 1994.06 | -185.582 | -0.000185582 | 0.000582292 | 70.06792
4.42 | -499.175 | 0.0291146 | 1996.69 | -185.799 | -0.000185799 | 0.000582292 | 70.16033
4.42522 | -499.175 | 0.0291146 | 1999.59 | -186.039 | -0.000186039 | 0.000582292 | 70.26223
4.43 | -499.175 | 0.0291146 | 2002.39 | -186.258 | -0.000186258 | 0.000582292 | 70.36062
4.43523 | -499.175 | 0.0291146 | 2005.46 | -186.619 | -0.000186619 | 0.000582292 | 70.46849
4.44 | -499.174 | 0.0294001 | 2008.17 | -186.947 | -0.000186947 | 0.000588002 | 70.56372
4.44524 | -499.174 | 0.0297135 | 2011.15 | -187.188 | -0.000187188 | 0.00059427 | 70.66843
4.45 | -499.174 | 0.029714 | 2013.96 | -187.407 | -0.000187407 | 0.00059428 | 70.76717
4.45525 | -499.174 | 0.0297146 | 2017.06 | -187.648 | -0.000187648 | 0.000594292 | 70.8761
4.46 | -499.174 | 0.0297146 | 2019.76 | -187.866 | -0.000187866 | 0.000594292 | 70.97097
4.46526 | -499.174 | 0.0297146 | 2022.74 | -188.108 | -0.000188108 | 0.000594292 | 71.07568
4.47 | -499.173 | 0.0297146 | 2025.51 | -188.325 | -0.000188325 | 0.000594292 | 71.17302
4.47527 | -499.173 | 0.0297146 | 2028.59 | -188.446 | -0.000188446 | 0.000594292 | 71.28124
4.48 | -499.173 | 0.0297146 | 2031.37 | -188.555 | -0.000188555 | 0.000594292 | 71.37893
4.48522 | -499.173 | 0.0297146 | 2034.43 | -188.914 | -0.000188914 | 0.000594292 | 71.48645
4.49 | -499.173 | 0.0297146 | 2037.19 | -189.244 | -0.000189244 | 0.000594292 | 71.58343
4.49523 | -499.173 | 0.0297146 | 2040.21 | -189.484 | -0.000189484 | 0.000594292 | 71.68955
4.5 | -499.172 | 0.0297146 | 2042.9 | -189.703 | -0.000189703 | 0.000594292 | 71.78407
4.50524 | -499.172 | 0.0297146 | 2045.84 | -189.944 | -0.000189944 | 0.000594292 | 71.88738
4.51 | -499.172 | 0.0297146 | 2048.47 | -190.163 | -0.000190163 | 0.000594292 | 71.97979
4.51525 | -499.172 | 0.0297146 | 2051.37 | -190.404 | -0.000190404 | 0.000594292 | 72.08169
4.52 | -499.172 | 0.029999 | 2053.97 | -190.622 | -0.000190622 | 0.00059998 | 72.17305
4.52526 | -499.172 | 0.0303135 | 2056.84 | -190.984 | -0.000190984 | 0.00060627 | 72.2739
4.53 | -499.171 | 0.030314 | 2059.4 | -191.311 | -0.000191311 | 0.00060628 | 72.36385
4.53527 | -499.171 | 0.0303146 | 2062.24 | -191.553 | -0.000191553 | 0.000606292 | 72.46365
4.54 | -499.171 | 0.0303146 | 2064.8 | -191.77 | -0.00019177 | 0.000606292 | 72.5536
4.54528 | -499.171 | 0.0303146 | 2067.65 | -192.134 | -0.000192134 | 0.000606292 | 72.65374
4.55 | -499.171 | 0.0303146 | 2070.14 | -192.459 | -0.000192459 | 0.000606292 | 72.74124
4.55522 | -499.171 | 0.0303146 | 2072.9 | -192.699 | -0.000192699 | 0.000606292 | 72.83822
4.56 | -499.17 | 0.0303146 | 2075.5 | -192.919 | -0.000192919 | 0.000606292 | 72.92958
4.56523 | -499.17 | 0.0303146 | 2078.34 | -193.159 | -0.000193159 | 0.000606292 | 73.02937
4.57 | -499.17 | 0.0305998 | 2080.9 | -193.378 | -0.000193378 | 0.000611996 | 73.11933
4.57524 | -499.17 | 0.0309135 | 2083.71 | -193.498 | -0.000193498 | 0.00061827 | 73.21807
4.58 | -499.17 | 0.0306289 | 2086.3 | -193.608 | -0.000193608 | 0.000612578 | 73.30907
4.58525 | -499.17 | 0.0303146 | 2089.15 | -193.97 | -0.00019397 | 0.000606292 | 73.40922
4.59 | -499.169 | 0.0305986 | 2091.68 | -194.297 | -0.000194297 | 0.000611972 | 73.49812
4.59526 | -499.169 | 0.0309135 | 2094.49 | -194.538 | -0.000194538 | 0.00061827 | 73.59686
4.6 | -499.169 | 0.030914 | 2097.07 | -194.756 | -0.000194756 | 0.00061828 | 73.68751
4.60527 | -499.169 | 0.0309146 | 2099.93 | -194.998 | -0.000194998 | 0.000618292 | 73.78801
4.61 | -499.169 | 0.0309146 | 2102.55 | -195.215 | -0.000195215 | 0.000618292 | 73.88007
4.61522 | -499.169 | 0.0309146 | 2105.43 | -195.455 | -0.000195455 | 0.000618292 | 73.98127
4.62 | -499.168 | 0.0309146 | 2108.03 | -195.675 | -0.000195675 | 0.000618292 | 74.07263
4.62523 | -499.168 | 0.0309146 | 2110.87 | -195.915 | -0.000195915 | 0.000618292 | 74.17242
4.63 | -499.168 | 0.0311999 | 2113.5 | -196.134 | -0.000196134 | 0.000623998 | 74.26484
4.63524 | -499.168 | 0.0315135 | 2116.4 | -196.375 | -0.000196375 | 0.00063027 | 74.36674
4.64 | -499.168 | 0.0312287 | 2119.09 | -196.593 | -0.000196593 | 0.000624574 | 74.46126
4.64525 | -499.168 | 0.0309146 | 2122.06 | -196.834 | -0.000196834 | 0.000618292 | 74.56562
4.65 | -499.167 | 0.0309146 | 2124.74 | -197.053 | -0.000197053 | 0.000618292 | 74.65979
4.65526 | -499.167 | 0.0309146 | 2127.71 | -197.536 | -0.000197536 | 0.000618292 | 74.76415
4.66 | -499.167 | 0.0311982 | 2130.36 | -197.971 | -0.000197971 | 0.000623964 | 74.85727
4.66527 | -499.167 | 0.0315135 | 2133.31 | -198.092 | -0.000198092 | 0.00063027 | 74.96093
4.67 | -499.167 | 0.031514 | 2136 | -198.201 | -0.000198201 | 0.00063028 | 75.05545
4.67522 | -499.167 | 0.0315146 | 2138.96 | -198.441 | -0.000198441 | 0.000630292 | 75.15946
4.68 | -499.166 | 0.0315146 | 2141.59 | -198.66 | -0.00019866 | 0.000630292 | 75.25187
4.68523 | -499.166 | 0.0315146 | 2144.46 | -198.9 | -0.0001989 | 0.000630292 | 75.35272
4.69 | -499.166 | 0.0315146 | 2147.2 | -199.12 | -0.00019912 | 0.000630292 | 75.449
4.69524 | -499.166 | 0.0315146 | 2150.21 | -199.481 | -0.000199481 | 0.000630292 | 75.55476
4.7 | -499.166 | 0.0315146 | 2152.92 | -199.809 | -0.000199809 | 0.000630292 | 75.64999
4.70525 | -499.166 | 0.0315146 | 2155.9 | -199.929 | -0.000199929 | 0.000630292 | 75.7547
4.71 | -499.165 | 0.0315146 | 2158.65 | -200.038 | -0.000200038 | 0.000630292 | 75.85133
4.71526 | -499.165 | 0.0315146 | 2161.68 | -200.159 | -0.000200159 | 0.000630292 | 75.9578
4.72 | -499.165 | 0.0315146 | 2164.42 | -200.268 | -0.000200268 | 0.000630292 | 76.05408
4.72527 | -499.165 | 0.0315146 | 2167.46 | -200.631 | -0.000200631 | 0.000630292 | 76.1609
4.73 | -499.165 | 0.0315146 | 2170.15 | -200.957 | -0.000200957 | 0.000630292 | 76.25542
4.73522 | -499.165 | 0.0315146 | 2173.12 | -201.197 | -0.000201197 | 0.000630292 | 76.35978
4.74 | -499.164 | 0.0315146 | 2175.85 | -201.416 | -0.000201416 | 0.000630292 | 76.45571
4.74523 | -499.164 | 0.0315146 | 2178.84 | -201.776 | -0.000201776 | 0.000630292 | 76.56077
4.75 | -499.164 | 0.0318002 | 2181.51 | -202.105 | -0.000202105 | 0.000636004 | 76.65459
4.75524 | -499.164 | 0.0321135 | 2184.43 | -202.346 | -0.000202346 | 0.00064227 | 76.7572
4.76 | -499.164 | 0.032114 | 2187.08 | -202.565 | -0.000202565 | 0.00064228 | 76.85031
4.76525 | -499.164 | 0.0321146 | 2189.99 | -202.685 | -0.000202685 | 0.000642292 | 76.95257
4.77 | -499.163 | 0.0321146 | 2192.7 | -202.794 | -0.000202794 | 0.000642292 | 77.04779
4.77526 | -499.163 | 0.0321146 | 2195.68 | -203.156 | -0.000203156 | 0.000642292 | 77.1525
4.78 | -499.163 | 0.0321146 | 2198.39 | -203.483 | -0.000203483 | 0.000642292 | 77.24773
4.78527 | -499.163 | 0.0321146 | 2201.4 | -203.725 | -0.000203725 | 0.000642292 | 77.35349
4.79 | -499.163 | 0.0323979 | 2203.97 | -203.943 | -0.000203943 | 0.000647958 | 77.4438
4.79528 | -499.163 | 0.0327135 | 2206.84 | -204.185 | -0.000204185 | 0.00065427 | 77.54465
4.8 | -499.162 | 0.032429 | 2209.55 | -204.402 | -0.000204402 | 0.00064858 | 77.63987
4.80522 | -499.162 | 0.0321146 | 2212.56 | -204.642 | -0.000204642 | 0.000642292 | 77.74564
4.81 | -499.162 | 0.0324004 | 2215.24 | -204.861 | -0.000204861 | 0.000648008 | 77.83981
4.81523 | -499.162 | 0.0327135 | 2218.18 | -205.102 | -0.000205102 | 0.00065427 | 77.94312
4.82 | -499.162 | 0.032714 | 2220.83 | -205.321 | -0.000205321 | 0.00065428 | 78.03623
4.82524 | -499.162 | 0.0327146 | 2223.74 | -205.561 | -0.000205561 | 0.000654292 | 78.13848
4.83 | -499.161 | 0.0327146 | 2226.43 | -205.78 | -0.00020578 | 0.000654292 | 78.23301
4.83525 | -499.161 | 0.0327146 | 2229.4 | -206.142 | -0.000206142 | 0.000654292 | 78.33737
4.84 | -499.161 | 0.0327146 | 2232.08 | -206.469 | -0.000206469 | 0.000654292 | 78.43154
4.84526 | -499.161 | 0.0327146 | 2235.06 | -206.711 | -0.000206711 | 0.000654292 | 78.53625
4.85 | -499.161 | 0.0327146 | 2237.79 | -206.928 | -0.000206928 | 0.000654292 | 78.63218
4.85527 | -499.161 | 0.0327146 | 2240.84 | -207.17 | -0.00020717 | 0.000654292 | 78.73935
4.86 | -499.16 | 0.0327146 | 2243.63 | -207.388 | -0.000207388 | 0.000654292 | 78.83739
4.86522 | -499.16 | 0.0327146 | 2246.71 | -207.747 | -0.000207747 | 0.000654292 | 78.94561
4.87 | -499.16 | 0.0327146 | 2249.38 | -208.077 | -0.000208077 | 0.000654292 | 79.03943
4.87523 | -499.16 | 0.0327146 | 2252.31 | -208.197 | -0.000208197 | 0.000654292 | 79.14239
4.88 | -499.16 | 0.0327146 | 2254.99 | -208.306 | -0.000208306 | 0.000654292 | 79.23656
4.88524 | -499.16 | 0.0327146 | 2257.93 | -208.667 | -0.000208667 | 0.000654292 | 79.33986
4.89 | -499.159 | 0.0327146 | 2260.71 | -208.995 | -0.000208995 | 0.000654292 | 79.43755
4.89525 | -499.159 | 0.0327146 | 2263.78 | -209.116 | -0.000209116 | 0.000654292 | 79.54542
4.9 | -499.159 | 0.0329987 | 2266.46 | -209.225 | -0.000209225 | 0.000659974 | 79.63959
4.90526 | -499.159 | 0.0333135 | 2269.43 | -209.467 | -0.000209467 | 0.00066627 | 79.74395
4.91 | -499.159 | 0.033314 | 2272.12 | -209.684 | -0.000209684 | 0.00066628 | 79.83848
4.91527 | -499.159 | 0.0333146 | 2275.12 | -209.926 | -0.000209926 | 0.000666292 | 79.94389
4.92 | -499.158 | 0.0333146 | 2277.82 | -210.144 | -0.000210144 | 0.000666292 | 80.03876
4.92522 | -499.158 | 0.0333146 | 2280.81 | -210.383 | -0.000210383 | 0.000666292 | 80.14383
4.93 | -499.158 | 0.0333146 | 2283.49 | -210.603 | -0.000210603 | 0.000666292 | 80.238
4.93523 | -499.158 | 0.0333146 | 2286.43 | -210.843 | -0.000210843 | 0.000666292 | 80.34131
4.94 | -499.158 | 0.0333146 | 2289.08 | -211.062 | -0.000211062 | 0.000666292 | 80.43442
4.94524 | -499.158 | 0.0333146 | 2291.99 | -211.423 | -0.000211423 | 0.000666292 | 80.53667
4.95 | -499.157 | 0.0335995 | 2294.64 | -211.751 | -0.000211751 | 0.00067199 | 80.62979
4.95525 | -499.157 | 0.0339135 | 2297.56 | -211.992 | -0.000211992 | 0.00067827 | 80.73239
4.96 | -499.157 | 0.0336292 | 2300.15 | -212.211 | -0.000212211 | 0.000672584 | 80.8234
4.96526 | -499.157 | 0.0333146 | 2303.03 | -212.573 | -0.000212573 | 0.000666292 | 80.9246
4.97 | -499.157 | 0.0335983 | 2305.66 | -212.9 | -0.0002129 | 0.000671966 | 81.01702
4.97527 | -499.157 | 0.0339135 | 2308.59 | -213.021 | -0.000213021 | 0.00067827 | 81.11997
4.98 | -499.156 | 0.033914 | 2311.29 | -213.129 | -0.000213129 | 0.00067828 | 81.21484
4.98522 | -499.156 | 0.0339146 | 2314.28 | -213.369 | -0.000213369 | 0.000678292 | 81.31991
4.99 | -499.156 | 0.0339146 | 2316.98 | -213.589 | -0.000213589 | 0.000678292 | 81.41478
4.99523 | -499.156 | 0.0339146 | 2319.93 | -213.949 | -0.000213949 | 0.000678292 | 81.51844
5 | -499.156 | 0.0339146 | 2322.63 | -214.278 | -0.000214278 | 0.000678292 | 81.61331
5.00524 | -499.156 | 0.0339146 | 2325.59 | -214.518 | -0.000214518 | 0.000678292 | 81.71732
5.01 | -499.155 | 0.0339146 | 2328.22 | -214.737 | -0.000214737 | 0.000678292 | 81.80974
5.01525 | -499.155 | 0.0339146 | 2331.12 | -215.098 | -0.000215098 | 0.000678292 | 81.91164
5.02 | -499.155 | 0.0339146 | 2333.81 | -215.426 | -0.000215426 | 0.000678292 | 82.00616
5.02526 | -499.155 | 0.0339146 | 2336.78 | -215.667 | -0.000215667 | 0.000678292 | 82.11052
5.03 | -499.155 | 0.0339146 | 2339.46 | -215.885 | -0.000215885 | 0.000678292 | 82.20469
5.03527 | -499.155 | 0.0339146 | 2342.43 | -216.127 | -0.000216127 | 0.000678292 | 82.30905
5.04 | -499.154 | 0.0341979 | 2345.15 | -216.344 | -0.000216344 | 0.000683958 | 82.40463
5.04528 | -499.154 | 0.0345135 | 2348.18 | -216.587 | -0.000216587 | 0.00069027 | 82.5111
5.05 | -499.154 | 0.034514 | 2350.84 | -216.804 | -0.000216804 | 0.00069028 | 82.60456
5.05522 | -499.154 | 0.0345146 | 2353.78 | -217.044 | -0.000217044 | 0.000690292 | 82.70787
5.06 | -499.154 | 0.0345146 | 2356.49 | -217.263 | -0.000217263 | 0.000690292 | 82.8031
5.06523 | -499.154 | 0.0345146 | 2359.46 | -217.624 | -0.000217624 | 0.000690292 | 82.90746
5.07 | -499.153 | 0.0345146 | 2362.2 | -217.952 | -0.000217952 | 0.000690292 | 83.00374
5.07524 | -499.153 | 0.0345146 | 2365.21 | -218.073 | -0.000218073 | 0.000690292 | 83.1095
5.08 | -499.153 | 0.0345146 | 2367.87 | -218.182 | -0.000218182 | 0.000690292 | 83.20297
5.08525 | -499.153 | 0.0345146 | 2370.81 | -218.423 | -0.000218423 | 0.000690292 | 83.30628
5.09 | -499.153 | 0.0345146 | 2373.42 | -218.641 | -0.000218641 | 0.000690292 | 83.39799
5.09526 | -499.153 | 0.0345146 | 2376.31 | -218.883 | -0.000218883 | 0.000690292 | 83.49954
5.1 | -499.152 | 0.0345146 | 2378.95 | -219.1 | -0.0002191 | 0.000690292 | 83.5923
5.10527 | -499.152 | 0.0345146 | 2381.9 | -219.343 | -0.000219343 | 0.000690292 | 83.69596
5.11 | -499.152 | 0.0347992 | 2384.54 | -219.56 | -0.00021956 | 0.000695984 | 83.78873
5.11522 | -499.152 | 0.0351135 | 2387.46 | -219.92 | -0.00021992 | 0.00070227 | 83.89133
5.12 | -499.152 | 0.035114 | 2390.12 | -220.249 | -0.000220249 | 0.00070228 | 83.9848
5.12523 | -499.151 | 0.0351146 | 2393.03 | -220.489 | -0.000220489 | 0.000702292 | 84.08705
5.13 | -499.151 | 0.0351146 | 2395.66 | -220.708 | -0.000220708 | 0.000702292 | 84.17946
5.13524 | -499.151 | 0.0351146 | 2398.56 | -220.949 | -0.000220949 | 0.000702292 | 84.28137
5.14 | -499.151 | 0.0351146 | 2401.1 | -221.167 | -0.000221167 | 0.000702292 | 84.37062
5.14525 | -499.151 | 0.0351146 | 2403.9 | -221.409 | -0.000221409 | 0.000702292 | 84.469
5.15 | -499.151 | 0.0351146 | 2406.52 | -221.627 | -0.000221627 | 0.000702292 | 84.56107
5.15526 | -499.151 | 0.0351146 | 2409.43 | -221.748 | -0.000221748 | 0.000702292 | 84.66332
5.16 | -499.15 | 0.0351146 | 2412.05 | -221.856 | -0.000221856 | 0.000702292 | 84.75538
5.16527 | -499.15 | 0.0351146 | 2414.96 | -222.22 | -0.00022222 | 0.000702292 | 84.85763
5.17 | -499.15 | 0.0351146 | 2417.56 | -222.545 | -0.000222545 | 0.000702292 | 84.94899
5.17522 | -499.15 | 0.0351146 | 2420.43 | -222.785 | -0.000222785 | 0.000702292 | 85.04984
5.18 | -499.15 | 0.0354006 | 2423.16 | -223.005 | -0.000223005 | 0.000708012 | 85.14577
5.18523 | -499.15 | 0.0357135 | 2426.15 | -223.245 | -0.000223245 | 0.00071427 | 85.25083
5.19 | -499.149 | 0.035428 | 2428.83 | -223.464 | -0.000223464 | 0.00070856 | 85.345
5.19524 | -499.149 | 0.0351146 | 2431.78 | -223.705 | -0.000223705 | 0.000702292 | 85.44866
5.2 | -499.149 | 0.0353995 | 2434.51 | -223.923 | -0.000223923 | 0.00070799 | 85.54459
5.20525 | -499.149 | 0.0357135 | 2437.53 | -224.165 | -0.000224165 | 0.00071427 | 85.65071
5.21 | -499.149 | 0.035714 | 2440.27 | -224.383 | -0.000224383 | 0.00071428 | 85.74698
5.21526 | -499.149 | 0.0357146 | 2443.31 | -224.624 | -0.000224624 | 0.000714292 | 85.8538
5.22 | -499.148 | 0.0357146 | 2446 | -224.842 | -0.000224842 | 0.000714292 | 85.94833
5.22527 | -499.148 | 0.0357146 | 2448.99 | -225.084 | -0.000225084 | 0.000714292 | 86.05339
5.23 | -499.148 | 0.0357146 | 2451.71 | -225.301 | -0.000225301 | 0.000714292 | 86.14897
5.23522 | -499.148 | 0.0357146 | 2454.71 | -225.541 | -0.000225541 | 0.000714292 | 86.25438
5.24 | -499.148 | 0.0357146 | 2457.45 | -225.761 | -0.000225761 | 0.000714292 | 86.35066
5.24523 | -499.148 | 0.0357146 | 2460.43 | -226.001 | -0.000226001 | 0.000714292 | 86.45537
5.25 | -499.147 | 0.0357146 | 2463.11 | -226.22 | -0.00022622 | 0.000714292 | 86.54954
5.25524 | -499.147 | 0.0357146 | 2466.06 | -226.701 | -0.000226701 | 0.000714292 | 86.6532
5.26 | -499.147 | 0.0357146 | 2468.78 | -227.139 | -0.000227139 | 0.000714292 | 86.74878
5.26525 | -499.147 | 0.0357146 | 2471.78 | -227.259 | -0.000227259 | 0.000714292 | 86.85419
5.27 | -499.147 | 0.0357146 | 2474.42 | -227.368 | -0.000227368 | 0.000714292 | 86.94696
5.27526 | -499.147 | 0.0357146 | 2477.34 | -227.489 | -0.000227489 | 0.000714292 | 87.04956
5.28 | -499.146 | 0.0359984 | 2479.9 | -227.598 | -0.000227598 | 0.000719968 | 87.13952
5.28527 | -499.146 | 0.0363135 | 2482.74 | -227.961 | -0.000227961 | 0.00072627 | 87.23931
5.29 | -499.146 | 0.036314 | 2485.42 | -228.287 | -0.000228287 | 0.00072628 | 87.33348
5.29528 | -499.146 | 0.0363146 | 2488.4 | -228.529 | -0.000228529 | 0.000726292 | 87.43819
5.3 | -499.146 | 0.0363146 | 2490.97 | -228.746 | -0.000228746 | 0.000726292 | 87.5285
5.30522 | -499.146 | 0.0363146 | 2493.81 | -229.106 | -0.000229106 | 0.000726292 | 87.62829
5.31 | -499.145 | 0.0363146 | 2496.51 | -229.435 | -0.000229435 | 0.000726292 | 87.72316
5.31523 | -499.145 | 0.0363146 | 2499.46 | -229.676 | -0.000229676 | 0.000726292 | 87.82682
5.32 | -499.145 | 0.0363146 | 2502.1 | -229.895 | -0.000229895 | 0.000726292 | 87.91959
5.32524 | -499.145 | 0.0363146 | 2504.99 | -230.136 | -0.000230136 | 0.000726292 | 88.02114
5.33 | -499.145 | 0.0363146 | 2507.58 | -230.354 | -0.000230354 | 0.000726292 | 88.11214
5.33525 | -499.145 | 0.0363146 | 2510.43 | -230.595 | -0.000230595 | 0.000726292 | 88.21229
5.34 | -499.144 | 0.0363146 | 2513.08 | -230.813 | -0.000230813 | 0.000726292 | 88.30541
5.34526 | -499.144 | 0.0363146 | 2516.03 | -230.934 | -0.000230934 | 0.000726292 | 88.40906
5.35 | -499.144 | 0.0363146 | 2518.61 | -231.043 | -0.000231043 | 0.000726292 | 88.49972
5.35527 | -499.144 | 0.0363146 | 2521.49 | -231.285 | -0.000231285 | 0.000726292 | 88.60092
5.36 | -499.144 | 0.0365992 | 2524.09 | -231.502 | -0.000231502 | 0.000731984 | 88.69228
5.36522 | -499.144 | 0.0369135 | 2526.96 | -231.862 | -0.000231862 | 0.00073827 | 88.79313
5.37 | -499.143 | 0.036914 | 2529.63 | -232.191 | -0.000232191 | 0.00073828 | 88.88694
5.37523 | -499.143 | 0.0369146 | 2532.56 | -232.432 | -0.000232432 | 0.000738292 | 88.9899
5.38 | -499.143 | 0.0369146 | 2535.22 | -232.651 | -0.000232651 | 0.000738292 | 89.08337
5.38524 | -499.143 | 0.0369146 | 2538.15 | -232.771 | -0.000232771 | 0.000738292 | 89.18632
5.39 | -499.143 | 0.0369146 | 2540.77 | -232.88 | -0.00023288 | 0.000738292 | 89.27839
5.39525 | -499.143 | 0.0369146 | 2543.65 | -233.242 | -0.000233242 | 0.000738292 | 89.37958
5.4 | -499.142 | 0.0369146 | 2546.29 | -233.569 | -0.000233569 | 0.000738292 | 89.47235
5.40526 | -499.142 | 0.0369146 | 2549.21 | -233.811 | -0.000233811 | 0.000738292 | 89.57495
5.41 | -499.142 | 0.0369146 | 2551.85 | -234.029 | -0.000234029 | 0.000738292 | 89.66772
5.41527 | -499.142 | 0.0369146 | 2554.78 | -234.271 | -0.000234271 | 0.000738292 | 89.77067
5.42 | -499.142 | 0.0369146 | 2557.45 | -234.488 | -0.000234488 | 0.000738292 | 89.86449
5.42522 | -499.142 | 0.0369146 | 2560.4 | -234.728 | -0.000234728 | 0.000738292 | 89.96815
5.43 | -499.141 | 0.0372006 | 2563.16 | -234.947 | -0.000234947 | 0.000744012 | 90.06513
5.43523 | -499.141 | 0.0375135 | 2566.18 | -235.188 | -0.000235188 | 0.00075027 | 90.17125
5.44 | -499.141 | 0.037228 | 2568.85 | -235.407 | -0.000235407 | 0.00074456 | 90.26507
5.44524 | -499.141 | 0.0369146 | 2571.78 | -235.647 | -0.000235647 | 0.000738292 | 90.36802
5.45 | -499.141 | 0.0371995 | 2574.51 | -235.866 | -0.000235866 | 0.00074399 | 90.46395
5.45525 | -499.141 | 0.0375135 | 2577.53 | -236.107 | -0.000236107 | 0.00075027 | 90.57007
5.46 | -499.14 | 0.037514 | 2580.18 | -236.325 | -0.000236325 | 0.00075028 | 90.66319
5.46526 | -499.14 | 0.0375146 | 2583.12 | -236.567 | -0.000236567 | 0.000750292 | 90.76649
5.47 | -499.14 | 0.0375146 | 2585.81 | -236.785 | -0.000236785 | 0.000750292 | 90.86102
5.47527 | -499.14 | 0.0375146 | 2588.81 | -237.027 | -0.000237027 | 0.000750292 | 90.96643
5.48 | -499.14 | 0.0375146 | 2591.47 | -237.244 | -0.000237244 | 0.000750292 | 91.0599
5.48522 | -499.14 | 0.0375146 | 2594.4 | -237.603 | -0.000237603 | 0.000750292 | 91.16285
5.49 | -499.139 | 0.0375146 | 2597.1 | -237.933 | -0.000237933 | 0.000750292 | 91.25773
5.49523 | -499.139 | 0.0375146 | 2600.06 | -238.173 | -0.000238173 | 0.000750292 | 91.36174
5.5 | -499.139 | 0.0375146 | 2602.72 | -238.392 | -0.000238392 | 0.000750292 | 91.4552
5.50524 | -499.139 | 0.0375146 | 2605.65 | -238.513 | -0.000238513 | 0.000750292 | 91.55816
5.51 | -499.139 | 0.0377996 | 2608.24 | -238.622 | -0.000238622 | 0.000755992 | 91.64917
5.51525 | -499.139 | 0.0381135 | 2611.09 | -238.983 | -0.000238983 | 0.00076227 | 91.74931
5.52 | -499.138 | 0.038114 | 2613.7 | -239.311 | -0.000239311 | 0.00076228 | 91.84102
5.52526 | -499.138 | 0.0381146 | 2616.59 | -239.552 | -0.000239552 | 0.000762292 | 91.94257
5.53 | -499.138 | 0.0381146 | 2619.21 | -239.77 | -0.00023977 | 0.000762292 | 92.03464
5.53527 | -499.138 | 0.0381146 | 2622.12 | -240.012 | -0.000240012 | 0.000762292 | 92.13689
5.54 | -499.138 | 0.0381146 | 2624.82 | -240.23 | -0.00024023 | 0.000762292 | 92.23176
5.54528 | -499.138 | 0.0381146 | 2627.84 | -240.472 | -0.000240472 | 0.000762292 | 92.33788
5.55 | -499.137 | 0.0381146 | 2630.48 | -240.689 | -0.000240689 | 0.000762292 | 92.43064
5.55522 | -499.137 | 0.0381146 | 2633.4 | -240.929 | -0.000240929 | 0.000762292 | 92.53325
5.56 | -499.137 | 0.0381146 | 2636.11 | -241.148 | -0.000241148 | 0.000762292 | 92.62847
5.56523 | -499.137 | 0.0381146 | 2639.09 | -241.509 | -0.000241509 | 0.000762292 | 92.73318
5.57 | -499.137 | 0.0383998 | 2641.77 | -241.837 | -0.000241837 | 0.000767996 | 92.82736
5.57524 | -499.137 | 0.0387135 | 2644.71 | -242.078 | -0.000242078 | 0.00077427 | 92.93066
5.58 | -499.136 | 0.038714 | 2647.42 | -242.297 | -0.000242297 | 0.00077428 | 93.02589
5.58525 | -499.136 | 0.0387146 | 2650.4 | -242.417 | -0.000242417 | 0.000774292 | 93.1306
5.59 | -499.136 | 0.0387146 | 2652.99 | -242.526 | -0.000242526 | 0.000774292 | 93.22161
5.59526 | -499.136 | 0.0387146 | 2655.87 | -242.768 | -0.000242768 | 0.000774292 | 93.32281
5.6 | -499.136 | 0.0387146 | 2658.53 | -242.986 | -0.000242986 | 0.000774292 | 93.41627
5.60527 | -499.136 | 0.0387146 | 2661.49 | -243.349 | -0.000243349 | 0.000774292 | 93.52028
5.61 | -499.135 | 0.0387146 | 2664.15 | -243.675 | -0.000243675 | 0.000774292 | 93.61375
5.61522 | -499.135 | 0.0387146 | 2667.09 | -243.795 | -0.000243795 | 0.000774292 | 93.71706
5.62 | -499.135 | 0.0390005 | 2669.82 | -243.904 | -0.000243904 | 0.00078001 | 93.81299
5.62523 | -499.135 | 0.0393135 | 2672.81 | -244.145 | -0.000244145 | 0.00078627 | 93.91805
5.63 | -499.135 | 0.0390281 | 2675.43 | -244.364 | -0.000244364 | 0.000780562 | 94.01011
5.63524 | -499.135 | 0.0387146 | 2678.31 | -244.725 | -0.000244725 | 0.000774292 | 94.11131
5.64 | -499.134 | 0.0389993 | 2680.91 | -245.053 | -0.000245053 | 0.000779986 | 94.20267
5.64525 | -499.134 | 0.0393135 | 2683.78 | -245.294 | -0.000245294 | 0.00078627 | 94.30352
5.65 | -499.134 | 0.039314 | 2686.43 | -245.512 | -0.000245512 | 0.00078628 | 94.39663
5.65526 | -499.134 | 0.0393146 | 2689.37 | -245.754 | -0.000245754 | 0.000786292 | 94.49994
5.66 | -499.134 | 0.0393146 | 2691.91 | -245.971 | -0.000245971 | 0.000786292 | 94.58919
5.66527 | -499.134 | 0.0393146 | 2694.74 | -246.213 | -0.000246213 | 0.000786292 | 94.68863
5.67 | -499.133 | 0.0393146 | 2697.33 | -246.431 | -0.000246431 | 0.000786292 | 94.77964
5.67522 | -499.133 | 0.0393146 | 2700.18 | -246.67 | -0.00024667 | 0.000786292 | 94.87978
5.68 | -499.133 | 0.0393146 | 2702.79 | -246.89 | -0.00024689 | 0.000786292 | 94.9715
5.68523 | -499.133 | 0.0393146 | 2705.65 | -247.25 | -0.00024725 | 0.000786292 | 95.07199
5.69 | -499.133 | 0.0393146 | 2708.26 | -247.579 | -0.000247579 | 0.000786292 | 95.1637
5.69524 | -499.133 | 0.0393146 | 2711.12 | -247.699 | -0.000247699 | 0.000786292 | 95.2642
5.7 | -499.132 | 0.0393146 | 2713.71 | -247.809 | -0.000247809 | 0.000786292 | 95.35521
5.70525 | -499.132 | 0.0393146 | 2716.56 | -248.05 | -0.00024805 | 0.000786292 | 95.45535
5.71 | -499.132 | 0.0393146 | 2719.08 | -248.268 | -0.000248268 | 0.000786292 | 95.5439
5.71526 | -499.132 | 0.0393146 | 2721.87 | -248.509 | -0.000248509 | 0.000786292 | 95.64193
5.72 | -499.132 | 0.0393146 | 2724.43 | -248.727 | -0.000248727 | 0.000786292 | 95.73189
5.72527 | -499.132 | 0.0393146 | 2727.28 | -248.969 | -0.000248969 | 0.000786292 | 95.83203
5.73 | -499.131 | 0.0395995 | 2729.92 | -249.187 | -0.000249187 | 0.00079199 | 95.9248
5.73522 | -499.131 | 0.0399135 | 2732.84 | -249.426 | -0.000249426 | 0.00079827 | 96.0274
5.74 | -499.131 | 0.039914 | 2735.51 | -249.646 | -0.000249646 | 0.00079828 | 96.12122
5.74523 | -499.131 | 0.0399146 | 2738.43 | -249.886 | -0.000249886 | 0.000798292 | 96.22383
5.75 | -499.131 | 0.0399146 | 2741.13 | -250.105 | -0.000250105 | 0.000798292 | 96.3187
5.75524 | -499.131 | 0.0399146 | 2744.09 | -250.346 | -0.000250346 | 0.000798292 | 96.42271
5.76 | -499.13 | 0.0399146 | 2746.81 | -250.565 | -0.000250565 | 0.000798292 | 96.51828
5.76525 | -499.13 | 0.0399146 | 2749.81 | -250.926 | -0.000250926 | 0.000798292 | 96.6237
5.77 | -499.13 | 0.0399146 | 2752.55 | -251.254 | -0.000251254 | 0.000798292 | 96.71998
5.77526 | -499.13 | 0.0399146 | 2755.59 | -251.495 | -0.000251495 | 0.000798292 | 96.8268
5.78 | -499.13 | 0.0399146 | 2758.19 | -251.713 | -0.000251713 | 0.000798292 | 96.91816
5.78527 | -499.13 | 0.0399146 | 2761.09 | -251.834 | -0.000251834 | 0.000798292 | 97.02006
5.79 | -499.129 | 0.0399146 | 2763.82 | -251.943 | -0.000251943 | 0.000798292 | 97.11599
5.79528 | -499.129 | 0.0399146 | 2766.87 | -252.306 | -0.000252306 | 0.000798292 | 97.22316
5.8 | -499.129 | 0.040199 | 2769.57 | -252.632 | -0.000252632 | 0.00080398 | 97.31803
5.80522 | -499.129 | 0.0405135 | 2772.56 | -252.872 | -0.000252872 | 0.00081027 | 97.4231
5.81 | -499.129 | 0.0402277 | 2775.3 | -253.091 | -0.000253091 | 0.000804554 | 97.51938
5.81523 | -499.129 | 0.0399146 | 2778.31 | -253.331 | -0.000253331 | 0.000798292 | 97.62514
5.82 | -499.128 | 0.0401998 | 2781.03 | -253.55 | -0.00025355 | 0.000803996 | 97.72072
5.82524 | -499.128 | 0.0405135 | 2784.03 | -253.791 | -0.000253791 | 0.00081027 | 97.82613
5.83 | -499.128 | 0.040514 | 2786.67 | -254.01 | -0.00025401 | 0.00081028 | 97.9189
5.83525 | -499.128 | 0.0405146 | 2789.59 | -254.251 | -0.000254251 | 0.000810292 | 98.0215
5.84 | -499.128 | 0.0405146 | 2792.2 | -254.469 | -0.000254469 | 0.000810292 | 98.11321
5.84526 | -499.128 | 0.0405146 | 2795.09 | -254.711 | -0.000254711 | 0.000810292 | 98.21476
5.85 | -499.127 | 0.0405146 | 2797.62 | -254.928 | -0.000254928 | 0.000810292 | 98.30366
5.85527 | -499.127 | 0.0405146 | 2800.43 | -255.17 | -0.00025517 | 0.000810292 | 98.4024
5.86 | -499.127 | 0.0405146 | 2803.05 | -255.388 | -0.000255388 | 0.000810292 | 98.49446
5.86522 | -499.127 | 0.0405146 | 2805.93 | -255.627 | -0.000255627 | 0.000810292 | 98.59566
5.87 | -499.127 | 0.0405146 | 2808.57 | -255.847 | -0.000255847 | 0.000810292 | 98.68843
5.87523 | -499.127 | 0.0405146 | 2811.46 | -256.087 | -0.000256087 | 0.000810292 | 98.78998
5.88 | -499.126 | 0.0407999 | 2814.11 | -256.306 | -0.000256306 | 0.000815998 | 98.88309
5.88524 | -499.126 | 0.0411135 | 2817.03 | -256.547 | -0.000256547 | 0.00082227 | 98.9857
5.89 | -499.126 | 0.041114 | 2819.58 | -256.766 | -0.000256766 | 0.00082228 | 99.0753
5.89525 | -499.126 | 0.0411146 | 2822.4 | -257.127 | -0.000257127 | 0.000822292 | 99.17439
5.9 | -499.126 | 0.0411146 | 2825.02 | -257.455 | -0.000257455 | 0.000822292 | 99.26645
5.90526 | -499.126 | 0.0411146 | 2827.93 | -257.696 | -0.000257696 | 0.000822292 | 99.3687
5.91 | -499.125 | 0.0411146 | 2830.62 | -257.914 | -0.000257914 | 0.000822292 | 99.46323
5.91527 | -499.125 | 0.0411146 | 2833.62 | -258.156 | -0.000258156 | 0.000822292 | 99.56864
5.92 | -499.125 | 0.0413993 | 2836.29 | -258.373 | -0.000258373 | 0.000827986 | 99.66246
5.92522 | -499.125 | 0.0417135 | 2839.24 | -258.493 | -0.000258493 | 0.00083427 | 99.76612
5.93 | -499.125 | 0.0414274 | 2841.92 | -258.603 | -0.000258603 | 0.000828548 | 99.86029
5.93523 | -499.125 | 0.0411146 | 2844.84 | -258.963 | -0.000258963 | 0.000822292 | 99.96289
5.94 | -499.124 | 0.0414001 | 2847.49 | -259.292 | -0.000259292 | 0.000828002 | 100.056
5.94524 | -499.124 | 0.0417135 | 2850.4 | -259.533 | -0.000259533 | 0.00083427 | 100.1583
5.95 | -499.124 | 0.041714 | 2853.09 | -259.751 | -0.000259751 | 0.00083428 | 100.2528
5.95525 | -499.124 | 0.0417146 | 2856.06 | -259.992 | -0.000259992 | 0.000834292 | 100.3571
5.96 | -499.124 | 0.0417146 | 2858.77 | -260.211 | -0.000260211 | 0.000834292 | 100.4524
5.96526 | -499.124 | 0.0417146 | 2861.78 | -260.573 | -0.000260573 | 0.000834292 | 100.5581
5.97 | -499.123 | 0.0417146 | 2864.43 | -260.9 | -0.0002609 | 0.000834292 | 100.6513
5.97527 | -499.123 | 0.0417146 | 2867.37 | -261.141 | -0.000261141 | 0.000834292 | 100.7546
5.98 | -499.123 | 0.0417146 | 2870.06 | -261.359 | -0.000261359 | 0.000834292 | 100.8491
5.98522 | -499.123 | 0.0417146 | 2873.03 | -261.479 | -0.000261479 | 0.000834292 | 100.9534
5.99 | -499.123 | 0.0417146 | 2875.8 | -261.589 | -0.000261589 | 0.000834292 | 101.0508
5.99523 | -499.123 | 0.0417146 | 2878.84 | -261.829 | -0.000261829 | 0.000834292 | 101.1576
6 | -499.122 | 0.0417146 | 2881.51 | -262.048 | -0.000262048 | 0.000834292 | 101.2514
6.00524 | -499.122 | 0.0417146 | 2884.43 | -262.409 | -0.000262409 | 0.000834292 | 101.354
6.01 | -499.122 | 0.0419996 | 2887.06 | -262.737 | -0.000262737 | 0.000839992 | 101.4464
6.01525 | -499.122 | 0.0423135 | 2889.96 | -262.857 | -0.000262857 | 0.00084627 | 101.5483
6.02 | -499.122 | 0.042029 | 2892.55 | -262.967 | -0.000262967 | 0.00084058 | 101.6393
6.02526 | -499.122 | 0.0417146 | 2895.4 | -263.208 | -0.000263208 | 0.000834292 | 101.7395
6.03 | -499.121 | 0.0419984 | 2898.01 | -263.426 | -0.000263426 | 0.000839968 | 101.8312
6.03527 | -499.121 | 0.0423135 | 2900.9 | -263.668 | -0.000263668 | 0.00084627 | 101.9327
6.04 | -499.121 | 0.042314 | 2903.53 | -263.885 | -0.000263885 | 0.00084628 | 102.0252
6.04528 | -499.121 | 0.0423146 | 2906.46 | -264.127 | -0.000264127 | 0.000846292 | 102.1281
6.05 | -499.121 | 0.0423146 | 2909 | -264.345 | -0.000264345 | 0.000846292 | 102.2174
6.05522 | -499.121 | 0.0423146 | 2911.81 | -264.704 | -0.000264704 | 0.000846292 | 102.3161
6.06 | -499.12 | 0.0423146 | 2914.43 | -265.034 | -0.000265034 | 0.000846292 | 102.4082
6.06523 | -499.12 | 0.0423146 | 2917.31 | -265.274 | -0.000265274 | 0.000846292 | 102.5094
6.07 | -499.12 | 0.0423146 | 2919.99 | -265.493 | -0.000265493 | 0.000846292 | 102.6035
6.07524 | -499.12 | 0.0423146 | 2922.93 | -265.734 | -0.000265734 | 0.000846292 | 102.7068
6.08 | -499.12 | 0.0423146 | 2925.53 | -265.952 | -0.000265952 | 0.000846292 | 102.7982
6.08525 | -499.12 | 0.0423146 | 2928.4 | -266.193 | -0.000266193 | 0.000846292 | 102.8991
6.09 | -499.119 | 0.0423146 | 2930.98 | -266.411 | -0.000266411 | 0.000846292 | 102.9897
6.09526 | -499.119 | 0.0423146 | 2933.84 | -266.774 | -0.000266774 | 0.000846292 | 103.0902
6.1 | -499.119 | 0.042598 | 2936.5 | -267.1 | -0.0002671 | 0.00085196 | 103.1837
6.10527 | -499.119 | 0.0429135 | 2939.46 | -267.343 | -0.000267343 | 0.00085827 | 103.2877
6.11 | -499.119 | 0.042914 | 2942.11 | -267.56 | -0.00026756 | 0.00085828 | 103.3808
6.11522 | -499.119 | 0.0429146 | 2945.03 | -267.8 | -0.0002678 | 0.000858292 | 103.4834
6.12 | -499.118 | 0.0429146 | 2947.79 | -268.019 | -0.000268019 | 0.000858292 | 103.5804
6.12523 | -499.118 | 0.0429146 | 2950.81 | -268.139 | -0.000268139 | 0.000858292 | 103.6865
6.13 | -499.118 | 0.0429146 | 2953.55 | -268.249 | -0.000268249 | 0.000858292 | 103.7828
6.13524 | -499.118 | 0.0429146 | 2956.56 | -268.49 | -0.00026849 | 0.000858292 | 103.8885
6.14 | -499.118 | 0.0429146 | 2959.19 | -268.708 | -0.000268708 | 0.000858292 | 103.981
6.14525 | -499.118 | 0.0429146 | 2962.09 | -269.07 | -0.00026907 | 0.000858292 | 104.0829
6.15 | -499.117 | 0.0429146 | 2964.74 | -269.397 | -0.000269397 | 0.000858292 | 104.176
6.15526 | -499.117 | 0.0429146 | 2967.68 | -269.639 | -0.000269639 | 0.000858292 | 104.2793
6.16 | -499.117 | 0.0429146 | 2970.3 | -269.856 | -0.000269856 | 0.000858292 | 104.3713
6.16527 | -499.117 | 0.0429146 | 2973.21 | -270.099 | -0.000270099 | 0.000858292 | 104.4736
6.17 | -499.117 | 0.0431993 | 2975.8 | -270.316 | -0.000270316 | 0.000863986 | 104.5646
6.17522 | -499.117 | 0.0435135 | 2978.65 | -270.556 | -0.000270556 | 0.00087027 | 104.6648
6.18 | -499.116 | 0.043514 | 2981.37 | -270.775 | -0.000270775 | 0.00087028 | 104.7603
6.18523 | -499.116 | 0.0435146 | 2984.34 | -271.015 | -0.000271015 | 0.000870292 | 104.8647
6.19 | -499.116 | 0.0435146 | 2987 | -271.234 | -0.000271234 | 0.000870292 | 104.9582
6.19524 | -499.116 | 0.0435146 | 2989.93 | -271.475 | -0.000271475 | 0.000870292 | 105.0611
6.2 | -499.116 | 0.0435146 | 2992.62 | -271.694 | -0.000271694 | 0.000870292 | 105.1556
6.20525 | -499.116 | 0.0435146 | 2995.59 | -271.935 | -0.000271935 | 0.000870292 | 105.26
6.21 | -499.115 | 0.0435146 | 2998.32 | -272.153 | -0.000272153 | 0.000870292 | 105.3559
6.21526 | -499.115 | 0.0435146 | 3001.34 | -272.395 | -0.000272395 | 0.000870292 | 105.462
6.22 | -499.115 | 0.0435146 | 3003.94 | -272.612 | -0.000272612 | 0.000870292 | 105.5534
6.22527 | -499.115 | 0.0435146 | 3006.84 | -272.854 | -0.000272854 | 0.000870292 | 105.6553
6.23 | -499.115 | 0.0435146 | 3009.41 | -273.072 | -0.000273072 | 0.000870292 | 105.7456
6.23522 | -499.115 | 0.0435146 | 3012.24 | -273.192 | -0.000273192 | 0.000870292 | 105.845
6.24 | -499.114 | 0.0438008 | 3014.89 | -273.301 | -0.000273301 | 0.000876016 | 105.9382
6.24523 | -499.114 | 0.0441135 | 3017.78 | -273.662 | -0.000273662 | 0.00088227 | 106.0397
6.25 | -499.114 | 0.044114 | 3020.4 | -273.99 | -0.00027399 | 0.00088228 | 106.1318
6.25524 | -499.114 | 0.0441146 | 3023.28 | -274.231 | -0.000274231 | 0.000882292 | 106.233
6.26 | -499.114 | 0.0441146 | 3025.91 | -274.45 | -0.00027445 | 0.000882292 | 106.3254
6.26525 | -499.114 | 0.0441146 | 3028.81 | -274.691 | -0.000274691 | 0.000882292 | 106.4273
6.27 | -499.113 | 0.0441146 | 3031.4 | -274.909 | -0.000274909 | 0.000882292 | 106.5183
6.27526 | -499.113 | 0.0441146 | 3034.28 | -275.151 | -0.000275151 | 0.000882292 | 106.6195
6.28 | -499.113 | 0.0441146 | 3036.96 | -275.368 | -0.000275368 | 0.000882292 | 106.7137
6.28527 | -499.113 | 0.0441146 | 3039.93 | -275.731 | -0.000275731 | 0.000882292 | 106.818
6.29 | -499.113 | 0.0443979 | 3042.5 | -276.057 | -0.000276057 | 0.000887958 | 106.9083
6.29528 | -499.113 | 0.0447135 | 3045.37 | -276.3 | -0.0002763 | 0.00089427 | 107.0092
6.3 | -499.112 | 0.044429 | 3047.98 | -276.517 | -0.000276517 | 0.00088858 | 107.1009
6.30522 | -499.112 | 0.0441146 | 3050.87 | -276.757 | -0.000276757 | 0.000882292 | 107.2024
6.31 | -499.112 | 0.0444003 | 3053.45 | -276.976 | -0.000276976 | 0.000888006 | 107.2931
6.31523 | -499.112 | 0.0447135 | 3056.28 | -277.216 | -0.000277216 | 0.00089427 | 107.3925
6.32 | -499.112 | 0.0444283 | 3058.92 | -277.435 | -0.000277435 | 0.000888566 | 107.4853
6.32524 | -499.112 | 0.0441146 | 3061.84 | -277.676 | -0.000277676 | 0.000882292 | 107.5879
6.33 | -499.111 | 0.0443992 | 3064.53 | -277.895 | -0.000277895 | 0.000887984 | 107.6824
6.33525 | -499.111 | 0.0447135 | 3067.49 | -278.136 | -0.000278136 | 0.00089427 | 107.7864
6.34 | -499.111 | 0.044714 | 3070.15 | -278.354 | -0.000278354 | 0.00089428 | 107.8799
6.34526 | -499.111 | 0.0447146 | 3073.09 | -278.596 | -0.000278596 | 0.000894292 | 107.9832
6.35 | -499.111 | 0.0447146 | 3075.76 | -278.813 | -0.000278813 | 0.000894292 | 108.077
6.35527 | -499.111 | 0.0447146 | 3078.74 | -279.056 | -0.000279056 | 0.000894292 | 108.1817
6.36 | -499.11 | 0.0447146 | 3081.34 | -279.273 | -0.000279273 | 0.000894292 | 108.2731
6.36522 | -499.11 | 0.0447146 | 3084.21 | -279.632 | -0.000279632 | 0.000894292 | 108.374
6.37 | -499.11 | 0.0447146 | 3086.84 | -279.962 | -0.000279962 | 0.000894292 | 108.4664
6.37523 | -499.11 | 0.0447146 | 3089.71 | -280.202 | -0.000280202 | 0.000894292 | 108.5672
6.38 | -499.11 | 0.0447146 | 3092.23 | -280.421 | -0.000280421 | 0.000894292 | 108.6558
6.38524 | -499.11 | 0.0447146 | 3094.99 | -280.662 | -0.000280662 | 0.000894292 | 108.7527
6.39 | -499.109 | 0.0447146 | 3097.59 | -280.88 | -0.00028088 | 0.000894292 | 108.8441
6.39525 | -499.109 | 0.0447146 | 3100.46 | -281.122 | -0.000281122 | 0.000894292 | 108.945
6.4 | -499.109 | 0.0447146 | 3103.07 | -281.34 | -0.00028134 | 0.000894292 | 109.0367
6.40526 | -499.109 | 0.0447146 | 3105.96 | -281.581 | -0.000281581 | 0.000894292 | 109.1382
6.41 | -499.109 | 0.0447146 | 3108.54 | -281.799 | -0.000281799 | 0.000894292 | 109.2289
6.41527 | -499.109 | 0.0447146 | 3111.4 | -282.041 | -0.000282041 | 0.000894292 | 109.3294
6.42 | -499.108 | 0.0449993 | 3113.91 | -282.258 | -0.000282258 | 0.000899986 | 109.4176
6.42522 | -499.108 | 0.0453135 | 3116.68 | -282.498 | -0.000282498 | 0.00090627 | 109.5149
6.43 | -499.108 | 0.045314 | 3119.26 | -282.718 | -0.000282718 | 0.00090628 | 109.6056
6.43523 | -499.108 | 0.0453146 | 3122.09 | -282.958 | -0.000282958 | 0.000906292 | 109.705
6.44 | -499.108 | 0.0453146 | 3124.81 | -283.177 | -0.000283177 | 0.000906292 | 109.8006
6.44524 | -499.108 | 0.0453146 | 3127.81 | -283.418 | -0.000283418 | 0.000906292 | 109.906
6.45 | -499.107 | 0.0453146 | 3130.45 | -283.636 | -0.000283636 | 0.000906292 | 109.9987
6.45525 | -499.107 | 0.0453146 | 3133.37 | -283.877 | -0.000283877 | 0.000906292 | 110.1014
6.46 | -499.107 | 0.0453146 | 3136.04 | -284.096 | -0.000284096 | 0.000906292 | 110.1952
6.46526 | -499.107 | 0.0453146 | 3138.99 | -284.337 | -0.000284337 | 0.000906292 | 110.2988
6.47 | -499.107 | 0.0455983 | 3141.69 | -284.555 | -0.000284555 | 0.000911966 | 110.3937
6.47527 | -499.107 | 0.0459135 | 3144.68 | -284.797 | -0.000284797 | 0.00091827 | 110.4988
6.48 | -499.106 | 0.0456286 | 3147.37 | -285.014 | -0.000285014 | 0.000912572 | 110.5933
6.48522 | -499.106 | 0.0453146 | 3150.34 | -285.254 | -0.000285254 | 0.000906292 | 110.6977
6.49 | -499.106 | 0.0456008 | 3152.98 | -285.474 | -0.000285474 | 0.000912016 | 110.7904
6.49523 | -499.106 | 0.0459135 | 3155.87 | -285.594 | -0.000285594 | 0.00091827 | 110.892
6.5 | -499.106 | 0.045914 | 3158.45 | -285.703 | -0.000285703 | 0.00091828 | 110.9826
6.50524 | -499.106 | 0.0459146 | 3161.28 | -286.064 | -0.000286064 | 0.000918292 | 111.0821
6.51 | -499.105 | 0.0459146 | 3163.92 | -286.392 | -0.000286392 | 0.000918292 | 111.1748
6.51525 | -499.105 | 0.0459146 | 3166.84 | -286.754 | -0.000286754 | 0.000918292 | 111.2774
6.52 | -499.105 | 0.0459146 | 3169.54 | -287.081 | -0.000287081 | 0.000918292 | 111.3723
6.52526 | -499.105 | 0.0459146 | 3172.53 | -287.202 | -0.000287202 | 0.000918292 | 111.4774
6.53 | -499.105 | 0.0459146 | 3175.24 | -287.311 | -0.000287311 | 0.000918292 | 111.5726
6.53527 | -499.105 | 0.0459146 | 3178.24 | -287.553 | -0.000287553 | 0.000918292 | 111.678
6.54 | -499.104 | 0.0461979 | 3180.8 | -287.77 | -0.00028777 | 0.000923958 | 111.768
6.54528 | -499.104 | 0.0465135 | 3183.65 | -288.013 | -0.000288013 | 0.00093027 | 111.8681
6.55 | -499.104 | 0.046229 | 3186.23 | -288.23 | -0.00028823 | 0.00092458 | 111.9588
6.55522 | -499.104 | 0.0459146 | 3189.09 | -288.59 | -0.00028859 | 0.000918292 | 112.0593
6.56 | -499.104 | 0.0462003 | 3191.65 | -288.919 | -0.000288919 | 0.000924006 | 112.1492
6.56523 | -499.104 | 0.0465135 | 3194.46 | -289.039 | -0.000289039 | 0.00093027 | 112.248
6.57 | -499.103 | 0.046514 | 3197.05 | -289.148 | -0.000289148 | 0.00093028 | 112.339
6.57524 | -499.103 | 0.0465146 | 3199.9 | -289.51 | -0.00028951 | 0.000930292 | 112.4391
6.58 | -499.103 | 0.0465146 | 3202.47 | -289.837 | -0.000289837 | 0.000930292 | 112.5294
6.58525 | -499.103 | 0.0465146 | 3205.31 | -290.079 | -0.000290079 | 0.000930292 | 112.6292
6.59 | -499.103 | 0.0465146 | 3207.9 | -290.297 | -0.000290297 | 0.000930292 | 112.7202
6.59526 | -499.103 | 0.0465146 | 3210.78 | -290.538 | -0.000290538 | 0.000930292 | 112.8214
6.6 | -499.102 | 0.0465146 | 3213.32 | -290.756 | -0.000290756 | 0.000930292 | 112.9107
6.60527 | -499.102 | 0.0465146 | 3216.15 | -290.877 | -0.000290877 | 0.000930292 | 113.0101
6.61 | -499.102 | 0.0467992 | 3218.7 | -290.986 | -0.000290986 | 0.000935984 | 113.0997
6.61522 | -499.102 | 0.0471135 | 3221.53 | -291.345 | -0.000291345 | 0.00094227 | 113.1991
6.62 | -499.102 | 0.0468276 | 3224.11 | -291.675 | -0.000291675 | 0.000936552 | 113.2898
6.62523 | -499.102 | 0.0465146 | 3226.93 | -291.915 | -0.000291915 | 0.000930292 | 113.3889
6.63 | -499.101 | 0.0467999 | 3229.54 | -292.134 | -0.000292134 | 0.000935998 | 113.4806
6.63524 | -499.101 | 0.0471135 | 3232.4 | -292.375 | -0.000292375 | 0.00094227 | 113.5811
6.64 | -499.101 | 0.047114 | 3235.09 | -292.593 | -0.000292593 | 0.00094228 | 113.6756
6.64525 | -499.101 | 0.0471146 | 3238.06 | -292.834 | -0.000292834 | 0.000942292 | 113.78
6.65 | -499.101 | 0.0471146 | 3240.77 | -293.053 | -0.000293053 | 0.000942292 | 113.8752
6.65526 | -499.101 | 0.0471146 | 3243.78 | -293.294 | -0.000293294 | 0.000942292 | 113.981
6.66 | -499.1 | 0.0471146 | 3246.53 | -293.512 | -0.000293512 | 0.000942292 | 114.0776
6.66527 | -499.1 | 0.0471146 | 3249.59 | -293.633 | -0.000293633 | 0.000942292 | 114.1851
6.67 | -499.1 | 0.0471146 | 3252.29 | -293.742 | -0.000293742 | 0.000942292 | 114.28
6.67522 | -499.1 | 0.0471146 | 3255.28 | -294.101 | -0.000294101 | 0.000942292 | 114.3851
6.68 | -499.1 | 0.0471146 | 3257.95 | -294.431 | -0.000294431 | 0.000942292 | 114.4789
6.68523 | -499.1 | 0.0471146 | 3260.87 | -294.671 | -0.000294671 | 0.000942292 | 114.5815
6.69 | -499.099 | 0.0471146 | 3263.55 | -294.89 | -0.00029489 | 0.000942292 | 114.6757
6.69524 | -499.099 | 0.0471146 | 3266.49 | -295.131 | -0.000295131 | 0.000942292 | 114.779
6.7 | -499.099 | 0.0471146 | 3269.17 | -295.349 | -0.000295349 | 0.000942292 | 114.8731
6.70525 | -499.099 | 0.0471146 | 3272.12 | -295.59 | -0.00029559 | 0.000942292 | 114.9768
6.71 | -499.099 | 0.0471146 | 3274.73 | -295.809 | -0.000295809 | 0.000942292 | 115.0685
6.71526 | -499.099 | 0.0471146 | 3277.62 | -296.05 | -0.00029605 | 0.000942292 | 115.1701
6.72 | -499.098 | 0.0471146 | 3280.15 | -296.268 | -0.000296268 | 0.000942292 | 115.259
6.72527 | -499.098 | 0.0471146 | 3282.96 | -296.51 | -0.00029651 | 0.000942292 | 115.3577
6.73 | -499.098 | 0.0473995 | 3285.49 | -296.727 | -0.000296727 | 0.00094799 | 115.4466
6.73522 | -499.098 | 0.0477135 | 3288.28 | -296.967 | -0.000296967 | 0.00095427 | 115.5446
6.74 | -499.098 | 0.047714 | 3290.83 | -297.187 | -0.000297187 | 0.00095428 | 115.6342
6.74523 | -499.098 | 0.0477146 | 3293.62 | -297.427 | -0.000297427 | 0.000954292 | 115.7323
6.75 | -499.097 | 0.0477146 | 3296.15 | -297.646 | -0.000297646 | 0.000954292 | 115.8212
6.75524 | -499.097 | 0.0477146 | 3298.93 | -297.886 | -0.000297886 | 0.000954292 | 115.9189
6.76 | -499.097 | 0.0477146 | 3301.43 | -298.105 | -0.000298105 | 0.000954292 | 116.0067
6.76525 | -499.097 | 0.0477146 | 3304.18 | -298.346 | -0.000298346 | 0.000954292 | 116.1033
6.77 | -499.097 | 0.0477146 | 3306.72 | -298.565 | -0.000298565 | 0.000954292 | 116.1926
6.77526 | -499.097 | 0.0477146 | 3309.53 | -298.685 | -0.000298685 | 0.000954292 | 116.2913
6.78 | -499.096 | 0.0477146 | 3312.18 | -298.794 | -0.000298794 | 0.000954292 | 116.3844
6.78527 | -499.096 | 0.0477146 | 3315.12 | -299.157 | -0.000299157 | 0.000954292 | 116.4877
6.79 | -499.096 | 0.0477146 | 3317.74 | -299.483 | -0.000299483 | 0.000954292 | 116.5798
6.79528 | -499.096 | 0.0477146 | 3320.65 | -299.847 | -0.000299847 | 0.000954292 | 116.6821
6.8 | -499.096 | 0.0477146 | 3323.32 | -300.172 | -0.000300172 | 0.000954292 | 116.7759
6.80527 | -499.096 | 0.0477146 | 3326.29 | -300.293 | -0.000300293 | 0.000954292 | 116.8802
6.81 | -499.095 | 0.047999 | 3328.95 | -300.402 | -0.000300402 | 0.00095998 | 116.9737
6.81522 | -499.095 | 0.0483135 | 3331.89 | -300.642 | -0.000300642 | 0.00096627 | 117.077
6.82 | -499.095 | 0.048314 | 3334.65 | -300.861 | -0.000300861 | 0.00096628 | 117.174
6.82523 | -499.095 | 0.0483146 | 3337.67 | -301.102 | -0.000301102 | 0.000966292 | 117.2801
6.83 | -499.095 | 0.0483146 | 3340.35 | -301.321 | -0.000301321 | 0.000966292 | 117.3743
6.83524 | -499.095 | 0.0483146 | 3343.29 | -301.682 | -0.000301682 | 0.000966292 | 117.4776
6.84 | -499.094 | 0.0483146 | 3345.92 | -302.01 | -0.00030201 | 0.000966292 | 117.57
6.84525 | -499.094 | 0.0483146 | 3348.82 | -302.251 | -0.000302251 | 0.000966292 | 117.6719
6.85 | -499.094 | 0.0483146 | 3351.43 | -302.469 | -0.000302469 | 0.000966292 | 117.7636
6.85526 | -499.094 | 0.0483146 | 3354.32 | -302.832 | -0.000302832 | 0.000966292 | 117.8652
6.86 | -499.094 | 0.0483146 | 3356.96 | -303.158 | -0.000303158 | 0.000966292 | 117.9579
6.86527 | -499.094 | 0.0483146 | 3359.89 | -303.279 | -0.000303279 | 0.000966292 | 118.0609
6.87 | -499.093 | 0.0483146 | 3362.56 | -303.388 | -0.000303388 | 0.000966292 | 118.1547
6.87522 | -499.093 | 0.0483146 | 3365.51 | -303.747 | -0.000303747 | 0.000966292 | 118.2584
6.88 | -499.093 | 0.0483146 | 3368.06 | -304.077 | -0.000304077 | 0.000966292 | 118.348
6.88523 | -499.093 | 0.0483146 | 3370.86 | -304.317 | -0.000304317 | 0.000966292 | 118.4464
6.89 | -499.093 | 0.0485999 | 3373.52 | -304.536 | -0.000304536 | 0.000971998 | 118.5398
6.89524 | -499.093 | 0.0489135 | 3376.45 | -304.536 | -0.000304536 | 0.00097827 | 118.6428
6.9 | -499.092 | 0.048914 | 3379.09 | -304.536 | -0.000304536 | 0.00097828 | 118.7355
6.90525 | -499.092 | 0.0489146 | 3382.01 | -304.898 | -0.000304898 | 0.000978292 | 118.8381
6.91 | -499.092 | 0.0489146 | 3384.61 | -305.225 | -0.000305225 | 0.000978292 | 118.9295
6.91526 | -499.092 | 0.0489146 | 3387.48 | -305.467 | -0.000305467 | 0.000978292 | 119.0304
6.92 | -499.092 | 0.0489146 | 3390.04 | -305.684 | -0.000305684 | 0.000978292 | 119.1203
6.92527 | -499.092 | 0.0489146 | 3392.89 | -305.926 | -0.000305926 | 0.000978292 | 119.2204
6.93 | -499.091 | 0.0489146 | 3395.44 | -306.144 | -0.000306144 | 0.000978292 | 119.3101
6.93522 | -499.091 | 0.0489146 | 3398.26 | -306.383 | -0.000306383 | 0.000978292 | 119.4091
6.94 | -499.091 | 0.0489146 | 3400.93 | -306.603 | -0.000306603 | 0.000978292 | 119.503
6.94523 | -499.091 | 0.0489146 | 3403.86 | -306.843 | -0.000306843 | 0.000978292 | 119.6059
6.95 | -499.091 | 0.0489146 | 3406.52 | -307.062 | -0.000307062 | 0.000978292 | 119.6994
6.95524 | -499.091 | 0.0489146 | 3409.45 | -307.423 | -0.000307423 | 0.000978292 | 119.8023
6.96 | -499.09 | 0.0491995 | 3412.05 | -307.751 | -0.000307751 | 0.00098399 | 119.8937
6.96525 | -499.09 | 0.0495135 | 3414.92 | -307.992 | -0.000307992 | 0.00099027 | 119.9945
6.97 | -499.09 | 0.049514 | 3417.48 | -308.211 | -0.000308211 | 0.00099028 | 120.0845
6.97526 | -499.09 | 0.0495146 | 3420.32 | -308.452 | -0.000308452 | 0.000990292 | 120.1843
6.98 | -499.09 | 0.0495146 | 3422.97 | -308.67 | -0.00030867 | 0.000990292 | 120.2774
6.98527 | -499.09 | 0.0495146 | 3425.92 | -308.791 | -0.000308791 | 0.000990292 | 120.3811
6.99 | -499.089 | 0.0495146 | 3428.56 | -308.9 | -0.0003089 | 0.000990292 | 120.4738
6.99522 | -499.089 | 0.0495146 | 3431.48 | -309.139 | -0.000309139 | 0.000990292 | 120.5764
7 | -499.089 | 0.0495146 | 3434.12 | -309.359 | -0.000309359 | 0.000990292 | 120.6692
7.00523 | -499.089 | 0.0495146 | 3437.01 | -309.599 | -0.000309599 | 0.000990292 | 120.7708
7.01 | -499.089 | 0.0495146 | 3439.77 | -309.818 | -0.000309818 | 0.000990292 | 120.8677
7.01524 | -499.089 | 0.0495146 | 3442.79 | -310.059 | -0.000310059 | 0.000990292 | 120.9739
7.02 | -499.088 | 0.0495146 | 3445.51 | -310.278 | -0.000310278 | 0.000990292 | 121.0694
7.02525 | -499.088 | 0.0495146 | 3448.51 | -310.518 | -0.000310518 | 0.000990292 | 121.1748
7.03 | -499.088 | 0.049799 | 3451.2 | -310.737 | -0.000310737 | 0.00099598 | 121.2694
7.03526 | -499.088 | 0.0501135 | 3454.17 | -311.099 | -0.000311099 | 0.00100227 | 121.3737 | 0.00100227 |  | 121.3737 |  | -0.000311099 |  | 1260
7.04 | -499.088 | 0.050114 | 3456.77 | -311.426 | -0.000311426 | 0.00100228 | 121.4651
7.04527 | -499.088 | 0.0501146 | 3459.67 | -311.547 | -0.000311547 | 0.001002292 | 121.567
7.05 | -499.087 | 0.0501146 | 3462.23 | -311.656 | -0.000311656 | 0.001002292 | 121.6569
7.05527 | -499.087 | 0.0501146 | 3465.07 | -311.898 | -0.000311898 | 0.001002292 | 121.7567
7.06 | -499.087 | 0.0501146 | 3467.67 | -312.115 | -0.000312115 | 0.001002292 | 121.8481
7.06522 | -499.087 | 0.0501146 | 3470.54 | -312.355 | -0.000312355 | 0.001002292 | 121.9489
7.07 | -499.087 | 0.0501146 | 3473.23 | -312.574 | -0.000312574 | 0.001002292 | 122.0435
7.07523 | -499.087 | 0.0501146 | 3476.17 | -312.935 | -0.000312935 | 0.001002292 | 122.1468
7.08 | -499.086 | 0.0501146 | 3478.8 | -313.263 | -0.000313263 | 0.001002292 | 122.2392
7.08524 | -499.086 | 0.0501146 | 3481.7 | -313.624 | -0.000313624 | 0.001002292 | 122.3411
7.09 | -499.086 | 0.0501146 | 3484.28 | -313.952 | -0.000313952 | 0.001002292 | 122.4317
7.09525 | -499.086 | 0.0501146 | 3487.14 | -314.193 | -0.000314193 | 0.001002292 | 122.5322
7.1 | -499.086 | 0.0501146 | 3489.72 | -314.411 | -0.000314411 | 0.001002292 | 122.6229
7.10526 | -499.086 | 0.0501146 | 3492.57 | -314.653 | -0.000314653 | 0.001002292 | 122.723
7.11 | -499.085 | 0.050398 | 3495.1 | -314.871 | -0.000314871 | 0.00100796 | 122.8119
7.11527 | -499.085 | 0.0507135 | 3497.92 | -314.992 | -0.000314992 | 0.00101427 | 122.911
7.12 | -499.085 | 0.050714 | 3500.44 | -315.1 | -0.0003151 | 0.00101428 | 122.9996
7.12522 | -499.085 | 0.0507146 | 3503.23 | -315.34 | -0.00031534 | 0.001014292 | 123.0976
7.13 | -499.085 | 0.0507146 | 3505.83 | -315.56 | -0.00031556 | 0.001014292 | 123.189
7.13523 | -499.085 | 0.0507146 | 3508.67 | -315.8 | -0.0003158 | 0.001014292 | 123.2888
7.14 | -499.084 | 0.0507146 | 3511.2 | -316.019 | -0.000316019 | 0.001014292 | 123.3777
7.14524 | -499.084 | 0.0507146 | 3513.98 | -316.26 | -0.00031626 | 0.001014292 | 123.4753
7.15 | -499.084 | 0.0507146 | 3516.55 | -316.478 | -0.000316478 | 0.001014292 | 123.5657
7.15525 | -499.084 | 0.0507146 | 3519.39 | -316.72 | -0.00031672 | 0.001014292 | 123.6654
7.16 | -499.084 | 0.0507146 | 3521.94 | -316.938 | -0.000316938 | 0.001014292 | 123.755
7.16526 | -499.084 | 0.0507146 | 3524.76 | -317.179 | -0.000317179 | 0.001014292 | 123.8541
7.17 | -499.083 | 0.0509982 | 3527.25 | -317.397 | -0.000317397 | 0.001019964 | 123.9416
7.17527 | -499.083 | 0.0513135 | 3530.01 | -317.639 | -0.000317639 | 0.00102627 | 124.0386
7.18 | -499.083 | 0.051314 | 3532.57 | -317.856 | -0.000317856 | 0.00102628 | 124.1286
7.18522 | -499.083 | 0.0513146 | 3535.39 | -318.216 | -0.000318216 | 0.001026292 | 124.2277
7.19 | -499.083 | 0.0513146 | 3537.94 | -318.545 | -0.000318545 | 0.001026292 | 124.3173
7.19523 | -499.083 | 0.0513146 | 3540.73 | -318.666 | -0.000318666 | 0.001026292 | 124.4153
7.2 | -499.082 | 0.0513146 | 3543.37 | -318.775 | -0.000318775 | 0.001026292 | 124.5081
7.20524 | -499.082 | 0.0513146 | 3546.26 | -319.136 | -0.000319136 | 0.001026292 | 124.6096
7.21 | -499.082 | 0.0513146 | 3548.82 | -319.464 | -0.000319464 | 0.001026292 | 124.6996
7.21525 | -499.082 | 0.0513146 | 3551.64 | -319.705 | -0.000319705 | 0.001026292 | 124.7987
7.22 | -499.082 | 0.0513146 | 3554.31 | -319.923 | -0.000319923 | 0.001026292 | 124.8925
7.22526 | -499.082 | 0.0513146 | 3557.26 | -319.923 | -0.000319923 | 0.001026292 | 124.9961
7.23 | -499.081 | 0.0513146 | 3559.82 | -319.923 | -0.000319923 | 0.001026292 | 125.0861
7.23527 | -499.081 | 0.0513146 | 3562.67 | -320.286 | -0.000320286 | 0.001026292 | 125.1862
7.24 | -499.081 | 0.0513146 | 3565.31 | -320.612 | -0.000320612 | 0.001026292 | 125.279
7.24522 | -499.081 | 0.0513146 | 3568.23 | -320.852 | -0.000320852 | 0.001026292 | 125.3816
7.25 | -499.081 | 0.0513146 | 3570.92 | -321.072 | -0.000321072 | 0.001026292 | 125.4761
7.25523 | -499.081 | 0.0513146 | 3573.86 | -321.312 | -0.000321312 | 0.001026292 | 125.5794
7.26 | -499.08 | 0.0516002 | 3576.49 | -321.531 | -0.000321531 | 0.001032004 | 125.6718
7.26524 | -499.08 | 0.0519135 | 3579.39 | -321.892 | -0.000321892 | 0.00103827 | 125.7737
7.27 | -499.08 | 0.0516284 | 3582.03 | -322.22 | -0.00032222 | 0.001032568 | 125.8665
7.27525 | -499.08 | 0.0513146 | 3584.95 | -322.461 | -0.000322461 | 0.001026292 | 125.9691
7.28 | -499.08 | 0.051599 | 3587.5 | -322.679 | -0.000322679 | 0.00103198 | 126.0587
7.28526 | -499.08 | 0.0519135 | 3590.32 | -322.921 | -0.000322921 | 0.00103827 | 126.1578
7.29 | -499.079 | 0.051914 | 3592.9 | -323.139 | -0.000323139 | 0.00103828 | 126.2485
7.29527 | -499.079 | 0.0519146 | 3595.76 | -323.381 | -0.000323381 | 0.001038292 | 126.349
7.3 | -499.079 | 0.0519146 | 3598.26 | -323.598 | -0.000323598 | 0.001038292 | 126.4368
7.30527 | -499.079 | 0.0519146 | 3601.04 | -323.84 | -0.00032384 | 0.001038292 | 126.5345
7.31 | -499.079 | 0.0519146 | 3603.63 | -324.057 | -0.000324057 | 0.001038292 | 126.6255
7.31522 | -499.079 | 0.0519146 | 3606.48 | -324.297 | -0.000324297 | 0.001038292 | 126.7256
7.32 | -499.078 | 0.0519146 | 3609 | -324.517 | -0.000324517 | 0.001038292 | 126.8142
7.32523 | -499.078 | 0.0519146 | 3611.76 | -324.757 | -0.000324757 | 0.001038292 | 126.9112
7.33 | -499.078 | 0.0521998 | 3614.32 | -324.976 | -0.000324976 | 0.001043996 | 127.0011
7.33524 | -499.078 | 0.0525135 | 3617.14 | -325.217 | -0.000325217 | 0.00105027 | 127.1002
7.34 | -499.078 | 0.052514 | 3619.75 | -325.435 | -0.000325435 | 0.00105028 | 127.1919
7.34525 | -499.078 | 0.0525146 | 3622.64 | -325.677 | -0.000325677 | 0.001050292 | 127.2935
7.35 | -499.077 | 0.0525146 | 3625.16 | -325.895 | -0.000325895 | 0.001050292 | 127.382
7.35526 | -499.077 | 0.0525146 | 3627.95 | -326.136 | -0.000326136 | 0.001050292 | 127.4801
7.36 | -499.077 | 0.0525146 | 3630.63 | -326.354 | -0.000326354 | 0.001050292 | 127.5742
7.36527 | -499.077 | 0.0525146 | 3633.61 | -326.596 | -0.000326596 | 0.001050292 | 127.6789
7.37 | -499.077 | 0.0525146 | 3636.25 | -326.813 | -0.000326813 | 0.001050292 | 127.7717
7.37522 | -499.077 | 0.0525146 | 3639.17 | -327.053 | -0.000327053 | 0.001050292 | 127.8743
7.38 | -499.076 | 0.0525146 | 3641.9 | -327.273 | -0.000327273 | 0.001050292 | 127.9702
7.38523 | -499.076 | 0.0525146 | 3644.89 | -327.393 | -0.000327393 | 0.001050292 | 128.0753
7.39 | -499.076 | 0.0525146 | 3647.57 | -327.502 | -0.000327502 | 0.001050292 | 128.1695
7.39524 | -499.076 | 0.0525146 | 3650.51 | -327.863 | -0.000327863 | 0.001050292 | 128.2728
7.4 | -499.076 | 0.0525146 | 3653.13 | -328.191 | -0.000328191 | 0.001050292 | 128.3648
7.40525 | -499.076 | 0.0525146 | 3656.01 | -328.312 | -0.000328312 | 0.001050292 | 128.466
7.41 | -499.075 | 0.0525146 | 3658.56 | -328.421 | -0.000328421 | 0.001050292 | 128.5556
7.41526 | -499.075 | 0.0525146 | 3661.39 | -328.784 | -0.000328784 | 0.001050292 | 128.6551
7.42 | -499.075 | 0.0527982 | 3664.01 | -329.11 | -0.00032911 | 0.001055964 | 128.7472
7.42527 | -499.075 | 0.0531135 | 3666.92 | -329.473 | -0.000329473 | 0.00106227 | 128.8494
7.43 | -499.075 | 0.053114 | 3669.59 | -329.799 | -0.000329799 | 0.00106228 | 128.9432
7.43522 | -499.075 | 0.0531146 | 3672.54 | -329.919 | -0.000329919 | 0.001062292 | 129.0469
7.44 | -499.074 | 0.0531146 | 3675.16 | -330.029 | -0.000330029 | 0.001062292 | 129.1389
7.44523 | -499.074 | 0.0531146 | 3678.01 | -330.269 | -0.000330269 | 0.001062292 | 129.2391
7.45 | -499.074 | 0.0531146 | 3680.71 | -330.488 | -0.000330488 | 0.001062292 | 129.334
7.45524 | -499.074 | 0.0531146 | 3683.67 | -330.729 | -0.000330729 | 0.001062292 | 129.438
7.46 | -499.074 | 0.0531146 | 3686.25 | -330.947 | -0.000330947 | 0.001062292 | 129.5286
7.46525 | -499.074 | 0.0531146 | 3689.11 | -331.188 | -0.000331188 | 0.001062292 | 129.6291
7.47 | -499.073 | 0.0531146 | 3691.69 | -331.407 | -0.000331407 | 0.001062292 | 129.7198
7.47526 | -499.073 | 0.0531146 | 3694.54 | -331.527 | -0.000331527 | 0.001062292 | 129.8199
7.48 | -499.073 | 0.0531146 | 3697.07 | -331.636 | -0.000331636 | 0.001062292 | 129.9088
7.48527 | -499.073 | 0.0531146 | 3699.89 | -331.878 | -0.000331878 | 0.001062292 | 130.0079
7.49 | -499.073 | 0.0531146 | 3702.46 | -332.096 | -0.000332096 | 0.001062292 | 130.0982
7.49522 | -499.073 | 0.0531146 | 3705.29 | -332.455 | -0.000332455 | 0.001062292 | 130.1977
7.5 | -499.072 | 0.0531146 | 3707.89 | -332.785 | -0.000332785 | 0.001062292 | 130.289
7.50523 | -499.072 | 0.0531146 | 3710.73 | -333.025 | -0.000333025 | 0.001062292 | 130.3888
7.51 | -499.072 | 0.0534002 | 3713.31 | -333.244 | -0.000333244 | 0.001068004 | 130.4795
7.51524 | -499.072 | 0.0537135 | 3716.14 | -333.605 | -0.000333605 | 0.00107427 | 130.5789
7.52 | -499.072 | 0.0534284 | 3718.68 | -333.933 | -0.000333933 | 0.001068568 | 130.6682
7.52525 | -499.072 | 0.0531146 | 3721.48 | -334.053 | -0.000334053 | 0.001062292 | 130.7665
7.53 | -499.071 | 0.053399 | 3724.05 | -334.163 | -0.000334163 | 0.00106798 | 130.8569
7.53526 | -499.071 | 0.0537135 | 3726.89 | -334.525 | -0.000334525 | 0.00107427 | 130.9566
7.54 | -499.071 | 0.053714 | 3729.4 | -334.852 | -0.000334852 | 0.00107428 | 131.0448
7.54527 | -499.071 | 0.0537146 | 3732.2 | -334.973 | -0.000334973 | 0.001074292 | 131.1432
7.55 | -499.071 | 0.0537146 | 3734.73 | -335.081 | -0.000335081 | 0.001074292 | 131.2321
7.55527 | -499.071 | 0.0537146 | 3737.54 | -335.202 | -0.000335202 | 0.001074292 | 131.3309
7.56 | -499.07 | 0.0537146 | 3740.13 | -335.311 | -0.000335311 | 0.001074292 | 131.4219
7.56522 | -499.07 | 0.0537146 | 3742.98 | -335.671 | -0.000335671 | 0.001074292 | 131.522
7.57 | -499.07 | 0.0537146 | 3745.62 | -336 | -0.000336 | 0.001074292 | 131.6148
7.57523 | -499.07 | 0.0537146 | 3748.51 | -336.361 | -0.000336361 | 0.001074292 | 131.7163
7.58 | -499.07 | 0.0539998 | 3751.1 | -336.689 | -0.000336689 | 0.001079996 | 131.8073
7.58524 | -499.07 | 0.0543135 | 3753.95 | -336.809 | -0.000336809 | 0.00108627 | 131.9075
7.59 | -499.069 | 0.054314 | 3756.5 | -336.919 | -0.000336919 | 0.00108628 | 131.9971
7.59525 | -499.069 | 0.0543146 | 3759.32 | -337.16 | -0.00033716 | 0.001086292 | 132.0962
7.6 | -499.069 | 0.0543146 | 3761.92 | -337.378 | -0.000337378 | 0.001086292 | 132.1875
7.60526 | -499.069 | 0.0543146 | 3764.79 | -337.62 | -0.00033762 | 0.001086292 | 132.2884
7.61 | -499.069 | 0.0543146 | 3767.4 | -337.837 | -0.000337837 | 0.001086292 | 132.3801
7.61527 | -499.069 | 0.0543146 | 3770.29 | -338.08 | -0.00033808 | 0.001086292 | 132.4817
7.62 | -499.068 | 0.0543146 | 3772.86 | -338.297 | -0.000338297 | 0.001086292 | 132.572
7.62522 | -499.068 | 0.0543146 | 3775.7 | -338.656 | -0.000338656 | 0.001086292 | 132.6717
7.63 | -499.068 | 0.0543146 | 3778.24 | -338.986 | -0.000338986 | 0.001086292 | 132.761
7.63523 | -499.068 | 0.0543146 | 3781.01 | -339.226 | -0.000339226 | 0.001086292 | 132.8583
7.64 | -499.068 | 0.0543146 | 3783.65 | -339.445 | -0.000339445 | 0.001086292 | 132.9511
7.64524 | -499.068 | 0.0543146 | 3786.54 | -339.686 | -0.000339686 | 0.001086292 | 133.0526
7.65 | -499.067 | 0.0545993 | 3789.04 | -339.904 | -0.000339904 | 0.001091986 | 133.1405
7.65525 | -499.067 | 0.0549135 | 3791.79 | -340.266 | -0.000340266 | 0.00109827 | 133.2371
7.66 | -499.067 | 0.0546293 | 3794.33 | -340.593 | -0.000340593 | 0.001092586 | 133.3264
7.66526 | -499.067 | 0.0543146 | 3797.14 | -340.593 | -0.000340593 | 0.001086292 | 133.4251
7.67 | -499.067 | 0.0545982 | 3799.73 | -340.593 | -0.000340593 | 0.001091964 | 133.5161
7.67527 | -499.067 | 0.0549135 | 3802.61 | -340.956 | -0.000340956 | 0.00109827 | 133.6173
7.68 | -499.066 | 0.054914 | 3805.13 | -341.282 | -0.000341282 | 0.00109828 | 133.7059
7.68522 | -499.066 | 0.0549146 | 3807.92 | -341.522 | -0.000341522 | 0.001098292 | 133.8039
7.69 | -499.066 | 0.0549146 | 3810.47 | -341.742 | -0.000341742 | 0.001098292 | 133.8935
7.69523 | -499.066 | 0.0549146 | 3813.26 | -341.862 | -0.000341862 | 0.001098292 | 133.9915
7.7 | -499.066 | 0.0549146 | 3815.87 | -341.971 | -0.000341971 | 0.001098292 | 134.0833
7.70524 | -499.066 | 0.0549146 | 3818.73 | -342.212 | -0.000342212 | 0.001098292 | 134.1838
7.71 | -499.065 | 0.0549146 | 3821.29 | -342.431 | -0.000342431 | 0.001098292 | 134.2737
7.71525 | -499.065 | 0.0549146 | 3824.11 | -342.792 | -0.000342792 | 0.001098292 | 134.3728
7.72 | -499.065 | 0.0551989 | 3826.7 | -343.12 | -0.00034312 | 0.001103978 | 134.4638
7.72526 | -499.065 | 0.0555135 | 3829.57 | -343.361 | -0.000343361 | 0.00111027 | 134.5647
7.73 | -499.065 | 0.0552297 | 3832.17 | -343.579 | -0.000343579 | 0.001104594 | 134.656
7.73527 | -499.065 | 0.0549146 | 3835.04 | -343.821 | -0.000343821 | 0.001098292 | 134.7569
7.74 | -499.064 | 0.0551995 | 3837.58 | -344.038 | -0.000344038 | 0.00110399 | 134.8461
7.74522 | -499.064 | 0.0555135 | 3840.39 | -344.278 | -0.000344278 | 0.00111027 | 134.9448
7.75 | -499.064 | 0.055514 | 3843.12 | -344.498 | -0.000344498 | 0.00111028 | 135.0408
7.75523 | -499.064 | 0.0555146 | 3846.11 | -344.738 | -0.000344738 | 0.001110292 | 135.1458
7.76 | -499.064 | 0.0555146 | 3848.76 | -344.957 | -0.000344957 | 0.001110292 | 135.239
7.76524 | -499.064 | 0.0555146 | 3851.67 | -345.197 | -0.000345197 | 0.001110292 | 135.3412
7.77 | -499.063 | 0.0555146 | 3854.21 | -345.416 | -0.000345416 | 0.001110292 | 135.4305
7.77525 | -499.063 | 0.0555146 | 3857.01 | -345.657 | -0.000345657 | 0.001110292 | 135.5288
7.78 | -499.063 | 0.0555146 | 3859.64 | -345.876 | -0.000345876 | 0.001110292 | 135.6213
7.78526 | -499.063 | 0.0555146 | 3862.54 | -346.117 | -0.000346117 | 0.001110292 | 135.7232
7.79 | -499.063 | 0.0555146 | 3865.22 | -346.335 | -0.000346335 | 0.001110292 | 135.8173
7.79527 | -499.063 | 0.0555146 | 3868.2 | -346.577 | -0.000346577 | 0.001110292 | 135.922
7.8 | -499.062 | 0.0555146 | 3870.8 | -346.794 | -0.000346794 | 0.001110292 | 136.0134
7.80527 | -499.062 | 0.0555146 | 3873.7 | -347.037 | -0.000347037 | 0.001110292 | 136.1153
7.81 | -499.062 | 0.0555146 | 3876.39 | -347.254 | -0.000347254 | 0.001110292 | 136.2098
7.81522 | -499.062 | 0.0555146 | 3879.36 | -347.494 | -0.000347494 | 0.001110292 | 136.3142
7.82 | -499.062 | 0.0555146 | 3881.97 | -347.713 | -0.000347713 | 0.001110292 | 136.4059
7.82523 | -499.062 | 0.0555146 | 3884.82 | -347.953 | -0.000347953 | 0.001110292 | 136.506
7.83 | -499.061 | 0.0557998 | 3887.41 | -348.172 | -0.000348172 | 0.001115996 | 136.5971
7.83524 | -499.061 | 0.0561135 | 3890.26 | -348.413 | -0.000348413 | 0.00112227 | 136.6972
7.84 | -499.061 | 0.056114 | 3892.88 | -348.632 | -0.000348632 | 0.00112228 | 136.7893
7.84525 | -499.061 | 0.0561146 | 3895.76 | -348.994 | -0.000348994 | 0.001122292 | 136.8905
7.85 | -499.061 | 0.0561146 | 3898.34 | -349.321 | -0.000349321 | 0.001122292 | 136.9811
7.85526 | -499.061 | 0.0561146 | 3901.2 | -349.562 | -0.000349562 | 0.001122292 | 137.0816
7.86 | -499.06 | 0.0561146 | 3903.68 | -349.78 | -0.00034978 | 0.001122292 | 137.1688
7.86527 | -499.06 | 0.0561146 | 3906.45 | -350.022 | -0.000350022 | 0.001122292 | 137.2661
7.87 | -499.06 | 0.0561146 | 3909.02 | -350.239 | -0.000350239 | 0.001122292 | 137.3564
7.87522 | -499.06 | 0.0561146 | 3911.86 | -350.599 | -0.000350599 | 0.001122292 | 137.4562
7.88 | -499.06 | 0.0561146 | 3914.44 | -350.928 | -0.000350928 | 0.001122292 | 137.5468
7.88523 | -499.06 | 0.0561146 | 3917.26 | -351.048 | -0.000351048 | 0.001122292 | 137.6459
7.89 | -499.059 | 0.0561146 | 3919.75 | -351.158 | -0.000351158 | 0.001122292 | 137.7334
7.89524 | -499.059 | 0.0561146 | 3922.48 | -351.519 | -0.000351519 | 0.001122292 | 137.8294
7.9 | -499.059 | 0.0563993 | 3925.02 | -351.847 | -0.000351847 | 0.001127986 | 137.9186
7.90525 | -499.059 | 0.0567135 | 3927.82 | -352.088 | -0.000352088 | 0.00113427 | 138.017
7.91 | -499.059 | 0.056714 | 3930.3 | -352.306 | -0.000352306 | 0.00113428 | 138.1041
7.91526 | -499.059 | 0.0567146 | 3933.04 | -352.548 | -0.000352548 | 0.001134292 | 138.2004
7.92 | -499.058 | 0.0567146 | 3935.68 | -352.766 | -0.000352766 | 0.001134292 | 138.2932
7.92527 | -499.058 | 0.0567146 | 3938.61 | -352.887 | -0.000352887 | 0.001134292 | 138.3961
7.93 | -499.058 | 0.0567146 | 3941.21 | -352.995 | -0.000352995 | 0.001134292 | 138.4875
7.93522 | -499.058 | 0.0567146 | 3944.07 | -353.235 | -0.000353235 | 0.001134292 | 138.588
7.94 | -499.058 | 0.0567146 | 3946.67 | -353.455 | -0.000353455 | 0.001134292 | 138.6793
7.94523 | -499.058 | 0.0567146 | 3949.51 | -353.815 | -0.000353815 | 0.001134292 | 138.7791
7.95 | -499.057 | 0.0567146 | 3952.07 | -354.144 | -0.000354144 | 0.001134292 | 138.8691
7.95524 | -499.057 | 0.0567146 | 3954.89 | -354.384 | -0.000354384 | 0.001134292 | 138.9682
7.96 | -499.057 | 0.0567146 | 3957.55 | -354.603 | -0.000354603 | 0.001134292 | 139.0617
7.96525 | -499.057 | 0.0567146 | 3960.48 | -354.844 | -0.000354844 | 0.001134292 | 139.1646
7.97 | -499.057 | 0.0567146 | 3963.03 | -355.062 | -0.000355062 | 0.001134292 | 139.2542
7.97526 | -499.057 | 0.0567146 | 3965.86 | -355.304 | -0.000355304 | 0.001134292 | 139.3537
7.98 | -499.056 | 0.0569983 | 3968.45 | -355.522 | -0.000355522 | 0.001139966 | 139.4447
7.98527 | -499.056 | 0.0573135 | 3971.32 | -355.643 | -0.000355643 | 0.00114627 | 139.5455
7.99 | -499.056 | 0.057314 | 3973.96 | -355.751 | -0.000355751 | 0.00114628 | 139.6383
7.99522 | -499.056 | 0.0573146 | 3976.86 | -356.111 | -0.000356111 | 0.001146292 | 139.7402
8 | -499.056 | 0.0573146 | 3979.47 | -356.44 | -0.00035644 | 0.001146292 | 139.8319
8.00523 | -499.056 | 0.0573146 | 3982.32 | -356.56 | -0.00035656 | 0.001146292 | 139.932
8.01 | -499.055 | 0.0573146 | 3984.95 | -356.67 | -0.00035667 | 0.001146292 | 140.0244
8.01524 | -499.055 | 0.0573146 | 3987.82 | -356.79 | -0.00035679 | 0.001146292 | 140.1253
8.02 | -499.055 | 0.0573146 | 3990.31 | -356.9 | -0.0003569 | 0.001146292 | 140.2128
8.02525 | -499.055 | 0.0573146 | 3993.04 | -357.261 | -0.000357261 | 0.001146292 | 140.3087
8.03 | -499.055 | 0.0573146 | 3995.64 | -357.589 | -0.000357589 | 0.001146292 | 140.4001
8.03526 | -499.055 | 0.0573146 | 3998.51 | -357.83 | -0.00035783 | 0.001146292 | 140.5009
8.04 | -499.054 | 0.0573146 | 4001.03 | -358.048 | -0.000358048 | 0.001146292 | 140.5895
8.04527 | -499.054 | 0.0573146 | 4003.82 | -358.29 | -0.00035829 | 0.001146292 | 140.6875
8.05 | -499.054 | 0.0573146 | 4006.35 | -358.507 | -0.000358507 | 0.001146292 | 140.7764
8.05527 | -499.054 | 0.0573146 | 4009.17 | -358.871 | -0.000358871 | 0.001146292 | 140.8755
8.06 | -499.054 | 0.057599 | 4011.65 | -359.196 | -0.000359196 | 0.00115198 | 140.9626
8.06522 | -499.054 | 0.0579135 | 4014.39 | -359.436 | -0.000359436 | 0.00115827 | 141.0589
8.07 | -499.053 | 0.057914 | 4016.91 | -359.656 | -0.000359656 | 0.00115828 | 141.1475
8.07523 | -499.053 | 0.0579146 | 4019.67 | -359.896 | -0.000359896 | 0.001158292 | 141.2444
8.08 | -499.053 | 0.0579146 | 4022.21 | -360.115 | -0.000360115 | 0.001158292 | 141.3337
8.08524 | -499.053 | 0.0579146 | 4025.01 | -360.235 | -0.000360235 | 0.001158292 | 141.4321
8.09 | -499.053 | 0.0579146 | 4027.52 | -360.345 | -0.000360345 | 0.001158292 | 141.5203
8.09525 | -499.053 | 0.0579146 | 4030.29 | -360.586 | -0.000360586 | 0.001158292 | 141.6176
8.1 | -499.052 | 0.0579146 | 4032.84 | -360.804 | -0.000360804 | 0.001158292 | 141.7072
8.10526 | -499.052 | 0.0579146 | 4035.67 | -361.166 | -0.000361166 | 0.001158292 | 141.8067
8.11 | -499.052 | 0.0579146 | 4038.3 | -361.493 | -0.000361493 | 0.001158292 | 141.8991
8.11527 | -499.052 | 0.0579146 | 4041.23 | -361.735 | -0.000361735 | 0.001158292 | 142.002
8.12 | -499.052 | 0.0579146 | 4043.99 | -361.952 | -0.000361952 | 0.001158292 | 142.099
8.12522 | -499.052 | 0.0579146 | 4047.04 | -362.312 | -0.000362312 | 0.001158292 | 142.2062
8.13 | -499.051 | 0.0579146 | 4049.62 | -362.641 | -0.000362641 | 0.001158292 | 142.2968
8.13523 | -499.051 | 0.0579146 | 4052.45 | -362.761 | -0.000362761 | 0.001158292 | 142.3963
8.14 | -499.051 | 0.0581999 | 4055.04 | -362.871 | -0.000362871 | 0.001163998 | 142.4873
8.14524 | -499.051 | 0.0585135 | 4057.89 | -362.991 | -0.000362991 | 0.00117027 | 142.5874
8.15 | -499.051 | 0.058514 | 4060.52 | -363.1 | -0.0003631 | 0.00117028 | 142.6798
8.15525 | -499.051 | 0.0585146 | 4063.42 | -363.462 | -0.000363462 | 0.001170292 | 142.7817
8.16 | -499.05 | 0.0585146 | 4066.03 | -363.789 | -0.000363789 | 0.001170292 | 142.8735
8.16526 | -499.05 | 0.0585146 | 4068.92 | -364.031 | -0.000364031 | 0.001170292 | 142.975
8.17 | -499.05 | 0.0585146 | 4071.57 | -364.249 | -0.000364249 | 0.001170292 | 143.0681
8.17527 | -499.05 | 0.0585146 | 4074.51 | -364.612 | -0.000364612 | 0.001170292 | 143.1714
8.18 | -499.05 | 0.0585146 | 4077.04 | -364.938 | -0.000364938 | 0.001170292 | 143.2603
8.18522 | -499.05 | 0.0585146 | 4079.82 | -365.058 | -0.000365058 | 0.001170292 | 143.358
8.19 | -499.049 | 0.0585146 | 4082.44 | -365.167 | -0.000365167 | 0.001170292 | 143.4501
8.19523 | -499.049 | 0.0585146 | 4085.29 | -365.408 | -0.000365408 | 0.001170292 | 143.5502
8.2 | -499.049 | 0.0588001 | 4087.91 | -365.627 | -0.000365627 | 0.001176002 | 143.6423
8.20524 | -499.049 | 0.0591135 | 4090.79 | -365.867 | -0.000365867 | 0.00118227 | 143.7435
8.21 | -499.049 | 0.059114 | 4093.29 | -366.086 | -0.000366086 | 0.00118228 | 143.8313
8.21525 | -499.049 | 0.0591146 | 4096.04 | -366.448 | -0.000366448 | 0.001182292 | 143.928
8.22 | -499.048 | 0.0591146 | 4098.42 | -366.775 | -0.000366775 | 0.001182292 | 144.0116
8.22526 | -499.048 | 0.0591146 | 4101.04 | -366.896 | -0.000366896 | 0.001182292 | 144.1036
8.23 | -499.048 | 0.0591146 | 4103.65 | -367.005 | -0.000367005 | 0.001182292 | 144.1954
8.23527 | -499.048 | 0.0591146 | 4106.54 | -367.247 | -0.000367247 | 0.001182292 | 144.2969
8.24 | -499.048 | 0.0591146 | 4109.08 | -367.464 | -0.000367464 | 0.001182292 | 144.3862
8.24522 | -499.048 | 0.0591146 | 4111.89 | -367.704 | -0.000367704 | 0.001182292 | 144.4849
8.25 | -499.047 | 0.0591146 | 4114.43 | -367.923 | -0.000367923 | 0.001182292 | 144.5742
8.25523 | -499.047 | 0.0591146 | 4117.2 | -368.164 | -0.000368164 | 0.001182292 | 144.6715
8.26 | -499.047 | 0.0591146 | 4119.67 | -368.383 | -0.000368383 | 0.001182292 | 144.7583
8.26524 | -499.047 | 0.0591146 | 4122.39 | -368.623 | -0.000368623 | 0.001182292 | 144.8539
8.27 | -499.047 | 0.0593996 | 4124.9 | -368.842 | -0.000368842 | 0.001187992 | 144.942
8.27525 | -499.047 | 0.0597135 | 4127.67 | -369.083 | -0.000369083 | 0.00119427 | 145.0394
8.28 | -499.046 | 0.059714 | 4130.24 | -369.301 | -0.000369301 | 0.00119428 | 145.1297
8.28526 | -499.046 | 0.0597146 | 4133.07 | -369.543 | -0.000369543 | 0.001194292 | 145.2291
8.29 | -499.046 | 0.0597146 | 4135.59 | -369.761 | -0.000369761 | 0.001194292 | 145.3177
8.29527 | -499.046 | 0.0597146 | 4138.39 | -370.003 | -0.000370003 | 0.001194292 | 145.4161
8.3 | -499.046 | 0.0597146 | 4140.97 | -370.22 | -0.00037022 | 0.001194292 | 145.5067
8.30527 | -499.046 | 0.0597146 | 4143.86 | -370.462 | -0.000370462 | 0.001194292 | 145.6083
8.31 | -499.045 | 0.0597146 | 4146.42 | -370.679 | -0.000370679 | 0.001194292 | 145.6982
8.31522 | -499.045 | 0.0597146 | 4149.26 | -371.039 | -0.000371039 | 0.001194292 | 145.798
8.32 | -499.045 | 0.0597146 | 4151.93 | -371.368 | -0.000371368 | 0.001194292 | 145.8918
8.32523 | -499.045 | 0.0597146 | 4154.86 | -371.609 | -0.000371609 | 0.001194292 | 145.9948
8.33 | -499.045 | 0.0597146 | 4157.43 | -371.828 | -0.000371828 | 0.001194292 | 146.0851
8.33524 | -499.045 | 0.0597146 | 4160.26 | -371.948 | -0.000371948 | 0.001194292 | 146.1845
8.34 | -499.044 | 0.0597146 | 4162.88 | -372.057 | -0.000372057 | 0.001194292 | 146.2766
8.34525 | -499.044 | 0.0597146 | 4165.76 | -372.299 | -0.000372299 | 0.001194292 | 146.3778
8.35 | -499.044 | 0.0597146 | 4168.36 | -372.517 | -0.000372517 | 0.001194292 | 146.4692
8.35526 | -499.044 | 0.0597146 | 4171.23 | -372.758 | -0.000372758 | 0.001194292 | 146.57
8.36 | -499.044 | 0.0597146 | 4173.89 | -372.976 | -0.000372976 | 0.001194292 | 146.6635
8.36527 | -499.044 | 0.0597146 | 4176.86 | -373.097 | -0.000373097 | 0.001194292 | 146.7678
8.37 | -499.043 | 0.0599992 | 4179.5 | -373.206 | -0.000373206 | 0.001199984 | 146.8606
8.37522 | -499.043 | 0.0603135 | 4182.42 | -373.565 | -0.000373565 | 0.00120627 | 146.9632
8.38 | -499.043 | 0.0600276 | 4185.04 | -373.895 | -0.000373895 | 0.001200552 | 147.0553
8.38523 | -499.043 | 0.0597146 | 4187.92 | -374.135 | -0.000374135 | 0.001194292 | 147.1565
8.39 | -499.043 | 0.0599999 | 4190.51 | -374.354 | -0.000374354 | 0.001199998 | 147.2475
8.39524 | -499.043 | 0.0603135 | 4193.36 | -374.595 | -0.000374595 | 0.00120627 | 147.3476
8.4 | -499.042 | 0.060314 | 4195.84 | -374.813 | -0.000374813 | 0.00120628 | 147.4348
8.40525 | -499.042 | 0.0603146 | 4198.57 | -375.055 | -0.000375055 | 0.001206292 | 147.5307
8.41 | -499.042 | 0.0603146 | 4201.1 | -375.273 | -0.000375273 | 0.001206292 | 147.6196
8.41526 | -499.042 | 0.0603146 | 4203.89 | -375.514 | -0.000375514 | 0.001206292 | 147.7176
8.42 | -499.042 | 0.0603146 | 4206.4 | -375.732 | -0.000375732 | 0.001206292 | 147.8058
8.42527 | -499.042 | 0.0603146 | 4209.2 | -376.095 | -0.000376095 | 0.001206292 | 147.9042
8.43 | -499.041 | 0.0603146 | 4211.68 | -376.421 | -0.000376421 | 0.001206292 | 147.9914
8.43522 | -499.041 | 0.0603146 | 4214.42 | -376.541 | -0.000376541 | 0.001206292 | 148.0876
8.44 | -499.041 | 0.0603146 | 4216.94 | -376.651 | -0.000376651 | 0.001206292 | 148.1762
8.44523 | -499.041 | 0.0603146 | 4219.7 | -376.891 | -0.000376891 | 0.001206292 | 148.2732
8.45 | -499.041 | 0.0603146 | 4222.28 | -377.11 | -0.00037711 | 0.001206292 | 148.3638
8.45524 | -499.041 | 0.0603146 | 4225.11 | -377.351 | -0.000377351 | 0.001206292 | 148.4633
8.46 | -499.04 | 0.0605995 | 4227.65 | -377.569 | -0.000377569 | 0.00121199 | 148.5525
8.46525 | -499.04 | 0.0609135 | 4230.45 | -377.81 | -0.00037781 | 0.00121827 | 148.6509
8.47 | -499.04 | 0.060914 | 4232.97 | -378.029 | -0.000378029 | 0.00121828 | 148.7394
8.47526 | -499.04 | 0.0609146 | 4235.76 | -378.27 | -0.00037827 | 0.001218292 | 148.8375
8.48 | -499.04 | 0.0609146 | 4238.29 | -378.488 | -0.000378488 | 0.001218292 | 148.9264
8.48527 | -499.04 | 0.0609146 | 4241.11 | -378.73 | -0.00037873 | 0.001218292 | 149.0255
8.49 | -499.039 | 0.0609146 | 4243.75 | -378.947 | -0.000378947 | 0.001218292 | 149.1182
8.49522 | -499.039 | 0.0609146 | 4246.67 | -379.187 | -0.000379187 | 0.001218292 | 149.2208
8.5 | -499.039 | 0.0609146 | 4249.33 | -379.407 | -0.000379407 | 0.001218292 | 149.3143
8.50523 | -499.039 | 0.0609146 | 4252.23 | -379.527 | -0.000379527 | 0.001218292 | 149.4162
8.51 | -499.039 | 0.0609146 | 4254.84 | -379.636 | -0.000379636 | 0.001218292 | 149.5079
8.51524 | -499.039 | 0.0609146 | 4257.7 | -379.997 | -0.000379997 | 0.001218292 | 149.6084
8.52 | -499.038 | 0.0609146 | 4260.24 | -380.325 | -0.000380325 | 0.001218292 | 149.6977
8.52525 | -499.038 | 0.0609146 | 4263.04 | -380.566 | -0.000380566 | 0.001218292 | 149.7961
8.53 | -499.038 | 0.061199 | 4265.6 | -380.785 | -0.000380785 | 0.00122398 | 149.886
8.53526 | -499.038 | 0.0615135 | 4268.42 | -381.026 | -0.000381026 | 0.00123027 | 149.9851
8.54 | -499.038 | 0.0612296 | 4271.02 | -381.244 | -0.000381244 | 0.001224592 | 150.0765
8.54527 | -499.038 | 0.0609146 | 4273.92 | -381.486 | -0.000381486 | 0.001218292 | 150.1784
8.55 | -499.037 | 0.0611979 | 4276.45 | -381.703 | -0.000381703 | 0.001223958 | 150.2673
8.55527 | -499.037 | 0.0615135 | 4279.26 | -382.067 | -0.000382067 | 0.00123027 | 150.366
8.56 | -499.037 | 0.061514 | 4281.84 | -382.392 | -0.000382392 | 0.00123028 | 150.4567
8.56522 | -499.037 | 0.0615146 | 4284.7 | -382.512 | -0.000382512 | 0.001230292 | 150.5572
8.57 | -499.037 | 0.0615146 | 4287.28 | -382.622 | -0.000382622 | 0.001230292 | 150.6478
8.57523 | -499.037 | 0.0615146 | 4290.11 | -382.983 | -0.000382983 | 0.001230292 | 150.7473
8.58 | -499.036 | 0.0615146 | 4292.67 | -383.311 | -0.000383311 | 0.001230292 | 150.8372
8.58524 | -499.036 | 0.0615146 | 4295.48 | -383.431 | -0.000383431 | 0.001230292 | 150.9359
8.59 | -499.036 | 0.0615146 | 4298.02 | -383.541 | -0.000383541 | 0.001230292 | 151.0252
8.59525 | -499.036 | 0.0615146 | 4300.82 | -383.782 | -0.000383782 | 0.001230292 | 151.1236
8.6 | -499.036 | 0.0617986 | 4303.34 | -384 | -0.000384 | 0.001235972 | 151.2121
8.60526 | -499.036 | 0.0621135 | 4306.14 | -384.242 | -0.000384242 | 0.00124227 | 151.3105
8.61 | -499.035 | 0.062114 | 4308.74 | -384.459 | -0.000384459 | 0.00124228 | 151.4019
8.61527 | -499.035 | 0.0621146 | 4311.64 | -384.702 | -0.000384702 | 0.001242292 | 151.5038
8.62 | -499.035 | 0.0621146 | 4314.21 | -384.919 | -0.000384919 | 0.001242292 | 151.5941
8.62522 | -499.035 | 0.0621146 | 4317.04 | -385.159 | -0.000385159 | 0.001242292 | 151.6935
8.63 | -499.035 | 0.0621146 | 4319.67 | -385.378 | -0.000385378 | 0.001242292 | 151.7859
8.63523 | -499.035 | 0.0621146 | 4322.54 | -385.618 | -0.000385618 | 0.001242292 | 151.8868
8.64 | -499.034 | 0.0621146 | 4325.03 | -385.837 | -0.000385837 | 0.001242292 | 151.9743
8.64524 | -499.034 | 0.0621146 | 4327.76 | -386.078 | -0.000386078 | 0.001242292 | 152.0702
8.65 | -499.034 | 0.0621146 | 4330.35 | -386.297 | -0.000386297 | 0.001242292 | 152.1612
8.65525 | -499.034 | 0.0621146 | 4333.2 | -386.417 | -0.000386417 | 0.001242292 | 152.2614
8.66 | -499.034 | 0.0621146 | 4335.78 | -386.526 | -0.000386526 | 0.001242292 | 152.352
8.66526 | -499.034 | 0.0621146 | 4338.64 | -386.768 | -0.000386768 | 0.001242292 | 152.4525
8.67 | -499.033 | 0.0621146 | 4341.3 | -386.986 | -0.000386986 | 0.001242292 | 152.546
8.67527 | -499.033 | 0.0621146 | 4344.26 | -387.349 | -0.000387349 | 0.001242292 | 152.65
8.68 | -499.033 | 0.0621146 | 4346.91 | -387.675 | -0.000387675 | 0.001242292 | 152.7431
8.68522 | -499.033 | 0.0621146 | 4349.82 | -388.034 | -0.000388034 | 0.001242292 | 152.8454
8.69 | -499.033 | 0.0624006 | 4352.41 | -388.364 | -0.000388364 | 0.001248012 | 152.9364
8.69523 | -499.033 | 0.0627135 | 4355.23 | -388.604 | -0.000388604 | 0.00125427 | 153.0355
8.7 | -499.032 | 0.062714 | 4357.81 | -388.823 | -0.000388823 | 0.00125428 | 153.1261
8.70524 | -499.032 | 0.0627146 | 4360.64 | -388.943 | -0.000388943 | 0.001254292 | 153.2256
8.71 | -499.032 | 0.0627146 | 4363.1 | -389.053 | -0.000389053 | 0.001254292 | 153.312
8.71525 | -499.032 | 0.0627146 | 4365.82 | -389.294 | -0.000389294 | 0.001254292 | 153.4076
8.72 | -499.032 | 0.0627146 | 4368.44 | -389.512 | -0.000389512 | 0.001254292 | 153.4996
8.72526 | -499.032 | 0.0627146 | 4371.32 | -389.874 | -0.000389874 | 0.001254292 | 153.6008
8.73 | -499.031 | 0.0627146 | 4373.87 | -390.201 | -0.000390201 | 0.001254292 | 153.6904
8.73527 | -499.031 | 0.0627146 | 4376.7 | -390.443 | -0.000390443 | 0.001254292 | 153.7899
8.74 | -499.031 | 0.0627146 | 4379.33 | -390.66 | -0.00039066 | 0.001254292 | 153.8823
8.74522 | -499.031 | 0.0627146 | 4382.23 | -390.78 | -0.00039078 | 0.001254292 | 153.9842
8.75 | -499.031 | 0.0627146 | 4384.81 | -390.89 | -0.00039089 | 0.001254292 | 154.0749
8.75523 | -499.031 | 0.0627146 | 4387.64 | -391.25 | -0.00039125 | 0.001254292 | 154.1743
8.76 | -499.03 | 0.0630002 | 4390.2 | -391.579 | -0.000391579 | 0.001260004 | 154.2642
8.76524 | -499.03 | 0.0633135 | 4393.01 | -391.699 | -0.000391699 | 0.00126627 | 154.363
8.77 | -499.03 | 0.063314 | 4395.51 | -391.809 | -0.000391809 | 0.00126628 | 154.4508
8.77525 | -499.03 | 0.0633146 | 4398.26 | -392.17 | -0.00039217 | 0.001266292 | 154.5475
8.78 | -499.03 | 0.0633146 | 4400.86 | -392.498 | -0.000392498 | 0.001266292 | 154.6388
8.78526 | -499.03 | 0.0633146 | 4403.73 | -392.739 | -0.000392739 | 0.001266292 | 154.7397
8.79 | -499.029 | 0.0633146 | 4406.32 | -392.957 | -0.000392957 | 0.001266292 | 154.8307
8.79527 | -499.029 | 0.0633146 | 4409.2 | -393.078 | -0.000393078 | 0.001266292 | 154.9319
8.8 | -499.029 | 0.0633146 | 4411.83 | -393.187 | -0.000393187 | 0.001266292 | 155.0243
8.80527 | -499.029 | 0.0633146 | 4414.76 | -393.429 | -0.000393429 | 0.001266292 | 155.1272
8.81 | -499.029 | 0.0633146 | 4417.3 | -393.646 | -0.000393646 | 0.001266292 | 155.2165
8.81522 | -499.029 | 0.0633146 | 4420.11 | -393.886 | -0.000393886 | 0.001266292 | 155.3152
8.82 | -499.028 | 0.0633146 | 4422.64 | -394.105 | -0.000394105 | 0.001266292 | 155.4041
8.82523 | -499.028 | 0.0633146 | 4425.42 | -394.346 | -0.000394346 | 0.001266292 | 155.5018
8.83 | -499.028 | 0.0635998 | 4427.99 | -394.565 | -0.000394565 | 0.001271996 | 155.5921
8.83524 | -499.028 | 0.0639135 | 4430.82 | -394.685 | -0.000394685 | 0.00127827 | 155.6916
8.84 | -499.028 | 0.0636289 | 4433.47 | -394.794 | -0.000394794 | 0.001272578 | 155.7847
8.84525 | -499.028 | 0.0633146 | 4436.39 | -395.036 | -0.000395036 | 0.001266292 | 155.8873
8.85 | -499.027 | 0.0635986 | 4438.95 | -395.254 | -0.000395254 | 0.001271972 | 155.9772
8.85526 | -499.027 | 0.0639135 | 4441.79 | -395.616 | -0.000395616 | 0.00127827 | 156.077
8.86 | -499.027 | 0.063914 | 4444.38 | -395.943 | -0.000395943 | 0.00127828 | 156.168
8.86527 | -499.027 | 0.0639146 | 4447.26 | -396.185 | -0.000396185 | 0.001278292 | 156.2692
8.87 | -499.027 | 0.0639146 | 4449.92 | -396.402 | -0.000396402 | 0.001278292 | 156.3627
8.87522 | -499.027 | 0.0639146 | 4452.86 | -396.642 | -0.000396642 | 0.001278292 | 156.466
8.88 | -499.026 | 0.0639146 | 4455.44 | -396.861 | -0.000396861 | 0.001278292 | 156.5567
8.88523 | -499.026 | 0.0639146 | 4458.26 | -397.102 | -0.000397102 | 0.001278292 | 156.6558
8.89 | -499.026 | 0.0639146 | 4460.91 | -397.321 | -0.000397321 | 0.001278292 | 156.7489
8.89524 | -499.026 | 0.0639146 | 4463.82 | -397.561 | -0.000397561 | 0.001278292 | 156.8511
8.9 | -499.026 | 0.0639146 | 4466.42 | -397.78 | -0.00039778 | 0.001278292 | 156.9425
8.90525 | -499.026 | 0.0639146 | 4469.29 | -398.021 | -0.000398021 | 0.001278292 | 157.0433
8.91 | -499.025 | 0.0639146 | 4472.05 | -398.239 | -0.000398239 | 0.001278292 | 157.1403
8.91526 | -499.025 | 0.0639146 | 4475.11 | -398.481 | -0.000398481 | 0.001278292 | 157.2478
8.92 | -499.025 | 0.0639146 | 4477.69 | -398.699 | -0.000398699 | 0.001278292 | 157.3385
8.92527 | -499.025 | 0.0639146 | 4480.57 | -398.941 | -0.000398941 | 0.001278292 | 157.4397
8.93 | -499.025 | 0.0641993 | 4483.2 | -399.158 | -0.000399158 | 0.001283986 | 157.5321
8.93522 | -499.025 | 0.0645135 | 4486.11 | -399.398 | -0.000399398 | 0.00129027 | 157.6344
8.94 | -499.024 | 0.064514 | 4488.64 | -399.617 | -0.000399617 | 0.00129028 | 157.7233
8.94523 | -499.024 | 0.0645146 | 4491.42 | -399.857 | -0.000399857 | 0.001290292 | 157.8209
8.95 | -499.024 | 0.0645146 | 4494.04 | -400.077 | -0.000400077 | 0.001290292 | 157.913
8.95524 | -499.024 | 0.0645146 | 4496.92 | -400.317 | -0.000400317 | 0.001290292 | 158.0142
8.96 | -499.024 | 0.0645146 | 4499.45 | -400.536 | -0.000400536 | 0.001290292 | 158.1031
8.96525 | -499.024 | 0.0645146 | 4502.23 | -400.777 | -0.000400777 | 0.001290292 | 158.2008
8.97 | -499.023 | 0.0645146 | 4504.69 | -400.995 | -0.000400995 | 0.001290292 | 158.2872
8.97526 | -499.023 | 0.0645146 | 4507.42 | -401.237 | -0.000401237 | 0.001290292 | 158.3832
8.98 | -499.023 | 0.0645146 | 4509.88 | -401.455 | -0.000401455 | 0.001290292 | 158.4696
8.98527 | -499.023 | 0.0645146 | 4512.61 | -401.697 | -0.000401697 | 0.001290292 | 158.5655
8.99 | -499.023 | 0.0645146 | 4515.12 | -401.914 | -0.000401914 | 0.001290292 | 158.6537
8.99522 | -499.023 | 0.0645146 | 4517.89 | -402.154 | -0.000402154 | 0.001290292 | 158.7511
9 | -499.022 | 0.0645146 | 4520.4 | -402.373 | -0.000402373 | 0.001290292 | 158.8393
9.00523 | -499.022 | 0.0645146 | 4523.14 | -402.733 | -0.000402733 | 0.001290292 | 158.9355
9.01 | -499.022 | 0.0648002 | 4525.66 | -403.062 | -0.000403062 | 0.001296004 | 159.0241
9.01524 | -499.022 | 0.0651135 | 4528.42 | -403.182 | -0.000403182 | 0.00130227 | 159.1211
9.02 | -499.022 | 0.065114 | 4531.05 | -403.292 | -0.000403292 | 0.00130228 | 159.2135
9.02525 | -499.022 | 0.0651146 | 4533.95 | -403.412 | -0.000403412 | 0.001302292 | 159.3154
9.03 | -499.021 | 0.0651146 | 4536.47 | -403.522 | -0.000403522 | 0.001302292 | 159.4039
9.03526 | -499.021 | 0.0651146 | 4539.26 | -403.763 | -0.000403763 | 0.001302292 | 159.502
9.04 | -499.021 | 0.0651146 | 4541.84 | -403.981 | -0.000403981 | 0.001302292 | 159.5926
9.04527 | -499.021 | 0.0651146 | 4544.7 | -404.344 | -0.000404344 | 0.001302292 | 159.6931
9.05 | -499.021 | 0.0651146 | 4547.21 | -404.67 | -0.00040467 | 0.001302292 | 159.7813
9.05527 | -499.021 | 0.0651146 | 4550.01 | -404.912 | -0.000404912 | 0.001302292 | 159.8797
9.06 | -499.02 | 0.0651146 | 4552.59 | -405.129 | -0.000405129 | 0.001302292 | 159.9704
9.06522 | -499.02 | 0.0651146 | 4555.45 | -405.249 | -0.000405249 | 0.001302292 | 160.0709
9.07 | -499.02 | 0.0651146 | 4558 | -405.359 | -0.000405359 | 0.001302292 | 160.1605
9.07523 | -499.02 | 0.0651146 | 4560.79 | -405.719 | -0.000405719 | 0.001302292 | 160.2585
9.08 | -499.02 | 0.0653998 | 4563.34 | -406.048 | -0.000406048 | 0.001307996 | 160.3481
9.08524 | -499.02 | 0.0657135 | 4566.14 | -406.289 | -0.000406289 | 0.00131427 | 160.4465
9.09 | -499.019 | 0.0654289 | 4568.66 | -406.507 | -0.000406507 | 0.001308578 | 160.535
9.09525 | -499.019 | 0.0651146 | 4571.45 | -406.748 | -0.000406748 | 0.001302292 | 160.6331
9.1 | -499.019 | 0.0653986 | 4573.92 | -406.967 | -0.000406967 | 0.001307972 | 160.7199
9.10526 | -499.019 | 0.0657135 | 4576.67 | -407.329 | -0.000407329 | 0.00131427 | 160.8165
9.11 | -499.019 | 0.065714 | 4579.15 | -407.656 | -0.000407656 | 0.00131428 | 160.9036
9.11527 | -499.019 | 0.0657146 | 4581.92 | -407.777 | -0.000407777 | 0.001314292 | 161.001
9.12 | -499.018 | 0.0657146 | 4584.43 | -407.885 | -0.000407885 | 0.001314292 | 161.0892
9.12522 | -499.018 | 0.0657146 | 4587.2 | -408.125 | -0.000408125 | 0.001314292 | 161.1865
9.13 | -499.018 | 0.0657146 | 4589.75 | -408.345 | -0.000408345 | 0.001314292 | 161.2761
9.13523 | -499.018 | 0.0657146 | 4592.54 | -408.705 | -0.000408705 | 0.001314292 | 161.3741
9.14 | -499.018 | 0.0657146 | 4595.04 | -409.034 | -0.000409034 | 0.001314292 | 161.462
9.14524 | -499.018 | 0.0657146 | 4597.79 | -409.154 | -0.000409154 | 0.001314292 | 161.5586
9.15 | -499.017 | 0.0657146 | 4600.38 | -409.263 | -0.000409263 | 0.001314292 | 161.6496
9.15525 | -499.017 | 0.0657146 | 4603.23 | -409.504 | -0.000409504 | 0.001314292 | 161.7498
9.16 | -499.017 | 0.0657146 | 4605.72 | -409.723 | -0.000409723 | 0.001314292 | 161.8373
9.16526 | -499.017 | 0.0657146 | 4608.48 | -409.964 | -0.000409964 | 0.001314292 | 161.9342
9.17 | -499.017 | 0.0659982 | 4611.03 | -410.182 | -0.000410182 | 0.001319964 | 162.0238
9.17527 | -499.017 | 0.0663135 | 4613.86 | -410.424 | -0.000410424 | 0.00132627 | 162.1233
9.18 | -499.016 | 0.066314 | 4616.4 | -410.641 | -0.000410641 | 0.00132628 | 162.2125
9.18522 | -499.016 | 0.0663146 | 4619.2 | -410.881 | -0.000410881 | 0.001326292 | 162.3109
9.19 | -499.016 | 0.0663146 | 4621.72 | -411.1 | -0.0004111 | 0.001326292 | 162.3995
9.19523 | -499.016 | 0.0663146 | 4624.48 | -411.341 | -0.000411341 | 0.001326292 | 162.4965
9.2 | -499.016 | 0.0663146 | 4627.03 | -411.56 | -0.00041156 | 0.001326292 | 162.5861
9.20524 | -499.016 | 0.0663146 | 4629.82 | -411.8 | -0.0004118 | 0.001326292 | 162.6841
9.21 | -499.015 | 0.0663146 | 4632.4 | -412.019 | -0.000412019 | 0.001326292 | 162.7747
9.21525 | -499.015 | 0.0663146 | 4635.23 | -412.26 | -0.00041226 | 0.001326292 | 162.8742
9.22 | -499.015 | 0.0663146 | 4637.8 | -412.478 | -0.000412478 | 0.001326292 | 162.9645
9.22526 | -499.015 | 0.0663146 | 4640.64 | -412.72 | -0.00041272 | 0.001326292 | 163.0643
9.23 | -499.015 | 0.0663146 | 4643.18 | -412.938 | -0.000412938 | 0.001326292 | 163.1535
9.23527 | -499.015 | 0.0663146 | 4646.01 | -413.18 | -0.00041318 | 0.001326292 | 163.253
9.24 | -499.014 | 0.0663146 | 4648.6 | -413.397 | -0.000413397 | 0.001326292 | 163.344
9.24522 | -499.014 | 0.0663146 | 4651.45 | -413.757 | -0.000413757 | 0.001326292 | 163.4441
9.25 | -499.014 | 0.0663146 | 4654.08 | -414.086 | -0.000414086 | 0.001326292 | 163.5365
9.25523 | -499.014 | 0.0663146 | 4656.95 | -414.206 | -0.000414206 | 0.001326292 | 163.6374
9.26 | -499.014 | 0.0663146 | 4659.53 | -414.316 | -0.000414316 | 0.001326292 | 163.728
9.26524 | -499.014 | 0.0663146 | 4662.36 | -414.436 | -0.000414436 | 0.001326292 | 163.8275
9.27 | -499.013 | 0.0665996 | 4664.91 | -414.545 | -0.000414545 | 0.001331992 | 163.9171
9.27525 | -499.013 | 0.0669135 | 4667.73 | -414.786 | -0.000414786 | 0.00133827 | 164.0162
9.28 | -499.013 | 0.066914 | 4670.28 | -415.005 | -0.000415005 | 0.00133828 | 164.1058
9.28526 | -499.013 | 0.0669146 | 4673.11 | -415.246 | -0.000415246 | 0.001338292 | 164.2052
9.29 | -499.013 | 0.0669146 | 4675.64 | -415.464 | -0.000415464 | 0.001338292 | 164.2941
9.29527 | -499.013 | 0.0669146 | 4678.45 | -415.827 | -0.000415827 | 0.001338292 | 164.3929
9.3 | -499.012 | 0.0669146 | 4681.04 | -416.153 | -0.000416153 | 0.001338292 | 164.4839
9.30527 | -499.012 | 0.0669146 | 4683.92 | -416.274 | -0.000416274 | 0.001338292 | 164.5851
9.31 | -499.012 | 0.0669146 | 4686.4 | -416.383 | -0.000416383 | 0.001338292 | 164.6722
9.31522 | -499.012 | 0.0669146 | 4689.14 | -416.503 | -0.000416503 | 0.001338292 | 164.7685
9.32 | -499.012 | 0.0669146 | 4691.58 | -416.612 | -0.000416612 | 0.001338292 | 164.8542
9.32523 | -499.012 | 0.0669146 | 4694.26 | -416.853 | -0.000416853 | 0.001338292 | 164.9484
9.33 | -499.011 | 0.0671998 | 4696.76 | -417.072 | -0.000417072 | 0.001343996 | 165.0362
9.33524 | -499.011 | 0.0675135 | 4699.51 | -417.433 | -0.000417433 | 0.00135027 | 165.1329
9.34 | -499.011 | 0.067514 | 4701.98 | -417.761 | -0.000417761 | 0.00135028 | 165.2197
9.34525 | -499.011 | 0.0675146 | 4704.7 | -418.002 | -0.000418002 | 0.001350292 | 165.3152
9.35 | -499.011 | 0.0675146 | 4707.13 | -418.22 | -0.00041822 | 0.001350292 | 165.4006
9.35526 | -499.011 | 0.0675146 | 4709.82 | -418.462 | -0.000418462 | 0.001350292 | 165.4952
9.36 | -499.01 | 0.0675146 | 4712.28 | -418.679 | -0.000418679 | 0.001350292 | 165.5816
9.36527 | -499.01 | 0.0675146 | 4715.01 | -418.922 | -0.000418922 | 0.001350292 | 165.6775
9.37 | -499.01 | 0.0675146 | 4717.54 | -419.139 | -0.000419139 | 0.001350292 | 165.7664
9.37522 | -499.01 | 0.0675146 | 4720.32 | -419.379 | -0.000419379 | 0.001350292 | 165.8641
9.38 | -499.01 | 0.0675146 | 4722.91 | -419.598 | -0.000419598 | 0.001350292 | 165.9551
9.38523 | -499.01 | 0.0675146 | 4725.73 | -419.838 | -0.000419838 | 0.001350292 | 166.0542
9.39 | -499.009 | 0.0675146 | 4728.28 | -420.057 | -0.000420057 | 0.001350292 | 166.1438
9.39524 | -499.009 | 0.0675146 | 4731.07 | -420.298 | -0.000420298 | 0.001350292 | 166.2418
9.4 | -499.009 | 0.0675146 | 4733.57 | -420.517 | -0.000420517 | 0.001350292 | 166.3297
9.40525 | -499.009 | 0.0675146 | 4736.32 | -420.758 | -0.000420758 | 0.001350292 | 166.4263
9.41 | -499.009 | 0.0675146 | 4738.95 | -420.976 | -0.000420976 | 0.001350292 | 166.5187
9.41526 | -499.009 | 0.0675146 | 4741.86 | -421.218 | -0.000421218 | 0.001350292 | 166.621
9.42 | -499.008 | 0.0677982 | 4744.43 | -421.435 | -0.000421435 | 0.001355964 | 166.7113
9.42527 | -499.008 | 0.0681135 | 4747.29 | -421.677 | -0.000421677 | 0.00136227 | 166.8118
9.43 | -499.008 | 0.068114 | 4749.85 | -421.895 | -0.000421895 | 0.00136228 | 166.9017
9.43522 | -499.008 | 0.0681146 | 4752.67 | -422.134 | -0.000422134 | 0.001362292 | 167.0008
9.44 | -499.008 | 0.0681146 | 4755.28 | -422.354 | -0.000422354 | 0.001362292 | 167.0925
9.44523 | -499.008 | 0.0681146 | 4758.14 | -422.474 | -0.000422474 | 0.001362292 | 167.193
9.45 | -499.007 | 0.0681146 | 4760.67 | -422.584 | -0.000422584 | 0.001362292 | 167.2819
9.45524 | -499.007 | 0.0681146 | 4763.45 | -422.945 | -0.000422945 | 0.001362292 | 167.3796
9.46 | -499.007 | 0.0681146 | 4766.04 | -423.273 | -0.000423273 | 0.001362292 | 167.4706
9.46525 | -499.007 | 0.0681146 | 4768.89 | -423.393 | -0.000423393 | 0.001362292 | 167.5708
9.47 | -499.007 | 0.0683989 | 4771.53 | -423.502 | -0.000423502 | 0.001367978 | 167.6635
9.47526 | -499.007 | 0.0687135 | 4774.45 | -423.744 | -0.000423744 | 0.00137427 | 167.7661
9.48 | -499.006 | 0.0684298 | 4776.95 | -423.962 | -0.000423962 | 0.001368596 | 167.854
9.48527 | -499.006 | 0.0681146 | 4779.73 | -424.325 | -0.000424325 | 0.001362292 | 167.9517
9.49 | -499.006 | 0.0683995 | 4782.23 | -424.651 | -0.000424651 | 0.00136799 | 168.0395
9.49522 | -499.006 | 0.0687135 | 4784.98 | -424.89 | -0.00042489 | 0.00137427 | 168.1362
9.5 | -499.006 | 0.068714 | 4787.56 | -425.11 | -0.00042511 | 0.00137428 | 168.2268
9.50523 | -499.006 | 0.0687146 | 4790.39 | -425.35 | -0.00042535 | 0.001374292 | 168.3262
9.51 | -499.005 | 0.0687146 | 4792.91 | -425.569 | -0.000425569 | 0.001374292 | 168.4148
9.51524 | -499.005 | 0.0687146 | 4795.67 | -425.81 | -0.00042581 | 0.001374292 | 168.5118
9.52 | -499.005 | 0.0687146 | 4798.18 | -426.029 | -0.000426029 | 0.001374292 | 168.6
9.52525 | -499.005 | 0.0687146 | 4800.95 | -426.39 | -0.00042639 | 0.001374292 | 168.6973
9.53 | -499.005 | 0.0687146 | 4803.5 | -426.718 | -0.000426718 | 0.001374292 | 168.7869
9.53526 | -499.005 | 0.0687146 | 4806.32 | -426.838 | -0.000426838 | 0.001374292 | 168.886
9.54 | -499.004 | 0.0687146 | 4808.84 | -426.947 | -0.000426947 | 0.001374292 | 168.9746
9.54527 | -499.004 | 0.0687146 | 4811.64 | -427.189 | -0.000427189 | 0.001374292 | 169.0729
9.55 | -499.004 | 0.0687146 | 4814.22 | -427.407 | -0.000427407 | 0.001374292 | 169.1636
9.55527 | -499.004 | 0.0687146 | 4817.11 | -427.649 | -0.000427649 | 0.001374292 | 169.2651
9.56 | -499.004 | 0.0687146 | 4819.61 | -427.866 | -0.000427866 | 0.001374292 | 169.353
9.56522 | -499.004 | 0.0687146 | 4822.39 | -428.106 | -0.000428106 | 0.001374292 | 169.4507
9.57 | -499.003 | 0.0690003 | 4824.86 | -428.325 | -0.000428325 | 0.001380006 | 169.5375
9.57523 | -499.003 | 0.0693135 | 4827.57 | -428.566 | -0.000428566 | 0.00138627 | 169.6327
9.58 | -499.003 | 0.069314 | 4830.12 | -428.785 | -0.000428785 | 0.00138628 | 169.7223
9.58524 | -499.003 | 0.0693146 | 4832.92 | -429.026 | -0.000429026 | 0.001386292 | 169.8207
9.59 | -499.003 | 0.0693146 | 4835.47 | -429.244 | -0.000429244 | 0.001386292 | 169.9103
9.59525 | -499.003 | 0.0693146 | 4838.29 | -429.485 | -0.000429485 | 0.001386292 | 170.0094
9.6 | -499.002 | 0.0693146 | 4840.87 | -429.703 | -0.000429703 | 0.001386292 | 170.1
9.60526 | -499.002 | 0.0693146 | 4843.73 | -429.945 | -0.000429945 | 0.001386292 | 170.2005
9.61 | -499.002 | 0.0693146 | 4846.19 | -430.163 | -0.000430163 | 0.001386292 | 170.287
9.61527 | -499.002 | 0.0693146 | 4848.92 | -430.526 | -0.000430526 | 0.001386292 | 170.3829
9.62 | -499.002 | 0.0693146 | 4851.5 | -430.852 | -0.000430852 | 0.001386292 | 170.4736
9.62522 | -499.002 | 0.0693146 | 4854.36 | -430.972 | -0.000430972 | 0.001386292 | 170.574
9.63 | -499.001 | 0.0696005 | 4856.89 | -431.081 | -0.000431081 | 0.00139201 | 170.6629
9.63523 | -499.001 | 0.0699135 | 4859.67 | -431.442 | -0.000431442 | 0.00139827 | 170.7606
9.64 | -499.001 | 0.069914 | 4862.18 | -431.77 | -0.00043177 | 0.00139828 | 170.8488
9.64524 | -499.001 | 0.0699146 | 4864.95 | -431.891 | -0.000431891 | 0.001398292 | 170.9462
9.65 | -499.001 | 0.0699146 | 4867.45 | -432 | -0.000432 | 0.001398292 | 171.034
9.65525 | -499.001 | 0.0699146 | 4870.2 | -432.241 | -0.000432241 | 0.001398292 | 171.1306
9.66 | -499 | 0.0699146 | 4872.78 | -432.459 | -0.000432459 | 0.001398292 | 171.2213
9.66526 | -499 | 0.0699146 | 4875.64 | -432.701 | -0.000432701 | 0.001398292 | 171.3218
9.67 | -499 | 0.0699146 | 4878.14 | -432.919 | -0.000432919 | 0.001398292 | 171.4096
9.67527 | -499 | 0.0699146 | 4880.92 | -433.161 | -0.000433161 | 0.001398292 | 171.5073
9.68 | -499 | 0.0699146 | 4883.47 | -433.378 | -0.000433378 | 0.001398292 | 171.5969
9.68522 | -499 | 0.0699146 | 4886.29 | -433.738 | -0.000433738 | 0.001398292 | 171.696
9.69 | -498.999 | 0.0699146 | 4888.89 | -434.067 | -0.000434067 | 0.001398292 | 171.7874
9.69523 | -498.999 | 0.0699146 | 4891.73 | -434.187 | -0.000434187 | 0.001398292 | 171.8872
9.7 | -498.999 | 0.0699146 | 4894.28 | -434.297 | -0.000434297 | 0.001398292 | 171.9768
9.70524 | -498.999 | 0.0699146 | 4897.07 | -434.537 | -0.000434537 | 0.001398292 | 172.0748
9.71 | -498.999 | 0.0699146 | 4899.66 | -434.756 | -0.000434756 | 0.001398292 | 172.1658
9.71525 | -498.999 | 0.0699146 | 4902.51 | -434.997 | -0.000434997 | 0.001398292 | 172.266
9.72 | -498.998 | 0.0699146 | 4905.05 | -435.215 | -0.000435215 | 0.001398292 | 172.3552
9.72526 | -498.998 | 0.0699146 | 4907.86 | -435.457 | -0.000435457 | 0.001398292 | 172.4539
9.73 | -498.998 | 0.0699146 | 4910.4 | -435.675 | -0.000435675 | 0.001398292 | 172.5432
9.73527 | -498.998 | 0.0699146 | 4913.23 | -435.917 | -0.000435917 | 0.001398292 | 172.6426
9.74 | -498.998 | 0.0701995 | 4915.73 | -436.134 | -0.000436134 | 0.00140399 | 172.7305
9.74522 | -498.998 | 0.0705135 | 4918.48 | -436.374 | -0.000436374 | 0.00141027 | 172.8271
9.75 | -498.997 | 0.070514 | 4920.99 | -436.593 | -0.000436593 | 0.00141028 | 172.9153
9.75523 | -498.997 | 0.0705146 | 4923.73 | -436.833 | -0.000436833 | 0.001410292 | 173.0116
9.76 | -498.997 | 0.0705146 | 4926.23 | -437.053 | -0.000437053 | 0.001410292 | 173.0994
9.76524 | -498.997 | 0.0705146 | 4928.98 | -437.293 | -0.000437293 | 0.001410292 | 173.1961
9.77 | -498.997 | 0.0705146 | 4931.48 | -437.512 | -0.000437512 | 0.001410292 | 173.2839
9.77525 | -498.997 | 0.0705146 | 4934.23 | -437.753 | -0.000437753 | 0.001410292 | 173.3805
9.78 | -498.996 | 0.0705146 | 4936.75 | -437.971 | -0.000437971 | 0.001410292 | 173.4691
9.78526 | -498.996 | 0.0705146 | 4939.54 | -438.213 | -0.000438213 | 0.001410292 | 173.5671
9.79 | -498.996 | 0.0705146 | 4941.99 | -438.431 | -0.000438431 | 0.001410292 | 173.6532
9.79527 | -498.996 | 0.0705146 | 4944.7 | -438.672 | -0.000438672 | 0.001410292 | 173.7484
9.8 | -498.996 | 0.0705146 | 4947.2 | -438.89 | -0.00043889 | 0.001410292 | 173.8363
9.80527 | -498.996 | 0.0705146 | 4949.98 | -439.132 | -0.000439132 | 0.001410292 | 173.934
9.81 | -498.995 | 0.0705146 | 4952.53 | -439.349 | -0.000439349 | 0.001410292 | 174.0236
9.81522 | -498.995 | 0.0705146 | 4955.36 | -439.589 | -0.000439589 | 0.001410292 | 174.123
9.82 | -498.995 | 0.0708003 | 4957.89 | -439.809 | -0.000439809 | 0.001416006 | 174.2119
9.82523 | -498.995 | 0.0711135 | 4960.67 | -439.929 | -0.000439929 | 0.00142227 | 174.3096
9.83 | -498.995 | 0.0708283 | 4963.17 | -440.038 | -0.000440038 | 0.001416566 | 174.3974
9.83524 | -498.995 | 0.0705146 | 4965.92 | -440.279 | -0.000440279 | 0.001410292 | 174.4941
9.84 | -498.994 | 0.0707992 | 4968.5 | -440.498 | -0.000440498 | 0.001415984 | 174.5847
9.84525 | -498.994 | 0.0711135 | 4971.36 | -440.739 | -0.000440739 | 0.00142227 | 174.6852
9.85 | -498.994 | 0.071114 | 4973.88 | -440.957 | -0.000440957 | 0.00142228 | 174.7738
9.85526 | -498.994 | 0.0711146 | 4976.67 | -441.078 | -0.000441078 | 0.001422292 | 174.8718
9.86 | -498.994 | 0.0711146 | 4979.15 | -441.187 | -0.000441187 | 0.001422292 | 174.959
9.86527 | -498.994 | 0.0711146 | 4981.92 | -441.55 | -0.00044155 | 0.001422292 | 175.0563
9.87 | -498.993 | 0.0711146 | 4984.44 | -441.876 | -0.000441876 | 0.001422292 | 175.1448
9.87522 | -498.993 | 0.0711146 | 4987.23 | -442.235 | -0.000442235 | 0.001422292 | 175.2429
9.88 | -498.993 | 0.0711146 | 4989.74 | -442.565 | -0.000442565 | 0.001422292 | 175.3311
9.88523 | -498.993 | 0.0711146 | 4992.48 | -442.685 | -0.000442685 | 0.001422292 | 175.4274
9.89 | -498.993 | 0.0711146 | 4995.07 | -442.794 | -0.000442794 | 0.001422292 | 175.5184
9.89524 | -498.993 | 0.0711146 | 4997.92 | -443.035 | -0.000443035 | 0.001422292 | 175.6185
9.9 | -498.992 | 0.0711146 | 5000.43 | -443.254 | -0.000443254 | 0.001422292 | 175.7067
9.90525 | -498.992 | 0.0711146 | 5003.2 | -443.495 | -0.000443495 | 0.001422292 | 175.804
9.91 | -498.992 | 0.0713987 | 5005.66 | -443.713 | -0.000443713 | 0.001427974 | 175.8905
9.91526 | -498.992 | 0.0717135 | 5008.39 | -443.955 | -0.000443955 | 0.00143427 | 175.9864
9.92 | -498.992 | 0.071714 | 5010.9 | -444.172 | -0.000444172 | 0.00143428 | 176.0746
9.92527 | -498.992 | 0.0717146 | 5013.7 | -444.414 | -0.000444414 | 0.001434292 | 176.173
9.93 | -498.991 | 0.0717146 | 5016.3 | -444.632 | -0.000444632 | 0.001434292 | 176.2643
9.93522 | -498.991 | 0.0717146 | 5019.17 | -444.871 | -0.000444871 | 0.001434292 | 176.3652
9.94 | -498.991 | 0.0717146 | 5021.71 | -445.091 | -0.000445091 | 0.001434292 | 176.4544
9.94523 | -498.991 | 0.0717146 | 5024.48 | -445.331 | -0.000445331 | 0.001434292 | 176.5518
9.95 | -498.991 | 0.0717146 | 5027.01 | -445.55 | -0.00044555 | 0.001434292 | 176.6407
9.95524 | -498.991 | 0.0717146 | 5029.79 | -445.791 | -0.000445791 | 0.001434292 | 176.7384
9.96 | -498.99 | 0.0717146 | 5032.29 | -446.01 | -0.00044601 | 0.001434292 | 176.8262
9.96525 | -498.99 | 0.0717146 | 5035.04 | -446.251 | -0.000446251 | 0.001434292 | 176.9228
9.97 | -498.99 | 0.0717146 | 5037.55 | -446.469 | -0.000446469 | 0.001434292 | 177.011
9.97526 | -498.99 | 0.0717146 | 5040.32 | -446.71 | -0.00044671 | 0.001434292 | 177.1084
9.98 | -498.99 | 0.0719983 | 5042.84 | -446.928 | -0.000446928 | 0.001439966 | 177.1969
9.98527 | -498.99 | 0.0723135 | 5045.64 | -447.049 | -0.000447049 | 0.00144627 | 177.2953
9.99 | -498.989 | 0.0720286 | 5048.19 | -447.158 | -0.000447158 | 0.001440572 | 177.3849
9.99522 | -498.989 | 0.0717146 | 5051.01 | -447.517 | -0.000447517 | 0.001434292 | 177.484
10 | -498.989 | 0.0720008 | 5053.6 | -447.847 | -0.000447847 | 0.001440016 | 177.575
10.0052 | -498.989 | 0.0723135 | 5056.42 | -448.087 | -0.000448087 | 0.00144627 | 177.6741
10.01 | -498.989 | 0.072314 | 5059.06 | -448.306 | -0.000448306 | 0.00144628 | 177.7669
10.0152 | -498.989 | 0.0723146 | 5061.95 | -448.547 | -0.000448547 | 0.001446292 | 177.8684
10.02 | -498.988 | 0.0723146 | 5064.45 | -448.766 | -0.000448766 | 0.001446292 | 177.9563
10.0252 | -498.988 | 0.0723146 | 5067.2 | -449.007 | -0.000449007 | 0.001446292 | 178.0529
10.03 | -498.988 | 0.0723146 | 5069.71 | -449.225 | -0.000449225 | 0.001446292 | 178.1411
10.0353 | -498.988 | 0.0723146 | 5072.48 | -449.466 | -0.000449466 | 0.001446292 | 178.2384
10.04 | -498.988 | 0.0723146 | 5075.01 | -449.684 | -0.000449684 | 0.001446292 | 178.3273
10.0453 | -498.988 | 0.0723146 | 5077.82 | -450.047 | -0.000450047 | 0.001446292 | 178.4261
10.05 | -498.987 | 0.0723146 | 5080.37 | -450.373 | -0.000450373 | 0.001446292 | 178.5157
10.0553 | -498.987 | 0.0723146 | 5083.2 | -450.494 | -0.000450494 | 0.001446292 | 178.6151
10.06 | -498.987 | 0.072599 | 5085.69 | -450.603 | -0.000450603 | 0.00145198 | 178.7026
10.0652 | -498.987 | 0.0729135 | 5088.45 | -450.843 | -0.000450843 | 0.00145827 | 178.7996
10.07 | -498.987 | 0.072914 | 5091.01 | -451.062 | -0.000451062 | 0.00145828 | 178.8895
10.0752 | -498.987 | 0.0729146 | 5093.82 | -451.303 | -0.000451303 | 0.001458292 | 178.9883
10.08 | -498.986 | 0.0729146 | 5096.34 | -451.522 | -0.000451522 | 0.001458292 | 179.0768
10.0852 | -498.986 | 0.0729146 | 5099.11 | -451.642 | -0.000451642 | 0.001458292 | 179.1742
10.09 | -498.986 | 0.0729146 | 5101.51 | -451.751 | -0.000451751 | 0.001458292 | 179.2585
10.0953 | -498.986 | 0.0729146 | 5104.17 | -451.992 | -0.000451992 | 0.001458292 | 179.352
10.1 | -498.986 | 0.0729146 | 5106.63 | -452.211 | -0.000452211 | 0.001458292 | 179.4384
10.1053 | -498.986 | 0.0729146 | 5109.36 | -452.573 | -0.000452573 | 0.001458292 | 179.5343
10.11 | -498.985 | 0.0729146 | 5111.84 | -452.9 | -0.0004529 | 0.001458292 | 179.6215
10.1153 | -498.985 | 0.0729146 | 5114.61 | -453.142 | -0.000453142 | 0.001458292 | 179.7188
10.12 | -498.985 | 0.0731992 | 5117.16 | -453.359 | -0.000453359 | 0.001463984 | 179.8084
10.1252 | -498.985 | 0.0735135 | 5119.98 | -453.479 | -0.000453479 | 0.00147027 | 179.9075
10.13 | -498.985 | 0.0732276 | 5122.53 | -453.589 | -0.000453589 | 0.001464552 | 179.9971
10.1352 | -498.985 | 0.0729146 | 5125.32 | -453.829 | -0.000453829 | 0.001458292 | 180.0951
10.14 | -498.984 | 0.0731999 | 5127.9 | -454.048 | -0.000454048 | 0.001463998 | 180.1858
10.1452 | -498.984 | 0.0735135 | 5130.73 | -454.289 | -0.000454289 | 0.00147027 | 180.2852
10.15 | -498.984 | 0.073514 | 5133.24 | -454.507 | -0.000454507 | 0.00147028 | 180.3734
10.1553 | -498.984 | 0.0735146 | 5136.01 | -454.748 | -0.000454748 | 0.001470292 | 180.4708
10.16 | -498.984 | 0.0735146 | 5138.64 | -454.967 | -0.000454967 | 0.001470292 | 180.5632
10.1653 | -498.984 | 0.0735146 | 5141.54 | -455.329 | -0.000455329 | 0.001470292 | 180.6651
10.17 | -498.983 | 0.0735146 | 5144.06 | -455.656 | -0.000455656 | 0.001470292 | 180.7536
10.1753 | -498.983 | 0.0735146 | 5146.86 | -455.898 | -0.000455898 | 0.001470292 | 180.852
10.18 | -498.983 | 0.0737993 | 5149.52 | -456.115 | -0.000456115 | 0.001475986 | 180.9455
10.1852 | -498.983 | 0.0741135 | 5152.45 | -456.115 | -0.000456115 | 0.00148227 | 181.0484
10.19 | -498.983 | 0.0738274 | 5155.05 | -456.115 | -0.000456115 | 0.001476548 | 181.1398
10.1952 | -498.983 | 0.0735146 | 5157.89 | -456.475 | -0.000456475 | 0.001470292 | 181.2396
10.2 | -498.982 | 0.0738001 | 5160.45 | -456.804 | -0.000456804 | 0.001476002 | 181.3295
10.2052 | -498.982 | 0.0741135 | 5163.26 | -457.165 | -0.000457165 | 0.00148227 | 181.4283
10.21 | -498.982 | 0.074114 | 5165.73 | -457.493 | -0.000457493 | 0.00148228 | 181.5151
10.2152 | -498.982 | 0.0741146 | 5168.45 | -457.613 | -0.000457613 | 0.001482292 | 181.6106
10.22 | -498.982 | 0.0741146 | 5170.96 | -457.723 | -0.000457723 | 0.001482292 | 181.6988
10.2253 | -498.982 | 0.0741146 | 5173.73 | -457.964 | -0.000457964 | 0.001482292 | 181.7962
10.23 | -498.981 | 0.0741146 | 5176.2 | -458.182 | -0.000458182 | 0.001482292 | 181.883
10.2353 | -498.981 | 0.0741146 | 5178.95 | -458.424 | -0.000458424 | 0.001482292 | 181.9796
10.24 | -498.981 | 0.0741146 | 5181.46 | -458.641 | -0.000458641 | 0.001482292 | 182.0678
10.2452 | -498.981 | 0.0741146 | 5184.23 | -458.881 | -0.000458881 | 0.001482292 | 182.1651
10.25 | -498.981 | 0.0741146 | 5186.78 | -459.1 | -0.0004591 | 0.001482292 | 182.2547
10.2552 | -498.981 | 0.0741146 | 5189.57 | -459.221 | -0.000459221 | 0.001482292 | 182.3528
10.26 | -498.98 | 0.0744002 | 5192.11 | -459.33 | -0.00045933 | 0.001488004 | 182.442
10.2652 | -498.98 | 0.0747135 | 5194.89 | -459.571 | -0.000459571 | 0.00149427 | 182.5397
10.27 | -498.98 | 0.0744284 | 5197.46 | -459.789 | -0.000459789 | 0.001488568 | 182.63
10.2752 | -498.98 | 0.0741146 | 5200.29 | -460.03 | -0.00046003 | 0.001482292 | 182.7294
10.28 | -498.98 | 0.074399 | 5202.77 | -460.249 | -0.000460249 | 0.00148798 | 182.8166
10.2853 | -498.98 | 0.0747135 | 5205.51 | -460.611 | -0.000460611 | 0.00149427 | 182.9129
10.29 | -498.979 | 0.074714 | 5208.06 | -460.938 | -0.000460938 | 0.00149428 | 183.0025
10.2953 | -498.979 | 0.0747146 | 5210.89 | -461.059 | -0.000461059 | 0.001494292 | 183.1019
10.3 | -498.979 | 0.0747146 | 5213.37 | -461.167 | -0.000461167 | 0.001494292 | 183.1891
10.3053 | -498.979 | 0.0747146 | 5216.14 | -461.41 | -0.00046141 | 0.001494292 | 183.2864
10.31 | -498.979 | 0.0747146 | 5218.63 | -461.627 | -0.000461627 | 0.001494292 | 183.3739
10.3152 | -498.979 | 0.0747146 | 5221.39 | -461.867 | -0.000461867 | 0.001494292 | 183.4709
10.32 | -498.978 | 0.0747146 | 5223.91 | -462.086 | -0.000462086 | 0.001494292 | 183.5594
10.3252 | -498.978 | 0.0747146 | 5226.67 | -462.327 | -0.000462327 | 0.001494292 | 183.6564
10.33 | -498.978 | 0.0747146 | 5229.2 | -462.545 | -0.000462545 | 0.001494292 | 183.7453
10.3352 | -498.978 | 0.0747146 | 5231.98 | -462.786 | -0.000462786 | 0.001494292 | 183.843
10.34 | -498.978 | 0.0747146 | 5234.45 | -463.005 | -0.000463005 | 0.001494292 | 183.9298
10.3453 | -498.978 | 0.0747146 | 5237.17 | -463.246 | -0.000463246 | 0.001494292 | 184.0253
10.35 | -498.977 | 0.0749986 | 5239.79 | -463.464 | -0.000463464 | 0.001499972 | 184.1174
10.3553 | -498.977 | 0.0753135 | 5242.7 | -463.706 | -0.000463706 | 0.00150627 | 184.2197
10.36 | -498.977 | 0.07503 | 5245.32 | -463.923 | -0.000463923 | 0.0015006 | 184.3117
10.3653 | -498.977 | 0.0747146 | 5248.23 | -464.045 | -0.000464045 | 0.001494292 | 184.414
10.37 | -498.977 | 0.0749992 | 5250.8 | -464.153 | -0.000464153 | 0.001499984 | 184.5043
10.3752 | -498.977 | 0.0753135 | 5253.64 | -464.513 | -0.000464513 | 0.00150627 | 184.6041
10.38 | -498.976 | 0.075314 | 5256.14 | -464.842 | -0.000464842 | 0.00150628 | 184.6919
10.3852 | -498.976 | 0.0753146 | 5258.89 | -465.203 | -0.000465203 | 0.001506292 | 184.7886
10.39 | -498.976 | 0.0753146 | 5261.33 | -465.531 | -0.000465531 | 0.001506292 | 184.8743
10.3952 | -498.976 | 0.0753146 | 5264.01 | -465.892 | -0.000465892 | 0.001506292 | 184.9685
10.4 | -498.976 | 0.0753146 | 5266.46 | -466.22 | -0.00046622 | 0.001506292 | 185.0545
10.4053 | -498.976 | 0.0753146 | 5269.17 | -466.461 | -0.000466461 | 0.001506292 | 185.1498
10.41 | -498.975 | 0.0753146 | 5271.66 | -466.679 | -0.000466679 | 0.001506292 | 185.2373
10.4153 | -498.975 | 0.0753146 | 5274.42 | -466.921 | -0.000466921 | 0.001506292 | 185.3342
10.42 | -498.975 | 0.0753146 | 5276.76 | -467.139 | -0.000467139 | 0.001506292 | 185.4165
10.4253 | -498.975 | 0.0753146 | 5279.36 | -467.381 | -0.000467381 | 0.001506292 | 185.5078
10.43 | -498.975 | 0.0753146 | 5281.76 | -467.598 | -0.000467598 | 0.001506292 | 185.5922
10.4352 | -498.975 | 0.0753146 | 5284.42 | -467.958 | -0.000467958 | 0.001506292 | 185.6856
10.44 | -498.974 | 0.0753146 | 5286.78 | -468.287 | -0.000468287 | 0.001506292 | 185.7686
10.4452 | -498.974 | 0.0753146 | 5289.36 | -468.527 | -0.000468527 | 0.001506292 | 185.8592
10.45 | -498.974 | 0.0756001 | 5291.62 | -468.746 | -0.000468746 | 0.001512002 | 185.9386
10.4552 | -498.974 | 0.0759135 | 5294.11 | -468.987 | -0.000468987 | 0.00151827 | 186.0261
10.46 | -498.974 | 0.075914 | 5296.44 | -469.206 | -0.000469206 | 0.00151828 | 186.108
10.4652 | -498.974 | 0.0759146 | 5299.01 | -469.447 | -0.000469447 | 0.001518292 | 186.1983
10.47 | -498.973 | 0.0759146 | 5301.36 | -469.665 | -0.000469665 | 0.001518292 | 186.2809
10.4753 | -498.973 | 0.0759146 | 5303.95 | -469.786 | -0.000469786 | 0.001518292 | 186.3719
10.48 | -498.973 | 0.0759146 | 5306.35 | -469.895 | -0.000469895 | 0.001518292 | 186.4562
10.4853 | -498.973 | 0.0759146 | 5309.01 | -470.137 | -0.000470137 | 0.001518292 | 186.5497
10.49 | -498.973 | 0.0759146 | 5311.49 | -470.354 | -0.000470354 | 0.001518292 | 186.6368
10.4952 | -498.973 | 0.0759146 | 5314.23 | -470.474 | -0.000470474 | 0.001518292 | 186.7331
10.5 | -498.972 | 0.0759146 | 5316.74 | -470.584 | -0.000470584 | 0.001518292 | 186.8213
10.5052 | -498.972 | 0.0759146 | 5319.48 | -470.944 | -0.000470944 | 0.001518292 | 186.9176
10.51 | -498.972 | 0.0759146 | 5321.91 | -471.273 | -0.000471273 | 0.001518292 | 187.003
10.5152 | -498.972 | 0.0759146 | 5324.57 | -471.513 | -0.000471513 | 0.001518292 | 187.0964
10.52 | -498.972 | 0.0759146 | 5327.13 | -471.732 | -0.000471732 | 0.001518292 | 187.1864
10.5252 | -498.972 | 0.0759146 | 5329.95 | -471.853 | -0.000471853 | 0.001518292 | 187.2855
10.53 | -498.971 | 0.076199 | 5332.43 | -471.962 | -0.000471962 | 0.00152398 | 187.3726
10.5353 | -498.971 | 0.0765135 | 5335.17 | -472.203 | -0.000472203 | 0.00153027 | 187.4689
10.54 | -498.971 | 0.076514 | 5337.77 | -472.421 | -0.000472421 | 0.00153028 | 187.5603
10.5453 | -498.971 | 0.0765146 | 5340.67 | -472.784 | -0.000472784 | 0.001530292 | 187.6622
10.55 | -498.971 | 0.0765146 | 5343.18 | -473.11 | -0.00047311 | 0.001530292 | 187.7504
10.5553 | -498.971 | 0.0765146 | 5345.98 | -473.352 | -0.000473352 | 0.001530292 | 187.8487
10.56 | -498.97 | 0.0765146 | 5348.47 | -473.569 | -0.000473569 | 0.001530292 | 187.9362
10.5652 | -498.97 | 0.0765146 | 5351.23 | -473.689 | -0.000473689 | 0.001530292 | 188.0332
10.57 | -498.97 | 0.0765146 | 5353.78 | -473.799 | -0.000473799 | 0.001530292 | 188.1228
10.5752 | -498.97 | 0.0765146 | 5356.57 | -474.039 | -0.000474039 | 0.001530292 | 188.2209
10.58 | -498.97 | 0.0765146 | 5359.19 | -474.258 | -0.000474258 | 0.001530292 | 188.3129
10.5852 | -498.97 | 0.0765146 | 5362.07 | -474.499 | -0.000474499 | 0.001530292 | 188.4141
10.59 | -498.969 | 0.0765146 | 5364.6 | -474.718 | -0.000474718 | 0.001530292 | 188.503
10.5953 | -498.969 | 0.0765146 | 5367.39 | -474.959 | -0.000474959 | 0.001530292 | 188.6011
10.6 | -498.969 | 0.0767986 | 5369.89 | -475.177 | -0.000475177 | 0.001535972 | 188.6889
10.6053 | -498.969 | 0.0771135 | 5372.67 | -475.419 | -0.000475419 | 0.00154227 | 188.7866
10.61 | -498.969 | 0.07683 | 5375.2 | -475.636 | -0.000475636 | 0.0015366 | 188.8755
10.6153 | -498.969 | 0.0765146 | 5378.01 | -475.879 | -0.000475879 | 0.001530292 | 188.9742
10.62 | -498.968 | 0.0767992 | 5380.51 | -476.096 | -0.000476096 | 0.001535984 | 189.0621
10.6252 | -498.968 | 0.0771135 | 5383.26 | -476.336 | -0.000476336 | 0.00154227 | 189.1587
10.63 | -498.968 | 0.077114 | 5385.78 | -476.555 | -0.000476555 | 0.00154228 | 189.2473
10.6352 | -498.968 | 0.0771146 | 5388.54 | -476.795 | -0.000476795 | 0.001542292 | 189.3442
10.64 | -498.968 | 0.0771146 | 5390.93 | -477.014 | -0.000477014 | 0.001542292 | 189.4282
10.6452 | -498.968 | 0.0771146 | 5393.54 | -477.255 | -0.000477255 | 0.001542292 | 189.5199
10.65 | -498.967 | 0.0771146 | 5396.07 | -477.474 | -0.000477474 | 0.001542292 | 189.6088
10.6553 | -498.967 | 0.0771146 | 5398.86 | -477.594 | -0.000477594 | 0.001542292 | 189.7069
10.66 | -498.967 | 0.0771146 | 5401.35 | -477.703 | -0.000477703 | 0.001542292 | 189.7944
10.6653 | -498.967 | 0.0771146 | 5404.11 | -478.066 | -0.000478066 | 0.001542292 | 189.8913
10.67 | -498.967 | 0.0771146 | 5406.5 | -478.392 | -0.000478392 | 0.001542292 | 189.9753
10.6753 | -498.967 | 0.0771146 | 5409.17 | -478.634 | -0.000478634 | 0.001542292 | 190.0691
10.68 | -498.966 | 0.0771146 | 5411.57 | -478.852 | -0.000478852 | 0.001542292 | 190.1535
10.6852 | -498.966 | 0.0771146 | 5414.23 | -479.091 | -0.000479091 | 0.001542292 | 190.2469
10.69 | -498.966 | 0.0774006 | 5416.75 | -479.311 | -0.000479311 | 0.001548012 | 190.3355
10.6952 | -498.966 | 0.0777135 | 5419.51 | -479.551 | -0.000479551 | 0.00155427 | 190.4325
10.7 | -498.966 | 0.077714 | 5422 | -479.77 | -0.00047977 | 0.00155428 | 190.52
10.7052 | -498.966 | 0.0777146 | 5424.73 | -480.011 | -0.000480011 | 0.001554292 | 190.6159
10.71 | -498.965 | 0.0777146 | 5427.26 | -480.23 | -0.00048023 | 0.001554292 | 190.7048
10.7152 | -498.965 | 0.0777146 | 5430.04 | -480.35 | -0.00048035 | 0.001554292 | 190.8025
10.72 | -498.965 | 0.0777146 | 5432.54 | -480.459 | -0.000480459 | 0.001554292 | 190.8903
10.7253 | -498.965 | 0.0777146 | 5435.29 | -480.822 | -0.000480822 | 0.001554292 | 190.987
10.73 | -498.965 | 0.0777146 | 5437.81 | -481.148 | -0.000481148 | 0.001554292 | 191.0755
10.7353 | -498.965 | 0.0777146 | 5440.61 | -481.39 | -0.00048139 | 0.001554292 | 191.1739
10.74 | -498.964 | 0.0777146 | 5443.24 | -481.608 | -0.000481608 | 0.001554292 | 191.2663
10.7452 | -498.964 | 0.0777146 | 5446.14 | -481.727 | -0.000481727 | 0.001554292 | 191.3682
10.75 | -498.964 | 0.0777146 | 5448.71 | -481.837 | -0.000481837 | 0.001554292 | 191.4585
10.7552 | -498.964 | 0.0777146 | 5451.51 | -481.957 | -0.000481957 | 0.001554292 | 191.5569
10.76 | -498.964 | 0.0777146 | 5454.05 | -482.067 | -0.000482067 | 0.001554292 | 191.6461
10.7652 | -498.964 | 0.0777146 | 5456.82 | -482.428 | -0.000482428 | 0.001554292 | 191.7435
10.77 | -498.963 | 0.0777146 | 5459.46 | -482.756 | -0.000482756 | 0.001554292 | 191.8362
10.7752 | -498.963 | 0.0777146 | 5462.36 | -482.997 | -0.000482997 | 0.001554292 | 191.9381
10.78 | -498.963 | 0.077999 | 5464.94 | -483.215 | -0.000483215 | 0.00155998 | 192.0288
10.7853 | -498.963 | 0.0783135 | 5467.79 | -483.336 | -0.000483336 | 0.00156627 | 192.1289
10.79 | -498.963 | 0.078314 | 5470.37 | -483.445 | -0.000483445 | 0.00156628 | 192.2196
10.7953 | -498.963 | 0.0783146 | 5473.23 | -483.808 | -0.000483808 | 0.001566292 | 192.3201
10.8 | -498.962 | 0.0783146 | 5475.77 | -484.134 | -0.000484134 | 0.001566292 | 192.4094
10.8053 | -498.962 | 0.0783146 | 5478.61 | -484.255 | -0.000484255 | 0.001566292 | 192.5091
10.81 | -498.962 | 0.0783146 | 5481.14 | -484.364 | -0.000484364 | 0.001566292 | 192.598
10.8152 | -498.962 | 0.0783146 | 5483.95 | -484.724 | -0.000484724 | 0.001566292 | 192.6968
10.82 | -498.962 | 0.0783146 | 5486.56 | -485.053 | -0.000485053 | 0.001566292 | 192.7885
10.8252 | -498.962 | 0.0783146 | 5489.42 | -485.293 | -0.000485293 | 0.001566292 | 192.889
10.83 | -498.961 | 0.0783146 | 5491.95 | -485.512 | -0.000485512 | 0.001566292 | 192.9779
10.8352 | -498.961 | 0.0783146 | 5494.73 | -485.632 | -0.000485632 | 0.001566292 | 193.0756
10.84 | -498.961 | 0.0783146 | 5497.23 | -485.742 | -0.000485742 | 0.001566292 | 193.1634
10.8453 | -498.961 | 0.0783146 | 5499.98 | -485.983 | -0.000485983 | 0.001566292 | 193.26
10.85 | -498.961 | 0.0785986 | 5502.44 | -486.201 | -0.000486201 | 0.001571972 | 193.3465
10.8553 | -498.961 | 0.0789135 | 5505.17 | -486.443 | -0.000486443 | 0.00157827 | 193.4424
10.86 | -498.96 | 0.078914 | 5507.58 | -486.66 | -0.00048666 | 0.00157828 | 193.5271
10.8653 | -498.96 | 0.0789146 | 5510.26 | -486.902 | -0.000486902 | 0.001578292 | 193.6213
10.87 | -498.96 | 0.0789146 | 5512.68 | -487.12 | -0.00048712 | 0.001578292 | 193.7063
10.8752 | -498.96 | 0.0789146 | 5515.36 | -487.359 | -0.000487359 | 0.001578292 | 193.8005
10.88 | -498.96 | 0.0789146 | 5517.86 | -487.579 | -0.000487579 | 0.001578292 | 193.8883
10.8852 | -498.96 | 0.0789146 | 5520.61 | -487.819 | -0.000487819 | 0.001578292 | 193.985
10.89 | -498.959 | 0.0789146 | 5523.08 | -488.038 | -0.000488038 | 0.001578292 | 194.0717
10.8952 | -498.959 | 0.0789146 | 5525.79 | -488.279 | -0.000488279 | 0.001578292 | 194.167
10.9 | -498.959 | 0.0789146 | 5528.26 | -488.498 | -0.000488498 | 0.001578292 | 194.2538
10.9053 | -498.959 | 0.0789146 | 5530.98 | -488.739 | -0.000488739 | 0.001578292 | 194.3493
10.91 | -498.959 | 0.0789146 | 5533.46 | -488.957 | -0.000488957 | 0.001578292 | 194.4365
10.9153 | -498.959 | 0.0789146 | 5536.2 | -489.199 | -0.000489199 | 0.001578292 | 194.5328
10.92 | -498.958 | 0.0789146 | 5538.66 | -489.416 | -0.000489416 | 0.001578292 | 194.6192
10.9253 | -498.958 | 0.0789146 | 5541.39 | -489.779 | -0.000489779 | 0.001578292 | 194.7151
10.93 | -498.958 | 0.0791993 | 5543.9 | -490.105 | -0.000490105 | 0.001583986 | 194.8033
10.9352 | -498.958 | 0.0795135 | 5546.67 | -490.225 | -0.000490225 | 0.00159027 | 194.9007
10.94 | -498.958 | 0.079514 | 5549.24 | -490.335 | -0.000490335 | 0.00159028 | 194.991
10.9452 | -498.958 | 0.0795146 | 5552.04 | -490.455 | -0.000490455 | 0.001590292 | 195.0893
10.95 | -498.957 | 0.0795146 | 5554.65 | -490.565 | -0.000490565 | 0.001590292 | 195.1811
10.9552 | -498.957 | 0.0795146 | 5557.51 | -490.926 | -0.000490926 | 0.001590292 | 195.2816
10.96 | -498.957 | 0.0795146 | 5560.16 | -491.254 | -0.000491254 | 0.001590292 | 195.3747
10.9652 | -498.957 | 0.0795146 | 5563.07 | -491.495 | -0.000491495 | 0.001590292 | 195.4769
10.97 | -498.957 | 0.0797989 | 5565.6 | -491.713 | -0.000491713 | 0.001595978 | 195.5658
10.9753 | -498.957 | 0.0801135 | 5568.39 | -491.954 | -0.000491954 | 0.00160227 | 195.6639
10.98 | -498.956 | 0.0798298 | 5570.84 | -492.172 | -0.000492172 | 0.001596596 | 195.75
10.9853 | -498.956 | 0.0795146 | 5573.57 | -492.414 | -0.000492414 | 0.001590292 | 195.8459
10.99 | -498.956 | 0.0797995 | 5576.07 | -492.632 | -0.000492632 | 0.00159599 | 195.9337
10.9952 | -498.956 | 0.0801135 | 5578.82 | -492.871 | -0.000492871 | 0.00160227 | 196.0304
11 | -498.956 | 0.080114 | 5581.41 | -493.091 | -0.000493091 | 0.00160228 | 196.1214
11.0052 | -498.956 | 0.0801146 | 5584.23 | -493.331 | -0.000493331 | 0.001602292 | 196.2205
11.01 | -498.955 | 0.0801146 | 5586.78 | -493.55 | -0.00049355 | 0.001602292 | 196.3101
11.0152 | -498.955 | 0.0801146 | 5589.57 | -493.791 | -0.000493791 | 0.001602292 | 196.4081
11.02 | -498.955 | 0.0801146 | 5592.12 | -494.01 | -0.00049401 | 0.001602292 | 196.4977
11.0252 | -498.955 | 0.0801146 | 5594.92 | -494.251 | -0.000494251 | 0.001602292 | 196.5961
11.03 | -498.955 | 0.0801146 | 5597.5 | -494.469 | -0.000494469 | 0.001602292 | 196.6867
11.0353 | -498.955 | 0.0801146 | 5600.36 | -494.71 | -0.00049471 | 0.001602292 | 196.7872
11.04 | -498.954 | 0.0801146 | 5602.84 | -494.928 | -0.000494928 | 0.001602292 | 196.8744
11.0453 | -498.954 | 0.0801146 | 5605.61 | -495.17 | -0.00049517 | 0.001602292 | 196.9717
11.05 | -498.954 | 0.0801146 | 5608.09 | -495.388 | -0.000495388 | 0.001602292 | 197.0589
11.0553 | -498.954 | 0.0801146 | 5610.86 | -495.509 | -0.000495509 | 0.001602292 | 197.1562
11.06 | -498.954 | 0.080399 | 5613.3 | -495.617 | -0.000495617 | 0.00160798 | 197.2419
11.0652 | -498.954 | 0.0807135 | 5616.01 | -495.857 | -0.000495857 | 0.00161427 | 197.3371
11.07 | -498.953 | 0.080714 | 5618.5 | -496.077 | -0.000496077 | 0.00161428 | 197.4246
11.0752 | -498.953 | 0.0807146 | 5621.23 | -496.197 | -0.000496197 | 0.001614292 | 197.5206
11.08 | -498.953 | 0.0807146 | 5623.72 | -496.306 | -0.000496306 | 0.001614292 | 197.6081
11.0852 | -498.953 | 0.0807146 | 5626.45 | -496.667 | -0.000496667 | 0.001614292 | 197.704
11.09 | -498.953 | 0.0807146 | 5628.96 | -496.995 | -0.000496995 | 0.001614292 | 197.7922
11.0953 | -498.953 | 0.0807146 | 5631.73 | -497.237 | -0.000497237 | 0.001614292 | 197.8895
11.1 | -498.952 | 0.0807146 | 5634.21 | -497.455 | -0.000497455 | 0.001614292 | 197.9767
11.1053 | -498.952 | 0.0807146 | 5636.95 | -497.817 | -0.000497817 | 0.001614292 | 198.0729
11.11 | -498.952 | 0.0807146 | 5639.45 | -498.144 | -0.000498144 | 0.001614292 | 198.1608
11.1153 | -498.952 | 0.0807146 | 5642.23 | -498.265 | -0.000498265 | 0.001614292 | 198.2585
11.12 | -498.952 | 0.0807146 | 5644.83 | -498.373 | -0.000498373 | 0.001614292 | 198.3498
11.1252 | -498.952 | 0.0807146 | 5647.7 | -498.493 | -0.000498493 | 0.001614292 | 198.4507
11.13 | -498.951 | 0.0807146 | 5650.15 | -498.603 | -0.000498603 | 0.001614292 | 198.5368
11.1352 | -498.951 | 0.0807146 | 5652.82 | -498.843 | -0.000498843 | 0.001614292 | 198.6306
11.14 | -498.951 | 0.0807146 | 5655.44 | -499.062 | -0.000499062 | 0.001614292 | 198.7227
11.1452 | -498.951 | 0.0807146 | 5658.32 | -499.423 | -0.000499423 | 0.001614292 | 198.8239
11.15 | -498.951 | 0.0807146 | 5660.84 | -499.751 | -0.000499751 | 0.001614292 | 198.9124
11.1553 | -498.951 | 0.0807146 | 5663.61 | -499.992 | -0.000499992 | 0.001614292 | 199.0097
11.16 | -498.95 | 0.0807146 | 5666.14 | -500.211 | -0.000500211 | 0.001614292 | 199.0986
11.1653 | -498.95 | 0.0807146 | 5668.95 | -500.452 | -0.000500452 | 0.001614292 | 199.1974
11.17 | -498.95 | 0.0809982 | 5671.46 | -500.67 | -0.00050067 | 0.001619964 | 199.2856
11.1753 | -498.95 | 0.0813135 | 5674.26 | -500.791 | -0.000500791 | 0.00162627 | 199.384
11.18 | -498.95 | 0.081314 | 5676.82 | -500.9 | -0.0005009 | 0.00162628 | 199.4739
11.1852 | -498.949 | 0.0813146 | 5679.64 | -501.019 | -0.000501019 | 0.001626292 | 199.573
11.19 | -498.949 | 0.0813146 | 5682.22 | -501.129 | -0.000501129 | 0.001626292 | 199.6637
11.1952 | -498.949 | 0.0813146 | 5685.04 | -501.489 | -0.000501489 | 0.001626292 | 199.7627
11.2 | -498.949 | 0.0813146 | 5687.49 | -501.818 | -0.000501818 | 0.001626292 | 199.8488
11.2052 | -498.949 | 0.0813146 | 5690.17 | -502.059 | -0.000502059 | 0.001626292 | 199.943
11.21 | -498.949 | 0.0813146 | 5692.55 | -502.278 | -0.000502278 | 0.001626292 | 200.0266
11.2152 | -498.949 | 0.0813146 | 5695.17 | -502.519 | -0.000502519 | 0.001626292 | 200.1187
11.22 | -498.948 | 0.0813146 | 5697.57 | -502.737 | -0.000502737 | 0.001626292 | 200.203
11.2253 | -498.948 | 0.0813146 | 5700.23 | -502.978 | -0.000502978 | 0.001626292 | 200.2965
11.23 | -498.948 | 0.0813146 | 5702.73 | -503.196 | -0.000503196 | 0.001626292 | 200.3843
11.2353 | -498.948 | 0.0813146 | 5705.51 | -503.438 | -0.000503438 | 0.001626292 | 200.482
11.24 | -498.948 | 0.0813146 | 5707.83 | -503.656 | -0.000503656 | 0.001626292 | 200.5635
11.2452 | -498.948 | 0.0813146 | 5710.39 | -503.895 | -0.000503895 | 0.001626292 | 200.6535
11.25 | -498.947 | 0.0816008 | 5712.91 | -504.115 | -0.000504115 | 0.001632016 | 200.7421
11.2552 | -498.947 | 0.0819135 | 5715.67 | -504.355 | -0.000504355 | 0.00163827 | 200.839
11.26 | -498.947 | 0.081914 | 5718.22 | -504.574 | -0.000504574 | 0.00163828 | 200.9286
11.2652 | -498.947 | 0.0819146 | 5721.01 | -504.694 | -0.000504694 | 0.001638292 | 201.0267
11.27 | -498.947 | 0.0819146 | 5723.51 | -504.804 | -0.000504804 | 0.001638292 | 201.1145
11.2752 | -498.947 | 0.0819146 | 5726.26 | -505.045 | -0.000505045 | 0.001638292 | 201.2111
11.28 | -498.946 | 0.0819146 | 5728.7 | -505.263 | -0.000505263 | 0.001638292 | 201.2969
11.2853 | -498.946 | 0.0819146 | 5731.39 | -505.505 | -0.000505505 | 0.001638292 | 201.3914
11.29 | -498.946 | 0.0819146 | 5733.85 | -505.723 | -0.000505723 | 0.001638292 | 201.4778
11.2953 | -498.946 | 0.0819146 | 5736.57 | -506.085 | -0.000506085 | 0.001638292 | 201.5734
11.3 | -498.946 | 0.0819146 | 5739.09 | -506.411 | -0.000506411 | 0.001638292 | 201.662
11.3053 | -498.946 | 0.0819146 | 5741.89 | -506.533 | -0.000506533 | 0.001638292 | 201.7604
11.31 | -498.945 | 0.082199 | 5744.42 | -506.641 | -0.000506641 | 0.00164398 | 201.8493
11.3152 | -498.945 | 0.0825135 | 5747.23 | -506.761 | -0.000506761 | 0.00165027 | 201.948
11.32 | -498.945 | 0.082514 | 5749.71 | -506.871 | -0.000506871 | 0.00165028 | 202.0351
11.3252 | -498.945 | 0.0825146 | 5752.42 | -507.231 | -0.000507231 | 0.001650292 | 202.1304
11.33 | -498.945 | 0.0825146 | 5754.95 | -507.56 | -0.00050756 | 0.001650292 | 202.2193
11.3352 | -498.945 | 0.0825146 | 5757.73 | -507.801 | -0.000507801 | 0.001650292 | 202.317
11.34 | -498.944 | 0.0825146 | 5760.3 | -508.019 | -0.000508019 | 0.001650292 | 202.4073
11.3453 | -498.944 | 0.0825146 | 5763.14 | -508.26 | -0.00050826 | 0.001650292 | 202.507
11.35 | -498.944 | 0.0825146 | 5765.55 | -508.478 | -0.000508478 | 0.001650292 | 202.5917
11.3553 | -498.944 | 0.0825146 | 5768.23 | -508.72 | -0.00050872 | 0.001650292 | 202.6859
11.36 | -498.944 | 0.0825146 | 5770.7 | -508.938 | -0.000508938 | 0.001650292 | 202.7727
11.3653 | -498.944 | 0.0825146 | 5773.45 | -509.18 | -0.00050918 | 0.001650292 | 202.8693
11.37 | -498.943 | 0.0825146 | 5775.99 | -509.397 | -0.000509397 | 0.001650292 | 202.9586
11.3752 | -498.943 | 0.0825146 | 5778.79 | -509.637 | -0.000509637 | 0.001650292 | 203.057
11.38 | -498.943 | 0.0825146 | 5781.4 | -509.856 | -0.000509856 | 0.001650292 | 203.1487
11.3852 | -498.943 | 0.0825146 | 5784.26 | -510.097 | -0.000510097 | 0.001650292 | 203.2492
11.39 | -498.943 | 0.0825146 | 5786.76 | -510.316 | -0.000510316 | 0.001650292 | 203.337
11.3952 | -498.943 | 0.0825146 | 5789.51 | -510.436 | -0.000510436 | 0.001650292 | 203.4336
11.4 | -498.942 | 0.0825146 | 5791.98 | -510.545 | -0.000510545 | 0.001650292 | 203.5204
11.4053 | -498.942 | 0.0825146 | 5794.7 | -510.666 | -0.000510666 | 0.001650292 | 203.616
11.41 | -498.942 | 0.0827987 | 5797.21 | -510.775 | -0.000510775 | 0.001655974 | 203.7042
11.4153 | -498.942 | 0.0831135 | 5799.98 | -511.138 | -0.000511138 | 0.00166227 | 203.8015
11.42 | -498.942 | 0.083114 | 5802.42 | -511.464 | -0.000511464 | 0.00166228 | 203.8873
11.4253 | -498.942 | 0.0831146 | 5805.14 | -511.706 | -0.000511706 | 0.001662292 | 203.9829
11.43 | -498.941 | 0.0831146 | 5807.56 | -511.923 | -0.000511923 | 0.001662292 | 204.0679
11.4352 | -498.941 | 0.0831146 | 5810.23 | -512.163 | -0.000512163 | 0.001662292 | 204.1617
11.44 | -498.941 | 0.0831146 | 5812.69 | -512.383 | -0.000512383 | 0.001662292 | 204.2482
11.4452 | -498.941 | 0.0831146 | 5815.39 | -512.623 | -0.000512623 | 0.001662292 | 204.343
11.45 | -498.941 | 0.0831146 | 5817.96 | -512.842 | -0.000512842 | 0.001662292 | 204.4333
11.4552 | -498.941 | 0.0831146 | 5820.79 | -513.083 | -0.000513083 | 0.001662292 | 204.5328
11.46 | -498.94 | 0.0831146 | 5823.22 | -513.301 | -0.000513301 | 0.001662292 | 204.6182
11.4652 | -498.94 | 0.0831146 | 5825.89 | -513.543 | -0.000513543 | 0.001662292 | 204.712
11.47 | -498.94 | 0.0831146 | 5828.35 | -513.761 | -0.000513761 | 0.001662292 | 204.7984
11.4753 | -498.94 | 0.0831146 | 5831.07 | -513.882 | -0.000513882 | 0.001662292 | 204.894
11.48 | -498.94 | 0.0831146 | 5833.49 | -513.99 | -0.00051399 | 0.001662292 | 204.979
11.4853 | -498.94 | 0.0831146 | 5836.17 | -514.353 | -0.000514353 | 0.001662292 | 205.0732
11.49 | -498.939 | 0.0831146 | 5838.67 | -514.679 | -0.000514679 | 0.001662292 | 205.161
11.4952 | -498.939 | 0.0831146 | 5841.42 | -514.799 | -0.000514799 | 0.001662292 | 205.2577
11.5 | -498.939 | 0.0834008 | 5843.94 | -514.909 | -0.000514909 | 0.001668016 | 205.3462
11.5052 | -498.939 | 0.0837135 | 5846.7 | -515.149 | -0.000515149 | 0.00167427 | 205.4432
11.51 | -498.939 | 0.083714 | 5849.29 | -515.368 | -0.000515368 | 0.00167428 | 205.5342
11.5152 | -498.939 | 0.0837146 | 5852.14 | -515.489 | -0.000515489 | 0.001674292 | 205.6344
11.52 | -498.938 | 0.0837146 | 5854.75 | -515.598 | -0.000515598 | 0.001674292 | 205.7261
11.5252 | -498.938 | 0.0837146 | 5857.64 | -515.839 | -0.000515839 | 0.001674292 | 205.8276
11.53 | -498.938 | 0.0837146 | 5860.19 | -516.057 | -0.000516057 | 0.001674292 | 205.9172
11.5353 | -498.938 | 0.0837146 | 5863.01 | -516.42 | -0.00051642 | 0.001674292 | 206.0163
11.54 | -498.938 | 0.0837146 | 5865.52 | -516.746 | -0.000516746 | 0.001674292 | 206.1045
11.5453 | -498.938 | 0.0837146 | 5868.29 | -516.988 | -0.000516988 | 0.001674292 | 206.2018
11.55 | -498.937 | 0.0837146 | 5870.79 | -517.206 | -0.000517206 | 0.001674292 | 206.2897
11.5553 | -498.937 | 0.0837146 | 5873.57 | -517.448 | -0.000517448 | 0.001674292 | 206.3874
11.56 | -498.937 | 0.0837146 | 5876.11 | -517.665 | -0.000517665 | 0.001674292 | 206.4766
11.5652 | -498.937 | 0.0837146 | 5878.92 | -517.905 | -0.000517905 | 0.001674292 | 206.5754
11.57 | -498.937 | 0.0840003 | 5881.41 | -518.124 | -0.000518124 | 0.001680006 | 206.6629
11.5752 | -498.937 | 0.0843135 | 5884.14 | -518.365 | -0.000518365 | 0.00168627 | 206.7588
11.58 | -498.936 | 0.0840283 | 5886.65 | -518.584 | -0.000518584 | 0.001680566 | 206.847
11.5852 | -498.936 | 0.0837146 | 5889.42 | -518.825 | -0.000518825 | 0.001674292 | 206.9443
11.59 | -498.936 | 0.0839992 | 5891.94 | -519.043 | -0.000519043 | 0.001679984 | 207.0329
11.5953 | -498.936 | 0.0843135 | 5894.73 | -519.164 | -0.000519164 | 0.00168627 | 207.1309
11.6 | -498.936 | 0.084314 | 5897.22 | -519.273 | -0.000519273 | 0.00168628 | 207.2184
11.6053 | -498.936 | 0.0843146 | 5899.98 | -519.514 | -0.000519514 | 0.001686292 | 207.3154
11.61 | -498.935 | 0.0843146 | 5902.36 | -519.732 | -0.000519732 | 0.001686292 | 207.399
11.6153 | -498.935 | 0.0843146 | 5905.01 | -520.095 | -0.000520095 | 0.001686292 | 207.4921
11.62 | -498.935 | 0.0843146 | 5907.4 | -520.421 | -0.000520421 | 0.001686292 | 207.5761
11.6252 | -498.935 | 0.0843146 | 5910.04 | -520.541 | -0.000520541 | 0.001686292 | 207.6689
11.63 | -498.935 | 0.0843146 | 5912.49 | -520.651 | -0.000520651 | 0.001686292 | 207.755
11.6352 | -498.935 | 0.0843146 | 5915.17 | -520.891 | -0.000520891 | 0.001686292 | 207.8491
11.64 | -498.934 | 0.0845999 | 5917.55 | -521.11 | -0.00052111 | 0.001691998 | 207.9328
11.6452 | -498.934 | 0.0849135 | 5920.17 | -521.351 | -0.000521351 | 0.00169827 | 208.0248
11.65 | -498.934 | 0.0846287 | 5922.6 | -521.569 | -0.000521569 | 0.001692574 | 208.1102
11.6553 | -498.934 | 0.0843146 | 5925.29 | -521.811 | -0.000521811 | 0.001686292 | 208.2047
11.66 | -498.934 | 0.0845987 | 5927.72 | -522.029 | -0.000522029 | 0.001691974 | 208.2901
11.6653 | -498.934 | 0.0849135 | 5930.42 | -522.27 | -0.00052227 | 0.00169827 | 208.385
11.67 | -498.933 | 0.084914 | 5932.86 | -522.488 | -0.000522488 | 0.00169828 | 208.4707
11.6753 | -498.933 | 0.0849146 | 5935.57 | -522.73 | -0.00052273 | 0.001698292 | 208.5659
11.68 | -498.933 | 0.0849146 | 5938.06 | -522.947 | -0.000522947 | 0.001698292 | 208.6534
11.6852 | -498.933 | 0.0849146 | 5940.79 | -523.187 | -0.000523187 | 0.001698292 | 208.7494
11.69 | -498.933 | 0.0849146 | 5943.29 | -523.407 | -0.000523407 | 0.001698292 | 208.8372
11.6952 | -498.933 | 0.0849146 | 5946.01 | -523.647 | -0.000523647 | 0.001698292 | 208.9328
11.7 | -498.932 | 0.0849146 | 5948.56 | -523.866 | -0.000523866 | 0.001698292 | 209.0224
11.7052 | -498.932 | 0.0849146 | 5951.36 | -524.107 | -0.000524107 | 0.001698292 | 209.1208
11.71 | -498.932 | 0.0851995 | 5953.88 | -524.325 | -0.000524325 | 0.00170399 | 209.2093
11.7152 | -498.932 | 0.0855135 | 5956.67 | -524.446 | -0.000524446 | 0.00171027 | 209.3074
11.72 | -498.932 | 0.0852292 | 5959.23 | -524.555 | -0.000524555 | 0.001704584 | 209.3973
11.7253 | -498.932 | 0.0849146 | 5962.07 | -524.797 | -0.000524797 | 0.001698292 | 209.4971
11.73 | -498.931 | 0.0851983 | 5964.62 | -525.014 | -0.000525014 | 0.001703966 | 209.5867
11.7353 | -498.931 | 0.0855135 | 5967.45 | -525.256 | -0.000525256 | 0.00171027 | 209.6862
11.74 | -498.931 | 0.085514 | 5970.05 | -525.474 | -0.000525474 | 0.00171028 | 209.7775
11.7452 | -498.931 | 0.0855146 | 5972.92 | -525.594 | -0.000525594 | 0.001710292 | 209.8784
11.75 | -498.931 | 0.0855146 | 5975.35 | -525.703 | -0.000525703 | 0.001710292 | 209.9638
11.7552 | -498.931 | 0.0855146 | 5978.01 | -525.943 | -0.000525943 | 0.001710292 | 210.0572
11.76 | -498.93 | 0.0855146 | 5980.53 | -526.163 | -0.000526163 | 0.001710292 | 210.1458
11.7652 | -498.93 | 0.0855146 | 5983.29 | -526.523 | -0.000526523 | 0.001710292 | 210.2427
11.77 | -498.93 | 0.0855146 | 5985.84 | -526.852 | -0.000526852 | 0.001710292 | 210.3324
11.7752 | -498.93 | 0.0855146 | 5988.64 | -527.213 | -0.000527213 | 0.001710292 | 210.4307
11.78 | -498.93 | 0.0855146 | 5991.12 | -527.541 | -0.000527541 | 0.001710292 | 210.5179
11.7853 | -498.93 | 0.0855146 | 5993.86 | -527.661 | -0.000527661 | 0.001710292 | 210.6142
11.79 | -498.929 | 0.0855146 | 5996.39 | -527.77 | -0.00052777 | 0.001710292 | 210.7031
11.7953 | -498.929 | 0.0855146 | 5999.2 | -528.012 | -0.000528012 | 0.001710292 | 210.8018
11.8 | -498.929 | 0.0857979 | 6001.64 | -528.23 | -0.00052823 | 0.001715958 | 210.8875
11.8053 | -498.929 | 0.0861135 | 6004.36 | -528.472 | -0.000528472 | 0.00172227 | 210.9831
11.81 | -498.929 | 0.086114 | 6006.79 | -528.689 | -0.000528689 | 0.00172228 | 211.0685
11.8153 | -498.929 | 0.0861146 | 6009.5 | -528.931 | -0.000528931 | 0.001722292 | 211.1637
11.82 | -498.928 | 0.0861146 | 6011.95 | -529.148 | -0.000529148 | 0.001722292 | 211.2498
11.8252 | -498.928 | 0.0861146 | 6014.66 | -529.268 | -0.000529268 | 0.001722292 | 211.345
11.83 | -498.928 | 0.0861146 | 6017.11 | -529.378 | -0.000529378 | 0.001722292 | 211.4311
11.8352 | -498.928 | 0.0861146 | 6019.79 | -529.618 | -0.000529618 | 0.001722292 | 211.5253
11.84 | -498.928 | 0.0861146 | 6022.26 | -529.837 | -0.000529837 | 0.001722292 | 211.6121
11.8452 | -498.928 | 0.0861146 | 6024.97 | -530.078 | -0.000530078 | 0.001722292 | 211.7073
11.85 | -498.927 | 0.0861146 | 6027.5 | -530.297 | -0.000530297 | 0.001722292 | 211.7962
11.8553 | -498.927 | 0.0861146 | 6030.29 | -530.417 | -0.000530417 | 0.001722292 | 211.8943
11.86 | -498.927 | 0.0861146 | 6032.78 | -530.526 | -0.000530526 | 0.001722292 | 211.9817
11.8653 | -498.927 | 0.0861146 | 6035.54 | -530.768 | -0.000530768 | 0.001722292 | 212.0787
11.87 | -498.927 | 0.0861146 | 6037.98 | -530.986 | -0.000530986 | 0.001722292 | 212.1645
11.8753 | -498.927 | 0.0861146 | 6040.69 | -531.228 | -0.000531228 | 0.001722292 | 212.2597
11.88 | -498.926 | 0.0861146 | 6043.17 | -531.445 | -0.000531445 | 0.001722292 | 212.3468
11.8852 | -498.926 | 0.0861146 | 6045.91 | -531.805 | -0.000531805 | 0.001722292 | 212.4431
11.89 | -498.926 | 0.0861146 | 6048.3 | -532.134 | -0.000532134 | 0.001722292 | 212.5271
11.8952 | -498.926 | 0.0861146 | 6050.91 | -532.254 | -0.000532254 | 0.001722292 | 212.6188
11.9 | -498.926 | 0.0863999 | 6053.49 | -532.364 | -0.000532364 | 0.001727998 | 212.7095
11.9052 | -498.926 | 0.0867135 | 6056.32 | -532.604 | -0.000532604 | 0.00173427 | 212.8089
11.91 | -498.925 | 0.086714 | 6058.99 | -532.823 | -0.000532823 | 0.00173428 | 212.9027
11.9153 | -498.925 | 0.0867146 | 6061.94 | -533.064 | -0.000533064 | 0.001734292 | 213.0064
11.92 | -498.925 | 0.0867146 | 6064.45 | -533.282 | -0.000533282 | 0.001734292 | 213.0946
11.9253 | -498.925 | 0.0867146 | 6067.22 | -533.524 | -0.000533524 | 0.001734292 | 213.1919
11.93 | -498.925 | 0.0867146 | 6069.78 | -533.742 | -0.000533742 | 0.001734292 | 213.2819
11.9353 | -498.925 | 0.0867146 | 6072.63 | -533.984 | -0.000533984 | 0.001734292 | 213.382
11.94 | -498.924 | 0.0867146 | 6075.2 | -534.201 | -0.000534201 | 0.001734292 | 213.4723
11.9452 | -498.924 | 0.0867146 | 6078.04 | -534.441 | -0.000534441 | 0.001734292 | 213.5721
11.95 | -498.924 | 0.0867146 | 6080.53 | -534.66 | -0.00053466 | 0.001734292 | 213.6596
11.9552 | -498.924 | 0.0867146 | 6083.25 | -534.9 | -0.0005349 | 0.001734292 | 213.7552
11.96 | -498.924 | 0.0870001 | 6085.74 | -535.12 | -0.00053512 | 0.001740002 | 213.8427
11.9652 | -498.924 | 0.0873135 | 6088.47 | -535.36 | -0.00053536 | 0.00174627 | 213.9386
11.97 | -498.923 | 0.0870286 | 6090.97 | -535.579 | -0.000535579 | 0.001740572 | 214.0264
11.9752 | -498.923 | 0.0867146 | 6093.72 | -535.7 | -0.0005357 | 0.001734292 | 214.1231
11.98 | -498.923 | 0.0869989 | 6096.22 | -535.809 | -0.000535809 | 0.001739978 | 214.2109
11.9853 | -498.923 | 0.0873135 | 6098.97 | -536.05 | -0.00053605 | 0.00174627 | 214.3076
11.99 | -498.923 | 0.087314 | 6101.46 | -536.268 | -0.000536268 | 0.00174628 | 214.395
11.9953 | -498.923 | 0.0873146 | 6104.22 | -536.631 | -0.000536631 | 0.001746292 | 214.492
12 | -498.922 | 0.0873146 | 6106.62 | -536.957 | -0.000536957 | 0.001746292 | 214.5764
12.0052 | -498.922 | 0.0873146 | 6109.25 | -537.197 | -0.000537197 | 0.001746292 | 214.6688
12.01 | -498.922 | 0.0873146 | 6111.61 | -537.416 | -0.000537416 | 0.001746292 | 214.7517
12.0152 | -498.922 | 0.0873146 | 6114.19 | -537.656 | -0.000537656 | 0.001746292 | 214.8424
12.02 | -498.922 | 0.0873146 | 6116.67 | -537.876 | -0.000537876 | 0.001746292 | 214.9295
12.0252 | -498.922 | 0.0873146 | 6119.38 | -538.116 | -0.000538116 | 0.001746292 | 215.0247
12.03 | -498.921 | 0.0873146 | 6121.82 | -538.335 | -0.000538335 | 0.001746292 | 215.1105
12.0352 | -498.921 | 0.0873146 | 6124.5 | -538.455 | -0.000538455 | 0.001746292 | 215.2046
12.04 | -498.921 | 0.0873146 | 6126.95 | -538.565 | -0.000538565 | 0.001746292 | 215.2907
12.0453 | -498.921 | 0.0873146 | 6129.66 | -538.806 | -0.000538806 | 0.001746292 | 215.3859
12.05 | -498.921 | 0.0873146 | 6132.21 | -539.024 | -0.000539024 | 0.001746292 | 215.4755
12.0553 | -498.921 | 0.0873146 | 6135.04 | -539.266 | -0.000539266 | 0.001746292 | 215.575
12.06 | -498.92 | 0.0875979 | 6137.52 | -539.483 | -0.000539483 | 0.001751958 | 215.6621
12.0653 | -498.92 | 0.0879135 | 6140.29 | -539.604 | -0.000539604 | 0.00175827 | 215.7595
12.07 | -498.92 | 0.087914 | 6142.81 | -539.713 | -0.000539713 | 0.00175828 | 215.848
12.0752 | -498.92 | 0.0879146 | 6145.6 | -540.073 | -0.000540073 | 0.001758292 | 215.9461
12.08 | -498.92 | 0.0879146 | 6148.12 | -540.402 | -0.000540402 | 0.001758292 | 216.0346
12.0852 | -498.92 | 0.0879146 | 6150.88 | -540.642 | -0.000540642 | 0.001758292 | 216.1316
12.09 | -498.919 | 0.0879146 | 6153.41 | -540.861 | -0.000540861 | 0.001758292 | 216.2205
12.0952 | -498.919 | 0.0879146 | 6156.19 | -541.102 | -0.000541102 | 0.001758292 | 216.3182
12.1 | -498.919 | 0.0879146 | 6158.73 | -541.321 | -0.000541321 | 0.001758292 | 216.4074
12.1053 | -498.919 | 0.0879146 | 6161.54 | -541.441 | -0.000541441 | 0.001758292 | 216.5062
12.11 | -498.919 | 0.0879146 | 6164.1 | -541.55 | -0.00054155 | 0.001758292 | 216.5961
12.1153 | -498.919 | 0.0879146 | 6166.94 | -541.792 | -0.000541792 | 0.001758292 | 216.6959
12.12 | -498.918 | 0.0879146 | 6169.44 | -542.01 | -0.00054201 | 0.001758292 | 216.7837
12.1253 | -498.918 | 0.0879146 | 6172.22 | -542.252 | -0.000542252 | 0.001758292 | 216.8814
12.13 | -498.918 | 0.0879146 | 6174.78 | -542.469 | -0.000542469 | 0.001758292 | 216.9714
12.1352 | -498.918 | 0.0879146 | 6177.6 | -542.709 | -0.000542709 | 0.001758292 | 217.0705
12.14 | -498.918 | 0.0879146 | 6180.13 | -542.928 | -0.000542928 | 0.001758292 | 217.1594
12.1452 | -498.918 | 0.0879146 | 6182.91 | -543.048 | -0.000543048 | 0.001758292 | 217.2571
12.15 | -498.917 | 0.0879146 | 6185.41 | -543.158 | -0.000543158 | 0.001758292 | 217.3449
12.1552 | -498.917 | 0.0879146 | 6188.16 | -543.399 | -0.000543399 | 0.001758292 | 217.4415
12.16 | -498.917 | 0.0881993 | 6190.67 | -543.617 | -0.000543617 | 0.001763986 | 217.5297
12.1653 | -498.917 | 0.0885135 | 6193.44 | -543.979 | -0.000543979 | 0.00177027 | 217.6271
12.17 | -498.917 | 0.088514 | 6195.87 | -544.306 | -0.000544306 | 0.00177028 | 217.7125
12.1753 | -498.917 | 0.0885146 | 6198.57 | -544.427 | -0.000544427 | 0.001770292 | 217.8073
12.18 | -498.916 | 0.0885146 | 6200.98 | -544.536 | -0.000544536 | 0.001770292 | 217.892
12.1853 | -498.916 | 0.0885146 | 6203.66 | -544.899 | -0.000544899 | 0.001770292 | 217.9862
12.19 | -498.916 | 0.0885146 | 6206.08 | -545.225 | -0.000545225 | 0.001770292 | 218.0712
12.1952 | -498.916 | 0.0885146 | 6208.75 | -545.345 | -0.000545345 | 0.001770292 | 218.165
12.2 | -498.916 | 0.0885146 | 6211.08 | -545.455 | -0.000545455 | 0.001770292 | 218.2469
12.2052 | -498.916 | 0.0885146 | 6213.63 | -545.695 | -0.000545695 | 0.001770292 | 218.3365
12.21 | -498.915 | 0.0885146 | 6215.97 | -545.914 | -0.000545914 | 0.001770292 | 218.4187
12.2152 | -498.915 | 0.0885146 | 6218.54 | -546.154 | -0.000546154 | 0.001770292 | 218.509
12.22 | -498.915 | 0.0885146 | 6220.96 | -546.373 | -0.000546373 | 0.001770292 | 218.5941
12.2252 | -498.915 | 0.0885146 | 6223.63 | -546.614 | -0.000546614 | 0.001770292 | 218.6879
12.23 | -498.915 | 0.0885146 | 6226 | -546.833 | -0.000546833 | 0.001770292 | 218.7712
12.2353 | -498.915 | 0.0885146 | 6228.63 | -547.074 | -0.000547074 | 0.001770292 | 218.8636
12.24 | -498.914 | 0.0887983 | 6230.98 | -547.292 | -0.000547292 | 0.001775966 | 218.9462
12.2453 | -498.914 | 0.0891135 | 6233.6 | -547.534 | -0.000547534 | 0.00178227 | 219.0382
12.25 | -498.914 | 0.089114 | 6235.93 | -547.751 | -0.000547751 | 0.00178228 | 219.1201
12.2552 | -498.914 | 0.0891146 | 6238.5 | -547.871 | -0.000547871 | 0.001782292 | 219.2104
12.26 | -498.914 | 0.0891146 | 6241 | -547.981 | -0.000547981 | 0.001782292 | 219.2982
12.2652 | -498.914 | 0.0891146 | 6243.72 | -548.341 | -0.000548341 | 0.001782292 | 219.3938
12.27 | -498.913 | 0.0891146 | 6246.2 | -548.67 | -0.00054867 | 0.001782292 | 219.481
12.2752 | -498.913 | 0.0891146 | 6248.91 | -548.79 | -0.00054879 | 0.001782292 | 219.5762
12.28 | -498.913 | 0.0891146 | 6251.45 | -548.9 | -0.0005489 | 0.001782292 | 219.6654
12.2852 | -498.913 | 0.0891146 | 6254.25 | -549.141 | -0.000549141 | 0.001782292 | 219.7638
12.29 | -498.913 | 0.0891146 | 6256.79 | -549.359 | -0.000549359 | 0.001782292 | 219.8531
12.2953 | -498.913 | 0.0891146 | 6259.6 | -549.6 | -0.0005496 | 0.001782292 | 219.9518
12.3 | -498.912 | 0.0891146 | 6262.13 | -549.818 | -0.000549818 | 0.001782292 | 220.0407
12.3053 | -498.912 | 0.0891146 | 6264.94 | -550.06 | -0.00055006 | 0.001782292 | 220.1395
12.31 | -498.912 | 0.0893979 | 6267.48 | -550.278 | -0.000550278 | 0.001787958 | 220.2287
12.3153 | -498.912 | 0.0897135 | 6270.32 | -550.52 | -0.00055052 | 0.00179427 | 220.3285
12.32 | -498.912 | 0.089429 | 6272.8 | -550.737 | -0.000550737 | 0.00178858 | 220.4156
12.3252 | -498.912 | 0.0891146 | 6275.54 | -550.857 | -0.000550857 | 0.001782292 | 220.5119
12.33 | -498.911 | 0.0894004 | 6278.03 | -550.967 | -0.000550967 | 0.001788008 | 220.5994
12.3352 | -498.911 | 0.0897135 | 6280.75 | -551.207 | -0.000551207 | 0.00179427 | 220.695
12.34 | -498.911 | 0.089714 | 6283.3 | -551.426 | -0.000551426 | 0.00179428 | 220.7846
12.3452 | -498.911 | 0.0897146 | 6286.1 | -551.787 | -0.000551787 | 0.001794292 | 220.883
12.35 | -498.911 | 0.0897146 | 6288.61 | -552.115 | -0.000552115 | 0.001794292 | 220.9712
12.3553 | -498.911 | 0.0897146 | 6291.38 | -552.235 | -0.000552235 | 0.001794292 | 221.0685
12.36 | -498.91 | 0.0897146 | 6293.82 | -552.344 | -0.000552344 | 0.001794292 | 221.1543
12.3653 | -498.91 | 0.0897146 | 6296.54 | -552.586 | -0.000552586 | 0.001794292 | 221.2498
12.37 | -498.91 | 0.0897146 | 6299.01 | -552.804 | -0.000552804 | 0.001794292 | 221.3366
12.3753 | -498.91 | 0.0897146 | 6301.75 | -553.046 | -0.000553046 | 0.001794292 | 221.4329
12.38 | -498.91 | 0.0897146 | 6304.13 | -553.263 | -0.000553263 | 0.001794292 | 221.5165
12.3852 | -498.91 | 0.0897146 | 6306.75 | -553.503 | -0.000553503 | 0.001794292 | 221.6086
12.39 | -498.909 | 0.0897146 | 6309.25 | -553.722 | -0.000553722 | 0.001794292 | 221.6964
12.3952 | -498.909 | 0.0897146 | 6311.97 | -553.963 | -0.000553963 | 0.001794292 | 221.792
12.4 | -498.909 | 0.0899999 | 6314.46 | -554.182 | -0.000554182 | 0.001799998 | 221.8795
12.4052 | -498.909 | 0.0903135 | 6317.19 | -554.423 | -0.000554423 | 0.00180627 | 221.9754
12.41 | -498.909 | 0.090314 | 6319.61 | -554.641 | -0.000554641 | 0.00180628 | 222.0605
12.4153 | -498.909 | 0.0903146 | 6322.29 | -554.762 | -0.000554762 | 0.001806292 | 222.1546
12.42 | -498.908 | 0.0903146 | 6324.69 | -554.871 | -0.000554871 | 0.001806292 | 222.239
12.4253 | -498.908 | 0.0903146 | 6327.35 | -555.233 | -0.000555233 | 0.001806292 | 222.3324
12.43 | -498.908 | 0.0903146 | 6329.69 | -555.56 | -0.00055556 | 0.001806292 | 222.4147
12.4353 | -498.908 | 0.0903146 | 6332.29 | -555.802 | -0.000555802 | 0.001806292 | 222.506
12.44 | -498.908 | 0.0903146 | 6334.63 | -556.019 | -0.000556019 | 0.001806292 | 222.5882
12.4452 | -498.908 | 0.0903146 | 6337.22 | -556.259 | -0.000556259 | 0.001806292 | 222.6793
12.45 | -498.907 | 0.0903146 | 6339.69 | -556.478 | -0.000556478 | 0.001806292 | 222.766
12.4552 | -498.907 | 0.0903146 | 6342.38 | -556.599 | -0.000556599 | 0.001806292 | 222.8606
12.46 | -498.907 | 0.0903146 | 6344.81 | -556.708 | -0.000556708 | 0.001806292 | 222.946
12.4652 | -498.907 | 0.0903146 | 6347.47 | -557.069 | -0.000557069 | 0.001806292 | 223.0394
12.47 | -498.907 | 0.0903146 | 6349.9 | -557.397 | -0.000557397 | 0.001806292 | 223.1248
12.4752 | -498.907 | 0.0903146 | 6352.57 | -557.397 | -0.000557397 | 0.001806292 | 223.2186
12.48 | -498.906 | 0.0903146 | 6355.07 | -557.397 | -0.000557397 | 0.001806292 | 223.3065
12.4853 | -498.906 | 0.0903146 | 6357.85 | -557.759 | -0.000557759 | 0.001806292 | 223.4042
12.49 | -498.906 | 0.0905983 | 6360.26 | -558.086 | -0.000558086 | 0.001811966 | 223.4888
12.4953 | -498.906 | 0.0909135 | 6362.94 | -558.328 | -0.000558328 | 0.00181827 | 223.583
12.5 | -498.906 | 0.090914 | 6365.35 | -558.545 | -0.000558545 | 0.00181828 | 223.6677
12.5052 | -498.906 | 0.0909146 | 6368 | -558.665 | -0.000558665 | 0.001818292 | 223.7608
12.51 | -498.905 | 0.0909146 | 6370.48 | -558.775 | -0.000558775 | 0.001818292 | 223.848
12.5152 | -498.905 | 0.0909146 | 6373.19 | -559.015 | -0.000559015 | 0.001818292 | 223.9432
12.52 | -498.905 | 0.0909146 | 6375.68 | -559.234 | -0.000559234 | 0.001818292 | 224.0307
12.5252 | -498.905 | 0.0909146 | 6378.41 | -559.475 | -0.000559475 | 0.001818292 | 224.1266
12.53 | -498.905 | 0.0909146 | 6380.97 | -559.694 | -0.000559694 | 0.001818292 | 224.2166
12.5352 | -498.905 | 0.0909146 | 6383.79 | -560.055 | -0.000560055 | 0.001818292 | 224.3156
12.54 | -498.904 | 0.0909146 | 6386.25 | -560.383 | -0.000560383 | 0.001818292 | 224.4021
12.5453 | -498.904 | 0.0909146 | 6388.97 | -560.503 | -0.000560503 | 0.001818292 | 224.4977
12.55 | -498.904 | 0.0909146 | 6391.48 | -560.612 | -0.000560612 | 0.001818292 | 224.5859
12.5553 | -498.904 | 0.0909146 | 6394.25 | -560.854 | -0.000560854 | 0.001818292 | 224.6832
12.56 | -498.904 | 0.0909146 | 6396.74 | -561.072 | -0.000561072 | 0.001818292 | 224.7707
12.5653 | -498.904 | 0.0909146 | 6399.5 | -561.314 | -0.000561314 | 0.001818292 | 224.8677
12.57 | -498.903 | 0.0909146 | 6402 | -561.531 | -0.000561531 | 0.001818292 | 224.9555
12.5752 | -498.903 | 0.0909146 | 6404.75 | -561.771 | -0.000561771 | 0.001818292 | 225.0521
12.58 | -498.903 | 0.0912004 | 6407.21 | -561.99 | -0.00056199 | 0.001824008 | 225.1386
12.5852 | -498.903 | 0.0915135 | 6409.91 | -562.111 | -0.000562111 | 0.00183027 | 225.2335
12.59 | -498.903 | 0.091514 | 6412.41 | -562.22 | -0.00056222 | 0.00183028 | 225.3213
12.5952 | -498.903 | 0.0915146 | 6415.16 | -562.581 | -0.000562581 | 0.001830292 | 225.4179
12.6 | -498.902 | 0.0915146 | 6417.61 | -562.909 | -0.000562909 | 0.001830292 | 225.504
12.6053 | -498.902 | 0.0915146 | 6420.32 | -563.03 | -0.00056303 | 0.001830292 | 225.5992
12.61 | -498.902 | 0.0915146 | 6422.81 | -563.139 | -0.000563139 | 0.001830292 | 225.6867
12.6153 | -498.902 | 0.0915146 | 6425.57 | -563.38 | -0.00056338 | 0.001830292 | 225.7837
12.62 | -498.902 | 0.0915146 | 6428.08 | -563.598 | -0.000563598 | 0.001830292 | 225.8719
12.6253 | -498.902 | 0.0915146 | 6430.88 | -563.84 | -0.00056384 | 0.001830292 | 225.9703
12.63 | -498.901 | 0.0915146 | 6433.3 | -564.057 | -0.000564057 | 0.001830292 | 226.0553
12.6352 | -498.901 | 0.0915146 | 6435.97 | -564.297 | -0.000564297 | 0.001830292 | 226.1492
12.64 | -498.901 | 0.0915146 | 6438.52 | -564.517 | -0.000564517 | 0.001830292 | 226.2388
12.6452 | -498.901 | 0.0915146 | 6441.32 | -564.637 | -0.000564637 | 0.001830292 | 226.3372
12.65 | -498.901 | 0.0917999 | 6443.73 | -564.746 | -0.000564746 | 0.001835998 | 226.4218
12.6552 | -498.901 | 0.0921135 | 6446.38 | -564.987 | -0.000564987 | 0.00184227 | 226.515
12.66 | -498.9 | 0.092114 | 6448.8 | -565.206 | -0.000565206 | 0.00184228 | 226.6
12.6653 | -498.9 | 0.0921146 | 6451.47 | -565.568 | -0.000565568 | 0.001842292 | 226.6938
12.67 | -498.9 | 0.0921146 | 6453.92 | -565.895 | -0.000565895 | 0.001842292 | 226.7799
12.6753 | -498.9 | 0.0921146 | 6456.63 | -566.136 | -0.000566136 | 0.001842292 | 226.8751
12.68 | -498.9 | 0.0921146 | 6459.13 | -566.354 | -0.000566354 | 0.001842292 | 226.963
12.6853 | -498.9 | 0.0921146 | 6461.91 | -566.475 | -0.000566475 | 0.001842292 | 227.0607
12.69 | -498.899 | 0.0921146 | 6464.35 | -566.584 | -0.000566584 | 0.001842292 | 227.1464
12.6952 | -498.899 | 0.0921146 | 6467.04 | -566.823 | -0.000566823 | 0.001842292 | 227.2409
12.7 | -498.899 | 0.0921146 | 6469.63 | -567.043 | -0.000567043 | 0.001842292 | 227.3319
12.7052 | -498.899 | 0.0921146 | 6472.47 | -567.403 | -0.000567403 | 0.001842292 | 227.4317
12.71 | -498.899 | 0.0921146 | 6475.02 | -567.732 | -0.000567732 | 0.001842292 | 227.5213
12.7152 | -498.899 | 0.0921146 | 6477.82 | -567.973 | -0.000567973 | 0.001842292 | 227.6197
12.72 | -498.898 | 0.0923995 | 6480.28 | -568.191 | -0.000568191 | 0.00184799 | 227.7061
12.7252 | -498.898 | 0.0927135 | 6483 | -568.312 | -0.000568312 | 0.00185427 | 227.8017
12.73 | -498.898 | 0.092714 | 6485.51 | -568.421 | -0.000568421 | 0.00185428 | 227.8899
12.7353 | -498.898 | 0.0927146 | 6488.29 | -568.663 | -0.000568663 | 0.001854292 | 227.9876
12.74 | -498.898 | 0.0927146 | 6490.73 | -568.88 | -0.00056888 | 0.001854292 | 228.0733
12.7453 | -498.898 | 0.0927146 | 6493.44 | -569.122 | -0.000569122 | 0.001854292 | 228.1686
12.75 | -498.897 | 0.0927146 | 6495.97 | -569.34 | -0.00056934 | 0.001854292 | 228.2575
12.7552 | -498.897 | 0.0927146 | 6498.75 | -569.46 | -0.00056946 | 0.001854292 | 228.3551
12.76 | -498.897 | 0.0927146 | 6501.2 | -569.569 | -0.000569569 | 0.001854292 | 228.4412
12.7652 | -498.897 | 0.0927146 | 6503.88 | -569.93 | -0.00056993 | 0.001854292 | 228.5354
12.77 | -498.897 | 0.0930002 | 6506.38 | -570.258 | -0.000570258 | 0.001860004 | 228.6233
12.7752 | -498.897 | 0.0933135 | 6509.13 | -570.499 | -0.000570499 | 0.00186627 | 228.7199
12.78 | -498.896 | 0.0930284 | 6511.57 | -570.718 | -0.000570718 | 0.001860568 | 228.8056
12.7852 | -498.896 | 0.0927146 | 6514.25 | -570.838 | -0.000570838 | 0.001854292 | 228.8998
12.79 | -498.896 | 0.0927146 | 6516.78 | -570.947 | -0.000570947 | 0.001854292 | 228.9887
12.7953 | -498.896 | 0.0927146 | 6519.57 | -571.31 | -0.00057131 | 0.001854292 | 229.0867
12.8 | -498.896 | 0.0927146 | 6521.97 | -571.636 | -0.000571636 | 0.001854292 | 229.1711
12.8053 | -498.896 | 0.0927146 | 6524.63 | -571.757 | -0.000571757 | 0.001854292 | 229.2645
12.81 | -498.895 | 0.0929979 | 6527.04 | -571.866 | -0.000571866 | 0.001859958 | 229.3492
12.8153 | -498.895 | 0.0933135 | 6529.72 | -572.108 | -0.000572108 | 0.00186627 | 229.4434
12.82 | -498.895 | 0.093314 | 6532.2 | -572.325 | -0.000572325 | 0.00186628 | 229.5305
12.8252 | -498.895 | 0.0933146 | 6534.94 | -572.445 | -0.000572445 | 0.001866292 | 229.6268
12.83 | -498.895 | 0.0933146 | 6537.48 | -572.555 | -0.000572555 | 0.001866292 | 229.7161
12.8352 | -498.895 | 0.0933146 | 6540.25 | -572.795 | -0.000572795 | 0.001866292 | 229.8134
12.84 | -498.894 | 0.0933146 | 6542.74 | -573.014 | -0.000573014 | 0.001866292 | 229.9009
12.8452 | -498.894 | 0.0933146 | 6545.47 | -573.255 | -0.000573255 | 0.001866292 | 229.9968
12.85 | -498.894 | 0.0933146 | 6547.92 | -573.474 | -0.000573474 | 0.001866292 | 230.0829
12.8553 | -498.894 | 0.0933146 | 6550.63 | -573.836 | -0.000573836 | 0.001866292 | 230.1781
12.86 | -498.894 | 0.0933146 | 6553.13 | -574.163 | -0.000574163 | 0.001866292 | 230.266
12.8653 | -498.894 | 0.0933146 | 6555.91 | -574.284 | -0.000574284 | 0.001866292 | 230.3637
12.87 | -498.893 | 0.0933146 | 6558.32 | -574.392 | -0.000574392 | 0.001866292 | 230.4483
12.8753 | -498.893 | 0.0933146 | 6561 | -574.635 | -0.000574635 | 0.001866292 | 230.5425
12.88 | -498.893 | 0.0933146 | 6563.47 | -574.852 | -0.000574852 | 0.001866292 | 230.6293
12.8852 | -498.893 | 0.0933146 | 6566.19 | -575.091 | -0.000575091 | 0.001866292 | 230.7249
12.89 | -498.893 | 0.0936005 | 6568.65 | -575.311 | -0.000575311 | 0.00187201 | 230.8113
12.8952 | -498.893 | 0.0939135 | 6571.35 | -575.551 | -0.000575551 | 0.00187827 | 230.9062
12.9 | -498.892 | 0.093914 | 6573.79 | -575.77 | -0.00057577 | 0.00187828 | 230.9919
12.9052 | -498.892 | 0.0939146 | 6576.47 | -576.131 | -0.000576131 | 0.001878292 | 231.0861
12.91 | -498.892 | 0.0939146 | 6578.98 | -576.459 | -0.000576459 | 0.001878292 | 231.1743
12.9153 | -498.892 | 0.0939146 | 6581.75 | -576.58 | -0.00057658 | 0.001878292 | 231.2716
12.92 | -498.892 | 0.0939146 | 6584.2 | -576.689 | -0.000576689 | 0.001878292 | 231.3577
12.9253 | -498.892 | 0.0939146 | 6586.91 | -576.931 | -0.000576931 | 0.001878292 | 231.4529
12.93 | -498.891 | 0.0941982 | 6589.29 | -577.148 | -0.000577148 | 0.001883964 | 231.5366
12.9353 | -498.891 | 0.0945135 | 6591.94 | -577.39 | -0.00057739 | 0.00189027 | 231.6297
12.94 | -498.891 | 0.0942287 | 6594.41 | -577.608 | -0.000577608 | 0.001884574 | 231.7165
12.9452 | -498.891 | 0.0939146 | 6597.13 | -577.728 | -0.000577728 | 0.001878292 | 231.8121
12.95 | -498.891 | 0.0939146 | 6599.56 | -577.837 | -0.000577837 | 0.001878292 | 231.8974
12.9552 | -498.891 | 0.0939146 | 6602.22 | -578.078 | -0.000578078 | 0.001878292 | 231.9909
12.96 | -498.89 | 0.0939146 | 6604.62 | -578.297 | -0.000578297 | 0.001878292 | 232.0752
12.9652 | -498.89 | 0.0939146 | 6607.25 | -578.537 | -0.000578537 | 0.001878292 | 232.1677
12.97 | -498.89 | 0.0941995 | 6609.77 | -578.756 | -0.000578756 | 0.00188399 | 232.2562
12.9752 | -498.89 | 0.0945135 | 6612.54 | -578.997 | -0.000578997 | 0.00189027 | 232.3535
12.98 | -498.89 | 0.094514 | 6614.94 | -579.215 | -0.000579215 | 0.00189028 | 232.4379
12.9853 | -498.89 | 0.0945146 | 6617.6 | -579.457 | -0.000579457 | 0.001890292 | 232.5313
12.99 | -498.889 | 0.0945146 | 6620 | -579.675 | -0.000579675 | 0.001890292 | 232.6157
12.9953 | -498.889 | 0.0945146 | 6622.66 | -579.917 | -0.000579917 | 0.001890292 | 232.7091
13 | -498.889 | 0.0945146 | 6625.13 | -580.134 | -0.000580134 | 0.001890292 | 232.7959
13.0052 | -498.889 | 0.0945146 | 6627.85 | -580.374 | -0.000580374 | 0.001890292 | 232.8915
13.01 | -498.889 | 0.0945146 | 6630.21 | -580.593 | -0.000580593 | 0.001890292 | 232.9744
13.0152 | -498.889 | 0.0945146 | 6632.79 | -580.713 | -0.000580713 | 0.001890292 | 233.0651
13.02 | -498.888 | 0.0945146 | 6635.22 | -580.823 | -0.000580823 | 0.001890292 | 233.1505
13.0252 | -498.888 | 0.0945146 | 6637.88 | -581.184 | -0.000581184 | 0.001890292 | 233.2439
13.03 | -498.888 | 0.0945146 | 6640.32 | -581.512 | -0.000581512 | 0.001890292 | 233.3297
13.0352 | -498.888 | 0.0945146 | 6643 | -581.632 | -0.000581632 | 0.001890292 | 233.4238
13.04 | -498.888 | 0.0945146 | 6645.45 | -581.742 | -0.000581742 | 0.001890292 | 233.5099
13.0453 | -498.888 | 0.0945146 | 6648.16 | -581.983 | -0.000581983 | 0.001890292 | 233.6052
13.05 | -498.887 | 0.0947985 | 6650.63 | -582.201 | -0.000582201 | 0.00189597 | 233.692
13.0553 | -498.887 | 0.0951135 | 6653.38 | -582.443 | -0.000582443 | 0.00190227 | 233.7886
13.06 | -498.887 | 0.095114 | 6655.92 | -582.66 | -0.00058266 | 0.00190228 | 233.8778
13.0653 | -498.887 | 0.0951146 | 6658.75 | -582.781 | -0.000582781 | 0.001902292 | 233.9773
13.07 | -498.887 | 0.0951146 | 6661.23 | -582.89 | -0.00058289 | 0.001902292 | 234.0644
13.0752 | -498.887 | 0.0951146 | 6663.97 | -583.13 | -0.00058313 | 0.001902292 | 234.1607
13.08 | -498.886 | 0.0951146 | 6666.55 | -583.349 | -0.000583349 | 0.001902292 | 234.2514
13.0852 | -498.886 | 0.0951146 | 6669.38 | -583.59 | -0.00058359 | 0.001902292 | 234.3508
13.09 | -498.886 | 0.0951146 | 6671.91 | -583.809 | -0.000583809 | 0.001902292 | 234.4397
13.0952 | -498.886 | 0.0951146 | 6674.69 | -584.17 | -0.00058417 | 0.001902292 | 234.5374
13.1 | -498.886 | 0.0951146 | 6677.16 | -584.498 | -0.000584498 | 0.001902292 | 234.6242
13.1053 | -498.886 | 0.0951146 | 6679.88 | -584.739 | -0.000584739 | 0.001902292 | 234.7198
13.11 | -498.885 | 0.0951146 | 6682.34 | -584.957 | -0.000584957 | 0.001902292 | 234.8062
13.1153 | -498.885 | 0.0951146 | 6685.07 | -585.078 | -0.000585078 | 0.001902292 | 234.9021
13.12 | -498.885 | 0.0951146 | 6687.55 | -585.187 | -0.000585187 | 0.001902292 | 234.9893
13.1253 | -498.885 | 0.0951146 | 6690.32 | -585.308 | -0.000585308 | 0.001902292 | 235.0866
13.13 | -498.885 | 0.0953992 | 6692.77 | -585.416 | -0.000585416 | 0.001907984 | 235.1727
13.1352 | -498.885 | 0.0957135 | 6695.47 | -585.656 | -0.000585656 | 0.00191427 | 235.2676
13.14 | -498.884 | 0.0954276 | 6697.94 | -585.876 | -0.000585876 | 0.001908552 | 235.3543
13.1452 | -498.884 | 0.0951146 | 6700.63 | -586.116 | -0.000586116 | 0.001902292 | 235.4489
13.15 | -498.884 | 0.0953999 | 6703.1 | -586.335 | -0.000586335 | 0.001907998 | 235.5357
13.1552 | -498.884 | 0.0957135 | 6705.82 | -586.696 | -0.000586696 | 0.00191427 | 235.6312
13.16 | -498.884 | 0.095714 | 6708.22 | -587.024 | -0.000587024 | 0.00191428 | 235.7156
13.1653 | -498.884 | 0.0957146 | 6710.88 | -587.265 | -0.000587265 | 0.001914292 | 235.809
13.17 | -498.883 | 0.0957146 | 6713.31 | -587.483 | -0.000587483 | 0.001914292 | 235.8944
13.1753 | -498.883 | 0.0957146 | 6716 | -587.604 | -0.000587604 | 0.001914292 | 235.9889
13.18 | -498.883 | 0.0957146 | 6718.36 | -587.713 | -0.000587713 | 0.001914292 | 236.0719
13.1853 | -498.883 | 0.0957146 | 6720.97 | -587.955 | -0.000587955 | 0.001914292 | 236.1636
13.19 | -498.883 | 0.0957146 | 6723.28 | -588.172 | -0.000588172 | 0.001914292 | 236.2448
13.1952 | -498.883 | 0.0957146 | 6725.82 | -588.412 | -0.000588412 | 0.001914292 | 236.334
13.2 | -498.882 | 0.0957146 | 6728.15 | -588.632 | -0.000588632 | 0.001914292 | 236.4159
13.2052 | -498.882 | 0.0957146 | 6730.69 | -588.752 | -0.000588752 | 0.001914292 | 236.5051
13.21 | -498.882 | 0.0957146 | 6733.05 | -588.861 | -0.000588861 | 0.001914292 | 236.5881
13.2152 | -498.882 | 0.0957146 | 6735.63 | -589.102 | -0.000589102 | 0.001914292 | 236.6787
13.22 | -498.882 | 0.0957146 | 6738.02 | -589.321 | -0.000589321 | 0.001914292 | 236.7627
13.2252 | -498.882 | 0.0957146 | 6740.66 | -589.682 | -0.000589682 | 0.001914292 | 236.8555
13.23 | -498.881 | 0.0959989 | 6743.12 | -590.01 | -0.00059001 | 0.001919978 | 236.9419
13.2353 | -498.881 | 0.0963135 | 6745.85 | -590.251 | -0.000590251 | 0.00192627 | 237.0378
13.24 | -498.881 | 0.096314 | 6748.28 | -590.469 | -0.000590469 | 0.00192628 | 237.1232
13.2453 | -498.881 | 0.0963146 | 6750.97 | -590.469 | -0.000590469 | 0.001926292 | 237.2177
13.25 | -498.881 | 0.0963146 | 6753.44 | -590.469 | -0.000590469 | 0.001926292 | 237.3045
13.2552 | -498.881 | 0.0963146 | 6756.16 | -590.828 | -0.000590828 | 0.001926292 | 237.4001
13.26 | -498.88 | 0.0963146 | 6758.67 | -591.158 | -0.000591158 | 0.001926292 | 237.4883
13.2652 | -498.88 | 0.0963146 | 6761.41 | -591.398 | -0.000591398 | 0.001926292 | 237.5846
13.27 | -498.88 | 0.0963146 | 6763.9 | -591.617 | -0.000591617 | 0.001926292 | 237.6721
13.2752 | -498.88 | 0.0963146 | 6766.63 | -591.858 | -0.000591858 | 0.001926292 | 237.768
13.28 | -498.88 | 0.0963146 | 6769.16 | -592.077 | -0.000592077 | 0.001926292 | 237.8569
13.2852 | -498.88 | 0.0963146 | 6771.94 | -592.197 | -0.000592197 | 0.001926292 | 237.9546
13.29 | -498.879 | 0.096599 | 6774.47 | -592.306 | -0.000592306 | 0.00193198 | 238.0435
13.2953 | -498.879 | 0.0969135 | 6777.25 | -592.548 | -0.000592548 | 0.00193827 | 238.1412
13.3 | -498.879 | 0.096914 | 6779.76 | -592.766 | -0.000592766 | 0.00193828 | 238.2294
13.3053 | -498.879 | 0.0969146 | 6782.54 | -593.007 | -0.000593007 | 0.001938292 | 238.3271
13.31 | -498.879 | 0.0969146 | 6785.02 | -593.225 | -0.000593225 | 0.001938292 | 238.4142
13.3153 | -498.879 | 0.0969146 | 6787.79 | -593.467 | -0.000593467 | 0.001938292 | 238.5115
13.32 | -498.878 | 0.0969146 | 6790.28 | -593.684 | -0.000593684 | 0.001938292 | 238.599
13.3252 | -498.878 | 0.0969146 | 6793.04 | -593.924 | -0.000593924 | 0.001938292 | 238.696
13.33 | -498.878 | 0.0969146 | 6795.42 | -594.144 | -0.000594144 | 0.001938292 | 238.7796
13.3352 | -498.878 | 0.0969146 | 6798.04 | -594.384 | -0.000594384 | 0.001938292 | 238.8717
13.34 | -498.878 | 0.0969146 | 6800.58 | -594.603 | -0.000594603 | 0.001938292 | 238.9609
13.3452 | -498.878 | 0.0969146 | 6803.38 | -594.844 | -0.000594844 | 0.001938292 | 239.0593
13.35 | -498.877 | 0.0969146 | 6805.77 | -595.062 | -0.000595062 | 0.001938292 | 239.1433
13.3553 | -498.877 | 0.0969146 | 6808.41 | -595.424 | -0.000595424 | 0.001938292 | 239.2361
13.36 | -498.877 | 0.0969146 | 6810.81 | -595.751 | -0.000595751 | 0.001938292 | 239.3204
13.3653 | -498.877 | 0.0969146 | 6813.47 | -595.872 | -0.000595872 | 0.001938292 | 239.4139
13.37 | -498.877 | 0.097198 | 6815.84 | -595.981 | -0.000595981 | 0.00194396 | 239.4972
13.3753 | -498.877 | 0.0975135 | 6818.47 | -596.223 | -0.000596223 | 0.00195027 | 239.5896
13.38 | -498.876 | 0.0972289 | 6820.89 | -596.44 | -0.00059644 | 0.001944578 | 239.6746
13.3852 | -498.876 | 0.0969146 | 6823.57 | -596.68 | -0.00059668 | 0.001938292 | 239.7688
13.39 | -498.876 | 0.0972005 | 6826.03 | -596.9 | -0.0005969 | 0.00194401 | 239.8552
13.3952 | -498.876 | 0.0975135 | 6828.72 | -597.14 | -0.00059714 | 0.00195027 | 239.9497
13.4 | -498.876 | 0.097514 | 6831.18 | -597.359 | -0.000597359 | 0.00195028 | 240.0362
13.4052 | -498.876 | 0.0975146 | 6833.88 | -597.479 | -0.000597479 | 0.001950292 | 240.1311
13.41 | -498.875 | 0.0975146 | 6836.32 | -597.589 | -0.000597589 | 0.001950292 | 240.2168
13.4153 | -498.875 | 0.0975146 | 6839 | -597.709 | -0.000597709 | 0.001950292 | 240.311
13.42 | -498.875 | 0.0975146 | 6841.41 | -597.818 | -0.000597818 | 0.001950292 | 240.3956
13.4253 | -498.875 | 0.0975146 | 6844.07 | -598.181 | -0.000598181 | 0.001950292 | 240.4891
13.43 | -498.875 | 0.0975146 | 6846.52 | -598.507 | -0.000598507 | 0.001950292 | 240.5752
13.4353 | -498.875 | 0.0975146 | 6849.25 | -598.628 | -0.000598628 | 0.001950292 | 240.6711
13.44 | -498.874 | 0.0975146 | 6851.69 | -598.737 | -0.000598737 | 0.001950292 | 240.7569
13.4452 | -498.874 | 0.0975146 | 6854.38 | -598.977 | -0.000598977 | 0.001950292 | 240.8514
13.45 | -498.874 | 0.0975146 | 6856.87 | -599.196 | -0.000599196 | 0.001950292 | 240.9389
13.4552 | -498.874 | 0.0975146 | 6859.6 | -599.436 | -0.000599436 | 0.001950292 | 241.0348
13.46 | -498.874 | 0.0978001 | 6862.18 | -599.656 | -0.000599656 | 0.001956002 | 241.1255
13.4652 | -498.874 | 0.0981135 | 6865 | -599.896 | -0.000599896 | 0.00196227 | 241.2246
13.47 | -498.873 | 0.098114 | 6867.56 | -600.115 | -0.000600115 | 0.00196228 | 241.3145
13.4752 | -498.873 | 0.0981146 | 6870.38 | -600.356 | -0.000600356 | 0.001962292 | 241.4136
13.48 | -498.873 | 0.0981146 | 6872.92 | -600.574 | -0.000600574 | 0.001962292 | 241.5029
13.4853 | -498.873 | 0.0981146 | 6875.72 | -600.695 | -0.000600695 | 0.001962292 | 241.6012
13.49 | -498.873 | 0.0981146 | 6878.21 | -600.804 | -0.000600804 | 0.001962292 | 241.6887
13.4953 | -498.873 | 0.0981146 | 6880.97 | -601.167 | -0.000601167 | 0.001962292 | 241.7857
13.5 | -498.872 | 0.0981146 | 6883.5 | -601.493 | -0.000601493 | 0.001962292 | 241.8746
13.5052 | -498.872 | 0.0981146 | 6886.29 | -601.732 | -0.000601732 | 0.001962292 | 241.9727
13.51 | -498.872 | 0.0981146 | 6888.91 | -601.952 | -0.000601952 | 0.001962292 | 242.0647
13.5152 | -498.872 | 0.0981146 | 6891.79 | -602.072 | -0.000602072 | 0.001962292 | 242.1659
13.52 | -498.872 | 0.0981146 | 6894.38 | -602.182 | -0.000602182 | 0.001962292 | 242.2569
13.5252 | -498.872 | 0.0981146 | 6897.22 | -602.422 | -0.000602422 | 0.001962292 | 242.3567
13.53 | -498.871 | 0.0981146 | 6899.69 | -602.641 | -0.000602641 | 0.001962292 | 242.4435
13.5352 | -498.871 | 0.0981146 | 6902.41 | -602.882 | -0.000602882 | 0.001962292 | 242.5391
13.54 | -498.871 | 0.0981146 | 6904.85 | -603.101 | -0.000603101 | 0.001962292 | 242.6248
13.5453 | -498.871 | 0.0981146 | 6907.54 | -603.342 | -0.000603342 | 0.001962292 | 242.7193
13.55 | -498.871 | 0.0983984 | 6909.96 | -603.56 | -0.00060356 | 0.001967968 | 242.8044
13.5553 | -498.871 | 0.0987135 | 6912.66 | -603.802 | -0.000603802 | 0.00197427 | 242.8992
13.56 | -498.87 | 0.098714 | 6915 | -604.019 | -0.000604019 | 0.00197428 | 242.9815
13.5653 | -498.87 | 0.0987146 | 6917.6 | -604.261 | -0.000604261 | 0.001974292 | 243.0728
13.57 | -498.87 | 0.0987146 | 6919.93 | -604.479 | -0.000604479 | 0.001974292 | 243.1547
13.5752 | -498.87 | 0.0987146 | 6922.5 | -604.598 | -0.000604598 | 0.001974292 | 243.245
13.58 | -498.87 | 0.0987146 | 6924.92 | -604.708 | -0.000604708 | 0.001974292 | 243.33
13.5852 | -498.87 | 0.0987146 | 6927.57 | -605.069 | -0.000605069 | 0.001974292 | 243.4232
13.59 | -498.869 | 0.0987146 | 6929.98 | -605.397 | -0.000605397 | 0.001974292 | 243.5078
13.5952 | -498.869 | 0.0987146 | 6932.63 | -605.638 | -0.000605638 | 0.001974292 | 243.601
13.6 | -498.869 | 0.0987146 | 6935.08 | -605.857 | -0.000605857 | 0.001974292 | 243.687
13.6053 | -498.869 | 0.0987146 | 6937.79 | -605.977 | -0.000605977 | 0.001974292 | 243.7823
13.61 | -498.869 | 0.0987146 | 6940.22 | -606.086 | -0.000606086 | 0.001974292 | 243.8677
13.6153 | -498.869 | 0.0987146 | 6942.91 | -606.328 | -0.000606328 | 0.001974292 | 243.9622
13.62 | -498.868 | 0.098998 | 6945.28 | -606.545 | -0.000606545 | 0.00197996 | 244.0455
13.6253 | -498.868 | 0.0993135 | 6947.91 | -606.788 | -0.000606788 | 0.00198627 | 244.1379
13.63 | -498.868 | 0.099314 | 6950.38 | -607.005 | -0.000607005 | 0.00198628 | 244.2247
13.6352 | -498.868 | 0.0993146 | 6953.1 | -607.245 | -0.000607245 | 0.001986292 | 244.3202
13.64 | -498.868 | 0.0993146 | 6955.54 | -607.464 | -0.000607464 | 0.001986292 | 244.406
13.6452 | -498.868 | 0.0993146 | 6958.22 | -607.704 | -0.000607704 | 0.001986292 | 244.5002
13.65 | -498.867 | 0.0993146 | 6960.65 | -607.923 | -0.000607923 | 0.001986292 | 244.5855
13.6552 | -498.867 | 0.0993146 | 6963.32 | -608.044 | -0.000608044 | 0.001986292 | 244.6794
13.66 | -498.867 | 0.0993146 | 6965.75 | -608.153 | -0.000608153 | 0.001986292 | 244.7647
13.6653 | -498.867 | 0.0993146 | 6968.44 | -608.394 | -0.000608394 | 0.001986292 | 244.8593
13.67 | -498.867 | 0.0993146 | 6970.93 | -608.612 | -0.000608612 | 0.001986292 | 244.9468
13.6753 | -498.867 | 0.0993146 | 6973.69 | -608.854 | -0.000608854 | 0.001986292 | 245.0437
13.68 | -498.866 | 0.0993146 | 6976.15 | -609.072 | -0.000609072 | 0.001986292 | 245.1302
13.6853 | -498.866 | 0.0993146 | 6978.88 | -609.314 | -0.000609314 | 0.001986292 | 245.2261
13.69 | -498.866 | 0.0993146 | 6981.27 | -609.531 | -0.000609531 | 0.001986292 | 245.3101
13.6952 | -498.866 | 0.0993146 | 6983.91 | -609.891 | -0.000609891 | 0.001986292 | 245.4029
13.7 | -498.866 | 0.0993146 | 6986.28 | -610.22 | -0.00061022 | 0.001986292 | 245.4861
13.7052 | -498.866 | 0.0993146 | 6988.88 | -610.46 | -0.00061046 | 0.001986292 | 245.5775
13.71 | -498.865 | 0.0993146 | 6991.28 | -610.679 | -0.000610679 | 0.001986292 | 245.6618
13.7152 | -498.865 | 0.0993146 | 6993.91 | -610.8 | -0.0006108 | 0.001986292 | 245.7542
13.72 | -498.865 | 0.0995995 | 6996.35 | -610.909 | -0.000610909 | 0.00199199 | 245.84
13.7252 | -498.865 | 0.0999135 | 6999.04 | -611.15 | -0.00061115 | 0.00199827 | 245.9345
13.73 | -498.865 | 0.099914 | 7001.44 | -611.368 | -0.000611368 | 0.00199828 | 246.0188
13.7353 | -498.865 | 0.0999146 | 7004.1 | -611.489 | -0.000611489 | 0.001998292 | 246.1123
13.74 | -498.864 | 0.0999146 | 7006.51 | -611.598 | -0.000611598 | 0.001998292 | 246.197
13.7453 | -498.864 | 0.0999146 | 7009.19 | -611.84 | -0.00061184 | 0.001998292 | 246.2912
13.75 | -498.864 | 0.0999146 | 7011.62 | -612.057 | -0.000612057 | 0.001998292 | 246.3765
13.7552 | -498.864 | 0.0999146 | 7014.29 | -612.297 | -0.000612297 | 0.001998292 | 246.4704
13.76 | -498.864 | 0.0999146 | 7016.69 | -612.517 | -0.000612517 | 0.001998292 | 246.5547
13.7652 | -498.864 | 0.0999146 | 7019.32 | -612.757 | -0.000612757 | 0.001998292 | 246.6471
13.77 | -498.863 | 0.0999146 | 7021.66 | -612.976 | -0.000612976 | 0.001998292 | 246.7293
13.7752 | -498.863 | 0.0999146 | 7024.22 | -613.096 | -0.000613096 | 0.001998292 | 246.8193
13.78 | -498.863 | 0.0999146 | 7026.59 | -613.206 | -0.000613206 | 0.001998292 | 246.9026
13.7852 | -498.863 | 0.0999146 | 7029.19 | -613.567 | -0.000613567 | 0.001998292 | 246.9939
13.79 | -498.863 | 0.0999146 | 7031.6 | -613.895 | -0.000613895 | 0.001998292 | 247.0786
13.7953 | -498.863 | 0.0999146 | 7034.25 | -614.015 | -0.000614015 | 0.001998292 | 247.1717
13.8 | -498.862 | 0.0999146 | 7036.62 | -614.124 | -0.000614124 | 0.001998292 | 247.255
13.8053 | -498.862 | 0.0999146 | 7039.25 | -614.366 | -0.000614366 | 0.001998292 | 247.3474
13.81 | -498.862 | 0.0999146 | 7041.62 | -614.584 | -0.000614584 | 0.001998292 | 247.4307
13.8153 | -498.862 | 0.0999146 | 7044.25 | -614.826 | -0.000614826 | 0.001998292 | 247.5231
13.82 | -498.862 | 0.0999146 | 7046.72 | -615.043 | -0.000615043 | 0.001998292 | 247.6099
13.8252 | -498.862 | 0.0999146 | 7049.44 | -615.163 | -0.000615163 | 0.001998292 | 247.7055
13.83 | -498.861 | 0.1002 | 7051.95 | -615.273 | -0.000615273 | 0.002004 | 247.7937
13.8352 | -498.861 | 0.100513 | 7054.69 | -615.633 | -0.000615633 | 0.00201026 | 247.8899
13.84 | -498.861 | 0.100514 | 7057.12 | -615.962 | -0.000615962 | 0.00201028 | 247.9753
13.8452 | -498.861 | 0.100515 | 7059.79 | -616.203 | -0.000616203 | 0.0020103 | 248.0691
13.85 | -498.861 | 0.100515 | 7062.28 | -616.421 | -0.000616421 | 0.0020103 | 248.1566
13.8553 | -498.861 | 0.100515 | 7065.04 | -616.662 | -0.000616662 | 0.0020103 | 248.2536
13.86 | -498.86 | 0.100515 | 7067.53 | -616.88 | -0.00061688 | 0.0020103 | 248.3411
13.8653 | -498.86 | 0.100515 | 7070.29 | -617.122 | -0.000617122 | 0.0020103 | 248.4381
13.87 | -498.86 | 0.100515 | 7072.77 | -617.34 | -0.00061734 | 0.0020103 | 248.5252
13.8753 | -498.86 | 0.100515 | 7075.54 | -617.461 | -0.000617461 | 0.0020103 | 248.6226
13.88 | -498.86 | 0.100515 | 7077.93 | -617.569 | -0.000617569 | 0.0020103 | 248.7066
13.8852 | -498.86 | 0.100515 | 7080.57 | -617.809 | -0.000617809 | 0.0020103 | 248.7993
13.89 | -498.859 | 0.100515 | 7083.01 | -618.029 | -0.000618029 | 0.0020103 | 248.8851
13.8952 | -498.859 | 0.100515 | 7085.69 | -618.269 | -0.000618269 | 0.0020103 | 248.9792
13.9 | -498.859 | 0.1008 | 7088.16 | -618.488 | -0.000618488 | 0.002016 | 249.066
13.9052 | -498.859 | 0.101113 | 7090.88 | -618.729 | -0.000618729 | 0.00202226 | 249.1616
13.91 | -498.859 | 0.101114 | 7093.33 | -618.947 | -0.000618947 | 0.00202228 | 249.2477
13.9153 | -498.859 | 0.101115 | 7096.04 | -619.189 | -0.000619189 | 0.0020223 | 249.3429
13.92 | -498.858 | 0.101115 | 7098.39 | -619.407 | -0.000619407 | 0.0020223 | 249.4255
13.9253 | -498.858 | 0.101115 | 7101 | -619.528 | -0.000619528 | 0.0020223 | 249.5172
13.93 | -498.858 | 0.101115 | 7103.36 | -619.636 | -0.000619636 | 0.0020223 | 249.6001
13.9353 | -498.858 | 0.101115 | 7105.97 | -619.878 | -0.000619878 | 0.0020223 | 249.6918
13.94 | -498.858 | 0.101115 | 7108.45 | -620.096 | -0.000620096 | 0.0020223 | 249.779
13.9452 | -498.858 | 0.101115 | 7111.19 | -620.455 | -0.000620455 | 0.0020223 | 249.8753
13.95 | -498.857 | 0.101115 | 7113.6 | -620.785 | -0.000620785 | 0.0020223 | 249.9599
13.9552 | -498.857 | 0.101115 | 7116.22 | -620.905 | -0.000620905 | 0.0020223 | 250.052
13.96 | -498.857 | 0.101115 | 7118.58 | -621.014 | -0.000621014 | 0.0020223 | 250.1349
13.9652 | -498.857 | 0.101115 | 7121.16 | -621.255 | -0.000621255 | 0.0020223 | 250.2256
13.97 | -498.857 | 0.101115 | 7123.57 | -621.474 | -0.000621474 | 0.0020223 | 250.3103
13.9752 | -498.857 | 0.101115 | 7126.22 | -621.594 | -0.000621594 | 0.0020223 | 250.4034
13.98 | -498.856 | 0.101115 | 7128.64 | -621.703 | -0.000621703 | 0.0020223 | 250.4884
13.9853 | -498.856 | 0.101115 | 7131.32 | -621.824 | -0.000621824 | 0.0020223 | 250.5826
13.99 | -498.856 | 0.101398 | 7133.72 | -621.933 | -0.000621933 | 0.00202796 | 250.6669
13.9953 | -498.856 | 0.101713 | 7136.38 | -622.296 | -0.000622296 | 0.00203426 | 250.7604
14 | -498.856 | 0.101714 | 7138.86 | -622.622 | -0.000622622 | 0.00203428 | 250.8475
14.0052 | -498.856 | 0.101715 | 7141.6 | -622.981 | -0.000622981 | 0.0020343 | 250.9438
14.01 | -498.855 | 0.101715 | 7144.02 | -623.311 | -0.000623311 | 0.0020343 | 251.0288
14.0152 | -498.855 | 0.101715 | 7146.66 | -623.551 | -0.000623551 | 0.0020343 | 251.1216
14.02 | -498.855 | 0.101715 | 7149.16 | -623.77 | -0.00062377 | 0.0020343 | 251.2095
14.0252 | -498.855 | 0.101715 | 7151.91 | -623.891 | -0.000623891 | 0.0020343 | 251.3061
14.03 | -498.855 | 0.101715 | 7154.41 | -624 | -0.000624 | 0.0020343 | 251.3939
14.0352 | -498.855 | 0.101715 | 7157.16 | -624.12 | -0.00062412 | 0.0020343 | 251.4906
14.04 | -498.854 | 0.101715 | 7159.63 | -624.23 | -0.00062423 | 0.0020343 | 251.5774
14.0453 | -498.854 | 0.101715 | 7162.35 | -624.471 | -0.000624471 | 0.0020343 | 251.6729
14.05 | -498.854 | 0.101715 | 7164.81 | -624.689 | -0.000624689 | 0.0020343 | 251.7594
14.0553 | -498.854 | 0.101715 | 7167.54 | -624.931 | -0.000624931 | 0.0020343 | 251.8553
14.06 | -498.854 | 0.101998 | 7170.03 | -625.148 | -0.000625148 | 0.00203996 | 251.9428
14.0653 | -498.854 | 0.102313 | 7172.82 | -625.391 | -0.000625391 | 0.00204626 | 252.0408
14.07 | -498.853 | 0.102029 | 7175.24 | -625.608 | -0.000625608 | 0.00204058 | 252.1259
14.0752 | -498.853 | 0.101715 | 7177.91 | -625.848 | -0.000625848 | 0.0020343 | 252.2197
14.08 | -498.853 | 0.102 | 7180.42 | -626.067 | -0.000626067 | 0.00204 | 252.3079
14.0852 | -498.853 | 0.102313 | 7183.16 | -626.307 | -0.000626307 | 0.00204626 | 252.4042
14.09 | -498.853 | 0.102314 | 7185.62 | -626.526 | -0.000626526 | 0.00204628 | 252.4906
14.0952 | -498.853 | 0.102315 | 7188.32 | -626.767 | -0.000626767 | 0.0020463 | 252.5855
14.1 | -498.852 | 0.102315 | 7190.65 | -626.986 | -0.000626986 | 0.0020463 | 252.6673
14.1053 | -498.852 | 0.102315 | 7193.22 | -627.227 | -0.000627227 | 0.0020463 | 252.7577
14.11 | -498.852 | 0.102315 | 7195.52 | -627.445 | -0.000627445 | 0.0020463 | 252.8385
14.1153 | -498.852 | 0.102315 | 7198.07 | -627.566 | -0.000627566 | 0.0020463 | 252.9281
14.12 | -498.852 | 0.102315 | 7199.75 | -627.675 | -0.000627675 | 0.0020463 | 252.9871
14.1253 | -498.852 | 0.102315 | 7201.61 | -627.917 | -0.000627917 | 0.0020463 | 253.0525
14.13 | -498.851 | 0.102315 | 7203.35 | -628.134 | -0.000628134 | 0.0020463 | 253.1136
14.1352 | -498.851 | 0.102315 | 7205.27 | -628.374 | -0.000628374 | 0.0020463 | 253.1811
14.14 | -498.851 | 0.102315 | 7207.02 | -628.593 | -0.000628593 | 0.0020463 | 253.2426
14.1452 | -498.851 | 0.102315 | 7208.93 | -628.834 | -0.000628834 | 0.0020463 | 253.3097
14.15 | -498.851 | 0.102315 | 7210.68 | -629.053 | -0.000629053 | 0.0020463 | 253.3712
14.1552 | -498.851 | 0.102315 | 7212.61 | -629.173 | -0.000629173 | 0.0020463 | 253.439
14.16 | -498.85 | 0.102599 | 7214.39 | -629.282 | -0.000629282 | 0.00205198 | 253.5015
14.1653 | -498.85 | 0.102913 | 7216.35 | -629.523 | -0.000629523 | 0.00205826 | 253.5704
14.17 | -498.85 | 0.10064 | 7218.11 | -629.742 | -0.000629742 | 0.0020128 | 253.6322
14.1753 | -498.85 | 0.0981222 | 7220.05 | -629.983 | -0.000629983 | 0.001962444 | 253.7004
14.18 | -498.85 | 0.0998201 | 7221.83 | -630.201 | -0.000630201 | 0.001996402 | 253.763
14.1853 | -498.85 | 0.101708 | 7223.82 | -630.564 | -0.000630564 | 0.00203416 | 253.8329
14.19 | -498.849 | 0.100576 | 7225.64 | -630.89 | -0.00063089 | 0.00201152 | 253.8968
14.1952 | -498.849 | 0.0993277 | 7227.66 | -631.01 | -0.00063101 | 0.001986554 | 253.9678
14.2 | -498.849 | 0.0996064 | 7229.55 | -631.12 | -0.00063112 | 0.001992128 | 254.0342
14.2052 | -498.849 | 0.0999113 | 7231.61 | -631.24 | -0.00063124 | 0.001998226 | 254.1066
14.21 | -498.849 | 0.101053 | 7233.49 | -631.349 | -0.000631349 | 0.00202106 | 254.1727
14.2152 | -498.849 | 0.102307 | 7235.55 | -631.349 | -0.000631349 | 0.00204614 | 254.2451
14.22 | -498.848 | 0.100884 | 7237.92 | -631.349 | -0.000631349 | 0.00201768 | 254.3283
14.2252 | -498.848 | 0.0993162 | 7240.52 | -631.229 | -0.000631229 | 0.001986324 | 254.4197
14.23 | -498.848 | 0.100453 | 7242.89 | -631.12 | -0.00063112 | 0.00200906 | 254.503
14.2353 | -498.848 | 0.101712 | 7245.52 | -631.361 | -0.000631361 | 0.00203424 | 254.5954
14.24 | -498.848 | 0.10143 | 7247.89 | -631.579 | -0.000631579 | 0.0020286 | 254.6787
14.2453 | -498.848 | 0.101117 | 7250.52 | -631.821 | -0.000631821 | 0.00202234 | 254.7711
14.25 | -498.847 | 0.10197 | 7252.94 | -632.038 | -0.000632038 | 0.0020394 | 254.8561
14.2552 | -498.847 | 0.10291 | 7255.61 | -632.278 | -0.000632278 | 0.0020582 | 254.9499
14.26 | -498.847 | 0.100343 | 7258.05 | -632.498 | -0.000632498 | 0.00200686 | 255.0357
14.2652 | -498.847 | 0.0975386 | 7260.71 | -632.738 | -0.000632738 | 0.001950772 | 255.1291
14.27 | -498.847 | 0.100959 | 7263.26 | -632.957 | -0.000632957 | 0.00201918 | 255.2187
14.2752 | -498.847 | 0.10471 | 7266.05 | -633.197 | -0.000633197 | 0.0020942 | 255.3168
14.28 | -498.846 | 0.10243 | 7268.48 | -633.416 | -0.000633416 | 0.0020486 | 255.4022
14.2852 | -498.846 | 0.0999189 | 7271.15 | -633.657 | -0.000633657 | 0.001998378 | 255.496
14.29 | -498.846 | 0.101057 | 7273.61 | -633.876 | -0.000633876 | 0.00202114 | 255.5824
14.2953 | -498.846 | 0.102315 | 7276.33 | -633.996 | -0.000633996 | 0.0020463 | 255.678
14.3 | -498.846 | 0.101465 | 7278.81 | -634.105 | -0.000634105 | 0.0020293 | 255.7651
14.3053 | -498.846 | 0.100522 | 7281.55 | -634.226 | -0.000634226 | 0.00201044 | 255.8614
14.31 | -498.845 | 0.101085 | 7284.03 | -634.335 | -0.000634335 | 0.0020217 | 255.9486
14.3153 | -498.845 | 0.101712 | 7286.8 | -634.577 | -0.000634577 | 0.00203424 | 256.0459
14.32 | -498.845 | 0.101998 | 7289.32 | -634.794 | -0.000634794 | 0.00203996 | 256.1344
14.3252 | -498.845 | 0.102315 | 7292.11 | -635.034 | -0.000635034 | 0.0020463 | 256.2325
14.33 | -498.845 | 0.101459 | 7294.62 | -635.254 | -0.000635254 | 0.00202918 | 256.3207
14.3352 | -498.845 | 0.100522 | 7297.36 | -635.494 | -0.000635494 | 0.00201044 | 256.417
14.34 | -498.844 | 0.101088 | 7299.83 | -635.713 | -0.000635713 | 0.00202176 | 256.5038
14.3452 | -498.844 | 0.101712 | 7302.55 | -635.954 | -0.000635954 | 0.00203424 | 256.5993
14.35 | -498.844 | 0.101998 | 7305.02 | -636.172 | -0.000636172 | 0.00203996 | 256.6861
14.3553 | -498.844 | 0.102315 | 7307.74 | -636.414 | -0.000636414 | 0.0020463 | 256.7817
14.36 | -498.844 | 0.102599 | 7310.18 | -636.632 | -0.000636632 | 0.00205198 | 256.8674
14.3653 | -498.844 | 0.102913 | 7312.9 | -636.994 | -0.000636994 | 0.00205826 | 256.963
14.37 | -498.843 | 0.101498 | 7315.32 | -637.321 | -0.000637321 | 0.00202996 | 257.048
14.3753 | -498.843 | 0.0999228 | 7318.02 | -637.321 | -0.000637321 | 0.001998456 | 257.1429
14.38 | -498.843 | 0.101627 | 7320.52 | -637.321 | -0.000637321 | 0.00203254 | 257.2308
14.3852 | -498.843 | 0.103509 | 7323.27 | -637.56 | -0.00063756 | 0.00207018 | 257.3274
14.39 | -498.843 | 0.102653 | 7325.7 | -637.78 | -0.00063778 | 0.00205306 | 257.4128
14.3952 | -498.843 | 0.101716 | 7328.36 | -638.02 | -0.00063802 | 0.00203432 | 257.5062
14.4 | -498.842 | 0.102001 | 7330.82 | -638.239 | -0.000638239 | 0.00204002 | 257.5927
14.4052 | -498.842 | 0.102315 | 7333.52 | -638.36 | -0.00063836 | 0.0020463 | 257.6876
14.41 | -498.842 | 0.10203 | 7336 | -638.469 | -0.000638469 | 0.0020406 | 257.7747
14.4153 | -498.842 | 0.101716 | 7338.74 | -638.831 | -0.000638831 | 0.00203432 | 257.871
14.42 | -498.842 | 0.102 | 7341.2 | -639.158 | -0.000639158 | 0.00204 | 257.9574
14.4253 | -498.842 | 0.102315 | 7343.93 | -639.279 | -0.000639279 | 0.0020463 | 258.0534
14.43 | -498.841 | 0.102598 | 7346.47 | -639.388 | -0.000639388 | 0.00205196 | 258.1426
14.4353 | -498.841 | 0.102913 | 7349.3 | -639.63 | -0.00063963 | 0.00205826 | 258.242
14.44 | -498.841 | 0.102629 | 7351.68 | -639.847 | -0.000639847 | 0.00205258 | 258.3257
14.4452 | -498.841 | 0.102315 | 7354.3 | -640.087 | -0.000640087 | 0.0020463 | 258.4177
14.45 | -498.841 | 0.102601 | 7356.72 | -640.306 | -0.000640306 | 0.00205202 | 258.5028
14.4552 | -498.841 | 0.102913 | 7359.36 | -640.667 | -0.000640667 | 0.00205826 | 258.5955
14.46 | -498.84 | 0.102628 | 7361.85 | -640.995 | -0.000640995 | 0.00205256 | 258.683
14.4652 | -498.84 | 0.102315 | 7364.58 | -641.116 | -0.000641116 | 0.0020463 | 258.779
14.47 | -498.84 | 0.102599 | 7367.02 | -641.225 | -0.000641225 | 0.00205198 | 258.8647
14.4752 | -498.84 | 0.102913 | 7369.71 | -641.466 | -0.000641466 | 0.00205826 | 258.9592
14.48 | -498.84 | 0.102914 | 7372.13 | -641.684 | -0.000641684 | 0.00205828 | 259.0443
14.4853 | -498.84 | 0.102915 | 7374.8 | -641.805 | -0.000641805 | 0.0020583 | 259.1381
14.49 | -498.839 | 0.102915 | 7377.23 | -641.914 | -0.000641914 | 0.0020583 | 259.2235
14.4953 | -498.839 | 0.102915 | 7379.93 | -642.156 | -0.000642156 | 0.0020583 | 259.3183
14.5 | -498.839 | 0.102915 | 7382.33 | -642.373 | -0.000642373 | 0.0020583 | 259.4027
14.5052 | -498.839 | 0.102915 | 7384.99 | -642.733 | -0.000642733 | 0.0020583 | 259.4961
14.51 | -498.839 | 0.102915 | 7387.51 | -643.062 | -0.000643062 | 0.0020583 | 259.5847
14.5152 | -498.839 | 0.102915 | 7390.27 | -643.182 | -0.000643182 | 0.0020583 | 259.6817
14.52 | -498.838 | 0.1032 | 7392.76 | -643.292 | -0.000643292 | 0.002064 | 259.7692
14.5252 | -498.838 | 0.103513 | 7395.49 | -643.532 | -0.000643532 | 0.00207026 | 259.8651
14.53 | -498.838 | 0.103228 | 7397.84 | -643.751 | -0.000643751 | 0.00206456 | 259.9477
14.5352 | -498.838 | 0.102915 | 7400.43 | -644.113 | -0.000644113 | 0.0020583 | 260.0387
14.54 | -498.838 | 0.103199 | 7402.96 | -644.44 | -0.00064444 | 0.00206398 | 260.1276
14.5453 | -498.838 | 0.103513 | 7405.77 | -644.682 | -0.000644682 | 0.00207026 | 260.2263
14.55 | -498.837 | 0.103514 | 7408.26 | -644.9 | -0.0006449 | 0.00207028 | 260.3138
14.5553 | -498.837 | 0.103515 | 7411.02 | -644.9 | -0.0006449 | 0.0020703 | 260.4108
14.56 | -498.837 | 0.103515 | 7413.37 | -644.9 | -0.0006449 | 0.0020703 | 260.4934
14.5653 | -498.837 | 0.103515 | 7415.99 | -645.142 | -0.000645142 | 0.0020703 | 260.5854
14.57 | -498.837 | 0.103515 | 7418.45 | -645.359 | -0.000645359 | 0.0020703 | 260.6719
14.5752 | -498.837 | 0.103515 | 7421.18 | -645.719 | -0.000645719 | 0.0020703 | 260.7678
14.58 | -498.836 | 0.103515 | 7423.68 | -646.048 | -0.000646048 | 0.0020703 | 260.8556
14.5852 | -498.836 | 0.103515 | 7426.43 | -646.168 | -0.000646168 | 0.0020703 | 260.9523
14.59 | -498.836 | 0.1038 | 7428.91 | -646.278 | -0.000646278 | 0.002076 | 261.0394
14.5952 | -498.836 | 0.104113 | 7431.65 | -646.518 | -0.000646518 | 0.00208226 | 261.1357
14.6 | -498.836 | 0.103829 | 7434.11 | -646.737 | -0.000646737 | 0.00207658 | 261.2221
14.6053 | -498.836 | 0.103515 | 7436.83 | -646.978 | -0.000646978 | 0.0020703 | 261.3177
14.61 | -498.835 | 0.103799 | 7439.2 | -647.196 | -0.000647196 | 0.00207598 | 261.401
14.6153 | -498.835 | 0.104113 | 7441.83 | -647.438 | -0.000647438 | 0.00208226 | 261.4934
14.62 | -498.835 | 0.10383 | 7444.29 | -647.656 | -0.000647656 | 0.0020766 | 261.5798
14.6253 | -498.835 | 0.103515 | 7447.02 | -647.898 | -0.000647898 | 0.0020703 | 261.6758
14.63 | -498.835 | 0.103799 | 7449.5 | -648.115 | -0.000648115 | 0.00207598 | 261.7629
14.6352 | -498.835 | 0.104113 | 7452.24 | -648.235 | -0.000648235 | 0.00208226 | 261.8592
14.64 | -498.834 | 0.104114 | 7454.72 | -648.345 | -0.000648345 | 0.00208228 | 261.9463
14.6452 | -498.834 | 0.104115 | 7457.43 | -648.585 | -0.000648585 | 0.0020823 | 262.0416
14.65 | -498.834 | 0.104115 | 7459.9 | -648.804 | -0.000648804 | 0.0020823 | 262.1283
14.6552 | -498.834 | 0.104115 | 7462.61 | -649.165 | -0.000649165 | 0.0020823 | 262.2236
14.66 | -498.834 | 0.104115 | 7465.18 | -649.493 | -0.000649493 | 0.0020823 | 262.3139
14.6653 | -498.834 | 0.104115 | 7468.02 | -649.734 | -0.000649734 | 0.0020823 | 262.4137
14.67 | -498.833 | 0.104115 | 7470.42 | -649.952 | -0.000649952 | 0.0020823 | 262.498
14.6753 | -498.833 | 0.104115 | 7473.08 | -650.073 | -0.000650073 | 0.0020823 | 262.5915
14.68 | -498.833 | 0.104115 | 7475.48 | -650.182 | -0.000650182 | 0.0020823 | 262.6758
14.6853 | -498.833 | 0.104115 | 7478.15 | -650.424 | -0.000650424 | 0.0020823 | 262.7696
14.69 | -498.833 | 0.104115 | 7480.57 | -650.641 | -0.000650641 | 0.0020823 | 262.8547
14.6952 | -498.833 | 0.104115 | 7483.24 | -650.761 | -0.000650761 | 0.0020823 | 262.9485
14.7 | -498.832 | 0.104115 | 7485.73 | -650.871 | -0.000650871 | 0.0020823 | 263.036
14.7052 | -498.832 | 0.104115 | 7488.46 | -651.231 | -0.000651231 | 0.0020823 | 263.1319
14.71 | -498.832 | 0.1044 | 7490.93 | -651.56 | -0.00065156 | 0.002088 | 263.2187
14.7152 | -498.832 | 0.104713 | 7493.65 | -651.8 | -0.0006518 | 0.00209426 | 263.3143
14.72 | -498.832 | 0.104429 | 7496.13 | -652.019 | -0.000652019 | 0.00208858 | 263.4014
14.7252 | -498.832 | 0.104115 | 7498.86 | -652.26 | -0.00065226 | 0.0020823 | 263.4973
14.73 | -498.831 | 0.104399 | 7501.27 | -652.479 | -0.000652479 | 0.00208798 | 263.582
14.7353 | -498.831 | 0.104713 | 7503.93 | -652.72 | -0.00065272 | 0.00209426 | 263.6755
14.74 | -498.831 | 0.104714 | 7506.31 | -652.938 | -0.000652938 | 0.00209428 | 263.7591
14.7453 | -498.831 | 0.104715 | 7508.96 | -653.059 | -0.000653059 | 0.0020943 | 263.8522
14.75 | -498.831 | 0.104715 | 7511.37 | -653.167 | -0.000653167 | 0.0020943 | 263.9369
14.7552 | -498.831 | 0.104715 | 7514.02 | -653.287 | -0.000653287 | 0.0020943 | 264.03
14.76 | -498.83 | 0.104715 | 7516.32 | -653.397 | -0.000653397 | 0.0020943 | 264.1108
14.7652 | -498.83 | 0.104715 | 7518.83 | -653.637 | -0.000653637 | 0.0020943 | 264.199
14.77 | -498.83 | 0.105 | 7521.25 | -653.857 | -0.000653857 | 0.0021 | 264.2841
14.7752 | -498.83 | 0.105313 | 7523.9 | -654.097 | -0.000654097 | 0.00210626 | 264.3772
14.78 | -498.83 | 0.105028 | 7526.29 | -654.316 | -0.000654316 | 0.00210056 | 264.4612
14.7852 | -498.83 | 0.104715 | 7528.93 | -654.557 | -0.000654557 | 0.0020943 | 264.5539
14.79 | -498.829 | 0.104715 | 7531.36 | -654.775 | -0.000654775 | 0.0020943 | 264.6393
14.7953 | -498.829 | 0.104715 | 7534.05 | -655.017 | -0.000655017 | 0.0020943 | 264.7338
14.8 | -498.829 | 0.104715 | 7536.39 | -655.234 | -0.000655234 | 0.0020943 | 264.8161
14.8053 | -498.829 | 0.104715 | 7538.99 | -655.476 | -0.000655476 | 0.0020943 | 264.9074
14.81 | -498.829 | 0.104998 | 7541.35 | -655.694 | -0.000655694 | 0.00209996 | 264.9904
14.8153 | -498.829 | 0.105313 | 7543.99 | -655.936 | -0.000655936 | 0.00210626 | 265.0831
14.82 | -498.828 | 0.105314 | 7546.45 | -656.153 | -0.000656153 | 0.00210628 | 265.1696
14.8252 | -498.828 | 0.105315 | 7549.18 | -656.273 | -0.000656273 | 0.0021063 | 265.2655
14.83 | -498.828 | 0.105315 | 7551.7 | -656.383 | -0.000656383 | 0.0021063 | 265.354
14.8352 | -498.828 | 0.105315 | 7554.46 | -656.623 | -0.000656623 | 0.0021063 | 265.451
14.84 | -498.828 | 0.105315 | 7556.96 | -656.842 | -0.000656842 | 0.0021063 | 265.5389
14.8452 | -498.828 | 0.105315 | 7559.71 | -657.083 | -0.000657083 | 0.0021063 | 265.6355
14.85 | -498.827 | 0.105315 | 7562.17 | -657.301 | -0.000657301 | 0.0021063 | 265.7219
14.8553 | -498.827 | 0.105315 | 7564.9 | -657.543 | -0.000657543 | 0.0021063 | 265.8179
14.86 | -498.827 | 0.105315 | 7567.38 | -657.761 | -0.000657761 | 0.0021063 | 265.905
14.8653 | -498.827 | 0.105315 | 7570.15 | -657.882 | -0.000657882 | 0.0021063 | 266.0023
14.87 | -498.827 | 0.105315 | 7572.66 | -657.99 | -0.00065799 | 0.0021063 | 266.0905
14.8753 | -498.827 | 0.105315 | 7575.46 | -658.354 | -0.000658354 | 0.0021063 | 266.1889
14.88 | -498.826 | 0.105315 | 7577.92 | -658.679 | -0.000658679 | 0.0021063 | 266.2754
14.8852 | -498.826 | 0.105315 | 7580.65 | -658.799 | -0.000658799 | 0.0021063 | 266.3713
14.89 | -498.826 | 0.105315 | 7583.14 | -658.909 | -0.000658909 | 0.0021063 | 266.4588
14.8952 | -498.826 | 0.105315 | 7585.86 | -659.27 | -0.00065927 | 0.0021063 | 266.5544
14.9 | -498.826 | 0.105315 | 7588.35 | -659.598 | -0.000659598 | 0.0021063 | 266.6419
14.9052 | -498.826 | 0.105315 | 7591.08 | -659.718 | -0.000659718 | 0.0021063 | 266.7378
14.91 | -498.825 | 0.105599 | 7593.53 | -659.828 | -0.000659828 | 0.00211198 | 266.8239
14.9153 | -498.825 | 0.105913 | 7596.24 | -659.948 | -0.000659948 | 0.00211826 | 266.9191
14.92 | -498.825 | 0.105629 | 7598.69 | -660.057 | -0.000660057 | 0.00211258 | 267.0052
14.9253 | -498.825 | 0.105315 | 7601.4 | -660.541 | -0.000660541 | 0.0021063 | 267.1004
14.93 | -498.825 | 0.105598 | 7603.84 | -660.976 | -0.000660976 | 0.00211196 | 267.1862
14.9353 | -498.825 | 0.105913 | 7606.55 | -661.097 | -0.000661097 | 0.00211826 | 267.2814
14.94 | -498.824 | 0.105914 | 7609.05 | -661.206 | -0.000661206 | 0.00211828 | 267.3692
14.9452 | -498.824 | 0.105915 | 7611.8 | -661.445 | -0.000661445 | 0.0021183 | 267.4659
14.95 | -498.824 | 0.105915 | 7614.31 | -661.665 | -0.000661665 | 0.0021183 | 267.554
14.9552 | -498.824 | 0.105915 | 7617.05 | -661.905 | -0.000661905 | 0.0021183 | 267.6503
14.96 | -498.824 | 0.105915 | 7619.51 | -662.124 | -0.000662124 | 0.0021183 | 267.7368
14.9652 | -498.824 | 0.105915 | 7622.21 | -662.245 | -0.000662245 | 0.0021183 | 267.8316
14.97 | -498.823 | 0.105915 | 7624.66 | -662.354 | -0.000662354 | 0.0021183 | 267.9177
14.9752 | -498.823 | 0.105915 | 7627.36 | -662.595 | -0.000662595 | 0.0021183 | 268.0126
14.98 | -498.823 | 0.105915 | 7629.81 | -662.813 | -0.000662813 | 0.0021183 | 268.0987
14.9853 | -498.823 | 0.105915 | 7632.52 | -662.934 | -0.000662934 | 0.0021183 | 268.1939
14.99 | -498.823 | 0.105915 | 7634.98 | -663.043 | -0.000663043 | 0.0021183 | 268.2804
14.9953 | -498.823 | 0.105915 | 7637.71 | -663.285 | -0.000663285 | 0.0021183 | 268.3763
15 | -498.822 | 0.105915 | 7640.18 | -663.502 | -0.000663502 | 0.0021183 | 268.4631
15.0052 | -498.822 | 0.105915 | 7642.9 | -663.862 | -0.000663862 | 0.0021183 | 268.5587
15.01 | -498.822 | 0.106201 | 7645.34 | -664.191 | -0.000664191 | 0.00212402 | 268.6444
15.0152 | -498.822 | 0.106513 | 7648.02 | -664.311 | -0.000664311 | 0.00213026 | 268.7386
15.02 | -498.822 | 0.106514 | 7650.35 | -664.421 | -0.000664421 | 0.00213028 | 268.8204
15.0252 | -498.822 | 0.106515 | 7652.9 | -664.782 | -0.000664782 | 0.0021303 | 268.91
15.03 | -498.821 | 0.106515 | 7655.35 | -665.11 | -0.00066511 | 0.0021303 | 268.9961
15.0352 | -498.821 | 0.106515 | 7658.05 | -665.231 | -0.000665231 | 0.0021303 | 269.091
15.04 | -498.821 | 0.106515 | 7660.53 | -665.34 | -0.00066534 | 0.0021303 | 269.1781
15.0453 | -498.821 | 0.106515 | 7663.27 | -665.581 | -0.000665581 | 0.0021303 | 269.2744
15.05 | -498.821 | 0.106515 | 7665.74 | -665.799 | -0.000665799 | 0.0021303 | 269.3612
15.0553 | -498.821 | 0.106515 | 7668.49 | -666.041 | -0.000666041 | 0.0021303 | 269.4578
15.06 | -498.82 | 0.106515 | 7670.94 | -666.258 | -0.000666258 | 0.0021303 | 269.5439
15.0653 | -498.82 | 0.106515 | 7673.68 | -666.501 | -0.000666501 | 0.0021303 | 269.6402
15.07 | -498.82 | 0.106515 | 7676.16 | -666.718 | -0.000666718 | 0.0021303 | 269.7274
15.0752 | -498.82 | 0.106515 | 7678.9 | -666.958 | -0.000666958 | 0.0021303 | 269.8236
15.08 | -498.82 | 0.106515 | 7681.4 | -667.177 | -0.000667177 | 0.0021303 | 269.9115
15.0852 | -498.82 | 0.106515 | 7684.15 | -667.297 | -0.000667297 | 0.0021303 | 270.0081
15.09 | -498.819 | 0.1068 | 7686.56 | -667.407 | -0.000667407 | 0.002136 | 270.0928
15.0952 | -498.819 | 0.107113 | 7689.21 | -667.648 | -0.000667648 | 0.00214226 | 270.1859
15.1 | -498.819 | 0.107114 | 7691.64 | -667.866 | -0.000667866 | 0.00214228 | 270.2713
15.1053 | -498.819 | 0.107115 | 7694.33 | -668.107 | -0.000668107 | 0.0021423 | 270.3658
15.11 | -498.819 | 0.107115 | 7696.82 | -668.325 | -0.000668325 | 0.0021423 | 270.4533
15.1153 | -498.819 | 0.107115 | 7699.58 | -668.567 | -0.000668567 | 0.0021423 | 270.5503
15.12 | -498.818 | 0.107115 | 7702.07 | -668.785 | -0.000668785 | 0.0021423 | 270.6378
15.1253 | -498.818 | 0.107115 | 7704.83 | -669.027 | -0.000669027 | 0.0021423 | 270.7348
15.13 | -498.818 | 0.107115 | 7707.22 | -669.244 | -0.000669244 | 0.0021423 | 270.8188
15.1352 | -498.818 | 0.107115 | 7709.86 | -669.484 | -0.000669484 | 0.0021423 | 270.9115
15.14 | -498.818 | 0.107115 | 7712.21 | -669.703 | -0.000669703 | 0.0021423 | 270.9941
15.1452 | -498.818 | 0.107115 | 7714.77 | -669.944 | -0.000669944 | 0.0021423 | 271.084
15.15 | -498.817 | 0.107115 | 7717.14 | -670.163 | -0.000670163 | 0.0021423 | 271.1673
15.1552 | -498.817 | 0.107115 | 7719.74 | -670.403 | -0.000670403 | 0.0021423 | 271.2587
15.16 | -498.817 | 0.107115 | 7722.16 | -670.622 | -0.000670622 | 0.0021423 | 271.3437
15.1653 | -498.817 | 0.107115 | 7724.83 | -670.743 | -0.000670743 | 0.0021423 | 271.4375
15.17 | -498.817 | 0.107115 | 7727.23 | -670.852 | -0.000670852 | 0.0021423 | 271.5219
15.1753 | -498.817 | 0.107115 | 7729.9 | -671.214 | -0.000671214 | 0.0021423 | 271.6157
15.18 | -498.816 | 0.107115 | 7732.32 | -671.541 | -0.000671541 | 0.0021423 | 271.7007
15.1853 | -498.816 | 0.107115 | 7735.02 | -671.662 | -0.000671662 | 0.0021423 | 271.7956
15.19 | -498.816 | 0.107115 | 7737.41 | -671.77 | -0.00067177 | 0.0021423 | 271.8796
15.1952 | -498.816 | 0.107115 | 7740.05 | -672.01 | -0.00067201 | 0.0021423 | 271.9723
15.2 | -498.816 | 0.107115 | 7742.53 | -672.23 | -0.00067223 | 0.0021423 | 272.0595
15.2052 | -498.816 | 0.107115 | 7745.24 | -672.47 | -0.00067247 | 0.0021423 | 272.1547
15.21 | -498.815 | 0.1074 | 7747.68 | -672.689 | -0.000672689 | 0.002148 | 272.2404
15.2152 | -498.815 | 0.107713 | 7750.36 | -672.809 | -0.000672809 | 0.00215426 | 272.3346
15.22 | -498.815 | 0.107714 | 7752.76 | -672.919 | -0.000672919 | 0.00215428 | 272.4189
15.2252 | -498.815 | 0.107715 | 7755.4 | -673.16 | -0.00067316 | 0.0021543 | 272.5117
15.23 | -498.815 | 0.107715 | 7757.77 | -673.378 | -0.000673378 | 0.0021543 | 272.595
15.2353 | -498.815 | 0.107715 | 7760.4 | -673.62 | -0.00067362 | 0.0021543 | 272.6874
15.24 | -498.814 | 0.107715 | 7762.78 | -673.837 | -0.000673837 | 0.0021543 | 272.771
15.2453 | -498.814 | 0.107715 | 7765.43 | -674.079 | -0.000674079 | 0.0021543 | 272.8642
15.25 | -498.814 | 0.107715 | 7767.85 | -674.297 | -0.000674297 | 0.0021543 | 272.9492
15.2552 | -498.814 | 0.107715 | 7770.52 | -674.536 | -0.000674536 | 0.0021543 | 273.043
15.26 | -498.814 | 0.107715 | 7772.95 | -674.756 | -0.000674756 | 0.0021543 | 273.1284
15.2652 | -498.814 | 0.107715 | 7775.61 | -674.996 | -0.000674996 | 0.0021543 | 273.2219
15.27 | -498.813 | 0.107715 | 7778.03 | -675.215 | -0.000675215 | 0.0021543 | 273.3069
15.2752 | -498.813 | 0.107715 | 7780.68 | -675.336 | -0.000675336 | 0.0021543 | 273.4
15.28 | -498.813 | 0.107715 | 7783.09 | -675.445 | -0.000675445 | 0.0021543 | 273.4847
15.2852 | -498.813 | 0.107715 | 7785.74 | -675.686 | -0.000675686 | 0.0021543 | 273.5778
15.29 | -498.813 | 0.107999 | 7788.25 | -675.904 | -0.000675904 | 0.00215998 | 273.666
15.2953 | -498.813 | 0.108313 | 7791.02 | -676.146 | -0.000676146 | 0.00216626 | 273.7633
15.3 | -498.812 | 0.108314 | 7793.39 | -676.364 | -0.000676364 | 0.00216628 | 273.8466
15.3053 | -498.812 | 0.108315 | 7796.02 | -676.485 | -0.000676485 | 0.0021663 | 273.939
15.31 | -498.812 | 0.108315 | 7798.36 | -676.593 | -0.000676593 | 0.0021663 | 274.0213
15.3153 | -498.812 | 0.108315 | 7800.96 | -676.836 | -0.000676836 | 0.0021663 | 274.1126
15.32 | -498.812 | 0.108315 | 7803.36 | -677.053 | -0.000677053 | 0.0021663 | 274.1969
15.3252 | -498.812 | 0.108315 | 7806.02 | -677.413 | -0.000677413 | 0.0021663 | 274.2904
15.33 | -498.811 | 0.108315 | 7808.5 | -677.742 | -0.000677742 | 0.0021663 | 274.3776
15.3352 | -498.811 | 0.108315 | 7811.21 | -677.862 | -0.000677862 | 0.0021663 | 274.4728
15.34 | -498.811 | 0.108315 | 7813.65 | -677.971 | -0.000677971 | 0.0021663 | 274.5585
15.3452 | -498.811 | 0.108315 | 7816.33 | -678.212 | -0.000678212 | 0.0021663 | 274.6527
15.35 | -498.811 | 0.108599 | 7818.74 | -678.431 | -0.000678431 | 0.00217198 | 274.7374
15.3553 | -498.811 | 0.108913 | 7821.4 | -678.672 | -0.000678672 | 0.00217826 | 274.8308
15.36 | -498.81 | 0.108629 | 7823.75 | -678.89 | -0.00067889 | 0.00217258 | 274.9134
15.3653 | -498.81 | 0.108315 | 7826.36 | -679.011 | -0.000679011 | 0.0021663 | 275.0051
15.37 | -498.81 | 0.108598 | 7828.77 | -679.12 | -0.00067912 | 0.00217196 | 275.0898
15.3753 | -498.81 | 0.108913 | 7831.46 | -679.362 | -0.000679362 | 0.00217826 | 275.1843
15.38 | -498.81 | 0.108914 | 7833.86 | -679.579 | -0.000679579 | 0.00217828 | 275.2687
15.3852 | -498.81 | 0.108915 | 7836.52 | -679.819 | -0.000679819 | 0.0021783 | 275.3621
15.39 | -498.809 | 0.108915 | 7838.83 | -680.038 | -0.000680038 | 0.0021783 | 275.4433
15.3952 | -498.809 | 0.108915 | 7841.36 | -680.279 | -0.000680279 | 0.0021783 | 275.5322
15.4 | -498.809 | 0.108915 | 7843.73 | -680.498 | -0.000680498 | 0.0021783 | 275.6155
15.4052 | -498.809 | 0.108915 | 7846.33 | -680.738 | -0.000680738 | 0.0021783 | 275.7068
15.41 | -498.809 | 0.108915 | 7848.75 | -680.957 | -0.000680957 | 0.0021783 | 275.7919
15.4153 | -498.809 | 0.108915 | 7851.43 | -681.078 | -0.000681078 | 0.0021783 | 275.886
15.42 | -498.808 | 0.108915 | 7853.86 | -681.187 | -0.000681187 | 0.0021783 | 275.9714
15.4253 | -498.808 | 0.108915 | 7856.55 | -681.307 | -0.000681307 | 0.0021783 | 276.066
15.43 | -498.808 | 0.108915 | 7858.96 | -681.416 | -0.000681416 | 0.0021783 | 276.1506
15.4353 | -498.808 | 0.108915 | 7861.65 | -681.658 | -0.000681658 | 0.0021783 | 276.2452
15.44 | -498.808 | 0.108915 | 7864.07 | -681.876 | -0.000681876 | 0.0021783 | 276.3302
15.4452 | -498.808 | 0.108915 | 7866.74 | -682.115 | -0.000682115 | 0.0021783 | 276.424
15.45 | -498.807 | 0.108915 | 7869.14 | -682.335 | -0.000682335 | 0.0021783 | 276.5083
15.4552 | -498.807 | 0.108915 | 7871.77 | -682.695 | -0.000682695 | 0.0021783 | 276.6008
15.46 | -498.807 | 0.1092 | 7874.17 | -683.024 | -0.000683024 | 0.002184 | 276.6851
15.4652 | -498.807 | 0.109513 | 7876.8 | -683.144 | -0.000683144 | 0.00219026 | 276.7775
15.47 | -498.807 | 0.109514 | 7879.22 | -683.254 | -0.000683254 | 0.00219028 | 276.8625
15.4752 | -498.807 | 0.109515 | 7881.9 | -683.495 | -0.000683495 | 0.0021903 | 276.9567
15.48 | -498.806 | 0.109515 | 7884.36 | -683.713 | -0.000683713 | 0.0021903 | 277.0432
15.4853 | -498.806 | 0.109515 | 7887.08 | -683.954 | -0.000683954 | 0.0021903 | 277.1387
15.49 | -498.806 | 0.109515 | 7889.48 | -684.172 | -0.000684172 | 0.0021903 | 277.2231
15.4953 | -498.806 | 0.109515 | 7892.15 | -684.414 | -0.000684414 | 0.0021903 | 277.3169
15.5 | -498.806 | 0.109515 | 7894.58 | -684.632 | -0.000684632 | 0.0021903 | 277.4023
15.5052 | -498.806 | 0.109515 | 7897.27 | -684.871 | -0.000684871 | 0.0021903 | 277.4968
15.51 | -498.805 | 0.109515 | 7899.73 | -685.091 | -0.000685091 | 0.0021903 | 277.5832
15.5152 | -498.805 | 0.109515 | 7902.43 | -685.331 | -0.000685331 | 0.0021903 | 277.6781
15.52 | -498.805 | 0.109515 | 7904.86 | -685.55 | -0.00068555 | 0.0021903 | 277.7635
15.5252 | -498.805 | 0.109515 | 7907.52 | -685.671 | -0.000685671 | 0.0021903 | 277.857
15.53 | -498.805 | 0.109515 | 7909.93 | -685.78 | -0.00068578 | 0.0021903 | 277.9416
15.5352 | -498.805 | 0.109515 | 7912.58 | -685.9 | -0.0006859 | 0.0021903 | 278.0348
15.54 | -498.804 | 0.109515 | 7914.99 | -686.01 | -0.00068601 | 0.0021903 | 278.1194
15.5453 | -498.804 | 0.109515 | 7917.65 | -686.372 | -0.000686372 | 0.0021903 | 278.2129
15.55 | -498.804 | 0.109798 | 7920.04 | -686.699 | -0.000686699 | 0.00219596 | 278.2969
15.5553 | -498.804 | 0.110113 | 7922.71 | -686.94 | -0.00068694 | 0.00220226 | 278.3907
15.56 | -498.804 | 0.110114 | 7925.1 | -687.158 | -0.000687158 | 0.00220228 | 278.4747
15.5653 | -498.804 | 0.110115 | 7927.77 | -687.279 | -0.000687279 | 0.0022023 | 278.5685
15.57 | -498.803 | 0.110115 | 7930.09 | -687.388 | -0.000687388 | 0.0022023 | 278.65
15.5752 | -498.803 | 0.110115 | 7932.65 | -687.747 | -0.000687747 | 0.0022023 | 278.74
15.58 | -498.803 | 0.110115 | 7934.99 | -688.077 | -0.000688077 | 0.0022023 | 278.8222
15.5852 | -498.803 | 0.110115 | 7937.55 | -688.197 | -0.000688197 | 0.0022023 | 278.9122
15.59 | -498.803 | 0.110115 | 7939.99 | -688.306 | -0.000688306 | 0.0022023 | 278.9979
15.5952 | -498.803 | 0.110115 | 7942.68 | -688.547 | -0.000688547 | 0.0022023 | 279.0924
15.6 | -498.802 | 0.110115 | 7945.14 | -688.766 | -0.000688766 | 0.0022023 | 279.1789
15.6053 | -498.802 | 0.110115 | 7947.86 | -689.007 | -0.000689007 | 0.0022023 | 279.2744
15.61 | -498.802 | 0.110115 | 7950.28 | -689.225 | -0.000689225 | 0.0022023 | 279.3595
15.6153 | -498.802 | 0.110115 | 7952.96 | -689.467 | -0.000689467 | 0.0022023 | 279.4536
15.62 | -498.802 | 0.110115 | 7955.38 | -689.684 | -0.000689684 | 0.0022023 | 279.5387
15.6253 | -498.802 | 0.110115 | 7958.08 | -689.926 | -0.000689926 | 0.0022023 | 279.6335
15.63 | -498.801 | 0.110115 | 7960.5 | -690.144 | -0.000690144 | 0.0022023 | 279.7186
15.6352 | -498.801 | 0.110115 | 7963.18 | -690.263 | -0.000690263 | 0.0022023 | 279.8128
15.64 | -498.801 | 0.110115 | 7965.61 | -690.373 | -0.000690373 | 0.0022023 | 279.8981
15.6452 | -498.801 | 0.110115 | 7968.27 | -690.614 | -0.000690614 | 0.0022023 | 279.9916
15.65 | -498.801 | 0.1104 | 7970.7 | -690.833 | -0.000690833 | 0.002208 | 280.077
15.6552 | -498.801 | 0.110713 | 7973.36 | -690.953 | -0.000690953 | 0.00221426 | 280.1705
15.66 | -498.8 | 0.110714 | 7975.82 | -691.062 | -0.000691062 | 0.00221428 | 280.2569
15.6653 | -498.8 | 0.110715 | 7978.52 | -691.303 | -0.000691303 | 0.0022143 | 280.3518
15.67 | -498.8 | 0.110715 | 7980.98 | -691.522 | -0.000691522 | 0.0022143 | 280.4382
15.6753 | -498.8 | 0.110715 | 7983.71 | -691.763 | -0.000691763 | 0.0022143 | 280.5341
15.68 | -498.8 | 0.110715 | 7986.09 | -691.981 | -0.000691981 | 0.0022143 | 280.6178
15.6853 | -498.8 | 0.110715 | 7988.74 | -692.223 | -0.000692223 | 0.0022143 | 280.7109
15.69 | -498.799 | 0.110715 | 7991.09 | -692.44 | -0.00069244 | 0.0022143 | 280.7935
15.6952 | -498.799 | 0.110715 | 7993.68 | -692.68 | -0.00069268 | 0.0022143 | 280.8845
15.7 | -498.799 | 0.111001 | 7996.12 | -692.9 | -0.0006929 | 0.00222002 | 280.9702
15.7052 | -498.799 | 0.111313 | 7998.8 | -693.26 | -0.00069326 | 0.00222626 | 281.0644
15.71 | -498.799 | 0.111028 | 8001.2 | -693.589 | -0.000693589 | 0.00222056 | 281.1487
15.7152 | -498.799 | 0.110715 | 8003.83 | -693.709 | -0.000693709 | 0.0022143 | 281.2411
15.72 | -498.798 | 0.110999 | 8006.18 | -693.818 | -0.000693818 | 0.00221998 | 281.3237
15.7252 | -498.798 | 0.111313 | 8008.77 | -694.059 | -0.000694059 | 0.00222626 | 281.4147
15.73 | -498.798 | 0.111029 | 8011.19 | -694.278 | -0.000694278 | 0.00222058 | 281.4997
15.7353 | -498.798 | 0.110715 | 8013.86 | -694.519 | -0.000694519 | 0.0022143 | 281.5936
15.74 | -498.798 | 0.110998 | 8016.25 | -694.737 | -0.000694737 | 0.00221996 | 281.6775
15.7453 | -498.798 | 0.111313 | 8018.9 | -694.979 | -0.000694979 | 0.00222626 | 281.7707
15.75 | -498.797 | 0.111314 | 8021.33 | -695.196 | -0.000695196 | 0.00222628 | 281.856
15.7552 | -498.797 | 0.111315 | 8024.02 | -695.436 | -0.000695436 | 0.0022263 | 281.9506
15.76 | -498.797 | 0.111315 | 8026.42 | -695.656 | -0.000695656 | 0.0022263 | 282.0349
15.7652 | -498.797 | 0.111315 | 8029.05 | -695.776 | -0.000695776 | 0.0022263 | 282.1273
15.77 | -498.797 | 0.111315 | 8031.47 | -695.885 | -0.000695885 | 0.0022263 | 282.2124
15.7752 | -498.797 | 0.111315 | 8034.11 | -696.126 | -0.000696126 | 0.0022263 | 282.3051
15.78 | -498.796 | 0.111315 | 8036.52 | -696.345 | -0.000696345 | 0.0022263 | 282.3898
15.7852 | -498.796 | 0.111315 | 8039.18 | -696.465 | -0.000696465 | 0.0022263 | 282.4833
15.79 | -498.796 | 0.111315 | 8041.57 | -696.574 | -0.000696574 | 0.0022263 | 282.5672
15.7953 | -498.796 | 0.111315 | 8044.21 | -696.816 | -0.000696816 | 0.0022263 | 282.66
15.8 | -498.796 | 0.111315 | 8046.49 | -697.034 | -0.000697034 | 0.0022263 | 282.7401
15.8053 | -498.796 | 0.111315 | 8049.02 | -697.275 | -0.000697275 | 0.0022263 | 282.829
15.81 | -498.795 | 0.111315 | 8051.36 | -697.493 | -0.000697493 | 0.0022263 | 282.9113
15.8153 | -498.795 | 0.111315 | 8053.96 | -697.735 | -0.000697735 | 0.0022263 | 283.0026
15.82 | -498.795 | 0.111315 | 8056.42 | -697.952 | -0.000697952 | 0.0022263 | 283.0891
15.8252 | -498.795 | 0.111315 | 8059.15 | -698.192 | -0.000698192 | 0.0022263 | 283.185
15.83 | -498.795 | 0.111315 | 8061.58 | -698.411 | -0.000698411 | 0.0022263 | 283.2704
15.8352 | -498.795 | 0.111315 | 8064.24 | -698.652 | -0.000698652 | 0.0022263 | 283.3638
15.84 | -498.794 | 0.1116 | 8066.71 | -698.871 | -0.000698871 | 0.002232 | 283.4506
15.8452 | -498.794 | 0.111913 | 8069.43 | -699.112 | -0.000699112 | 0.00223826 | 283.5462
15.85 | -498.794 | 0.111914 | 8071.82 | -699.33 | -0.00069933 | 0.00223828 | 283.6302
15.8553 | -498.794 | 0.111915 | 8074.46 | -699.451 | -0.000699451 | 0.0022383 | 283.7229
15.86 | -498.794 | 0.111915 | 8076.92 | -699.56 | -0.00069956 | 0.0022383 | 283.8094
15.8653 | -498.794 | 0.111915 | 8079.65 | -699.802 | -0.000699802 | 0.0022383 | 283.9053
15.87 | -498.793 | 0.111915 | 8082.1 | -700.019 | -0.000700019 | 0.0022383 | 283.9914
15.8753 | -498.793 | 0.111915 | 8084.83 | -700.14 | -0.00070014 | 0.0022383 | 284.0873
15.88 | -498.793 | 0.111915 | 8087.28 | -700.249 | -0.000700249 | 0.0022383 | 284.1734
15.8852 | -498.793 | 0.111915 | 8089.99 | -700.489 | -0.000700489 | 0.0022383 | 284.2686
15.89 | -498.793 | 0.111915 | 8092.51 | -700.708 | -0.000700708 | 0.0022383 | 284.3572
15.8952 | -498.793 | 0.111915 | 8095.27 | -700.948 | -0.000700948 | 0.0022383 | 284.4542
15.9 | -498.792 | 0.1122 | 8097.8 | -701.167 | -0.000701167 | 0.002244 | 284.5431
15.9052 | -498.792 | 0.112513 | 8100.58 | -701.288 | -0.000701288 | 0.00225026 | 284.6408
15.91 | -498.792 | 0.112229 | 8103 | -701.397 | -0.000701397 | 0.00224458 | 284.7258
15.9153 | -498.792 | 0.111915 | 8105.68 | -701.638 | -0.000701638 | 0.0022383 | 284.82
15.92 | -498.792 | 0.112199 | 8107.95 | -701.857 | -0.000701857 | 0.00224398 | 284.8997
15.9253 | -498.792 | 0.112513 | 8110.46 | -702.098 | -0.000702098 | 0.00225026 | 284.9879
15.93 | -498.791 | 0.112514 | 8112.9 | -702.316 | -0.000702316 | 0.00225028 | 285.0737
15.9353 | -498.791 | 0.112515 | 8115.61 | -702.679 | -0.000702679 | 0.0022503 | 285.1689
15.94 | -498.791 | 0.112515 | 8117.98 | -703.005 | -0.000703005 | 0.0022503 | 285.2522
15.9452 | -498.791 | 0.112515 | 8120.58 | -703.245 | -0.000703245 | 0.0022503 | 285.3435
15.95 | -498.791 | 0.112515 | 8123 | -703.464 | -0.000703464 | 0.0022503 | 285.4286
15.9552 | -498.791 | 0.112515 | 8125.65 | -703.584 | -0.000703584 | 0.0022503 | 285.5217
15.96 | -498.79 | 0.112515 | 8128.06 | -703.694 | -0.000703694 | 0.0022503 | 285.6064
15.9652 | -498.79 | 0.112515 | 8130.71 | -703.934 | -0.000703934 | 0.0022503 | 285.6995
15.97 | -498.79 | 0.112515 | 8133.09 | -704.153 | -0.000704153 | 0.0022503 | 285.7831
15.9752 | -498.79 | 0.112515 | 8135.71 | -704.394 | -0.000704394 | 0.0022503 | 285.8752
15.98 | -498.79 | 0.112515 | 8138.16 | -704.612 | -0.000704612 | 0.0022503 | 285.9613
15.9853 | -498.79 | 0.112515 | 8140.86 | -704.733 | -0.000704733 | 0.0022503 | 286.0561
15.99 | -498.789 | 0.112515 | 8143.26 | -704.842 | -0.000704842 | 0.0022503 | 286.1405
15.9953 | -498.789 | 0.112515 | 8145.93 | -705.084 | -0.000705084 | 0.0022503 | 286.2343
16 | -498.789 | 0.112799 | 8148.33 | -705.301 | -0.000705301 | 0.00225598 | 286.3186
16.0052 | -498.789 | 0.113113 | 8150.99 | -705.541 | -0.000705541 | 0.00226226 | 286.4121
16.01 | -498.789 | 0.112827 | 8153.47 | -705.761 | -0.000705761 | 0.00225654 | 286.4992
16.0152 | -498.789 | 0.112515 | 8156.18 | -706.121 | -0.000706121 | 0.0022503 | 286.5945
16.02 | -498.788 | 0.1128 | 8158.67 | -706.45 | -0.00070645 | 0.002256 | 286.6819
16.0252 | -498.788 | 0.113113 | 8161.4 | -706.57 | -0.00070657 | 0.00226226 | 286.7779
16.03 | -498.788 | 0.112828 | 8163.7 | -706.679 | -0.000706679 | 0.00225656 | 286.8587
16.0352 | -498.788 | 0.112515 | 8166.24 | -706.92 | -0.00070692 | 0.0022503 | 286.9479
16.04 | -498.788 | 0.112799 | 8168.67 | -707.139 | -0.000707139 | 0.00225598 | 287.0333
16.0453 | -498.788 | 0.113113 | 8171.36 | -707.259 | -0.000707259 | 0.00226226 | 287.1279
16.05 | -498.787 | 0.113114 | 8173.76 | -707.368 | -0.000707368 | 0.00226228 | 287.2122
16.0553 | -498.787 | 0.113115 | 8176.43 | -707.731 | -0.000707731 | 0.0022623 | 287.306
16.06 | -498.787 | 0.113115 | 8178.85 | -708.057 | -0.000708057 | 0.0022623 | 287.391
16.0653 | -498.787 | 0.113115 | 8181.55 | -708.179 | -0.000708179 | 0.0022623 | 287.4859
16.07 | -498.787 | 0.113115 | 8183.94 | -708.287 | -0.000708287 | 0.0022623 | 287.5699
16.0752 | -498.787 | 0.113115 | 8186.58 | -708.527 | -0.000708527 | 0.0022623 | 287.6627
16.08 | -498.786 | 0.113115 | 8189 | -708.746 | -0.000708746 | 0.0022623 | 287.7477
16.0852 | -498.786 | 0.113115 | 8191.65 | -708.987 | -0.000708987 | 0.0022623 | 287.8408
16.09 | -498.786 | 0.1134 | 8194.01 | -709.206 | -0.000709206 | 0.002268 | 287.9237
16.0952 | -498.786 | 0.113713 | 8196.61 | -709.326 | -0.000709326 | 0.00227426 | 288.0151
16.1 | -498.786 | 0.113429 | 8199.02 | -709.435 | -0.000709435 | 0.00226858 | 288.0998
16.1053 | -498.786 | 0.113115 | 8201.68 | -709.677 | -0.000709677 | 0.0022623 | 288.1932
16.11 | -498.785 | 0.113399 | 8204.05 | -709.895 | -0.000709895 | 0.00226798 | 288.2765
16.1153 | -498.785 | 0.113713 | 8206.68 | -710.136 | -0.000710136 | 0.00227426 | 288.3689
16.12 | -498.785 | 0.113714 | 8209.07 | -710.354 | -0.000710354 | 0.00227428 | 288.4529
16.1253 | -498.785 | 0.113715 | 8211.74 | -710.596 | -0.000710596 | 0.0022743 | 288.5467
16.13 | -498.785 | 0.113715 | 8214.17 | -710.813 | -0.000710813 | 0.0022743 | 288.6321
16.1352 | -498.785 | 0.113715 | 8216.86 | -710.933 | -0.000710933 | 0.0022743 | 288.7266
16.14 | -498.784 | 0.113715 | 8219.22 | -711.043 | -0.000711043 | 0.0022743 | 288.8096
16.1452 | -498.784 | 0.113715 | 8221.8 | -711.163 | -0.000711163 | 0.0022743 | 288.9002
16.15 | -498.784 | 0.113715 | 8224.2 | -711.273 | -0.000711273 | 0.0022743 | 288.9846
16.1552 | -498.784 | 0.113715 | 8226.83 | -711.634 | -0.000711634 | 0.0022743 | 289.077
16.16 | -498.784 | 0.113999 | 8229.17 | -711.962 | -0.000711962 | 0.00227998 | 289.1592
16.1653 | -498.784 | 0.114313 | 8231.74 | -712.203 | -0.000712203 | 0.00228626 | 289.2495
16.17 | -498.783 | 0.114029 | 8234.08 | -712.421 | -0.000712421 | 0.00228058 | 289.3317
16.1753 | -498.783 | 0.113715 | 8236.68 | -712.542 | -0.000712542 | 0.0022743 | 289.4231
16.18 | -498.783 | 0.113998 | 8239.01 | -712.651 | -0.000712651 | 0.00227996 | 289.505
16.1853 | -498.783 | 0.114313 | 8241.61 | -712.893 | -0.000712893 | 0.00228626 | 289.5963
16.19 | -498.783 | 0.114314 | 8244.09 | -713.11 | -0.00071311 | 0.00228628 | 289.6835
16.1952 | -498.783 | 0.114315 | 8246.83 | -713.47 | -0.00071347 | 0.0022863 | 289.7797
16.2 | -498.782 | 0.114315 | 8249.19 | -713.799 | -0.000713799 | 0.0022863 | 289.8627
16.2052 | -498.782 | 0.114315 | 8251.77 | -713.919 | -0.000713919 | 0.0022863 | 289.9533
16.21 | -498.782 | 0.114315 | 8254.08 | -714.029 | -0.000714029 | 0.0022863 | 290.0345
16.2152 | -498.782 | 0.114315 | 8256.61 | -714.269 | -0.000714269 | 0.0022863 | 290.1234
16.22 | -498.782 | 0.114315 | 8258.99 | -714.488 | -0.000714488 | 0.0022863 | 290.207
16.2252 | -498.782 | 0.114315 | 8261.61 | -714.609 | -0.000714609 | 0.0022863 | 290.2991
16.23 | -498.781 | 0.114315 | 8263.93 | -714.718 | -0.000714718 | 0.0022863 | 290.3806
16.2353 | -498.781 | 0.114315 | 8266.49 | -715.08 | -0.00071508 | 0.0022863 | 290.4706
16.24 | -498.781 | 0.114315 | 8268.89 | -715.407 | -0.000715407 | 0.0022863 | 290.5549
16.2453 | -498.781 | 0.114315 | 8271.55 | -715.649 | -0.000715649 | 0.0022863 | 290.6484
16.25 | -498.781 | 0.114599 | 8273.94 | -715.866 | -0.000715866 | 0.00229198 | 290.7323
16.2552 | -498.781 | 0.114913 | 8276.58 | -716.106 | -0.000716106 | 0.00229826 | 290.8251
16.26 | -498.78 | 0.114627 | 8278.99 | -716.325 | -0.000716325 | 0.00229254 | 290.9098
16.2652 | -498.78 | 0.114315 | 8281.61 | -716.445 | -0.000716445 | 0.0022863 | 291.0018
16.27 | -498.78 | 0.1146 | 8284.04 | -716.555 | -0.000716555 | 0.002292 | 291.0872
16.2752 | -498.78 | 0.114913 | 8286.71 | -716.796 | -0.000716796 | 0.00229826 | 291.1811
16.28 | -498.78 | 0.114914 | 8289.12 | -717.014 | -0.000717014 | 0.00229828 | 291.2657
16.2852 | -498.78 | 0.114915 | 8291.77 | -717.255 | -0.000717255 | 0.0022983 | 291.3589
16.29 | -498.779 | 0.114915 | 8294.07 | -717.474 | -0.000717474 | 0.0022983 | 291.4397
16.2953 | -498.779 | 0.114915 | 8296.61 | -717.715 | -0.000717715 | 0.0022983 | 291.5289
16.3 | -498.779 | 0.114915 | 8299.03 | -717.933 | -0.000717933 | 0.0022983 | 291.614
16.3053 | -498.779 | 0.114915 | 8301.71 | -717.933 | -0.000717933 | 0.0022983 | 291.7081
16.31 | -498.779 | 0.114915 | 8304.15 | -717.933 | -0.000717933 | 0.0022983 | 291.7939
16.3153 | -498.779 | 0.114915 | 8306.86 | -718.297 | -0.000718297 | 0.0022983 | 291.8891
16.32 | -498.778 | 0.114915 | 8309.24 | -718.622 | -0.000718622 | 0.0022983 | 291.9727
16.3252 | -498.778 | 0.114915 | 8311.86 | -718.862 | -0.000718862 | 0.0022983 | 292.0648
16.33 | -498.778 | 0.114915 | 8314.25 | -719.081 | -0.000719081 | 0.0022983 | 292.1488
16.3352 | -498.778 | 0.114915 | 8316.86 | -719.202 | -0.000719202 | 0.0022983 | 292.2405
16.34 | -498.778 | 0.114915 | 8319.2 | -719.311 | -0.000719311 | 0.0022983 | 292.3227
16.3452 | -498.778 | 0.114915 | 8321.77 | -719.552 | -0.000719552 | 0.0022983 | 292.413
16.35 | -498.777 | 0.114915 | 8324.07 | -719.77 | -0.00071977 | 0.0022983 | 292.4938
16.3553 | -498.777 | 0.114915 | 8326.61 | -720.012 | -0.000720012 | 0.0022983 | 292.5831
16.36 | -498.777 | 0.115199 | 8328.96 | -720.23 | -0.00072023 | 0.00230398 | 292.6656
16.3653 | -498.777 | 0.115513 | 8331.55 | -720.592 | -0.000720592 | 0.00231026 | 292.7567
16.37 | -498.777 | 0.115514 | 8333.92 | -720.919 | -0.000720919 | 0.00231028 | 292.8399
16.3753 | -498.777 | 0.115515 | 8336.55 | -721.161 | -0.000721161 | 0.0023103 | 292.9323
16.38 | -498.776 | 0.115515 | 8338.94 | -721.378 | -0.000721378 | 0.0023103 | 293.0163
16.3852 | -498.776 | 0.115515 | 8341.58 | -721.498 | -0.000721498 | 0.0023103 | 293.1091
16.39 | -498.776 | 0.115515 | 8344.01 | -721.608 | -0.000721608 | 0.0023103 | 293.1945
16.3952 | -498.776 | 0.115515 | 8346.68 | -721.728 | -0.000721728 | 0.0023103 | 293.2883
16.4 | -498.776 | 0.115515 | 8349.09 | -721.837 | -0.000721837 | 0.0023103 | 293.373
16.4052 | -498.776 | 0.115515 | 8351.74 | -722.078 | -0.000722078 | 0.0023103 | 293.4661
16.41 | -498.775 | 0.115515 | 8354.15 | -722.297 | -0.000722297 | 0.0023103 | 293.5508
16.4153 | -498.775 | 0.115515 | 8356.8 | -722.297 | -0.000722297 | 0.0023103 | 293.6439
16.42 | -498.775 | 0.115515 | 8359.26 | -722.297 | -0.000722297 | 0.0023103 | 293.7303
16.4253 | -498.775 | 0.115515 | 8361.99 | -722.659 | -0.000722659 | 0.0023103 | 293.8263
16.43 | -498.775 | 0.115515 | 8364.46 | -722.986 | -0.000722986 | 0.0023103 | 293.9131
16.4353 | -498.775 | 0.115515 | 8367.21 | -723.349 | -0.000723349 | 0.0023103 | 294.0097
16.44 | -498.774 | 0.115799 | 8369.69 | -723.675 | -0.000723675 | 0.00231598 | 294.0968
16.4452 | -498.774 | 0.116113 | 8372.43 | -723.914 | -0.000723914 | 0.00232226 | 294.1931
16.45 | -498.774 | 0.115827 | 8374.92 | -724.134 | -0.000724134 | 0.00231654 | 294.2806
16.4552 | -498.774 | 0.115515 | 8377.65 | -724.254 | -0.000724254 | 0.0023103 | 294.3765
16.46 | -498.774 | 0.1158 | 8380.04 | -724.364 | -0.000724364 | 0.002316 | 294.4605
16.4652 | -498.774 | 0.116113 | 8382.68 | -724.484 | -0.000724484 | 0.00232226 | 294.5533
16.47 | -498.773 | 0.116114 | 8385.05 | -724.593 | -0.000724593 | 0.00232228 | 294.6366
16.4752 | -498.773 | 0.116115 | 8387.68 | -724.834 | -0.000724834 | 0.0023223 | 294.729
16.48 | -498.773 | 0.116115 | 8390.01 | -725.053 | -0.000725053 | 0.0023223 | 294.8108
16.4853 | -498.773 | 0.116115 | 8392.58 | -725.294 | -0.000725294 | 0.0023223 | 294.9011
16.49 | -498.773 | 0.116115 | 8394.95 | -725.512 | -0.000725512 | 0.0023223 | 294.9844
16.4953 | -498.773 | 0.116115 | 8397.58 | -725.754 | -0.000725754 | 0.0023223 | 295.0768
16.5 | -498.772 | 0.116115 | 8400.02 | -725.971 | -0.000725971 | 0.0023223 | 295.1626
16.5052 | -498.772 | 0.116115 | 8402.71 | -726.331 | -0.000726331 | 0.0023223 | 295.2571
16.51 | -498.772 | 0.116115 | 8405.14 | -726.66 | -0.00072666 | 0.0023223 | 295.3425
16.5152 | -498.772 | 0.116115 | 8407.8 | -726.78 | -0.00072678 | 0.0023223 | 295.436
16.52 | -498.772 | 0.116115 | 8410.22 | -726.89 | -0.00072689 | 0.0023223 | 295.521
16.5252 | -498.772 | 0.116115 | 8412.86 | -727.13 | -0.00072713 | 0.0023223 | 295.6138
16.53 | -498.771 | 0.116115 | 8415.29 | -727.349 | -0.000727349 | 0.0023223 | 295.6991
16.5352 | -498.771 | 0.116115 | 8417.96 | -727.47 | -0.00072747 | 0.0023223 | 295.793
16.54 | -498.771 | 0.116115 | 8420.41 | -727.579 | -0.000727579 | 0.0023223 | 295.879
16.5453 | -498.771 | 0.116115 | 8423.11 | -727.82 | -0.00072782 | 0.0023223 | 295.9739
16.55 | -498.771 | 0.116398 | 8425.54 | -728.038 | -0.000728038 | 0.00232796 | 296.0593
16.5553 | -498.771 | 0.116713 | 8428.24 | -728.159 | -0.000728159 | 0.00233426 | 296.1542
16.56 | -498.77 | 0.116714 | 8430.72 | -728.268 | -0.000728268 | 0.00233428 | 296.2413
16.5653 | -498.77 | 0.116715 | 8433.49 | -728.51 | -0.00072851 | 0.0023343 | 296.3387
16.57 | -498.77 | 0.116715 | 8435.89 | -728.727 | -0.000728727 | 0.0023343 | 296.423
16.5752 | -498.77 | 0.116715 | 8438.55 | -728.967 | -0.000728967 | 0.0023343 | 296.5165
16.58 | -498.77 | 0.116715 | 8440.98 | -729.187 | -0.000729187 | 0.0023343 | 296.6018
16.5852 | -498.77 | 0.116715 | 8443.65 | -729.427 | -0.000729427 | 0.0023343 | 296.6957
16.59 | -498.769 | 0.116715 | 8446.04 | -729.646 | -0.000729646 | 0.0023343 | 296.7796
16.5952 | -498.769 | 0.116715 | 8448.68 | -729.766 | -0.000729766 | 0.0023343 | 296.8724
16.6 | -498.769 | 0.116715 | 8451.02 | -729.876 | -0.000729876 | 0.0023343 | 296.9546
16.6053 | -498.769 | 0.116715 | 8453.61 | -730.117 | -0.000730117 | 0.0023343 | 297.0456
16.61 | -498.769 | 0.116715 | 8456 | -730.335 | -0.000730335 | 0.0023343 | 297.1296
16.6153 | -498.769 | 0.116715 | 8458.65 | -730.577 | -0.000730577 | 0.0023343 | 297.2227
16.62 | -498.768 | 0.116715 | 8461.06 | -730.794 | -0.000730794 | 0.0023343 | 297.3074
16.6253 | -498.768 | 0.116715 | 8463.74 | -731.036 | -0.000731036 | 0.0023343 | 297.4016
16.63 | -498.768 | 0.116715 | 8466.16 | -731.254 | -0.000731254 | 0.0023343 | 297.4866
16.6352 | -498.768 | 0.116715 | 8468.83 | -731.493 | -0.000731493 | 0.0023343 | 297.5804
16.64 | -498.768 | 0.117 | 8471.31 | -731.713 | -0.000731713 | 0.00234 | 297.6676
16.6452 | -498.768 | 0.117313 | 8474.02 | -731.953 | -0.000731953 | 0.00234626 | 297.7628
16.65 | -498.767 | 0.117314 | 8476.45 | -732.172 | -0.000732172 | 0.00234628 | 297.8482
16.6552 | -498.767 | 0.117315 | 8479.11 | -732.293 | -0.000732293 | 0.0023463 | 297.9417
16.66 | -498.767 | 0.117315 | 8481.4 | -732.402 | -0.000732402 | 0.0023463 | 298.0221
16.6653 | -498.767 | 0.117315 | 8483.93 | -732.764 | -0.000732764 | 0.0023463 | 298.111
16.67 | -498.767 | 0.117315 | 8486.21 | -733.091 | -0.000733091 | 0.0023463 | 298.1911
16.6753 | -498.767 | 0.117315 | 8488.74 | -733.333 | -0.000733333 | 0.0023463 | 298.28
16.68 | -498.766 | 0.117315 | 8490.97 | -733.55 | -0.00073355 | 0.0023463 | 298.3584
16.6853 | -498.766 | 0.117315 | 8493.46 | -733.671 | -0.000733671 | 0.0023463 | 298.4459
16.69 | -498.766 | 0.117599 | 8495.63 | -733.78 | -0.00073378 | 0.00235198 | 298.5222
16.6952 | -498.766 | 0.117913 | 8498.02 | -733.9 | -0.0007339 | 0.00235826 | 298.6061
16.7 | -498.766 | 0.117627 | 8500.21 | -734.01 | -0.00073401 | 0.00235254 | 298.6831
16.7052 | -498.766 | 0.117315 | 8502.61 | -734.25 | -0.00073425 | 0.0023463 | 298.7674
16.71 | -498.765 | 0.1176 | 8504.79 | -734.469 | -0.000734469 | 0.002352 | 298.844
16.7152 | -498.765 | 0.117913 | 8507.18 | -734.71 | -0.00073471 | 0.00235826 | 298.928
16.72 | -498.765 | 0.117914 | 8509.3 | -734.928 | -0.000734928 | 0.00235828 | 299.0025
16.7252 | -498.765 | 0.117915 | 8511.65 | -735.169 | -0.000735169 | 0.0023583 | 299.0851
16.73 | -498.765 | 0.117915 | 8513.75 | -735.388 | -0.000735388 | 0.0023583 | 299.1589
16.7353 | -498.765 | 0.117915 | 8516.08 | -735.75 | -0.00073575 | 0.0023583 | 299.2407
16.74 | -498.764 | 0.117915 | 8518.14 | -736.077 | -0.000736077 | 0.0023583 | 299.3131
16.7453 | -498.764 | 0.117915 | 8520.43 | -736.198 | -0.000736198 | 0.0023583 | 299.3936
16.75 | -498.764 | 0.117915 | 8522.49 | -736.306 | -0.000736306 | 0.0023583 | 299.466
16.7552 | -498.764 | 0.117915 | 8524.77 | -736.426 | -0.000736426 | 0.0023583 | 299.5461
16.76 | -498.764 | 0.117915 | 8526.98 | -736.536 | -0.000736536 | 0.0023583 | 299.6237
16.7652 | -498.764 | 0.117915 | 8529.4 | -736.776 | -0.000736776 | 0.0023583 | 299.7088
16.77 | -498.763 | 0.117915 | 8531.71 | -736.995 | -0.000736995 | 0.0023583 | 299.7899
16.7752 | -498.763 | 0.117915 | 8534.24 | -737.236 | -0.000737236 | 0.0023583 | 299.8788
16.78 | -498.763 | 0.1182 | 8536.6 | -737.455 | -0.000737455 | 0.002364 | 299.9618
16.7852 | -498.763 | 0.118513 | 8539.21 | -737.575 | -0.000737575 | 0.00237026 | 300.0535
16.79 | -498.763 | 0.118229 | 8541.61 | -737.684 | -0.000737684 | 0.00236458 | 300.1378
16.7953 | -498.763 | 0.117915 | 8544.27 | -738.046 | -0.000738046 | 0.0023583 | 300.2313
16.8 | -498.762 | 0.118198 | 8546.61 | -738.373 | -0.000738373 | 0.00236396 | 300.3135
16.8053 | -498.762 | 0.118513 | 8549.21 | -738.615 | -0.000738615 | 0.00237026 | 300.4049
16.81 | -498.762 | 0.118514 | 8551.56 | -738.833 | -0.000738833 | 0.00237028 | 300.4874
16.8153 | -498.762 | 0.118515 | 8554.18 | -738.954 | -0.000738954 | 0.0023703 | 300.5795
16.82 | -498.762 | 0.118515 | 8556.55 | -739.062 | -0.000739062 | 0.0023703 | 300.6628
16.8253 | -498.762 | 0.118515 | 8559.19 | -739.305 | -0.000739305 | 0.0023703 | 300.7555
16.83 | -498.761 | 0.118515 | 8561.58 | -739.522 | -0.000739522 | 0.0023703 | 300.8395
16.8352 | -498.761 | 0.118515 | 8564.23 | -739.761 | -0.000739761 | 0.0023703 | 300.9326
16.84 | -498.761 | 0.118515 | 8566.57 | -739.981 | -0.000739981 | 0.0023703 | 301.0149
16.8452 | -498.761 | 0.118515 | 8569.13 | -740.101 | -0.000740101 | 0.0023703 | 301.1048
16.85 | -498.761 | 0.118515 | 8571.59 | -740.211 | -0.000740211 | 0.0023703 | 301.1913
16.8552 | -498.761 | 0.118515 | 8574.29 | -740.451 | -0.000740451 | 0.0023703 | 301.2861
16.86 | -498.76 | 0.118515 | 8576.77 | -740.67 | -0.00074067 | 0.0023703 | 301.3733
16.8653 | -498.76 | 0.118515 | 8579.51 | -740.911 | -0.000740911 | 0.0023703 | 301.4696
16.87 | -498.76 | 0.118515 | 8581.89 | -741.129 | -0.000741129 | 0.0023703 | 301.5532
16.8753 | -498.76 | 0.118515 | 8584.54 | -741.371 | -0.000741371 | 0.0023703 | 301.6463
16.88 | -498.76 | 0.118515 | 8586.9 | -741.589 | -0.000741589 | 0.0023703 | 301.7292
16.8853 | -498.76 | 0.118515 | 8589.54 | -741.831 | -0.000741831 | 0.0023703 | 301.822
16.89 | -498.759 | 0.118799 | 8591.93 | -742.048 | -0.000742048 | 0.00237598 | 301.906
16.8952 | -498.759 | 0.119113 | 8594.57 | -742.168 | -0.000742168 | 0.00238226 | 301.9987
16.9 | -498.759 | 0.119114 | 8597 | -742.278 | -0.000742278 | 0.00238228 | 302.0841
16.9052 | -498.759 | 0.119115 | 8599.66 | -742.518 | -0.000742518 | 0.0023823 | 302.1776
16.91 | -498.759 | 0.119115 | 8602.04 | -742.737 | -0.000742737 | 0.0023823 | 302.2612
16.9152 | -498.759 | 0.119115 | 8604.66 | -742.978 | -0.000742978 | 0.0023823 | 302.3533
16.92 | -498.758 | 0.119115 | 8607.01 | -743.196 | -0.000743196 | 0.0023823 | 302.4359
16.9253 | -498.758 | 0.119115 | 8609.6 | -743.437 | -0.000743437 | 0.0023823 | 302.5269
16.93 | -498.758 | 0.119115 | 8611.97 | -743.656 | -0.000743656 | 0.0023823 | 302.6101
16.9353 | -498.758 | 0.119115 | 8614.6 | -743.897 | -0.000743897 | 0.0023823 | 302.7026
16.94 | -498.758 | 0.119115 | 8616.98 | -744.115 | -0.000744115 | 0.0023823 | 302.7862
16.9453 | -498.758 | 0.119115 | 8619.63 | -744.236 | -0.000744236 | 0.0023823 | 302.8793
16.95 | -498.757 | 0.119115 | 8622.02 | -744.345 | -0.000744345 | 0.0023823 | 302.9633
16.9552 | -498.757 | 0.119115 | 8624.66 | -744.584 | -0.000744584 | 0.0023823 | 303.056
16.96 | -498.757 | 0.119115 | 8627.04 | -744.804 | -0.000744804 | 0.0023823 | 303.1397
16.9652 | -498.757 | 0.119115 | 8629.63 | -745.164 | -0.000745164 | 0.0023823 | 303.2307
16.97 | -498.757 | 0.1194 | 8632.03 | -745.493 | -0.000745493 | 0.002388 | 303.315
16.9752 | -498.757 | 0.119713 | 8634.66 | -745.613 | -0.000745613 | 0.00239426 | 303.4074
16.98 | -498.756 | 0.119429 | 8637.09 | -745.723 | -0.000745723 | 0.00238858 | 303.4928
16.9852 | -498.756 | 0.119115 | 8639.76 | -745.964 | -0.000745964 | 0.0023823 | 303.5866
16.99 | -498.756 | 0.119399 | 8642.1 | -746.182 | -0.000746182 | 0.00238798 | 303.6689
16.9953 | -498.756 | 0.119713 | 8644.69 | -746.423 | -0.000746423 | 0.00239426 | 303.7599
17 | -498.756 | 0.119714 | 8647.06 | -746.641 | -0.000746641 | 0.00239428 | 303.8431
17.0053 | -498.756 | 0.119715 | 8649.69 | -746.883 | -0.000746883 | 0.0023943 | 303.9356
17.01 | -498.755 | 0.119715 | 8652.12 | -747.101 | -0.000747101 | 0.0023943 | 304.0209
17.0152 | -498.755 | 0.119715 | 8654.79 | -747.22 | -0.00074722 | 0.0023943 | 304.1148
17.02 | -498.755 | 0.119715 | 8657.28 | -747.33 | -0.00074733 | 0.0023943 | 304.2023
17.0252 | -498.755 | 0.119715 | 8660.01 | -747.57 | -0.00074757 | 0.0023943 | 304.2982
17.03 | -498.755 | 0.119715 | 8662.42 | -747.789 | -0.000747789 | 0.0023943 | 304.3829
17.0352 | -498.755 | 0.119715 | 8665.07 | -748.03 | -0.00074803 | 0.0023943 | 304.476
17.04 | -498.754 | 0.119715 | 8667.49 | -748.249 | -0.000748249 | 0.0023943 | 304.561
17.0452 | -498.754 | 0.119715 | 8670.16 | -748.369 | -0.000748369 | 0.0023943 | 304.6548
17.05 | -498.754 | 0.119715 | 8672.55 | -748.479 | -0.000748479 | 0.0023943 | 304.7388
17.0553 | -498.754 | 0.119715 | 8675.19 | -748.599 | -0.000748599 | 0.0023943 | 304.8316
17.06 | -498.754 | 0.119715 | 8677.61 | -748.708 | -0.000748708 | 0.0023943 | 304.9166
17.0653 | -498.754 | 0.119715 | 8680.29 | -749.071 | -0.000749071 | 0.0023943 | 305.0108
17.07 | -498.753 | 0.119715 | 8682.71 | -749.397 | -0.000749397 | 0.0023943 | 305.0958
17.0753 | -498.753 | 0.119715 | 8685.41 | -749.639 | -0.000749639 | 0.0023943 | 305.1907
17.08 | -498.753 | 0.119999 | 8687.85 | -749.857 | -0.000749857 | 0.00239998 | 305.2764
17.0852 | -498.753 | 0.120313 | 8690.54 | -749.976 | -0.000749976 | 0.00240626 | 305.371
17.09 | -498.753 | 0.120314 | 8692.92 | -750.086 | -0.000750086 | 0.00240628 | 305.4546
17.0952 | -498.753 | 0.120315 | 8695.54 | -750.447 | -0.000750447 | 0.0024063 | 305.5467
17.1 | -498.752 | 0.120315 | 8697.92 | -750.775 | -0.000750775 | 0.0024063 | 305.6303
17.1052 | -498.752 | 0.120315 | 8700.54 | -750.896 | -0.000750896 | 0.0024063 | 305.7223
17.11 | -498.752 | 0.120315 | 8702.9 | -751.005 | -0.000751005 | 0.0024063 | 305.8053
17.1153 | -498.752 | 0.120315 | 8705.51 | -751.246 | -0.000751246 | 0.0024063 | 305.897
17.12 | -498.752 | 0.120315 | 8707.77 | -751.464 | -0.000751464 | 0.0024063 | 305.9764
17.1253 | -498.752 | 0.120315 | 8710.29 | -751.585 | -0.000751585 | 0.0024063 | 306.0649
17.13 | -498.751 | 0.120315 | 8712.67 | -751.694 | -0.000751694 | 0.0024063 | 306.1486
17.1353 | -498.751 | 0.120315 | 8715.32 | -751.936 | -0.000751936 | 0.0024063 | 306.2417
17.14 | -498.751 | 0.120315 | 8717.58 | -752.153 | -0.000752153 | 0.0024063 | 306.3211
17.1452 | -498.751 | 0.120315 | 8720.07 | -752.393 | -0.000752393 | 0.0024063 | 306.4086
17.15 | -498.751 | 0.120315 | 8722.38 | -752.612 | -0.000752612 | 0.0024063 | 306.4898
17.1552 | -498.751 | 0.120315 | 8724.91 | -752.853 | -0.000752853 | 0.0024063 | 306.5787
17.16 | -498.75 | 0.120315 | 8727.28 | -753.072 | -0.000753072 | 0.0024063 | 306.6619
17.1652 | -498.75 | 0.120315 | 8729.88 | -753.313 | -0.000753313 | 0.0024063 | 306.7533
17.17 | -498.75 | 0.120599 | 8732.23 | -753.531 | -0.000753531 | 0.00241198 | 306.8359
17.1753 | -498.75 | 0.120913 | 8734.82 | -753.772 | -0.000753772 | 0.00241826 | 306.9269
17.18 | -498.75 | 0.120914 | 8737.12 | -753.99 | -0.00075399 | 0.00241828 | 307.0077
17.1853 | -498.75 | 0.120915 | 8739.66 | -754.111 | -0.000754111 | 0.0024183 | 307.097
17.19 | -498.749 | 0.120915 | 8742.03 | -754.22 | -0.00075422 | 0.0024183 | 307.1802
17.1953 | -498.749 | 0.120915 | 8744.66 | -754.341 | -0.000754341 | 0.0024183 | 307.2726
17.2 | -498.749 | 0.120915 | 8747.03 | -754.45 | -0.00075445 | 0.0024183 | 307.3559
17.2052 | -498.749 | 0.120915 | 8749.63 | -754.809 | -0.000754809 | 0.0024183 | 307.4473
17.21 | -498.749 | 0.120915 | 8751.95 | -755.139 | -0.000755139 | 0.0024183 | 307.5288
17.2152 | -498.749 | 0.120915 | 8754.48 | -755.259 | -0.000755259 | 0.0024183 | 307.6177
17.22 | -498.748 | 0.120915 | 8756.86 | -755.368 | -0.000755368 | 0.0024183 | 307.7013
17.2252 | -498.748 | 0.120915 | 8759.48 | -755.609 | -0.000755609 | 0.0024183 | 307.7934
17.23 | -498.748 | 0.120915 | 8761.88 | -755.828 | -0.000755828 | 0.0024183 | 307.8777
17.2352 | -498.748 | 0.120915 | 8764.54 | -756.069 | -0.000756069 | 0.0024183 | 307.9712
17.24 | -498.748 | 0.121199 | 8767 | -756.287 | -0.000756287 | 0.00242398 | 308.0576
17.2453 | -498.748 | 0.121513 | 8769.73 | -756.529 | -0.000756529 | 0.00243026 | 308.1536
17.25 | -498.747 | 0.121514 | 8772.11 | -756.746 | -0.000756746 | 0.00243028 | 308.2372
17.2553 | -498.747 | 0.121515 | 8774.76 | -756.867 | -0.000756867 | 0.0024303 | 308.3303
17.26 | -498.747 | 0.121515 | 8777.06 | -756.976 | -0.000756976 | 0.0024303 | 308.4111
17.2652 | -498.747 | 0.121515 | 8779.6 | -757.216 | -0.000757216 | 0.0024303 | 308.5004
17.27 | -498.747 | 0.121515 | 8781.95 | -757.435 | -0.000757435 | 0.0024303 | 308.583
17.2752 | -498.747 | 0.121515 | 8784.51 | -757.675 | -0.000757675 | 0.0024303 | 308.6729
17.28 | -498.746 | 0.121515 | 8786.88 | -757.895 | -0.000757895 | 0.0024303 | 308.7562
17.2852 | -498.746 | 0.121515 | 8789.48 | -758.135 | -0.000758135 | 0.0024303 | 308.8475
17.29 | -498.746 | 0.1218 | 8791.87 | -758.354 | -0.000758354 | 0.002436 | 308.9315
17.2952 | -498.746 | 0.122113 | 8794.51 | -758.595 | -0.000758595 | 0.00244226 | 309.0243
17.3 | -498.746 | 0.121829 | 8796.96 | -758.813 | -0.000758813 | 0.00243658 | 309.1104
17.3053 | -498.746 | 0.121515 | 8799.66 | -759.055 | -0.000759055 | 0.0024303 | 309.2053
17.31 | -498.745 | 0.121798 | 8802.12 | -759.273 | -0.000759273 | 0.00243596 | 309.2917
17.3153 | -498.745 | 0.122113 | 8804.85 | -759.515 | -0.000759515 | 0.00244226 | 309.3876
17.32 | -498.745 | 0.122114 | 8807.25 | -759.732 | -0.000759732 | 0.00244228 | 309.472
17.3253 | -498.745 | 0.122115 | 8809.91 | -759.853 | -0.000759853 | 0.0024423 | 309.5654
17.33 | -498.745 | 0.122115 | 8812.23 | -759.962 | -0.000759962 | 0.0024423 | 309.6469
17.3352 | -498.745 | 0.122115 | 8814.79 | -760.202 | -0.000760202 | 0.0024423 | 309.7369
17.34 | -498.744 | 0.122115 | 8817.17 | -760.421 | -0.000760421 | 0.0024423 | 309.8205
17.3452 | -498.744 | 0.122115 | 8819.79 | -760.661 | -0.000760661 | 0.0024423 | 309.9126
17.35 | -498.744 | 0.122115 | 8822.18 | -760.88 | -0.00076088 | 0.0024423 | 309.9966
17.3552 | -498.744 | 0.122115 | 8824.82 | -761.121 | -0.000761121 | 0.0024423 | 310.0893
17.36 | -498.744 | 0.122115 | 8827.23 | -761.34 | -0.00076134 | 0.0024423 | 310.174
17.3653 | -498.744 | 0.122115 | 8829.88 | -761.581 | -0.000761581 | 0.0024423 | 310.2671
17.37 | -498.743 | 0.122115 | 8832.22 | -761.799 | -0.000761799 | 0.0024423 | 310.3494
17.3753 | -498.743 | 0.122115 | 8834.82 | -761.92 | -0.00076192 | 0.0024423 | 310.4407
17.38 | -498.743 | 0.122398 | 8837.17 | -762.029 | -0.000762029 | 0.00244796 | 310.5233
17.3853 | -498.743 | 0.122713 | 8839.79 | -762.271 | -0.000762271 | 0.00245426 | 310.6154
17.39 | -498.743 | 0.122429 | 8842.15 | -762.488 | -0.000762488 | 0.00244858 | 310.6983
17.3952 | -498.743 | 0.122115 | 8844.76 | -762.728 | -0.000762728 | 0.0024423 | 310.79
17.4 | -498.742 | 0.1224 | 8847.13 | -762.947 | -0.000762947 | 0.002448 | 310.8733
17.4052 | -498.742 | 0.122713 | 8849.73 | -763.188 | -0.000763188 | 0.00245426 | 310.9646
17.41 | -498.742 | 0.122714 | 8852.15 | -763.407 | -0.000763407 | 0.00245428 | 311.0497
17.4152 | -498.742 | 0.122715 | 8854.82 | -763.647 | -0.000763647 | 0.0024543 | 311.1435
17.42 | -498.742 | 0.122715 | 8857.21 | -763.866 | -0.000763866 | 0.0024543 | 311.2275
17.4253 | -498.742 | 0.122715 | 8859.85 | -764.107 | -0.000764107 | 0.0024543 | 311.3202
17.43 | -498.741 | 0.122715 | 8862.28 | -764.325 | -0.000764325 | 0.0024543 | 311.4056
17.4353 | -498.741 | 0.122715 | 8864.98 | -764.446 | -0.000764446 | 0.0024543 | 311.5005
17.44 | -498.741 | 0.122431 | 8867.36 | -764.555 | -0.000764555 | 0.00244862 | 311.5841
17.4453 | -498.741 | 0.122116 | 8870.01 | -764.797 | -0.000764797 | 0.00244232 | 311.6772
17.45 | -498.741 | 0.1224 | 8872.41 | -765.014 | -0.000765014 | 0.002448 | 311.7616
17.4552 | -498.741 | 0.122715 | 8875.07 | -765.134 | -0.000765134 | 0.0024543 | 311.855
17.46 | -498.74 | 0.122715 | 8877.5 | -765.244 | -0.000765244 | 0.0024543 | 311.9404
17.4652 | -498.74 | 0.122715 | 8880.16 | -765.484 | -0.000765484 | 0.0024543 | 312.0339
17.47 | -498.74 | 0.122715 | 8882.65 | -765.703 | -0.000765703 | 0.0024543 | 312.1214
17.4752 | -498.74 | 0.122715 | 8885.38 | -765.944 | -0.000765944 | 0.0024543 | 312.2173
17.48 | -498.74 | 0.122715 | 8887.86 | -766.163 | -0.000766163 | 0.0024543 | 312.3045
17.4852 | -498.74 | 0.122715 | 8890.6 | -766.283 | -0.000766283 | 0.0024543 | 312.4007
17.49 | -498.739 | 0.122999 | 8893.06 | -766.392 | -0.000766392 | 0.00245998 | 312.4872
17.4953 | -498.739 | 0.123313 | 8895.79 | -766.634 | -0.000766634 | 0.00246626 | 312.5831
17.5 | -498.739 | 0.123314 | 8898.22 | -766.852 | -0.000766852 | 0.00246628 | 312.6685
17.5053 | -498.739 | 0.123315 | 8900.91 | -767.094 | -0.000767094 | 0.0024663 | 312.763
17.51 | -498.739 | 0.123315 | 8903.29 | -767.311 | -0.000767311 | 0.0024663 | 312.8466
17.5152 | -498.739 | 0.123315 | 8905.91 | -767.551 | -0.000767551 | 0.0024663 | 312.9387
17.52 | -498.738 | 0.123315 | 8908.32 | -767.77 | -0.00076777 | 0.0024663 | 313.0234
17.5252 | -498.738 | 0.123315 | 8910.94 | -768.01 | -0.00076801 | 0.0024663 | 313.1154
17.53 | -498.738 | 0.123315 | 8913.4 | -768.23 | -0.00076823 | 0.0024663 | 313.2019
17.5352 | -498.738 | 0.123315 | 8916.1 | -768.35 | -0.00076835 | 0.0024663 | 313.2968
17.54 | -498.738 | 0.123315 | 8918.5 | -768.459 | -0.000768459 | 0.0024663 | 313.3811
17.5452 | -498.738 | 0.123315 | 8921.13 | -768.7 | -0.0007687 | 0.0024663 | 313.4735
17.55 | -498.737 | 0.123315 | 8923.55 | -768.919 | -0.000768919 | 0.0024663 | 313.5585
17.5553 | -498.737 | 0.123315 | 8926.23 | -769.039 | -0.000769039 | 0.0024663 | 313.6527
17.56 | -498.737 | 0.123315 | 8928.63 | -769.148 | -0.000769148 | 0.0024663 | 313.737
17.5653 | -498.737 | 0.123315 | 8931.29 | -769.39 | -0.00076939 | 0.0024663 | 313.8305
17.57 | -498.737 | 0.123315 | 8933.59 | -769.608 | -0.000769608 | 0.0024663 | 313.9113
17.5753 | -498.737 | 0.123315 | 8936.16 | -769.85 | -0.00076985 | 0.0024663 | 314.0016
17.58 | -498.736 | 0.123599 | 8938.4 | -770.067 | -0.000770067 | 0.00247198 | 314.0803
17.5852 | -498.736 | 0.123913 | 8940.88 | -770.307 | -0.000770307 | 0.00247826 | 314.1675
17.59 | -498.736 | 0.123914 | 8943.16 | -770.526 | -0.000770526 | 0.00247828 | 314.2476
17.5952 | -498.736 | 0.123915 | 8945.66 | -770.647 | -0.000770647 | 0.0024783 | 314.3355
17.6 | -498.736 | 0.123915 | 8947.98 | -770.756 | -0.000770756 | 0.0024783 | 314.417
17.6052 | -498.736 | 0.123915 | 8950.54 | -770.997 | -0.000770997 | 0.0024783 | 314.5069
17.61 | -498.735 | 0.123915 | 8952.9 | -771.215 | -0.000771215 | 0.0024783 | 314.5899
17.6153 | -498.735 | 0.123915 | 8955.51 | -771.577 | -0.000771577 | 0.0024783 | 314.6816
17.62 | -498.735 | 0.123915 | 8957.85 | -771.904 | -0.000771904 | 0.0024783 | 314.7638
17.6253 | -498.735 | 0.123915 | 8960.44 | -772.025 | -0.000772025 | 0.0024783 | 314.8548
17.63 | -498.735 | 0.123915 | 8962.77 | -772.134 | -0.000772134 | 0.0024783 | 314.9367
17.6353 | -498.735 | 0.123915 | 8965.35 | -772.376 | -0.000772376 | 0.0024783 | 315.0273
17.64 | -498.734 | 0.123915 | 8967.7 | -772.593 | -0.000772593 | 0.0024783 | 315.1099
17.6452 | -498.734 | 0.123915 | 8970.29 | -772.833 | -0.000772833 | 0.0024783 | 315.2009
17.65 | -498.734 | 0.123915 | 8972.66 | -773.053 | -0.000773053 | 0.0024783 | 315.2842
17.6552 | -498.734 | 0.123915 | 8975.26 | -773.293 | -0.000773293 | 0.0024783 | 315.3755
17.66 | -498.734 | 0.123915 | 8977.64 | -773.512 | -0.000773512 | 0.0024783 | 315.4592
17.6652 | -498.734 | 0.123915 | 8980.26 | -773.632 | -0.000773632 | 0.0024783 | 315.5512
17.67 | -498.733 | 0.123915 | 8982.63 | -773.742 | -0.000773742 | 0.0024783 | 315.6345
17.6753 | -498.733 | 0.123915 | 8985.26 | -773.983 | -0.000773983 | 0.0024783 | 315.7269
17.68 | -498.733 | 0.123915 | 8987.67 | -774.201 | -0.000774201 | 0.0024783 | 315.8116
17.6853 | -498.733 | 0.123915 | 8990.35 | -774.443 | -0.000774443 | 0.0024783 | 315.9058
17.69 | -498.733 | 0.124198 | 8992.75 | -774.66 | -0.00077466 | 0.00248396 | 315.9901
17.6953 | -498.733 | 0.124513 | 8995.41 | -774.781 | -0.000774781 | 0.00249026 | 316.0836
17.7 | -498.732 | 0.124514 | 8997.78 | -774.89 | -0.00077489 | 0.00249028 | 316.1669
17.7052 | -498.732 | 0.124515 | 9000.38 | -775.13 | -0.00077513 | 0.0024903 | 316.2582
17.71 | -498.732 | 0.124515 | 9002.68 | -775.349 | -0.000775349 | 0.0024903 | 316.339
17.7152 | -498.732 | 0.124515 | 9005.19 | -775.589 | -0.000775589 | 0.0024903 | 316.4272
17.72 | -498.732 | 0.124515 | 9007.58 | -775.809 | -0.000775809 | 0.0024903 | 316.5112
17.7252 | -498.732 | 0.124515 | 9010.19 | -776.049 | -0.000776049 | 0.0024903 | 316.6029
17.73 | -498.731 | 0.124515 | 9012.48 | -776.268 | -0.000776268 | 0.0024903 | 316.6834
17.7352 | -498.731 | 0.124515 | 9015.01 | -776.509 | -0.000776509 | 0.0024903 | 316.7723
17.74 | -498.731 | 0.124515 | 9017.37 | -776.727 | -0.000776727 | 0.0024903 | 316.8552
17.7453 | -498.731 | 0.124515 | 9019.98 | -776.848 | -0.000776848 | 0.0024903 | 316.9469
17.75 | -498.731 | 0.124515 | 9022.26 | -776.957 | -0.000776957 | 0.0024903 | 317.027
17.7553 | -498.731 | 0.124515 | 9024.79 | -777.078 | -0.000777078 | 0.0024903 | 317.1159
17.76 | -498.73 | 0.124515 | 9027.02 | -777.187 | -0.000777187 | 0.0024903 | 317.1943
17.7652 | -498.73 | 0.124515 | 9029.48 | -777.546 | -0.000777546 | 0.0024903 | 317.2807
17.77 | -498.73 | 0.124515 | 9031.78 | -777.876 | -0.000777876 | 0.0024903 | 317.3616
17.7752 | -498.73 | 0.124515 | 9034.29 | -778.116 | -0.000778116 | 0.0024903 | 317.4498
17.78 | -498.73 | 0.124515 | 9036.6 | -778.335 | -0.000778335 | 0.0024903 | 317.5309
17.7852 | -498.73 | 0.124515 | 9039.13 | -778.455 | -0.000778455 | 0.0024903 | 317.6198
17.79 | -498.729 | 0.1248 | 9041.47 | -778.565 | -0.000778565 | 0.002496 | 317.7021
17.7952 | -498.729 | 0.125113 | 9044.04 | -778.806 | -0.000778806 | 0.00250226 | 317.7924
17.8 | -498.729 | 0.125114 | 9046.35 | -779.024 | -0.000779024 | 0.00250228 | 317.8735
17.8053 | -498.729 | 0.125115 | 9048.91 | -779.265 | -0.000779265 | 0.0025023 | 317.9635
17.81 | -498.729 | 0.125115 | 9051.27 | -779.483 | -0.000779483 | 0.0025023 | 318.0464
17.8153 | -498.729 | 0.125115 | 9053.88 | -779.725 | -0.000779725 | 0.0025023 | 318.1381
17.82 | -498.728 | 0.125115 | 9056.17 | -779.943 | -0.000779943 | 0.0025023 | 318.2186
17.8253 | -498.728 | 0.125115 | 9058.73 | -780.185 | -0.000780185 | 0.0025023 | 318.3085
17.83 | -498.728 | 0.125115 | 9061.13 | -780.402 | -0.000780402 | 0.0025023 | 318.3929
17.8352 | -498.728 | 0.125115 | 9063.79 | -780.522 | -0.000780522 | 0.0025023 | 318.4863
17.84 | -498.728 | 0.125115 | 9066.17 | -780.632 | -0.000780632 | 0.0025023 | 318.57
17.8452 | -498.728 | 0.125115 | 9068.79 | -780.992 | -0.000780992 | 0.0025023 | 318.662
17.85 | -498.727 | 0.125115 | 9071.18 | -781.321 | -0.000781321 | 0.0025023 | 318.746
17.8552 | -498.727 | 0.125115 | 9073.82 | -781.441 | -0.000781441 | 0.0025023 | 318.8388
17.86 | -498.727 | 0.125115 | 9076.28 | -781.55 | -0.00078155 | 0.0025023 | 318.9252
17.8653 | -498.727 | 0.125115 | 9079.01 | -781.792 | -0.000781792 | 0.0025023 | 319.0211
17.87 | -498.727 | 0.125115 | 9081.42 | -782.01 | -0.00078201 | 0.0025023 | 319.1058
17.8753 | -498.727 | 0.125115 | 9084.1 | -782.13 | -0.00078213 | 0.0025023 | 319.2
17.88 | -498.726 | 0.125398 | 9086.53 | -782.239 | -0.000782239 | 0.00250796 | 319.2854
17.8853 | -498.726 | 0.125713 | 9089.23 | -782.36 | -0.00078236 | 0.00251426 | 319.3803
17.89 | -498.726 | 0.125714 | 9091.62 | -782.469 | -0.000782469 | 0.00251428 | 319.4642
17.8952 | -498.726 | 0.125715 | 9094.26 | -782.709 | -0.000782709 | 0.0025143 | 319.557
17.9 | -498.726 | 0.125715 | 9096.66 | -782.928 | -0.000782928 | 0.0025143 | 319.6413
17.9052 | -498.726 | 0.125715 | 9099.29 | -783.169 | -0.000783169 | 0.0025143 | 319.7337
17.91 | -498.725 | 0.125715 | 9101.6 | -783.388 | -0.000783388 | 0.0025143 | 319.8149
17.9152 | -498.725 | 0.125715 | 9104.13 | -783.508 | -0.000783508 | 0.0025143 | 319.9038
17.92 | -498.725 | 0.125715 | 9106.49 | -783.617 | -0.000783617 | 0.0025143 | 319.9867
17.9253 | -498.725 | 0.125715 | 9109.1 | -783.858 | -0.000783858 | 0.0025143 | 320.0785
17.93 | -498.725 | 0.125715 | 9111.38 | -784.077 | -0.000784077 | 0.0025143 | 320.1586
17.93 | -498.725 | 0.125715 | 9111.38 | -784.077 | -0.000784077 | 0.0025143 | 320.1586
17.9353 | -498.725 | 0.125715 | 9113.91 | -784.318 | -0.000784318 | 0.0025143 | 320.2475
17.94 | -498.724 | 0.125715 | 9116.22 | -784.536 | -0.000784536 | 0.0025143 | 320.3286
17.9453 | -498.724 | 0.125715 | 9118.79 | -784.778 | -0.000784778 | 0.0025143 | 320.4189
17.95 | -498.724 | 0.125715 | 9121.12 | -784.995 | -0.000784995 | 0.0025143 | 320.5008
17.9552 | -498.724 | 0.125715 | 9123.69 | -785.235 | -0.000785235 | 0.0025143 | 320.5911
17.96 | -498.724 | 0.126001 | 9126.04 | -785.455 | -0.000785455 | 0.00252002 | 320.6737
17.9652 | -498.724 | 0.126313 | 9128.6 | -785.695 | -0.000785695 | 0.00252626 | 320.7637
17.97 | -498.723 | 0.126028 | 9130.94 | -785.914 | -0.000785914 | 0.00252056 | 320.8459
17.9752 | -498.723 | 0.125715 | 9133.51 | -786.155 | -0.000786155 | 0.0025143 | 320.9362
17.98 | -498.723 | 0.125999 | 9135.83 | -786.373 | -0.000786373 | 0.00251998 | 321.0177
17.9852 | -498.723 | 0.126313 | 9138.38 | -786.494 | -0.000786494 | 0.00252626 | 321.1073
17.99 | -498.723 | 0.126314 | 9140.7 | -786.603 | -0.000786603 | 0.00252628 | 321.1888
17.9953 | -498.723 | 0.126315 | 9143.26 | -786.844 | -0.000786844 | 0.0025263 | 321.2788
18 | -498.722 | 0.126315 | 9145.64 | -787.062 | -0.000787062 | 0.0025263 | 321.3624
18.0053 | -498.722 | 0.126315 | 9148.29 | -787.183 | -0.000787183 | 0.0025263 | 321.4555
18.01 | -498.722 | 0.126315 | 9150.68 | -787.292 | -0.000787292 | 0.0025263 | 321.5395
18.0152 | -498.722 | 0.126315 | 9153.32 | -787.531 | -0.000787531 | 0.0025263 | 321.6323
18.02 | -498.722 | 0.126315 | 9155.68 | -787.751 | -0.000787751 | 0.0025263 | 321.7152
18.0252 | -498.722 | 0.126315 | 9158.26 | -787.991 | -0.000787991 | 0.0025263 | 321.8059
18.03 | -498.721 | 0.126315 | 9160.66 | -788.211 | -0.000788211 | 0.0025263 | 321.8902
18.0352 | -498.721 | 0.126315 | 9163.29 | -788.451 | -0.000788451 | 0.0025263 | 321.9826
18.04 | -498.721 | 0.126315 | 9165.62 | -788.67 | -0.00078867 | 0.0025263 | 322.0645
18.0452 | -498.721 | 0.126315 | 9168.19 | -788.911 | -0.000788911 | 0.0025263 | 322.1548
18.05 | -498.721 | 0.126315 | 9170.57 | -789.129 | -0.000789129 | 0.0025263 | 322.2384
18.0553 | -498.721 | 0.126315 | 9173.19 | -789.371 | -0.000789371 | 0.0025263 | 322.3305
18.06 | -498.72 | 0.126315 | 9175.56 | -789.589 | -0.000789589 | 0.0025263 | 322.4137
18.0653 | -498.72 | 0.126315 | 9178.19 | -789.709 | -0.000789709 | 0.0025263 | 322.5062
18.07 | -498.72 | 0.126598 | 9180.59 | -789.818 | -0.000789818 | 0.00253196 | 322.5905
18.0753 | -498.72 | 0.126913 | 9183.26 | -790.06 | -0.00079006 | 0.00253826 | 322.6843
18.08 | -498.72 | 0.126914 | 9185.68 | -790.278 | -0.000790278 | 0.00253828 | 322.7693
18.0852 | -498.72 | 0.126915 | 9188.35 | -790.517 | -0.000790517 | 0.0025383 | 322.8632
18.09 | -498.719 | 0.126915 | 9190.72 | -790.737 | -0.000790737 | 0.0025383 | 322.9464
18.0952 | -498.719 | 0.126915 | 9193.32 | -790.857 | -0.000790857 | 0.0025383 | 323.0378
18.1 | -498.719 | 0.126915 | 9195.7 | -790.967 | -0.000790967 | 0.0025383 | 323.1214
18.1052 | -498.719 | 0.126915 | 9198.32 | -791.207 | -0.000791207 | 0.0025383 | 323.2135
18.11 | -498.719 | 0.126915 | 9200.75 | -791.426 | -0.000791426 | 0.0025383 | 323.2989
18.1153 | -498.719 | 0.126915 | 9203.44 | -791.667 | -0.000791667 | 0.0025383 | 323.3934
18.12 | -498.718 | 0.127199 | 9205.86 | -791.885 | -0.000791885 | 0.00254398 | 323.4784
18.1253 | -498.718 | 0.127513 | 9208.54 | -792.127 | -0.000792127 | 0.00255026 | 323.5726
18.13 | -498.718 | 0.12723 | 9210.85 | -792.345 | -0.000792345 | 0.0025446 | 323.6538
18.1353 | -498.718 | 0.126915 | 9213.41 | -792.587 | -0.000792587 | 0.0025383 | 323.7437
18.14 | -498.718 | 0.127199 | 9215.8 | -792.804 | -0.000792804 | 0.00254398 | 323.8277
18.1452 | -498.718 | 0.127513 | 9218.44 | -792.924 | -0.000792924 | 0.00255026 | 323.9205
18.15 | -498.717 | 0.127514 | 9220.82 | -793.034 | -0.000793034 | 0.00255028 | 324.0041
18.1552 | -498.717 | 0.127515 | 9223.41 | -793.274 | -0.000793274 | 0.0025503 | 324.0951
18.16 | -498.717 | 0.127515 | 9225.74 | -793.493 | -0.000793493 | 0.0025503 | 324.177
18.1652 | -498.717 | 0.127515 | 9228.29 | -793.613 | -0.000793613 | 0.0025503 | 324.2666
18.17 | -498.717 | 0.127515 | 9230.58 | -793.723 | -0.000793723 | 0.0025503 | 324.3471
18.1753 | -498.717 | 0.127515 | 9233.1 | -794.084 | -0.000794084 | 0.0025503 | 324.4356
18.18 | -498.716 | 0.127515 | 9235.41 | -794.411 | -0.000794411 | 0.0025503 | 324.5168
18.1853 | -498.716 | 0.127515 | 9237.98 | -794.532 | -0.000794532 | 0.0025503 | 324.6071
18.19 | -498.716 | 0.127515 | 9240.42 | -794.641 | -0.000794641 | 0.0025503 | 324.6928
18.1953 | -498.716 | 0.127515 | 9243.13 | -795.004 | -0.000795004 | 0.0025503 | 324.788
18.2 | -498.716 | 0.127515 | 9245.52 | -795.33 | -0.00079533 | 0.0025503 | 324.872
18.2052 | -498.716 | 0.127515 | 9248.16 | -795.57 | -0.00079557 | 0.0025503 | 324.9648
18.21 | -498.715 | 0.127515 | 9250.46 | -795.789 | -0.000795789 | 0.0025503 | 325.0456
18.2152 | -498.715 | 0.127515 | 9252.98 | -795.91 | -0.00079591 | 0.0025503 | 325.1342
18.22 | -498.715 | 0.127515 | 9255.3 | -796.019 | -0.000796019 | 0.0025503 | 325.2157
18.2252 | -498.715 | 0.127515 | 9257.85 | -796.139 | -0.000796139 | 0.0025503 | 325.3053
18.23 | -498.715 | 0.127799 | 9260.24 | -796.249 | -0.000796249 | 0.00255598 | 325.3893
18.2352 | -498.715 | 0.128113 | 9262.88 | -796.49 | -0.00079649 | 0.00256226 | 325.482
18.24 | -498.714 | 0.127829 | 9265.18 | -796.708 | -0.000796708 | 0.00255658 | 325.5628
18.2453 | -498.714 | 0.127515 | 9267.73 | -796.95 | -0.00079695 | 0.0025503 | 325.6524
18.25 | -498.714 | 0.127798 | 9270.05 | -797.167 | -0.000797167 | 0.00255596 | 325.734
18.2553 | -498.714 | 0.128113 | 9272.63 | -797.409 | -0.000797409 | 0.00256226 | 325.8246
18.26 | -498.714 | 0.128114 | 9275.01 | -797.627 | -0.000797627 | 0.00256228 | 325.9083
18.2652 | -498.714 | 0.128115 | 9277.63 | -797.866 | -0.000797866 | 0.0025623 | 326.0003
18.27 | -498.713 | 0.128115 | 9280.04 | -798.086 | -0.000798086 | 0.0025623 | 326.085
18.2752 | -498.713 | 0.128115 | 9282.66 | -798.206 | -0.000798206 | 0.0025623 | 326.1771
18.28 | -498.713 | 0.128115 | 9285.08 | -798.316 | -0.000798316 | 0.0025623 | 326.2621
18.2852 | -498.713 | 0.128115 | 9287.73 | -798.556 | -0.000798556 | 0.0025623 | 326.3552
18.29 | -498.713 | 0.128115 | 9290.08 | -798.775 | -0.000798775 | 0.0025623 | 326.4378
18.2952 | -498.713 | 0.128115 | 9292.66 | -799.016 | -0.000799016 | 0.0025623 | 326.5284
18.3 | -498.712 | 0.128115 | 9294.93 | -799.234 | -0.000799234 | 0.0025623 | 326.6082
18.3053 | -498.712 | 0.128115 | 9297.44 | -799.476 | -0.000799476 | 0.0025623 | 326.6964
18.31 | -498.712 | 0.128115 | 9299.84 | -799.694 | -0.000799694 | 0.0025623 | 326.7807
18.3153 | -498.712 | 0.128115 | 9302.51 | -799.815 | -0.000799815 | 0.0025623 | 326.8746
18.32 | -498.712 | 0.128115 | 9304.93 | -799.923 | -0.000799923 | 0.0025623 | 326.9596
18.3253 | -498.712 | 0.128115 | 9307.63 | -800.166 | -0.000800166 | 0.0025623 | 327.0545
18.33 | -498.711 | 0.128115 | 9310.04 | -800.383 | -0.000800383 | 0.0025623 | 327.1392
18.3352 | -498.711 | 0.128115 | 9312.69 | -800.503 | -0.000800503 | 0.0025623 | 327.2323
18.34 | -498.711 | 0.1284 | 9315.13 | -800.612 | -0.000800612 | 0.002568 | 327.318
18.3452 | -498.711 | 0.128713 | 9317.79 | -800.973 | -0.000800973 | 0.00257426 | 327.4115
18.35 | -498.711 | 0.128714 | 9320.11 | -801.301 | -0.000801301 | 0.00257428 | 327.493
18.3552 | -498.711 | 0.128715 | 9322.66 | -801.422 | -0.000801422 | 0.0025743 | 327.5826
18.36 | -498.71 | 0.128715 | 9325 | -801.531 | -0.000801531 | 0.0025743 | 327.6648
18.3653 | -498.71 | 0.128715 | 9327.57 | -801.772 | -0.000801772 | 0.0025743 | 327.7551
18.37 | -498.71 | 0.128715 | 9329.91 | -801.99 | -0.00080199 | 0.0025743 | 327.8373
18.3753 | -498.71 | 0.128715 | 9332.51 | -802.232 | -0.000802232 | 0.0025743 | 327.9287
18.38 | -498.71 | 0.128715 | 9334.83 | -802.45 | -0.00080245 | 0.0025743 | 328.0102
18.3853 | -498.71 | 0.128715 | 9337.41 | -802.571 | -0.000802571 | 0.0025743 | 328.1009
18.39 | -498.709 | 0.128715 | 9339.66 | -802.679 | -0.000802679 | 0.0025743 | 328.1799
18.3952 | -498.709 | 0.128715 | 9342.13 | -802.919 | -0.000802919 | 0.0025743 | 328.2667
18.4 | -498.709 | 0.128715 | 9344.59 | -803.139 | -0.000803139 | 0.0025743 | 328.3532
18.4052 | -498.709 | 0.128715 | 9347.29 | -803.259 | -0.000803259 | 0.0025743 | 328.4481
18.41 | -498.709 | 0.128715 | 9349.64 | -803.368 | -0.000803368 | 0.0025743 | 328.5306
18.4152 | -498.709 | 0.128715 | 9352.23 | -803.73 | -0.00080373 | 0.0025743 | 328.6216
18.42 | -498.708 | 0.128999 | 9354.54 | -804.057 | -0.000804057 | 0.00257998 | 328.7028
18.4253 | -498.708 | 0.129313 | 9357.1 | -804.178 | -0.000804178 | 0.00258626 | 328.7928
18.43 | -498.708 | 0.129029 | 9359.49 | -804.287 | -0.000804287 | 0.00258058 | 328.8767
18.4353 | -498.708 | 0.128715 | 9362.13 | -804.529 | -0.000804529 | 0.0025743 | 328.9695
18.44 | -498.708 | 0.128998 | 9364.47 | -804.746 | -0.000804746 | 0.00257996 | 329.0517
18.4453 | -498.708 | 0.129313 | 9367.07 | -804.867 | -0.000804867 | 0.00258626 | 329.1431
18.45 | -498.707 | 0.129314 | 9369.52 | -804.976 | -0.000804976 | 0.00258628 | 329.2292
18.4552 | -498.707 | 0.129315 | 9372.23 | -805.216 | -0.000805216 | 0.0025863 | 329.3244
18.46 | -498.707 | 0.129315 | 9374.61 | -805.435 | -0.000805435 | 0.0025863 | 329.408
18.4652 | -498.707 | 0.129315 | 9377.23 | -805.796 | -0.000805796 | 0.0025863 | 329.5001
18.47 | -498.707 | 0.129315 | 9379.62 | -806.124 | -0.000806124 | 0.0025863 | 329.5841
18.4752 | -498.707 | 0.129315 | 9382.26 | -806.245 | -0.000806245 | 0.0025863 | 329.6768
18.48 | -498.706 | 0.129315 | 9384.58 | -806.354 | -0.000806354 | 0.0025863 | 329.7584
18.4852 | -498.706 | 0.129315 | 9387.13 | -806.595 | -0.000806595 | 0.0025863 | 329.848
18.49 | -498.706 | 0.129315 | 9389.55 | -806.813 | -0.000806813 | 0.0025863 | 329.933
18.4953 | -498.706 | 0.129315 | 9392.23 | -806.934 | -0.000806934 | 0.0025863 | 330.0272
18.5 | -498.706 | 0.129315 | 9394.55 | -807.043 | -0.000807043 | 0.0025863 | 330.1087
18.5053 | -498.706 | 0.129315 | 9397.13 | -807.406 | -0.000807406 | 0.0025863 | 330.1993
18.51 | -498.705 | 0.129315 | 9399.47 | -807.732 | -0.000807732 | 0.0025863 | 330.2816
18.5152 | -498.705 | 0.129315 | 9402.04 | -807.852 | -0.000807852 | 0.0025863 | 330.3719
18.52 | -498.705 | 0.129315 | 9404.49 | -807.962 | -0.000807962 | 0.0025863 | 330.458
18.5252 | -498.705 | 0.129315 | 9407.16 | -808.202 | -0.000808202 | 0.0025863 | 330.5518
18.53 | -498.705 | 0.1296 | 9409.56 | -808.421 | -0.000808421 | 0.002592 | 330.6361
18.5352 | -498.705 | 0.129913 | 9412.19 | -808.541 | -0.000808541 | 0.00259826 | 330.7285
18.54 | -498.704 | 0.129914 | 9414.56 | -808.651 | -0.000808651 | 0.00259828 | 330.8118
18.5452 | -498.704 | 0.129915 | 9417.16 | -808.892 | -0.000808892 | 0.0025983 | 330.9032
18.55 | -498.704 | 0.129915 | 9419.45 | -809.11 | -0.00080911 | 0.0025983 | 330.9836
18.5553 | -498.704 | 0.129915 | 9421.98 | -809.351 | -0.000809351 | 0.0025983 | 331.0725
18.56 | -498.704 | 0.129915 | 9424.27 | -809.569 | -0.000809569 | 0.0025983 | 331.153
18.5653 | -498.704 | 0.129915 | 9426.82 | -809.811 | -0.000809811 | 0.0025983 | 331.2426
18.57 | -498.703 | 0.129915 | 9429.13 | -810.029 | -0.000810029 | 0.0025983 | 331.3238
18.5753 | -498.703 | 0.129915 | 9431.69 | -810.15 | -0.00081015 | 0.0025983 | 331.4137
18.58 | -498.703 | 0.129915 | 9434.01 | -810.258 | -0.000810258 | 0.0025983 | 331.4952
18.5852 | -498.703 | 0.129915 | 9436.57 | -810.498 | -0.000810498 | 0.0025983 | 331.5852
18.59 | -498.703 | 0.129915 | 9438.93 | -810.718 | -0.000810718 | 0.0025983 | 331.6681
18.5952 | -498.703 | 0.129915 | 9441.51 | -810.958 | -0.000810958 | 0.0025983 | 331.7588
18.6 | -498.702 | 0.129915 | 9443.8 | -811.177 | -0.000811177 | 0.0025983 | 331.8393
18.6052 | -498.702 | 0.129915 | 9446.32 | -811.297 | -0.000811297 | 0.0025983 | 331.9278
18.61 | -498.702 | 0.129915 | 9448.68 | -811.407 | -0.000811407 | 0.0025983 | 332.0107
18.6153 | -498.702 | 0.129915 | 9451.29 | -811.648 | -0.000811648 | 0.0025983 | 332.1024
18.62 | -498.702 | 0.130199 | 9453.62 | -811.866 | -0.000811866 | 0.00260398 | 332.1843
18.6253 | -498.702 | 0.130513 | 9456.19 | -812.229 | -0.000812229 | 0.00261026 | 332.2746
18.63 | -498.701 | 0.130514 | 9458.47 | -812.555 | -0.000812555 | 0.00261028 | 332.3547
18.6353 | -498.701 | 0.130515 | 9461.01 | -812.676 | -0.000812676 | 0.0026103 | 332.444
18.64 | -498.701 | 0.130515 | 9463.46 | -812.785 | -0.000812785 | 0.0026103 | 332.5301
18.6452 | -498.701 | 0.130515 | 9466.16 | -812.905 | -0.000812905 | 0.0026103 | 332.6249
18.65 | -498.701 | 0.130515 | 9468.57 | -813.014 | -0.000813014 | 0.0026103 | 332.7096
18.6552 | -498.701 | 0.130515 | 9471.19 | -813.255 | -0.000813255 | 0.0026103 | 332.8017
18.66 | -498.7 | 0.130515 | 9473.62 | -813.474 | -0.000813474 | 0.0026103 | 332.8871
18.6652 | -498.7 | 0.130515 | 9476.29 | -813.714 | -0.000813714 | 0.0026103 | 332.9809
18.67 | -498.7 | 0.130515 | 9478.72 | -813.933 | -0.000813933 | 0.0026103 | 333.0663
18.6753 | -498.7 | 0.130515 | 9481.41 | -814.174 | -0.000814174 | 0.0026103 | 333.1608
18.68 | -498.7 | 0.130515 | 9483.86 | -814.392 | -0.000814392 | 0.0026103 | 333.2469
18.6853 | -498.7 | 0.130515 | 9486.57 | -814.634 | -0.000814634 | 0.0026103 | 333.3421
18.69 | -498.699 | 0.130515 | 9488.94 | -814.852 | -0.000814852 | 0.0026103 | 333.4254
18.6953 | -498.699 | 0.130515 | 9491.57 | -815.094 | -0.000815094 | 0.0026103 | 333.5178
18.7 | -498.699 | 0.130515 | 9493.9 | -815.311 | -0.000815311 | 0.0026103 | 333.5997
18.7052 | -498.699 | 0.130515 | 9496.48 | -815.431 | -0.000815431 | 0.0026103 | 333.6903
18.71 | -498.699 | 0.130515 | 9498.83 | -815.541 | -0.000815541 | 0.0026103 | 333.7729
18.7152 | -498.699 | 0.130515 | 9501.41 | -815.781 | -0.000815781 | 0.0026103 | 333.8636
18.72 | -498.698 | 0.1308 | 9503.66 | -816 | -0.000816 | 0.002616 | 333.9426
18.7252 | -498.698 | 0.131113 | 9506.13 | -816.241 | -0.000816241 | 0.00262226 | 334.0294
18.73 | -498.698 | 0.131114 | 9508.51 | -816.459 | -0.000816459 | 0.00262228 | 334.1131
18.7352 | -498.698 | 0.131115 | 9511.13 | -816.58 | -0.00081658 | 0.0026223 | 334.2051
18.74 | -498.698 | 0.131115 | 9513.33 | -816.689 | -0.000816689 | 0.0026223 | 334.2824
18.7453 | -498.698 | 0.131115 | 9515.76 | -816.931 | -0.000816931 | 0.0026223 | 334.3678
18.75 | -498.697 | 0.131115 | 9518.07 | -817.148 | -0.000817148 | 0.0026223 | 334.449
18.7553 | -498.697 | 0.131115 | 9520.63 | -817.39 | -0.00081739 | 0.0026223 | 334.5389
18.76 | -498.697 | 0.131115 | 9522.92 | -817.608 | -0.000817608 | 0.0026223 | 334.6194
18.7652 | -498.697 | 0.131115 | 9525.44 | -817.847 | -0.000817847 | 0.0026223 | 334.7079
18.77 | -498.697 | 0.131115 | 9527.73 | -818.067 | -0.000818067 | 0.0026223 | 334.7884
18.7752 | -498.697 | 0.131115 | 9530.23 | -818.307 | -0.000818307 | 0.0026223 | 334.8763
18.78 | -498.696 | 0.131115 | 9532.51 | -818.526 | -0.000818526 | 0.0026223 | 334.9564
18.7852 | -498.696 | 0.131115 | 9535.01 | -818.647 | -0.000818647 | 0.0026223 | 335.0442
18.79 | -498.696 | 0.1314 | 9537.27 | -818.756 | -0.000818756 | 0.002628 | 335.1236
18.7952 | -498.696 | 0.131713 | 9539.76 | -818.876 | -0.000818876 | 0.00263426 | 335.2111
18.8 | -498.696 | 0.131429 | 9542.1 | -818.986 | -0.000818986 | 0.00262858 | 335.2933
18.8053 | -498.696 | 0.131115 | 9544.69 | -819.106 | -0.000819106 | 0.0026223 | 335.3844
18.81 | -498.695 | 0.131398 | 9547.04 | -819.215 | -0.000819215 | 0.00262796 | 335.4669
18.8153 | -498.695 | 0.131713 | 9549.63 | -819.457 | -0.000819457 | 0.00263426 | 335.5579
18.82 | -498.695 | 0.131714 | 9551.92 | -819.675 | -0.000819675 | 0.00263428 | 335.6384
18.8253 | -498.695 | 0.131715 | 9554.48 | -819.917 | -0.000819917 | 0.0026343 | 335.7284
18.83 | -498.695 | 0.131715 | 9556.78 | -820.134 | -0.000820134 | 0.0026343 | 335.8092
18.8352 | -498.695 | 0.131715 | 9559.32 | -820.374 | -0.000820374 | 0.0026343 | 335.8984
18.84 | -498.694 | 0.131715 | 9561.71 | -820.593 | -0.000820593 | 0.0026343 | 335.9824
18.8452 | -498.694 | 0.131715 | 9564.32 | -820.834 | -0.000820834 | 0.0026343 | 336.0741
18.85 | -498.694 | 0.131715 | 9566.63 | -821.053 | -0.000821053 | 0.0026343 | 336.1553
18.8552 | -498.694 | 0.131715 | 9569.16 | -821.294 | -0.000821294 | 0.0026343 | 336.2442
18.86 | -498.694 | 0.131715 | 9571.54 | -821.512 | -0.000821512 | 0.0026343 | 336.3278
18.8653 | -498.694 | 0.131715 | 9574.16 | -821.753 | -0.000821753 | 0.0026343 | 336.4199
18.87 | -498.693 | 0.131715 | 9576.49 | -821.971 | -0.000821971 | 0.0026343 | 336.5018
18.8753 | -498.693 | 0.131715 | 9579.07 | -822.213 | -0.000822213 | 0.0026343 | 336.5924
18.88 | -498.693 | 0.131715 | 9581.48 | -822.431 | -0.000822431 | 0.0026343 | 336.6771
18.8853 | -498.693 | 0.131715 | 9584.16 | -822.673 | -0.000822673 | 0.0026343 | 336.7713
18.89 | -498.693 | 0.131715 | 9586.55 | -822.89 | -0.00082289 | 0.0026343 | 336.8552
18.8952 | -498.693 | 0.131715 | 9589.19 | -823.01 | -0.00082301 | 0.0026343 | 336.948
18.9 | -498.692 | 0.132 | 9591.61 | -823.12 | -0.00082312 | 0.00264 | 337.033
18.9052 | -498.692 | 0.132313 | 9594.26 | -823.24 | -0.00082324 | 0.00264626 | 337.1262
18.91 | -498.692 | 0.132314 | 9596.56 | -823.349 | -0.000823349 | 0.00264628 | 337.207
18.9152 | -498.692 | 0.132315 | 9599.1 | -823.59 | -0.00082359 | 0.0026463 | 337.2962
18.92 | -498.692 | 0.132315 | 9601.57 | -823.809 | -0.000823809 | 0.0026463 | 337.383
18.9253 | -498.692 | 0.132315 | 9604.29 | -824.05 | -0.00082405 | 0.0026463 | 337.4786
18.93 | -498.691 | 0.132315 | 9606.6 | -824.268 | -0.000824268 | 0.0026463 | 337.5598
18.9353 | -498.691 | 0.132315 | 9609.16 | -824.51 | -0.00082451 | 0.0026463 | 337.6497
18.94 | -498.691 | 0.132315 | 9611.5 | -824.727 | -0.000824727 | 0.0026463 | 337.7319
18.9453 | -498.691 | 0.132315 | 9614.1 | -824.969 | -0.000824969 | 0.0026463 | 337.8233
18.95 | -498.691 | 0.132315 | 9616.49 | -825.187 | -0.000825187 | 0.0026463 | 337.9073
18.9552 | -498.691 | 0.132315 | 9619.13 | -825.426 | -0.000825426 | 0.0026463 | 338.0001
18.96 | -498.69 | 0.132315 | 9621.45 | -825.646 | -0.000825646 | 0.0026463 | 338.0816
18.9652 | -498.69 | 0.132315 | 9623.98 | -825.766 | -0.000825766 | 0.0026463 | 338.1705
18.97 | -498.69 | 0.132315 | 9626.36 | -825.876 | -0.000825876 | 0.0026463 | 338.2541
18.9752 | -498.69 | 0.132315 | 9628.98 | -825.996 | -0.000825996 | 0.0026463 | 338.3462
18.98 | -498.69 | 0.132315 | 9631.29 | -826.105 | -0.000826105 | 0.0026463 | 338.4273
18.9852 | -498.69 | 0.132315 | 9633.85 | -826.467 | -0.000826467 | 0.0026463 | 338.5173
18.99 | -498.689 | 0.132599 | 9636.19 | -826.794 | -0.000826794 | 0.00265198 | 338.5995
18.9953 | -498.689 | 0.132913 | 9638.79 | -826.915 | -0.000826915 | 0.00265826 | 338.6909
19 | -498.689 | 0.132914 | 9641.11 | -827.024 | -0.000827024 | 0.00265828 | 338.7724
19.0053 | -498.689 | 0.132915 | 9643.69 | -827.266 | -0.000827266 | 0.0026583 | 338.8631
19.01 | -498.689 | 0.132915 | 9646.04 | -827.483 | -0.000827483 | 0.0026583 | 338.9456
19.0152 | -498.689 | 0.132915 | 9648.63 | -827.603 | -0.000827603 | 0.0026583 | 339.0366
19.02 | -498.688 | 0.132915 | 9650.93 | -827.713 | -0.000827713 | 0.0026583 | 339.1175
19.0252 | -498.688 | 0.132915 | 9653.44 | -828.073 | -0.000828073 | 0.0026583 | 339.2056
19.03 | -498.688 | 0.132915 | 9655.86 | -828.402 | -0.000828402 | 0.0026583 | 339.2907
19.0352 | -498.688 | 0.132915 | 9658.51 | -828.522 | -0.000828522 | 0.0026583 | 339.3838
19.04 | -498.688 | 0.132915 | 9660.84 | -828.632 | -0.000828632 | 0.0026583 | 339.4657
19.0452 | -498.688 | 0.132915 | 9663.41 | -828.752 | -0.000828752 | 0.0026583 | 339.556
19.05 | -498.687 | 0.132915 | 9665.73 | -828.861 | -0.000828861 | 0.0026583 | 339.6375
19.0553 | -498.687 | 0.132915 | 9668.29 | -829.103 | -0.000829103 | 0.0026583 | 339.7275
19.06 | -498.687 | 0.132915 | 9670.64 | -829.321 | -0.000829321 | 0.0026583 | 339.81
19.0653 | -498.687 | 0.132915 | 9673.26 | -829.683 | -0.000829683 | 0.0026583 | 339.9021
19.07 | -498.687 | 0.132915 | 9675.59 | -830.01 | -0.00083001 | 0.0026583 | 339.984
19.0753 | -498.687 | 0.132915 | 9678.19 | -830.131 | -0.000830131 | 0.0026583 | 340.0753
19.08 | -498.686 | 0.133199 | 9680.63 | -830.239 | -0.000830239 | 0.00266398 | 340.1611
19.0852 | -498.686 | 0.133513 | 9683.32 | -830.479 | -0.000830479 | 0.00267026 | 340.2556
19.09 | -498.686 | 0.133514 | 9685.81 | -830.699 | -0.000830699 | 0.00267028 | 340.3431
19.0952 | -498.686 | 0.133515 | 9688.54 | -830.939 | -0.000830939 | 0.0026703 | 340.439
19.1 | -498.686 | 0.133515 | 9690.95 | -831.158 | -0.000831158 | 0.0026703 | 340.5237
19.1052 | -498.686 | 0.133515 | 9693.6 | -831.278 | -0.000831278 | 0.0026703 | 340.6168
19.11 | -498.685 | 0.133515 | 9696.04 | -831.388 | -0.000831388 | 0.0026703 | 340.7025
19.1153 | -498.685 | 0.133515 | 9698.73 | -831.75 | -0.00083175 | 0.0026703 | 340.7971
19.12 | -498.685 | 0.133515 | 9701.13 | -832.077 | -0.000832077 | 0.0026703 | 340.8814
19.1253 | -498.685 | 0.133515 | 9703.79 | -832.197 | -0.000832197 | 0.0026703 | 340.9749
19.13 | -498.685 | 0.133515 | 9706.18 | -832.306 | -0.000832306 | 0.0026703 | 341.0588
19.1353 | -498.685 | 0.133515 | 9708.85 | -832.548 | -0.000832548 | 0.0026703 | 341.1527
19.14 | -498.684 | 0.133515 | 9711.23 | -832.766 | -0.000832766 | 0.0026703 | 341.2363
19.1452 | -498.684 | 0.133515 | 9713.85 | -832.885 | -0.000832885 | 0.0026703 | 341.3284
19.15 | -498.684 | 0.133515 | 9716.19 | -832.995 | -0.000832995 | 0.0026703 | 341.4106
19.1552 | -498.684 | 0.133515 | 9718.76 | -833.236 | -0.000833236 | 0.0026703 | 341.5009
19.16 | -498.684 | 0.133515 | 9721.17 | -833.455 | -0.000833455 | 0.0026703 | 341.5856
19.1652 | -498.684 | 0.133515 | 9723.82 | -833.695 | -0.000833695 | 0.0026703 | 341.6787
19.17 | -498.683 | 0.133515 | 9726.18 | -833.914 | -0.000833914 | 0.0026703 | 341.7616
19.1753 | -498.683 | 0.133515 | 9728.79 | -834.034 | -0.000834034 | 0.0026703 | 341.8533
19.18 | -498.683 | 0.133799 | 9731.03 | -834.144 | -0.000834144 | 0.00267598 | 341.932
19.1853 | -498.683 | 0.134113 | 9733.51 | -834.506 | -0.000834506 | 0.00268226 | 342.0192
19.19 | -498.683 | 0.134114 | 9735.77 | -834.833 | -0.000834833 | 0.00268228 | 342.0986
19.1953 | -498.683 | 0.134115 | 9738.29 | -835.075 | -0.000835075 | 0.0026823 | 342.1871
19.2 | -498.682 | 0.134115 | 9740.59 | -835.292 | -0.000835292 | 0.0026823 | 342.268
19.2052 | -498.682 | 0.134115 | 9743.13 | -835.532 | -0.000835532 | 0.0026823 | 342.3572
19.21 | -498.682 | 0.134115 | 9745.49 | -835.751 | -0.000835751 | 0.0026823 | 342.4401
19.2152 | -498.682 | 0.134115 | 9748.07 | -835.991 | -0.000835991 | 0.0026823 | 342.5308
19.22 | -498.682 | 0.134115 | 9750.42 | -836.211 | -0.000836211 | 0.0026823 | 342.6134
19.2252 | -498.682 | 0.134115 | 9753.01 | -836.331 | -0.000836331 | 0.0026823 | 342.7044
19.23 | -498.681 | 0.134115 | 9755.3 | -836.44 | -0.00083644 | 0.0026823 | 342.7848
19.2352 | -498.681 | 0.134115 | 9757.82 | -836.561 | -0.000836561 | 0.0026823 | 342.8734
19.24 | -498.681 | 0.134115 | 9760.13 | -836.67 | -0.00083667 | 0.0026823 | 342.9546
19.2453 | -498.681 | 0.134115 | 9762.69 | -836.911 | -0.000836911 | 0.0026823 | 343.0445
19.25 | -498.681 | 0.134115 | 9765.09 | -837.129 | -0.000837129 | 0.0026823 | 343.1288
19.2553 | -498.681 | 0.134115 | 9767.76 | -837.25 | -0.00083725 | 0.0026823 | 343.2227
19.26 | -498.68 | 0.134115 | 9770.05 | -837.359 | -0.000837359 | 0.0026823 | 343.3031
19.2652 | -498.68 | 0.134115 | 9772.57 | -837.598 | -0.000837598 | 0.0026823 | 343.3917
19.27 | -498.68 | 0.134401 | 9774.88 | -837.818 | -0.000837818 | 0.00268802 | 343.4728
19.2752 | -498.68 | 0.134713 | 9777.41 | -838.058 | -0.000838058 | 0.00269426 | 343.5617
19.28 | -498.68 | 0.134714 | 9779.78 | -838.278 | -0.000838278 | 0.00269428 | 343.645
19.2852 | -498.68 | 0.134715 | 9782.38 | -838.518 | -0.000838518 | 0.0026943 | 343.7364
19.29 | -498.679 | 0.134715 | 9784.72 | -838.737 | -0.000838737 | 0.0026943 | 343.8186
19.2952 | -498.679 | 0.134715 | 9787.29 | -838.978 | -0.000838978 | 0.0026943 | 343.9089
19.3 | -498.679 | 0.134715 | 9789.65 | -839.196 | -0.000839196 | 0.0026943 | 343.9918
19.3053 | -498.679 | 0.134715 | 9792.26 | -839.438 | -0.000839438 | 0.0026943 | 344.0836
19.31 | -498.679 | 0.134715 | 9794.51 | -839.656 | -0.000839656 | 0.0026943 | 344.1626
19.3153 | -498.679 | 0.134715 | 9797.01 | -839.897 | -0.000839897 | 0.0026943 | 344.2505
19.32 | -498.678 | 0.134715 | 9799.31 | -840.115 | -0.000840115 | 0.0026943 | 344.3313
19.3253 | -498.678 | 0.134715 | 9801.88 | -840.236 | -0.000840236 | 0.0026943 | 344.4216
19.33 | -498.678 | 0.134715 | 9804.26 | -840.345 | -0.000840345 | 0.0026943 | 344.5052
19.3352 | -498.678 | 0.134715 | 9806.88 | -840.584 | -0.000840584 | 0.0026943 | 344.5973
19.34 | -498.678 | 0.134715 | 9809.22 | -840.804 | -0.000840804 | 0.0026943 | 344.6795
19.3452 | -498.678 | 0.134715 | 9811.79 | -840.924 | -0.000840924 | 0.0026943 | 344.7698
19.35 | -498.677 | 0.134715 | 9814.06 | -841.034 | -0.000841034 | 0.0026943 | 344.8496
19.3552 | -498.677 | 0.134715 | 9816.57 | -841.274 | -0.000841274 | 0.0026943 | 344.9378
19.36 | -498.677 | 0.134999 | 9818.86 | -841.493 | -0.000841493 | 0.00269998 | 345.0182
19.3653 | -498.677 | 0.135313 | 9821.38 | -841.613 | -0.000841613 | 0.00270626 | 345.1068
19.37 | -498.677 | 0.135314 | 9823.68 | -841.723 | -0.000841723 | 0.00270628 | 345.1876
19.3753 | -498.677 | 0.135315 | 9826.23 | -841.964 | -0.000841964 | 0.0027063 | 345.2772
19.38 | -498.676 | 0.135315 | 9828.43 | -842.182 | -0.000842182 | 0.0027063 | 345.3545
19.3853 | -498.676 | 0.135315 | 9830.88 | -842.424 | -0.000842424 | 0.0027063 | 345.4406
19.39 | -498.676 | 0.135315 | 9833.14 | -842.641 | -0.000842641 | 0.0027063 | 345.52
19.3952 | -498.676 | 0.135315 | 9835.63 | -842.881 | -0.000842881 | 0.0027063 | 345.6075
19.4 | -498.676 | 0.135315 | 9837.96 | -843.101 | -0.000843101 | 0.0027063 | 345.6894
19.4052 | -498.676 | 0.135315 | 9840.51 | -843.341 | -0.000843341 | 0.0027063 | 345.779
19.41 | -498.675 | 0.1356 | 9842.9 | -843.56 | -0.00084356 | 0.002712 | 345.863
19.4152 | -498.675 | 0.135913 | 9845.54 | -843.801 | -0.000843801 | 0.00271826 | 345.9557
19.42 | -498.675 | 0.135629 | 9847.92 | -844.019 | -0.000844019 | 0.00271258 | 346.0393
19.4253 | -498.675 | 0.135315 | 9850.54 | -844.26 | -0.00084426 | 0.0027063 | 346.1314
19.43 | -498.675 | 0.135599 | 9852.85 | -844.479 | -0.000844479 | 0.00271198 | 346.2126
19.4353 | -498.675 | 0.135913 | 9855.41 | -844.72 | -0.00084472 | 0.00271826 | 346.3025
19.44 | -498.674 | 0.13563 | 9857.8 | -844.938 | -0.000844938 | 0.0027126 | 346.3865
19.4453 | -498.674 | 0.135315 | 9860.44 | -845.059 | -0.000845059 | 0.0027063 | 346.4793
19.45 | -498.674 | 0.135599 | 9862.81 | -845.167 | -0.000845167 | 0.00271198 | 346.5626
19.4552 | -498.674 | 0.135913 | 9865.41 | -845.407 | -0.000845407 | 0.00271826 | 346.6539
19.46 | -498.674 | 0.135914 | 9867.82 | -845.627 | -0.000845627 | 0.00271828 | 346.7386
19.4652 | -498.674 | 0.135915 | 9870.44 | -845.747 | -0.000845747 | 0.0027183 | 346.8307
19.47 | -498.673 | 0.135915 | 9872.84 | -845.857 | -0.000845857 | 0.0027183 | 346.915
19.4752 | -498.673 | 0.135915 | 9875.48 | -846.097 | -0.000846097 | 0.0027183 | 347.0078
19.48 | -498.673 | 0.135915 | 9877.93 | -846.316 | -0.000846316 | 0.0027183 | 347.0939
19.4852 | -498.673 | 0.135915 | 9880.63 | -846.557 | -0.000846557 | 0.0027183 | 347.1887
19.49 | -498.673 | 0.135915 | 9883.04 | -846.775 | -0.000846775 | 0.0027183 | 347.2734
19.4953 | -498.673 | 0.135915 | 9885.69 | -846.896 | -0.000846896 | 0.0027183 | 347.3665
19.5 | -498.672 | 0.135915 | 9888 | -847.005 | -0.000847005 | 0.0027183 | 347.4477
19.5053 | -498.672 | 0.135915 | 9890.57 | -847.247 | -0.000847247 | 0.0027183 | 347.538
19.51 | -498.672 | 0.135915 | 9892.87 | -847.464 | -0.000847464 | 0.0027183 | 347.6188
19.5152 | -498.672 | 0.135915 | 9895.41 | -847.704 | -0.000847704 | 0.0027183 | 347.7081
19.52 | -498.672 | 0.135915 | 9897.74 | -847.923 | -0.000847923 | 0.0027183 | 347.7899
19.5252 | -498.672 | 0.135915 | 9900.29 | -848.164 | -0.000848164 | 0.0027183 | 347.8795
19.53 | -498.671 | 0.135915 | 9902.66 | -848.383 | -0.000848383 | 0.0027183 | 347.9628
19.5352 | -498.671 | 0.135915 | 9905.26 | -848.623 | -0.000848623 | 0.0027183 | 348.0542
19.54 | -498.671 | 0.1362 | 9907.62 | -848.842 | -0.000848842 | 0.002724 | 348.1371
19.5452 | -498.671 | 0.136513 | 9910.23 | -848.963 | -0.000848963 | 0.00273026 | 348.2288
19.55 | -498.671 | 0.136514 | 9912.59 | -849.072 | -0.000849072 | 0.00273028 | 348.3117
19.5553 | -498.671 | 0.136515 | 9915.19 | -849.313 | -0.000849313 | 0.0027303 | 348.4031
19.56 | -498.67 | 0.136515 | 9917.54 | -849.531 | -0.000849531 | 0.0027303 | 348.4857
19.5653 | -498.67 | 0.136515 | 9920.13 | -849.531 | -0.000849531 | 0.0027303 | 348.5767
19.57 | -498.67 | 0.136515 | 9922.45 | -849.531 | -0.000849531 | 0.0027303 | 348.6582
19.5753 | -498.67 | 0.136515 | 9925.04 | -849.895 | -0.000849895 | 0.0027303 | 348.7492
19.58 | -498.67 | 0.136515 | 9927.32 | -850.22 | -0.00085022 | 0.0027303 | 348.8293
19.5852 | -498.67 | 0.136515 | 9929.85 | -850.34 | -0.00085034 | 0.0027303 | 348.9182
19.59 | -498.669 | 0.136515 | 9932.12 | -850.45 | -0.00085045 | 0.0027303 | 348.998
19.5952 | -498.669 | 0.136515 | 9934.6 | -850.69 | -0.00085069 | 0.0027303 | 349.0851
19.6 | -498.669 | 0.136515 | 9936.91 | -850.909 | -0.000850909 | 0.0027303 | 349.1663
19.6052 | -498.669 | 0.136515 | 9939.44 | -851.15 | -0.00085115 | 0.0027303 | 349.2552
19.61 | -498.669 | 0.136515 | 9941.7 | -851.368 | -0.000851368 | 0.0027303 | 349.3346
19.6153 | -498.669 | 0.136515 | 9944.19 | -851.61 | -0.00085161 | 0.0027303 | 349.4221
19.62 | -498.668 | 0.136799 | 9946.52 | -851.828 | -0.000851828 | 0.00273598 | 349.504
19.6253 | -498.668 | 0.137113 | 9949.1 | -852.07 | -0.00085207 | 0.00274226 | 349.5946
19.63 | -498.668 | 0.13683 | 9951.38 | -852.287 | -0.000852287 | 0.0027366 | 349.6748
19.6353 | -498.668 | 0.136515 | 9953.91 | -852.408 | -0.000852408 | 0.0027303 | 349.7637
19.64 | -498.668 | 0.136799 | 9956.2 | -852.517 | -0.000852517 | 0.00273598 | 349.8441
19.6452 | -498.668 | 0.137113 | 9958.73 | -852.757 | -0.000852757 | 0.00274226 | 349.933
19.65 | -498.667 | 0.137114 | 9961.1 | -852.976 | -0.000852976 | 0.00274228 | 350.0163
19.6552 | -498.667 | 0.137115 | 9963.69 | -853.216 | -0.000853216 | 0.0027423 | 350.1073
19.66 | -498.667 | 0.137115 | 9966 | -853.435 | -0.000853435 | 0.0027423 | 350.1885
19.6652 | -498.667 | 0.137115 | 9968.54 | -853.556 | -0.000853556 | 0.0027423 | 350.2777
19.67 | -498.667 | 0.137115 | 9970.83 | -853.665 | -0.000853665 | 0.0027423 | 350.3582
19.6753 | -498.667 | 0.137115 | 9973.35 | -853.906 | -0.000853906 | 0.0027423 | 350.4467
19.68 | -498.666 | 0.137115 | 9975.69 | -854.124 | -0.000854124 | 0.0027423 | 350.529
19.6853 | -498.666 | 0.137115 | 9978.29 | -854.366 | -0.000854366 | 0.0027423 | 350.6203
19.69 | -498.666 | 0.137115 | 9980.66 | -854.584 | -0.000854584 | 0.0027423 | 350.7036
19.6953 | -498.666 | 0.137115 | 9983.29 | -854.705 | -0.000854705 | 0.0027423 | 350.796
19.7 | -498.666 | 0.137115 | 9985.55 | -854.813 | -0.000854813 | 0.0027423 | 350.8754
19.7052 | -498.666 | 0.137115 | 9988.04 | -854.933 | -0.000854933 | 0.0027423 | 350.9629
19.71 | -498.665 | 0.137115 | 9990.46 | -855.043 | -0.000855043 | 0.0027423 | 351.048
19.7152 | -498.665 | 0.137115 | 9993.1 | -855.403 | -0.000855403 | 0.0027423 | 351.1407
19.72 | -498.665 | 0.137115 | 9995.44 | -855.732 | -0.000855732 | 0.0027423 | 351.223
19.7252 | -498.665 | 0.137115 | 9998.01 | -855.973 | -0.000855973 | 0.0027423 | 351.3133
19.73 | -498.665 | 0.137399 | 10000.3 | -856.191 | -0.000856191 | 0.00274798 | 351.3937
19.7352 | -498.665 | 0.137713 | 10002.9 | -856.432 | -0.000856432 | 0.00275426 | 351.4851
19.74 | -498.664 | 0.137714 | 10005.2 | -856.651 | -0.000856651 | 0.00275428 | 351.5659
19.7453 | -498.664 | 0.137715 | 10007.8 | -856.771 | -0.000856771 | 0.0027543 | 351.6573
19.75 | -498.664 | 0.137715 | 10010 | -856.88 | -0.00085688 | 0.0027543 | 351.7346
19.7553 | -498.664 | 0.137715 | 10012.5 | -857.122 | -0.000857122 | 0.0027543 | 351.8224
19.76 | -498.664 | 0.137715 | 10014.8 | -857.34 | -0.00085734 | 0.0027543 | 351.9032
19.7652 | -498.664 | 0.137715 | 10017.3 | -857.579 | -0.000857579 | 0.0027543 | 351.9911
19.77 | -498.663 | 0.137715 | 10019.7 | -857.799 | -0.000857799 | 0.0027543 | 352.0754
19.7752 | -498.663 | 0.137715 | 10022.3 | -858.039 | -0.000858039 | 0.0027543 | 352.1668
19.78 | -498.663 | 0.137715 | 10024.6 | -858.258 | -0.000858258 | 0.0027543 | 352.2476
19.7852 | -498.663 | 0.137715 | 10027.2 | -858.379 | -0.000858379 | 0.0027543 | 352.3389
19.79 | -498.663 | 0.137715 | 10029.5 | -858.488 | -0.000858488 | 0.0027543 | 352.4198
19.7952 | -498.663 | 0.137715 | 10032 | -858.729 | -0.000858729 | 0.0027543 | 352.5076
19.8 | -498.662 | 0.137715 | 10034.4 | -858.947 | -0.000858947 | 0.0027543 | 352.5919
19.8053 | -498.662 | 0.137715 | 10037 | -859.068 | -0.000859068 | 0.0027543 | 352.6833
19.81 | -498.662 | 0.137715 | 10039.3 | -859.177 | -0.000859177 | 0.0027543 | 352.7641
19.8153 | -498.662 | 0.137715 | 10041.9 | -859.54 | -0.00085954 | 0.0027543 | 352.8555
19.82 | -498.662 | 0.137998 | 10044.2 | -859.866 | -0.000859866 | 0.00275996 | 352.9363
19.8253 | -498.662 | 0.138313 | 10046.8 | -859.987 | -0.000859987 | 0.00276626 | 353.0277
19.83 | -498.661 | 0.138314 | 10049.1 | -860.096 | -0.000860096 | 0.00276628 | 353.1085
19.8352 | -498.661 | 0.138315 | 10051.6 | -860.336 | -0.000860336 | 0.0027663 | 353.1963
19.84 | -498.661 | 0.138315 | 10053.9 | -860.555 | -0.000860555 | 0.0027663 | 353.2771
19.8452 | -498.661 | 0.138315 | 10056.4 | -860.675 | -0.000860675 | 0.0027663 | 353.365
19.85 | -498.661 | 0.138315 | 10058.8 | -860.785 | -0.000860785 | 0.0027663 | 353.4493
19.8552 | -498.661 | 0.138315 | 10061.5 | -861.146 | -0.000861146 | 0.0027663 | 353.5442
19.86 | -498.66 | 0.138315 | 10063.9 | -861.474 | -0.000861474 | 0.0027663 | 353.6285
19.8653 | -498.66 | 0.138315 | 10066.6 | -861.594 | -0.000861594 | 0.0027663 | 353.7234
19.87 | -498.66 | 0.138315 | 10069 | -861.703 | -0.000861703 | 0.0027663 | 353.8077
19.8753 | -498.66 | 0.138315 | 10071.6 | -861.945 | -0.000861945 | 0.0027663 | 353.8991
19.88 | -498.66 | 0.138315 | 10074 | -862.163 | -0.000862163 | 0.0027663 | 353.9834
19.8853 | -498.66 | 0.138315 | 10076.6 | -862.405 | -0.000862405 | 0.0027663 | 354.0748
19.89 | -498.659 | 0.138599 | 10079 | -862.622 | -0.000862622 | 0.00277198 | 354.1591
19.8952 | -498.659 | 0.138913 | 10081.7 | -862.742 | -0.000862742 | 0.00277826 | 354.254
19.9 | -498.659 | 0.138628 | 10084.1 | -862.852 | -0.000862852 | 0.00277256 | 354.3383
19.9052 | -498.659 | 0.138315 | 10086.7 | -862.972 | -0.000862972 | 0.0027663 | 354.4297
19.91 | -498.659 | 0.1386 | 10089.1 | -863.081 | -0.000863081 | 0.002772 | 354.514
19.9152 | -498.659 | 0.138913 | 10091.8 | -863.322 | -0.000863322 | 0.00277826 | 354.6089
19.92 | -498.658 | 0.138914 | 10094.2 | -863.541 | -0.000863541 | 0.00277828 | 354.6932
19.9253 | -498.658 | 0.138915 | 10096.8 | -863.902 | -0.000863902 | 0.0027783 | 354.7846
19.93 | -498.658 | 0.138915 | 10099.1 | -864.23 | -0.00086423 | 0.0027783 | 354.8654
19.9353 | -498.658 | 0.138915 | 10101.8 | -864.351 | -0.000864351 | 0.0027783 | 354.9603
19.94 | -498.658 | 0.138915 | 10104.1 | -864.459 | -0.000864459 | 0.0027783 | 355.0411
19.9453 | -498.658 | 0.138915 | 10106.7 | -864.701 | -0.000864701 | 0.0027783 | 355.1324
19.95 | -498.657 | 0.138915 | 10109 | -864.919 | -0.000864919 | 0.0027783 | 355.2133
19.9552 | -498.657 | 0.138915 | 10111.5 | -865.039 | -0.000865039 | 0.0027783 | 355.3011
19.96 | -498.657 | 0.139201 | 10113.8 | -865.148 | -0.000865148 | 0.00278402 | 355.3819
19.9652 | -498.657 | 0.139513 | 10116.3 | -865.388 | -0.000865388 | 0.00279026 | 355.4698
19.97 | -498.657 | 0.139228 | 10118.6 | -865.608 | -0.000865608 | 0.00278456 | 355.5506
19.9752 | -498.657 | 0.138915 | 10121.2 | -865.728 | -0.000865728 | 0.0027783 | 355.6419
19.98 | -498.656 | 0.139199 | 10123.5 | -865.837 | -0.000865837 | 0.00278398 | 355.7228
19.9852 | -498.656 | 0.139513 | 10126 | -866.078 | -0.000866078 | 0.00279026 | 355.8106
19.99 | -498.656 | 0.139229 | 10128.3 | -866.297 | -0.000866297 | 0.00278458 | 355.8914
19.9953 | -498.656 | 0.138915 | 10130.8 | -866.538 | -0.000866538 | 0.0027783 | 355.9793
20 | -498.656 | 0.139198 | 10133 | -866.756 | -0.000866756 | 0.00278396 | 356.0566
20.0053 | -498.656 | 0.139513 | 10135.5 | -866.998 | -0.000866998 | 0.00279026 | 356.1444
20.01 | -498.655 | 0.139514 | 10137.8 | -867.215 | -0.000867215 | 0.00279028 | 356.2252
20.0152 | -498.655 | 0.139515 | 10140.4 | -867.335 | -0.000867335 | 0.0027903 | 356.3166
20.02 | -498.655 | 0.139515 | 10142.7 | -867.445 | -0.000867445 | 0.0027903 | 356.3974
20.0252 | -498.655 | 0.139515 | 10145.3 | -867.685 | -0.000867685 | 0.0027903 | 356.4888
20.03 | -498.655 | 0.139515 | 10147.6 | -867.904 | -0.000867904 | 0.0027903 | 356.5696
20.0352 | -498.655 | 0.139515 | 10150.1 | -868.145 | -0.000868145 | 0.0027903 | 356.6574
20.04 | -498.654 | 0.139515 | 10152.4 | -868.364 | -0.000868364 | 0.0027903 | 356.7383
20.0452 | -498.654 | 0.139515 | 10155 | -868.484 | -0.000868484 | 0.0027903 | 356.8296
20.05 | -498.654 | 0.139515 | 10157.4 | -868.593 | -0.000868593 | 0.0027903 | 356.914
20.0553 | -498.654 | 0.139515 | 10160 | -868.835 | -0.000868835 | 0.0027903 | 357.0053
20.06 | -498.654 | 0.139515 | 10162.3 | -869.053 | -0.000869053 | 0.0027903 | 357.0861
20.0653 | -498.654 | 0.139515 | 10164.9 | -869.294 | -0.000869294 | 0.0027903 | 357.1775
20.07 | -498.653 | 0.139515 | 10167.2 | -869.512 | -0.000869512 | 0.0027903 | 357.2583
20.0753 | -498.653 | 0.139515 | 10169.7 | -869.754 | -0.000869754 | 0.0027903 | 357.3462
20.08 | -498.653 | 0.139799 | 10172 | -869.971 | -0.000869971 | 0.00279598 | 357.427
20.0852 | -498.653 | 0.140113 | 10174.5 | -870.091 | -0.000870091 | 0.00280226 | 357.5148
20.09 | -498.653 | 0.139828 | 10176.9 | -870.201 | -0.000870201 | 0.00279656 | 357.5992
20.0952 | -498.653 | 0.139515 | 10179.4 | -870.441 | -0.000870441 | 0.0027903 | 357.687
20.1 | -498.652 | 0.1398 | 10181.8 | -870.66 | -0.00087066 | 0.002796 | 357.7713
20.1052 | -498.652 | 0.140113 | 10184.4 | -870.901 | -0.000870901 | 0.00280226 | 357.8627
20.11 | -498.652 | 0.140114 | 10186.7 | -871.12 | -0.00087112 | 0.00280228 | 357.9435
20.1153 | -498.652 | 0.140115 | 10189.3 | -871.361 | -0.000871361 | 0.0028023 | 358.0349
20.12 | -498.652 | 0.140115 | 10191.6 | -871.579 | -0.000871579 | 0.0028023 | 358.1157
20.1253 | -498.652 | 0.140115 | 10194.2 | -871.7 | -0.0008717 | 0.0028023 | 358.207
20.13 | -498.651 | 0.140115 | 10196.6 | -871.809 | -0.000871809 | 0.0028023 | 358.2914
20.1353 | -498.651 | 0.140115 | 10199.3 | -871.93 | -0.00087193 | 0.0028023 | 358.3863
20.14 | -498.651 | 0.140115 | 10201.6 | -872.038 | -0.000872038 | 0.0028023 | 358.4671
20.1452 | -498.651 | 0.140115 | 10204.1 | -872.278 | -0.000872278 | 0.0028023 | 358.5549
20.15 | -498.651 | 0.140115 | 10206.4 | -872.498 | -0.000872498 | 0.0028023 | 358.6357
20.1552 | -498.651 | 0.140115 | 10208.9 | -872.738 | -0.000872738 | 0.0028023 | 358.7236
20.16 | -498.65 | 0.140115 | 10211.3 | -872.957 | -0.000872957 | 0.0028023 | 358.8079
20.1652 | -498.65 | 0.140115 | 10213.9 | -873.198 | -0.000873198 | 0.0028023 | 358.8993
20.17 | -498.65 | 0.140399 | 10216.3 | -873.416 | -0.000873416 | 0.00280798 | 358.9836
20.1753 | -498.65 | 0.140713 | 10218.9 | -873.657 | -0.000873657 | 0.00281426 | 359.075
20.18 | -498.65 | 0.140714 | 10221.3 | -873.876 | -0.000873876 | 0.00281428 | 359.1593
20.1853 | -498.65 | 0.140715 | 10223.9 | -874.117 | -0.000874117 | 0.0028143 | 359.2507
20.19 | -498.649 | 0.140715 | 10226.2 | -874.335 | -0.000874335 | 0.0028143 | 359.3315
20.1953 | -498.649 | 0.140715 | 10228.9 | -874.456 | -0.000874456 | 0.0028143 | 359.4263
20.2 | -498.649 | 0.140715 | 10231.2 | -874.565 | -0.000874565 | 0.0028143 | 359.5072
20.2052 | -498.649 | 0.140715 | 10233.8 | -874.804 | -0.000874804 | 0.0028143 | 359.5985
20.21 | -498.649 | 0.140715 | 10236.1 | -875.024 | -0.000875024 | 0.0028143 | 359.6793
20.2152 | -498.649 | 0.140715 | 10238.6 | -875.264 | -0.000875264 | 0.0028143 | 359.7672
20.22 | -498.648 | 0.140715 | 10240.9 | -875.483 | -0.000875483 | 0.0028143 | 359.848
20.2252 | -498.648 | 0.140715 | 10243.4 | -875.724 | -0.000875724 | 0.0028143 | 359.9359
20.23 | -498.648 | 0.140715 | 10245.7 | -875.943 | -0.000875943 | 0.0028143 | 360.0167
20.2352 | -498.648 | 0.140715 | 10248.2 | -876.063 | -0.000876063 | 0.0028143 | 360.1045
20.24 | -498.648 | 0.140715 | 10250.5 | -876.172 | -0.000876172 | 0.0028143 | 360.1853
20.2453 | -498.648 | 0.140715 | 10253.1 | -876.414 | -0.000876414 | 0.0028143 | 360.2767
20.25 | -498.647 | 0.140715 | 10255.4 | -876.632 | -0.000876632 | 0.0028143 | 360.3575
20.2553 | -498.647 | 0.140715 | 10257.9 | -876.874 | -0.000876874 | 0.0028143 | 360.4454
20.26 | -498.647 | 0.140999 | 10260.2 | -877.091 | -0.000877091 | 0.00281998 | 360.5262
20.2652 | -498.647 | 0.141313 | 10262.6 | -877.331 | -0.000877331 | 0.00282626 | 360.6105
20.27 | -498.647 | 0.141027 | 10264.9 | -877.55 | -0.00087755 | 0.00282054 | 360.6913
20.2752 | -498.647 | 0.140715 | 10267.4 | -877.79 | -0.00087779 | 0.0028143 | 360.7792
20.28 | -498.646 | 0.141 | 10269.6 | -878.01 | -0.00087801 | 0.00282 | 360.8565
20.2852 | -498.646 | 0.141313 | 10272.1 | -878.25 | -0.00087825 | 0.00282626 | 360.9443
20.29 | -498.646 | 0.141314 | 10274.3 | -878.469 | -0.000878469 | 0.00282628 | 361.0216
20.2952 | -498.646 | 0.141315 | 10276.7 | -878.71 | -0.00087871 | 0.0028263 | 361.106
20.3 | -498.646 | 0.141315 | 10279 | -878.928 | -0.000878928 | 0.0028263 | 361.1868
20.3053 | -498.646 | 0.141315 | 10281.6 | -878.928 | -0.000878928 | 0.0028263 | 361.2781
20.31 | -498.645 | 0.141315 | 10283.9 | -878.928 | -0.000878928 | 0.0028263 | 361.359
20.3153 | -498.645 | 0.141315 | 10286.5 | -879.17 | -0.00087917 | 0.0028263 | 361.4503
20.32 | -498.645 | 0.141315 | 10288.8 | -879.388 | -0.000879388 | 0.0028263 | 361.5311
20.3253 | -498.645 | 0.141315 | 10291.4 | -879.63 | -0.00087963 | 0.0028263 | 361.6225
20.33 | -498.645 | 0.141315 | 10293.7 | -879.847 | -0.000879847 | 0.0028263 | 361.7033
20.3352 | -498.645 | 0.141315 | 10296.3 | -880.087 | -0.000880087 | 0.0028263 | 361.7947
20.34 | -498.644 | 0.141315 | 10298.6 | -880.306 | -0.000880306 | 0.0028263 | 361.8755
20.3452 | -498.644 | 0.141315 | 10301.2 | -880.426 | -0.000880426 | 0.0028263 | 361.9668
20.35 | -498.644 | 0.141315 | 10303.5 | -880.536 | -0.000880536 | 0.0028263 | 362.0477
20.3552 | -498.644 | 0.141315 | 10306.1 | -880.656 | -0.000880656 | 0.0028263 | 362.139
20.36 | -498.644 | 0.141599 | 10308.4 | -880.766 | -0.000880766 | 0.00283198 | 362.2198
20.3653 | -498.644 | 0.141913 | 10311 | -881.007 | -0.000881007 | 0.00283826 | 362.3112
20.37 | -498.643 | 0.141914 | 10313.2 | -881.225 | -0.000881225 | 0.00283828 | 362.3885
20.3753 | -498.643 | 0.141915 | 10315.7 | -881.346 | -0.000881346 | 0.0028383 | 362.4764
20.38 | -498.643 | 0.141915 | 10318.1 | -881.455 | -0.000881455 | 0.0028383 | 362.5607
20.3853 | -498.643 | 0.141915 | 10320.7 | -881.818 | -0.000881818 | 0.0028383 | 362.652
20.39 | -498.643 | 0.141915 | 10323.1 | -882.144 | -0.000882144 | 0.0028383 | 362.7364
20.3952 | -498.643 | 0.141915 | 10325.7 | -882.383 | -0.000882383 | 0.0028383 | 362.8277
20.4 | -498.642 | 0.141915 | 10327.9 | -882.603 | -0.000882603 | 0.0028383 | 362.905
20.4052 | -498.642 | 0.141915 | 10330.4 | -882.843 | -0.000882843 | 0.0028383 | 362.9929
20.41 | -498.642 | 0.141915 | 10332.6 | -883.062 | -0.000883062 | 0.0028383 | 363.0702
20.4152 | -498.642 | 0.141915 | 10335.1 | -883.183 | -0.000883183 | 0.0028383 | 363.158
20.42 | -498.642 | 0.141915 | 10337.3 | -883.292 | -0.000883292 | 0.0028383 | 363.2353
20.4253 | -498.642 | 0.141915 | 10339.8 | -883.412 | -0.000883412 | 0.0028383 | 363.3232
20.43 | -498.641 | 0.141915 | 10342 | -883.522 | -0.000883522 | 0.0028383 | 363.4005
20.4353 | -498.641 | 0.141915 | 10344.5 | -883.763 | -0.000883763 | 0.0028383 | 363.4883
20.44 | -498.641 | 0.142198 | 10346.8 | -883.981 | -0.000883981 | 0.00284396 | 363.5692
20.4453 | -498.641 | 0.142513 | 10349.3 | -884.223 | -0.000884223 | 0.00285026 | 363.657
20.45 | -498.641 | 0.142514 | 10351.5 | -884.44 | -0.00088444 | 0.00285028 | 363.7343
20.4552 | -498.641 | 0.142515 | 10354 | -884.56 | -0.00088456 | 0.0028503 | 363.8221
20.46 | -498.64 | 0.142515 | 10356.3 | -884.67 | -0.00088467 | 0.0028503 | 363.903
20.4652 | -498.64 | 0.142515 | 10358.9 | -884.79 | -0.00088479 | 0.0028503 | 363.9943
20.47 | -498.64 | 0.142515 | 10361.2 | -884.9 | -0.0008849 | 0.0028503 | 364.0751
20.4752 | -498.64 | 0.142515 | 10363.7 | -885.14 | -0.00088514 | 0.0028503 | 364.163
20.48 | -498.64 | 0.142515 | 10366 | -885.359 | -0.000885359 | 0.0028503 | 364.2438
20.4852 | -498.64 | 0.142515 | 10368.5 | -885.6 | -0.0008856 | 0.0028503 | 364.3317
20.49 | -498.639 | 0.142515 | 10370.8 | -885.818 | -0.000885818 | 0.0028503 | 364.4125
20.4953 | -498.639 | 0.142515 | 10373.3 | -886.06 | -0.00088606 | 0.0028503 | 364.5003
20.5 | -498.639 | 0.142515 | 10375.6 | -886.278 | -0.000886278 | 0.0028503 | 364.5811
20.5053 | -498.639 | 0.142515 | 10378.2 | -886.519 | -0.000886519 | 0.0028503 | 364.6725
20.51 | -498.639 | 0.142515 | 10380.6 | -886.737 | -0.000886737 | 0.0028503 | 364.7568
20.5152 | -498.639 | 0.142515 | 10383.2 | -886.977 | -0.000886977 | 0.0028503 | 364.8482
20.52 | -498.638 | 0.142515 | 10385.5 | -887.196 | -0.000887196 | 0.0028503 | 364.929
20.5252 | -498.638 | 0.142515 | 10388.1 | -887.316 | -0.000887316 | 0.0028503 | 365.0204
20.53 | -498.638 | 0.142515 | 10390.4 | -887.426 | -0.000887426 | 0.0028503 | 365.1012
20.5352 | -498.638 | 0.142515 | 10393 | -887.666 | -0.000887666 | 0.0028503 | 365.1925
20.54 | -498.638 | 0.1428 | 10395.3 | -887.885 | -0.000887885 | 0.002856 | 365.2734
20.5452 | -498.638 | 0.143113 | 10397.9 | -888.126 | -0.000888126 | 0.00286226 | 365.3647
20.55 | -498.637 | 0.142829 | 10400.2 | -888.345 | -0.000888345 | 0.00285658 | 365.4455
20.5553 | -498.637 | 0.142515 | 10402.9 | -888.586 | -0.000888586 | 0.0028503 | 365.5404
20.56 | -498.637 | 0.142798 | 10405.1 | -888.804 | -0.000888804 | 0.00285596 | 365.6177
20.5653 | -498.637 | 0.143113 | 10407.7 | -888.925 | -0.000888925 | 0.00286226 | 365.7091
20.57 | -498.637 | 0.143114 | 10410.1 | -889.034 | -0.000889034 | 0.00286228 | 365.7934
20.5753 | -498.637 | 0.143115 | 10412.7 | -889.276 | -0.000889276 | 0.0028623 | 365.8848
20.58 | -498.636 | 0.143115 | 10415 | -889.493 | -0.000889493 | 0.0028623 | 365.9656
20.5852 | -498.636 | 0.143115 | 10417.6 | -889.613 | -0.000889613 | 0.0028623 | 366.0569
20.59 | -498.636 | 0.143115 | 10419.9 | -889.723 | -0.000889723 | 0.0028623 | 366.1378
20.5952 | -498.636 | 0.143115 | 10422.5 | -889.963 | -0.000889963 | 0.0028623 | 366.2291
20.6 | -498.636 | 0.143115 | 10424.8 | -890.182 | -0.000890182 | 0.0028623 | 366.3099
20.6052 | -498.636 | 0.143115 | 10427.4 | -890.423 | -0.000890423 | 0.0028623 | 366.4013
20.61 | -498.635 | 0.143115 | 10429.6 | -890.641 | -0.000890641 | 0.0028623 | 366.4786
20.6153 | -498.635 | 0.143115 | 10432.1 | -890.882 | -0.000890882 | 0.0028623 | 366.5665
20.62 | -498.635 | 0.143115 | 10434.4 | -891.101 | -0.000891101 | 0.0028623 | 366.6473
20.6253 | -498.635 | 0.143115 | 10437 | -891.342 | -0.000891342 | 0.0028623 | 366.7386
20.63 | -498.635 | 0.143115 | 10439.3 | -891.56 | -0.00089156 | 0.0028623 | 366.8194
20.6353 | -498.635 | 0.143115 | 10441.8 | -891.681 | -0.000891681 | 0.0028623 | 366.9073
20.64 | -498.634 | 0.143115 | 10444.1 | -891.789 | -0.000891789 | 0.0028623 | 366.9881
20.6452 | -498.634 | 0.143115 | 10446.7 | -892.029 | -0.000892029 | 0.0028623 | 367.0795
20.65 | -498.634 | 0.1434 | 10449 | -892.249 | -0.000892249 | 0.002868 | 367.1603
20.6552 | -498.634 | 0.143713 | 10451.5 | -892.489 | -0.000892489 | 0.00287426 | 367.2481
20.66 | -498.634 | 0.143714 | 10454 | -892.708 | -0.000892708 | 0.00287428 | 367.336
20.6652 | -498.634 | 0.143715 | 10456.6 | -892.829 | -0.000892829 | 0.0028743 | 367.4273
20.67 | -498.633 | 0.143715 | 10458.8 | -892.938 | -0.000892938 | 0.0028743 | 367.5046
20.6753 | -498.633 | 0.143715 | 10461.3 | -893.179 | -0.000893179 | 0.0028743 | 367.5925
20.68 | -498.633 | 0.143715 | 10463.7 | -893.397 | -0.000893397 | 0.0028743 | 367.6768
20.6853 | -498.633 | 0.143715 | 10466.3 | -893.639 | -0.000893639 | 0.0028743 | 367.7682
20.69 | -498.633 | 0.143715 | 10468.7 | -893.857 | -0.000893857 | 0.0028743 | 367.8525
20.6953 | -498.633 | 0.143715 | 10471.3 | -893.978 | -0.000893978 | 0.0028743 | 367.9439
20.7 | -498.632 | 0.143715 | 10473.6 | -894.086 | -0.000894086 | 0.0028743 | 368.0247
20.7052 | -498.632 | 0.143715 | 10476.2 | -894.326 | -0.000894326 | 0.0028743 | 368.1161
20.71 | -498.632 | 0.143715 | 10478.6 | -894.545 | -0.000894545 | 0.0028743 | 368.2004
20.7152 | -498.632 | 0.143715 | 10481.2 | -894.786 | -0.000894786 | 0.0028743 | 368.2917
20.72 | -498.632 | 0.143715 | 10483.6 | -895.005 | -0.000895005 | 0.0028743 | 368.3761
20.7252 | -498.632 | 0.143715 | 10486.2 | -895.245 | -0.000895245 | 0.0028743 | 368.4674
20.73 | -498.631 | 0.143715 | 10488.6 | -895.464 | -0.000895464 | 0.0028743 | 368.5518
20.7352 | -498.631 | 0.143715 | 10491.2 | -895.705 | -0.000895705 | 0.0028743 | 368.6431
20.74 | -498.631 | 0.143999 | 10493.5 | -895.923 | -0.000895923 | 0.00287998 | 368.7239
20.7453 | -498.631 | 0.144313 | 10496.1 | -896.044 | -0.000896044 | 0.00288626 | 368.8153
20.75 | -498.631 | 0.144314 | 10498.4 | -896.153 | -0.000896153 | 0.00288628 | 368.8961
20.7553 | -498.631 | 0.144315 | 10500.9 | -896.395 | -0.000896395 | 0.0028863 | 368.984
20.76 | -498.63 | 0.144315 | 10503.2 | -896.612 | -0.000896612 | 0.0028863 | 369.0648
20.7652 | -498.63 | 0.144315 | 10505.8 | -896.852 | -0.000896852 | 0.0028863 | 369.1561
20.77 | -498.63 | 0.144315 | 10508.1 | -897.072 | -0.000897072 | 0.0028863 | 369.237
20.7752 | -498.63 | 0.144315 | 10510.7 | -897.312 | -0.000897312 | 0.0028863 | 369.3283
20.78 | -498.63 | 0.144315 | 10513 | -897.531 | -0.000897531 | 0.0028863 | 369.4091
20.7852 | -498.63 | 0.144315 | 10515.5 | -897.651 | -0.000897651 | 0.0028863 | 369.497
20.79 | -498.629 | 0.144315 | 10517.8 | -897.761 | -0.000897761 | 0.0028863 | 369.5778
20.7952 | -498.629 | 0.144315 | 10520.4 | -898.002 | -0.000898002 | 0.0028863 | 369.6692
20.8 | -498.629 | 0.144315 | 10522.7 | -898.22 | -0.00089822 | 0.0028863 | 369.75
20.8053 | -498.629 | 0.144315 | 10525.2 | -898.341 | -0.000898341 | 0.0028863 | 369.8378
20.81 | -498.629 | 0.144315 | 10527.5 | -898.45 | -0.00089845 | 0.0028863 | 369.9186
20.8153 | -498.629 | 0.144315 | 10530 | -898.692 | -0.000898692 | 0.0028863 | 370.0065
20.82 | -498.628 | 0.144315 | 10532.2 | -898.909 | -0.000898909 | 0.0028863 | 370.0838
20.8253 | -498.628 | 0.144315 | 10534.6 | -899.151 | -0.000899151 | 0.0028863 | 370.1681
20.83 | -498.628 | 0.144315 | 10536.9 | -899.368 | -0.000899368 | 0.0028863 | 370.2489
20.8352 | -498.628 | 0.144315 | 10539.5 | -899.488 | -0.000899488 | 0.0028863 | 370.3403
20.84 | -498.628 | 0.1446 | 10541.8 | -899.598 | -0.000899598 | 0.002892 | 370.4211
20.8452 | -498.628 | 0.144913 | 10544.4 | -899.839 | -0.000899839 | 0.00289826 | 370.5125
20.85 | -498.627 | 0.144914 | 10546.7 | -900.057 | -0.000900057 | 0.00289828 | 370.5933
20.8552 | -498.627 | 0.144915 | 10549.2 | -900.178 | -0.000900178 | 0.0028983 | 370.6811
20.86 | -498.627 | 0.144915 | 10551.4 | -900.287 | -0.000900287 | 0.0028983 | 370.7585
20.8653 | -498.627 | 0.144915 | 10553.9 | -900.528 | -0.000900528 | 0.0028983 | 370.8463
20.87 | -498.627 | 0.144915 | 10555.5 | -900.746 | -0.000900746 | 0.0028983 | 370.9025
20.8753 | -498.627 | 0.144915 | 10557.3 | -900.988 | -0.000900988 | 0.0028983 | 370.9658
20.88 | -498.626 | 0.144915 | 10558.8 | -901.206 | -0.000901206 | 0.0028983 | 371.0185
20.8853 | -498.626 | 0.144915 | 10560.5 | -901.327 | -0.000901327 | 0.0028983 | 371.0782
20.89 | -498.626 | 0.144915 | 10562.1 | -901.435 | -0.000901435 | 0.0028983 | 371.1344
20.8952 | -498.626 | 0.144915 | 10563.8 | -901.555 | -0.000901555 | 0.0028983 | 371.1942
20.9 | -498.626 | 0.144915 | 10565.4 | -901.665 | -0.000901665 | 0.0028983 | 371.2504
20.9052 | -498.626 | 0.144915 | 10567.1 | -902.026 | -0.000902026 | 0.0028983 | 371.3101
20.91 | -498.625 | 0.144915 | 10568.7 | -902.354 | -0.000902354 | 0.0028983 | 371.3663
20.9152 | -498.625 | 0.144915 | 10570.5 | -902.474 | -0.000902474 | 0.0028983 | 371.4296
20.92 | -498.625 | 0.14463 | 10572.1 | -902.584 | -0.000902584 | 0.0028926 | 371.4858
20.9253 | -498.625 | 0.144316 | 10573.9 | -902.825 | -0.000902825 | 0.00288632 | 371.5491
20.93 | -498.625 | 0.1446 | 10575.4 | -903.043 | -0.000903043 | 0.002892 | 371.6018
20.9353 | -498.625 | 0.144915 | 10577.1 | -903.285 | -0.000903285 | 0.0028983 | 371.6615
20.94 | -498.624 | 0.145764 | 10578.6 | -903.502 | -0.000903502 | 0.00291528 | 371.7142
20.9453 | -498.624 | 0.146707 | 10580.3 | -903.745 | -0.000903745 | 0.00293414 | 371.774
20.95 | -498.624 | 0.145286 | 10581.9 | -903.962 | -0.000903962 | 0.00290572 | 371.8302
20.9552 | -498.624 | 0.143717 | 10583.6 | -904.082 | -0.000904082 | 0.00287434 | 371.8899
20.96 | -498.624 | 0.143716 | 10585.2 | -904.191 | -0.000904191 | 0.00287432 | 371.9461
20.9652 | -498.624 | 0.143715 | 10587 | -904.432 | -0.000904432 | 0.0028743 | 372.0094
20.97 | -498.623 | 0.145708 | 10589.4 | -904.651 | -0.000904651 | 0.00291416 | 372.0937
20.9752 | -498.623 | 0.147895 | 10592 | -904.651 | -0.000904651 | 0.0029579 | 372.1851
20.98 | -498.623 | 0.145907 | 10594.4 | -904.651 | -0.000904651 | 0.00291814 | 372.2694
20.9852 | -498.623 | 0.143715 | 10597.2 | -904.771 | -0.000904771 | 0.0028743 | 372.3678
20.99 | -498.623 | 0.144852 | 10599.5 | -904.88 | -0.00090488 | 0.00289704 | 372.4486
20.9953 | -498.623 | 0.14611 | 10602.1 | -905.122 | -0.000905122 | 0.0029222 | 372.54
21 | -498.622 | 0.144975 | 10604.4 | -905.34 | -0.00090534 | 0.0028995 | 372.6208
21.0053 | -498.622 | 0.143715 | 10607 | -905.461 | -0.000905461 | 0.0028743 | 372.7121
21.01 | -498.622 | 0.145703 | 10609.5 | -905.569 | -0.000905569 | 0.00291406 | 372.8
21.0152 | -498.622 | 0.147895 | 10612.1 | -905.809 | -0.000905809 | 0.0029579 | 372.8913
21.02 | -498.622 | 0.146189 | 10614.5 | -906.029 | -0.000906029 | 0.00292378 | 372.9757
21.0252 | -498.622 | 0.144325 | 10617 | -906.149 | -0.000906149 | 0.0028865 | 373.0635
21.03 | -498.621 | 0.144889 | 10619.3 | -906.258 | -0.000906258 | 0.00289778 | 373.1443
21.0352 | -498.621 | 0.145507 | 10621.9 | -906.379 | -0.000906379 | 0.00291014 | 373.2357
21.04 | -498.621 | 0.145511 | 10624.2 | -906.488 | -0.000906488 | 0.00291022 | 373.3165
21.0452 | -498.621 | 0.145515 | 10626.8 | -906.729 | -0.000906729 | 0.0029103 | 373.4079
21.05 | -498.621 | 0.146366 | 10629.1 | -906.947 | -0.000906947 | 0.00292732 | 373.4887
21.0553 | -498.621 | 0.147307 | 10631.8 | -907.189 | -0.000907189 | 0.00294614 | 373.5836
21.06 | -498.62 | 0.14589 | 10634 | -907.407 | -0.000907407 | 0.0029178 | 373.6609
21.0653 | -498.62 | 0.144317 | 10636.5 | -907.649 | -0.000907649 | 0.00288634 | 373.7487
21.07 | -498.62 | 0.14545 | 10638.7 | -907.866 | -0.000907866 | 0.002909 | 373.826
21.0753 | -498.62 | 0.146712 | 10641.3 | -907.987 | -0.000907987 | 0.00293424 | 373.9174
21.08 | -498.62 | 0.14643 | 10643.5 | -908.096 | -0.000908096 | 0.0029286 | 373.9947
21.0852 | -498.62 | 0.146117 | 10646 | -908.336 | -0.000908336 | 0.00292234 | 374.0825
21.09 | -498.619 | 0.146116 | 10648.4 | -908.555 | -0.000908555 | 0.00292232 | 374.1669
21.0952 | -498.619 | 0.146115 | 10650.9 | -908.916 | -0.000908916 | 0.0029223 | 374.2547
21.1 | -498.619 | 0.146115 | 10653.2 | -909.244 | -0.000909244 | 0.0029223 | 374.3355
21.1052 | -498.619 | 0.146115 | 10655.8 | -909.485 | -0.000909485 | 0.0029223 | 374.4269
21.11 | -498.619 | 0.14583 | 10658.1 | -909.703 | -0.000909703 | 0.0029166 | 374.5077
21.1153 | -498.619 | 0.145516 | 10660.6 | -909.824 | -0.000909824 | 0.00291032 | 374.5956
21.12 | -498.618 | 0.146934 | 10662.9 | -909.933 | -0.000909933 | 0.00293868 | 374.6764
21.1253 | -498.618 | 0.148506 | 10665.5 | -910.054 | -0.000910054 | 0.00297012 | 374.7677
21.13 | -498.618 | 0.146528 | 10667.9 | -910.163 | -0.000910163 | 0.00293056 | 374.8521
21.1353 | -498.618 | 0.144325 | 10670.6 | -910.284 | -0.000910284 | 0.0028865 | 374.9469
21.14 | -498.618 | 0.146029 | 10672.9 | -910.392 | -0.000910392 | 0.00292058 | 375.0278
21.1452 | -498.618 | 0.147911 | 10675.6 | -910.632 | -0.000910632 | 0.00295822 | 375.1226
21.15 | -498.617 | 0.146768 | 10677.9 | -910.852 | -0.000910852 | 0.00293536 | 375.2035
21.1552 | -498.617 | 0.145516 | 10680.5 | -911.092 | -0.000911092 | 0.00291032 | 375.2948
21.16 | -498.617 | 0.14637 | 10682.9 | -911.311 | -0.000911311 | 0.0029274 | 375.3791
21.1652 | -498.617 | 0.147309 | 10685.6 | -911.552 | -0.000911552 | 0.00294618 | 375.474
21.17 | -498.617 | 0.147311 | 10687.9 | -911.77 | -0.00091177 | 0.00294622 | 375.5548
21.1753 | -498.617 | 0.147315 | 10690.4 | -912.012 | -0.000912012 | 0.0029463 | 375.6427
21.18 | -498.616 | 0.146746 | 10692.8 | -912.23 | -0.00091223 | 0.00293492 | 375.727
21.1853 | -498.616 | 0.146117 | 10695.4 | -912.471 | -0.000912471 | 0.00292234 | 375.8184
21.19 | -498.616 | 0.146966 | 10697.7 | -912.689 | -0.000912689 | 0.00293932 | 375.8992
21.1953 | -498.616 | 0.14791 | 10700.4 | -912.931 | -0.000912931 | 0.0029582 | 375.9941
21.2 | -498.616 | 0.147344 | 10702.7 | -913.148 | -0.000913148 | 0.00294688 | 376.0749
21.2052 | -498.616 | 0.146719 | 10705.3 | -913.268 | -0.000913268 | 0.00293438 | 376.1662
21.21 | -498.615 | 0.147004 | 10707.6 | -913.378 | -0.000913378 | 0.00294008 | 376.2471
21.2152 | -498.615 | 0.147315 | 10710.2 | -913.618 | -0.000913618 | 0.0029463 | 376.3384
21.22 | -498.615 | 0.147315 | 10712.5 | -913.837 | -0.000913837 | 0.0029463 | 376.4192
21.2252 | -498.615 | 0.147315 | 10715 | -913.958 | -0.000913958 | 0.0029463 | 376.5071
21.23 | -498.615 | 0.147315 | 10717.3 | -914.067 | -0.000914067 | 0.0029463 | 376.5879
21.2352 | -498.615 | 0.147315 | 10719.8 | -914.188 | -0.000914188 | 0.0029463 | 376.6757
21.24 | -498.614 | 0.147315 | 10722.1 | -914.297 | -0.000914297 | 0.0029463 | 376.7566
21.2453 | -498.614 | 0.147315 | 10724.6 | -914.538 | -0.000914538 | 0.0029463 | 376.8444
21.25 | -498.614 | 0.147315 | 10726.9 | -914.756 | -0.000914756 | 0.0029463 | 376.9252
21.2553 | -498.614 | 0.147315 | 10729.5 | -914.998 | -0.000914998 | 0.0029463 | 377.0166
21.26 | -498.614 | 0.147315 | 10731.8 | -915.215 | -0.000915215 | 0.0029463 | 377.0974
21.2652 | -498.614 | 0.147315 | 10734.3 | -915.455 | -0.000915455 | 0.0029463 | 377.1853
21.27 | -498.613 | 0.147315 | 10736.7 | -915.675 | -0.000915675 | 0.0029463 | 377.2696
21.2752 | -498.613 | 0.147315 | 10739.3 | -915.795 | -0.000915795 | 0.0029463 | 377.3609
21.28 | -498.613 | 0.1476 | 10741.5 | -915.904 | -0.000915904 | 0.002952 | 377.4382
21.2852 | -498.613 | 0.147913 | 10743.9 | -916.145 | -0.000916145 | 0.00295826 | 377.5226
21.29 | -498.613 | 0.147914 | 10746.2 | -916.364 | -0.000916364 | 0.00295828 | 377.6034
21.2952 | -498.613 | 0.147915 | 10748.7 | -916.605 | -0.000916605 | 0.0029583 | 377.6912
21.3 | -498.612 | 0.147915 | 10750.9 | -916.823 | -0.000916823 | 0.0029583 | 377.7685
21.3053 | -498.612 | 0.147915 | 10753.4 | -917.064 | -0.000917064 | 0.0029583 | 377.8564
21.31 | -498.612 | 0.147915 | 10755.8 | -917.282 | -0.000917282 | 0.0029583 | 377.9407
21.3153 | -498.612 | 0.147915 | 10758.4 | -917.524 | -0.000917524 | 0.0029583 | 378.0321
21.32 | -498.612 | 0.147915 | 10760.8 | -917.742 | -0.000917742 | 0.0029583 | 378.1164
21.3253 | -498.612 | 0.147915 | 10763.5 | -917.863 | -0.000917863 | 0.0029583 | 378.2113
21.33 | -498.611 | 0.147915 | 10765.8 | -917.971 | -0.000917971 | 0.0029583 | 378.2921
21.3352 | -498.611 | 0.147915 | 10768.4 | -918.211 | -0.000918211 | 0.0029583 | 378.3835
21.34 | -498.611 | 0.147915 | 10770.7 | -918.431 | -0.000918431 | 0.0029583 | 378.4643
21.3452 | -498.611 | 0.147915 | 10773.3 | -918.551 | -0.000918551 | 0.0029583 | 378.5556
21.35 | -498.611 | 0.147915 | 10775.5 | -918.66 | -0.00091866 | 0.0029583 | 378.633
21.3552 | -498.611 | 0.147915 | 10778 | -918.901 | -0.000918901 | 0.0029583 | 378.7208
21.36 | -498.61 | 0.147915 | 10780.3 | -919.12 | -0.00091912 | 0.0029583 | 378.8016
21.3653 | -498.61 | 0.147915 | 10782.9 | -919.361 | -0.000919361 | 0.0029583 | 378.893
21.37 | -498.61 | 0.147915 | 10785.2 | -919.579 | -0.000919579 | 0.0029583 | 378.9738
21.3753 | -498.61 | 0.147915 | 10787.8 | -919.7 | -0.0009197 | 0.0029583 | 379.0652
21.38 | -498.61 | 0.147915 | 10790.1 | -919.809 | -0.000919809 | 0.0029583 | 379.146
21.3853 | -498.61 | 0.147915 | 10792.8 | -920.051 | -0.000920051 | 0.0029583 | 379.2408
21.39 | -498.609 | 0.148199 | 10795.1 | -920.268 | -0.000920268 | 0.00296398 | 379.3217
21.3952 | -498.609 | 0.148513 | 10797.7 | -920.508 | -0.000920508 | 0.00297026 | 379.413
21.4 | -498.609 | 0.148228 | 10800 | -920.727 | -0.000920727 | 0.00296456 | 379.4938
21.4052 | -498.609 | 0.147915 | 10802.6 | -920.847 | -0.000920847 | 0.0029583 | 379.5852
21.41 | -498.609 | 0.1482 | 10804.9 | -920.957 | -0.000920957 | 0.002964 | 379.666
21.4152 | -498.609 | 0.148513 | 10807.3 | -921.318 | -0.000921318 | 0.00297026 | 379.7503
21.42 | -498.608 | 0.148514 | 10809.6 | -921.646 | -0.000921646 | 0.00297028 | 379.8312
21.4253 | -498.608 | 0.148515 | 10812.1 | -921.887 | -0.000921887 | 0.0029703 | 379.919
21.43 | -498.608 | 0.148515 | 10814.4 | -922.105 | -0.000922105 | 0.0029703 | 379.9998
21.4353 | -498.608 | 0.148515 | 10816.9 | -922.226 | -0.000922226 | 0.0029703 | 380.0877
21.44 | -498.608 | 0.148515 | 10819.1 | -922.335 | -0.000922335 | 0.0029703 | 380.165
21.4453 | -498.608 | 0.148515 | 10821.7 | -922.577 | -0.000922577 | 0.0029703 | 380.2563
21.45 | -498.607 | 0.148515 | 10824 | -922.794 | -0.000922794 | 0.0029703 | 380.3372
21.4552 | -498.607 | 0.148515 | 10826.6 | -923.034 | -0.000923034 | 0.0029703 | 380.4285
21.46 | -498.607 | 0.148515 | 10828.9 | -923.254 | -0.000923254 | 0.0029703 | 380.5093
21.4652 | -498.607 | 0.148515 | 10831.4 | -923.374 | -0.000923374 | 0.0029703 | 380.5972
21.47 | -498.607 | 0.148515 | 10833.8 | -923.483 | -0.000923483 | 0.0029703 | 380.6815
21.4752 | -498.607 | 0.148515 | 10836.4 | -923.724 | -0.000923724 | 0.0029703 | 380.7729
21.48 | -498.606 | 0.148515 | 10838.6 | -923.943 | -0.000923943 | 0.0029703 | 380.8502
21.4852 | -498.606 | 0.148515 | 10841.1 | -924.063 | -0.000924063 | 0.0029703 | 380.938
21.49 | -498.606 | 0.148799 | 10843.3 | -924.172 | -0.000924172 | 0.00297598 | 381.0153
21.4953 | -498.606 | 0.149113 | 10845.8 | -924.414 | -0.000924414 | 0.00298226 | 381.1032
21.5 | -498.606 | 0.14883 | 10848.1 | -924.632 | -0.000924632 | 0.0029766 | 381.184
21.5053 | -498.606 | 0.148515 | 10850.7 | -924.753 | -0.000924753 | 0.0029703 | 381.2754
21.51 | -498.605 | 0.148799 | 10852.9 | -924.861 | -0.000924861 | 0.00297598 | 381.3527
21.5152 | -498.605 | 0.149113 | 10855.4 | -925.221 | -0.000925221 | 0.00298226 | 381.4405
21.52 | -498.605 | 0.148827 | 10857.7 | -925.55 | -0.00092555 | 0.00297654 | 381.5213
21.5252 | -498.605 | 0.148515 | 10860.3 | -925.67 | -0.00092567 | 0.0029703 | 381.6127
21.53 | -498.605 | 0.1488 | 10862.6 | -925.78 | -0.00092578 | 0.002976 | 381.6935
21.5352 | -498.605 | 0.149113 | 10865.2 | -926.02 | -0.00092602 | 0.00298226 | 381.7849
21.54 | -498.604 | 0.149114 | 10867.5 | -926.239 | -0.000926239 | 0.00298228 | 381.8657
21.5452 | -498.604 | 0.149115 | 10870 | -926.48 | -0.00092648 | 0.0029823 | 381.9535
21.55 | -498.604 | 0.149115 | 10872.3 | -926.699 | -0.000926699 | 0.0029823 | 382.0343
21.5553 | -498.604 | 0.149115 | 10874.9 | -926.819 | -0.000926819 | 0.0029823 | 382.1257
21.56 | -498.604 | 0.149115 | 10877.2 | -926.928 | -0.000926928 | 0.0029823 | 382.2065
21.5653 | -498.604 | 0.149115 | 10879.8 | -927.17 | -0.00092717 | 0.0029823 | 382.2979
21.57 | -498.603 | 0.149115 | 10882.1 | -927.388 | -0.000927388 | 0.0029823 | 382.3787
21.5753 | -498.603 | 0.149115 | 10884.6 | -927.63 | -0.00092763 | 0.0029823 | 382.4665
21.58 | -498.603 | 0.149115 | 10887.1 | -927.847 | -0.000927847 | 0.0029823 | 382.5544
21.5852 | -498.603 | 0.149115 | 10889.8 | -927.967 | -0.000927967 | 0.0029823 | 382.6493
21.59 | -498.603 | 0.149115 | 10892.2 | -928.077 | -0.000928077 | 0.0029823 | 382.7336
21.5952 | -498.603 | 0.149115 | 10894.9 | -928.317 | -0.000928317 | 0.0029823 | 382.8285
21.6 | -498.602 | 0.149115 | 10897.2 | -928.536 | -0.000928536 | 0.0029823 | 382.9093
21.6052 | -498.602 | 0.149115 | 10899.9 | -928.777 | -0.000928777 | 0.0029823 | 383.0042
21.61 | -498.602 | 0.149115 | 10902.3 | -928.995 | -0.000928995 | 0.0029823 | 383.0885
21.6153 | -498.602 | 0.149115 | 10905 | -929.237 | -0.000929237 | 0.0029823 | 383.1834
21.62 | -498.602 | 0.149399 | 10907.3 | -929.455 | -0.000929455 | 0.00298798 | 383.2642
21.6253 | -498.602 | 0.149713 | 10909.9 | -929.696 | -0.000929696 | 0.00299426 | 383.3555
21.63 | -498.601 | 0.149714 | 10912.3 | -929.914 | -0.000929914 | 0.00299428 | 383.4399
21.6353 | -498.601 | 0.149715 | 10914.8 | -930.035 | -0.000930035 | 0.0029943 | 383.5277
21.64 | -498.601 | 0.149715 | 10917.2 | -930.144 | -0.000930144 | 0.0029943 | 383.6121
21.6452 | -498.601 | 0.149715 | 10919.8 | -930.383 | -0.000930383 | 0.0029943 | 383.7034
21.65 | -498.601 | 0.149715 | 10922.3 | -930.603 | -0.000930603 | 0.0029943 | 383.7913
21.6552 | -498.601 | 0.149715 | 10924.9 | -930.843 | -0.000930843 | 0.0029943 | 383.8826
21.66 | -498.6 | 0.149715 | 10927.2 | -931.062 | -0.000931062 | 0.0029943 | 383.9634
21.6652 | -498.6 | 0.149715 | 10929.6 | -931.183 | -0.000931183 | 0.0029943 | 384.0478
21.67 | -498.6 | 0.149715 | 10931.9 | -931.292 | -0.000931292 | 0.0029943 | 384.1286
21.6753 | -498.6 | 0.149715 | 10934.5 | -931.533 | -0.000931533 | 0.0029943 | 384.2199
21.68 | -498.6 | 0.149715 | 10936.7 | -931.751 | -0.000931751 | 0.0029943 | 384.2972
21.6853 | -498.6 | 0.149715 | 10939.2 | -931.872 | -0.000931872 | 0.0029943 | 384.3851
21.69 | -498.599 | 0.149715 | 10941.4 | -931.981 | -0.000931981 | 0.0029943 | 384.4624
21.6953 | -498.599 | 0.149715 | 10943.9 | -932.223 | -0.000932223 | 0.0029943 | 384.5502
21.7 | -498.599 | 0.149715 | 10946.2 | -932.44 | -0.00093244 | 0.0029943 | 384.6311
21.7052 | -498.599 | 0.149715 | 10948.8 | -932.56 | -0.00093256 | 0.0029943 | 384.7224
21.71 | -498.599 | 0.150001 | 10951 | -932.67 | -0.00093267 | 0.00300002 | 384.7997 |  | 0.00300002 |  | 384.7997 |  | -0.00093267 |  | 4196
21.7152 | -498.599 | 0.150313 | 10953.5 | -932.91 | -0.00093291 | 0.00300626 | 384.8876
21.72 | -498.598 | 0.150314 | 10955.8 | -933.129 | -0.000933129 | 0.00300628 | 384.9684
21.7252 | -498.598 | 0.150315 | 10958.4 | -933.37 | -0.00093337 | 0.0030063 | 385.0597
21.73 | -498.598 | 0.150315 | 10960.6 | -933.589 | -0.000933589 | 0.0030063 | 385.1371
21.7352 | -498.598 | 0.150315 | 10963.1 | -933.83 | -0.00093383 | 0.0030063 | 385.2249
21.74 | -498.598 | 0.150315 | 10965.3 | -934.048 | -0.000934048 | 0.0030063 | 385.3022
21.7453 | -498.598 | 0.150315 | 10967.9 | -934.289 | -0.000934289 | 0.0030063 | 385.3936
21.75 | -498.597 | 0.150315 | 10970.1 | -934.507 | -0.000934507 | 0.0030063 | 385.4709
21.7553 | -498.597 | 0.150315 | 10972.6 | -934.749 | -0.000934749 | 0.0030063 | 385.5587
21.76 | -498.597 | 0.150315 | 10974.9 | -934.967 | -0.000934967 | 0.0030063 | 385.6395
21.7652 | -498.597 | 0.150315 | 10977.4 | -935.206 | -0.000935206 | 0.0030063 | 385.7274
21.77 | -498.597 | 0.150315 | 10979.8 | -935.426 | -0.000935426 | 0.0030063 | 385.8117
21.7752 | -498.597 | 0.150315 | 10982.4 | -935.426 | -0.000935426 | 0.0030063 | 385.9031
21.78 | -498.596 | 0.150315 | 10984.7 | -935.426 | -0.000935426 | 0.0030063 | 385.9839
21.7852 | -498.596 | 0.150315 | 10987.3 | -935.787 | -0.000935787 | 0.0030063 | 386.0752
21.79 | -498.596 | 0.150315 | 10989.6 | -936.115 | -0.000936115 | 0.0030063 | 386.1561
21.7952 | -498.596 | 0.150315 | 10992.2 | -936.235 | -0.000936235 | 0.0030063 | 386.2474
21.8 | -498.596 | 0.150599 | 10994.4 | -936.345 | -0.000936345 | 0.00301198 | 386.3247
21.8053 | -498.596 | 0.150913 | 10997 | -936.586 | -0.000936586 | 0.00301826 | 386.4161
21.81 | -498.595 | 0.150914 | 10999.2 | -936.804 | -0.000936804 | 0.00301828 | 386.4934
21.8153 | -498.595 | 0.150915 | 11001.8 | -937.046 | -0.000937046 | 0.0030183 | 386.5848
21.82 | -498.595 | 0.150915 | 11004 | -937.263 | -0.000937263 | 0.0030183 | 386.6621
21.8253 | -498.595 | 0.150915 | 11006.4 | -937.384 | -0.000937384 | 0.0030183 | 386.7464
21.83 | -498.595 | 0.150915 | 11008.7 | -937.493 | -0.000937493 | 0.0030183 | 386.8272
21.8353 | -498.595 | 0.150915 | 11011.2 | -937.614 | -0.000937614 | 0.0030183 | 386.9151
21.84 | -498.594 | 0.150915 | 11013.5 | -937.723 | -0.000937723 | 0.0030183 | 386.9959
21.8452 | -498.594 | 0.150915 | 11015.9 | -937.962 | -0.000937962 | 0.0030183 | 387.0802
21.85 | -498.594 | 0.150915 | 11018.2 | -938.182 | -0.000938182 | 0.0030183 | 387.161
21.8552 | -498.594 | 0.150915 | 11020.6 | -938.422 | -0.000938422 | 0.0030183 | 387.2454
21.86 | -498.594 | 0.150915 | 11022.9 | -938.641 | -0.000938641 | 0.0030183 | 387.3262
21.8652 | -498.594 | 0.150915 | 11025.4 | -938.882 | -0.000938882 | 0.0030183 | 387.414
21.87 | -498.593 | 0.150915 | 11027.6 | -939.101 | -0.000939101 | 0.0030183 | 387.4913
21.8753 | -498.593 | 0.150915 | 11030 | -939.342 | -0.000939342 | 0.0030183 | 387.5757
21.88 | -498.593 | 0.151199 | 11032.2 | -939.56 | -0.00093956 | 0.00302398 | 387.653
21.8853 | -498.593 | 0.151513 | 11034.7 | -939.56 | -0.00093956 | 0.00303026 | 387.7408
21.89 | -498.593 | 0.15123 | 11036.9 | -939.56 | -0.00093956 | 0.0030246 | 387.8181
21.8953 | -498.593 | 0.150915 | 11039.4 | -939.802 | -0.000939802 | 0.0030183 | 387.906
21.9 | -498.592 | 0.151199 | 11041.6 | -940.019 | -0.000940019 | 0.00302398 | 387.9833
21.9052 | -498.592 | 0.151513 | 11044.1 | -940.379 | -0.000940379 | 0.00303026 | 388.0711
21.91 | -498.592 | 0.151514 | 11046.4 | -940.708 | -0.000940708 | 0.00303028 | 388.1519
21.9152 | -498.592 | 0.151515 | 11049 | -940.828 | -0.000940828 | 0.0030303 | 388.2433
21.92 | -498.592 | 0.151515 | 11051.4 | -940.938 | -0.000940938 | 0.0030303 | 388.3276
21.9252 | -498.592 | 0.151515 | 11054 | -941.058 | -0.000941058 | 0.0030303 | 388.419
21.93 | -498.591 | 0.151515 | 11056.4 | -941.167 | -0.000941167 | 0.0030303 | 388.5033
21.9353 | -498.591 | 0.151515 | 11059 | -941.409 | -0.000941409 | 0.0030303 | 388.5947
21.94 | -498.591 | 0.151515 | 11061.3 | -941.627 | -0.000941627 | 0.0030303 | 388.6755
21.9453 | -498.591 | 0.151515 | 11063.9 | -941.748 | -0.000941748 | 0.0030303 | 388.7668
21.95 | -498.591 | 0.151515 | 11066.1 | -941.857 | -0.000941857 | 0.0030303 | 388.8441
21.9553 | -498.591 | 0.151515 | 11068.6 | -942.22 | -0.00094222 | 0.0030303 | 388.932
21.96 | -498.59 | 0.151515 | 11070.9 | -942.545 | -0.000942545 | 0.0030303 | 389.0128
21.9652 | -498.59 | 0.151515 | 11073.4 | -942.785 | -0.000942785 | 0.0030303 | 389.1007
21.97 | -498.59 | 0.151515 | 11075.8 | -943.005 | -0.000943005 | 0.0030303 | 389.185
21.9752 | -498.59 | 0.151515 | 11078.3 | -943.125 | -0.000943125 | 0.0030303 | 389.2728
21.98 | -498.59 | 0.151515 | 11080.6 | -943.234 | -0.000943234 | 0.0030303 | 389.3537
21.9852 | -498.59 | 0.151515 | 11083.2 | -943.475 | -0.000943475 | 0.0030303 | 389.445
21.99 | -498.589 | 0.151515 | 11085.6 | -943.694 | -0.000943694 | 0.0030303 | 389.5293
21.9952 | -498.589 | 0.151515 | 11088.3 | -943.814 | -0.000943814 | 0.0030303 | 389.6242
22 | -498.589 | 0.151515 | 11090.6 | -943.923 | -0.000943923 | 0.0030303 | 389.705
22.0053 | -498.589 | 0.151515 | 11093.2 | -944.165 | -0.000944165 | 0.0030303 | 389.7964
22.01 | -498.589 | 0.151798 | 11095.6 | -944.383 | -0.000944383 | 0.00303596 | 389.8807
22.0153 | -498.589 | 0.152113 | 11098.2 | -944.625 | -0.000944625 | 0.00304226 | 389.9721
22.02 | -498.588 | 0.152114 | 11100.6 | -944.842 | -0.000944842 | 0.00304228 | 390.0564
22.0252 | -498.588 | 0.152115 | 11103.1 | -945.082 | -0.000945082 | 0.0030423 | 390.1443
22.03 | -498.588 | 0.152115 | 11105.4 | -945.301 | -0.000945301 | 0.0030423 | 390.2251
22.0352 | -498.588 | 0.152115 | 11107.9 | -945.422 | -0.000945422 | 0.0030423 | 390.3129
22.04 | -498.588 | 0.152115 | 11110.3 | -945.531 | -0.000945531 | 0.0030423 | 390.3973
22.0452 | -498.588 | 0.152115 | 11112.9 | -945.772 | -0.000945772 | 0.0030423 | 390.4886
22.05 | -498.587 | 0.152115 | 11115.3 | -945.99 | -0.00094599 | 0.0030423 | 390.573
22.0552 | -498.587 | 0.152115 | 11117.9 | -946.231 | -0.000946231 | 0.0030423 | 390.6643
22.06 | -498.587 | 0.152115 | 11120.2 | -946.45 | -0.00094645 | 0.0030423 | 390.7451
22.0653 | -498.587 | 0.152115 | 11122.7 | -946.57 | -0.00094657 | 0.0030423 | 390.833
22.07 | -498.587 | 0.152115 | 11125.1 | -946.679 | -0.000946679 | 0.0030423 | 390.9173
22.0753 | -498.587 | 0.152115 | 11127.7 | -946.921 | -0.000946921 | 0.0030423 | 391.0087
22.08 | -498.586 | 0.152115 | 11130 | -947.139 | -0.000947139 | 0.0030423 | 391.0895
22.0853 | -498.586 | 0.152115 | 11132.5 | -947.381 | -0.000947381 | 0.0030423 | 391.1773
22.09 | -498.586 | 0.152115 | 11134.8 | -947.598 | -0.000947598 | 0.0030423 | 391.2581
22.0952 | -498.586 | 0.152115 | 11137.3 | -947.838 | -0.000947838 | 0.0030423 | 391.346
22.1 | -498.586 | 0.1524 | 11139.6 | -948.057 | -0.000948057 | 0.003048 | 391.4268
22.1052 | -498.586 | 0.152713 | 11142.2 | -948.298 | -0.000948298 | 0.00305426 | 391.5182
22.11 | -498.585 | 0.152428 | 11144.5 | -948.517 | -0.000948517 | 0.00304856 | 391.599
22.1152 | -498.585 | 0.152115 | 11147 | -948.758 | -0.000948758 | 0.0030423 | 391.6868
22.12 | -498.585 | 0.152399 | 11149.3 | -948.976 | -0.000948976 | 0.00304798 | 391.7677
22.1253 | -498.585 | 0.152713 | 11151.9 | -949.097 | -0.000949097 | 0.00305426 | 391.859
22.13 | -498.585 | 0.152714 | 11154.2 | -949.206 | -0.000949206 | 0.00305428 | 391.9398
22.1353 | -498.585 | 0.152715 | 11156.7 | -949.327 | -0.000949327 | 0.0030543 | 392.0277
22.14 | -498.584 | 0.152715 | 11158.9 | -949.435 | -0.000949435 | 0.0030543 | 392.105
22.1453 | -498.584 | 0.152715 | 11161.4 | -949.678 | -0.000949678 | 0.0030543 | 392.1928
22.15 | -498.584 | 0.152715 | 11163.7 | -949.895 | -0.000949895 | 0.0030543 | 392.2736
22.1552 | -498.584 | 0.152715 | 11166.2 | -949.895 | -0.000949895 | 0.0030543 | 392.3615
22.16 | -498.584 | 0.152715 | 11168.5 | -949.895 | -0.000949895 | 0.0030543 | 392.4423
22.1652 | -498.584 | 0.152715 | 11171 | -950.255 | -0.000950255 | 0.0030543 | 392.5302
22.17 | -498.583 | 0.152715 | 11173.3 | -950.584 | -0.000950584 | 0.0030543 | 392.611
22.1752 | -498.583 | 0.152715 | 11175.8 | -950.704 | -0.000950704 | 0.0030543 | 392.6988
22.18 | -498.583 | 0.152715 | 11178.1 | -950.813 | -0.000950813 | 0.0030543 | 392.7796
22.1853 | -498.583 | 0.152715 | 11180.6 | -951.175 | -0.000951175 | 0.0030543 | 392.8675
22.19 | -498.583 | 0.152715 | 11182.8 | -951.502 | -0.000951502 | 0.0030543 | 392.9448
22.1953 | -498.583 | 0.152715 | 11185.2 | -951.623 | -0.000951623 | 0.0030543 | 393.0291
22.2 | -498.582 | 0.152998 | 11187.5 | -951.732 | -0.000951732 | 0.00305996 | 393.1099
22.2053 | -498.582 | 0.153313 | 11190 | -952.095 | -0.000952095 | 0.00306626 | 393.1978
22.21 | -498.582 | 0.153314 | 11192.2 | -952.421 | -0.000952421 | 0.00306628 | 393.2751
22.2152 | -498.582 | 0.153315 | 11194.8 | -952.661 | -0.000952661 | 0.0030663 | 393.3664
22.22 | -498.582 | 0.153315 | 11197 | -952.88 | -0.00095288 | 0.0030663 | 393.4438
22.2252 | -498.582 | 0.153315 | 11199.5 | -953 | -0.000953 | 0.0030663 | 393.5316
22.23 | -498.581 | 0.153315 | 11201.9 | -953.11 | -0.00095311 | 0.0030663 | 393.6159
22.2352 | -498.581 | 0.153315 | 11204.4 | -953.23 | -0.00095323 | 0.0030663 | 393.7038
22.24 | -498.581 | 0.153315 | 11206.8 | -953.34 | -0.00095334 | 0.0030663 | 393.7881
22.2452 | -498.581 | 0.153315 | 11209.4 | -953.581 | -0.000953581 | 0.0030663 | 393.8795
22.25 | -498.581 | 0.153315 | 11211.8 | -953.799 | -0.000953799 | 0.0030663 | 393.9638
22.2553 | -498.581 | 0.153315 | 11214.4 | -954.041 | -0.000954041 | 0.0030663 | 394.0552
22.26 | -498.58 | 0.153315 | 11216.7 | -954.258 | -0.000954258 | 0.0030663 | 394.136
22.2653 | -498.58 | 0.153315 | 11219.3 | -954.258 | -0.000954258 | 0.0030663 | 394.2273
22.27 | -498.58 | 0.153315 | 11221.6 | -954.258 | -0.000954258 | 0.0030663 | 394.3082
22.2752 | -498.58 | 0.153315 | 11224.1 | -954.498 | -0.000954498 | 0.0030663 | 394.396
22.28 | -498.58 | 0.153315 | 11226.3 | -954.718 | -0.000954718 | 0.0030663 | 394.4733
22.2852 | -498.58 | 0.153315 | 11228.7 | -954.958 | -0.000954958 | 0.0030663 | 394.5576
22.29 | -498.579 | 0.1536 | 11231.1 | -955.177 | -0.000955177 | 0.003072 | 394.642
22.2952 | -498.579 | 0.153913 | 11233.7 | -955.418 | -0.000955418 | 0.00307826 | 394.7333
22.3 | -498.579 | 0.153628 | 11236 | -955.636 | -0.000955636 | 0.00307256 | 394.8141
22.3052 | -498.579 | 0.153315 | 11238.5 | -955.998 | -0.000955998 | 0.0030663 | 394.902
22.31 | -498.579 | 0.153599 | 11240.7 | -956.325 | -0.000956325 | 0.00307198 | 394.9793
22.3153 | -498.579 | 0.153913 | 11243.2 | -956.325 | -0.000956325 | 0.00307826 | 395.0671
22.32 | -498.578 | 0.153914 | 11245.5 | -956.325 | -0.000956325 | 0.00307828 | 395.148
22.3253 | -498.578 | 0.153915 | 11248 | -956.567 | -0.000956567 | 0.0030783 | 395.2358
22.33 | -498.578 | 0.153915 | 11250.2 | -956.785 | -0.000956785 | 0.0030783 | 395.3131
22.3353 | -498.578 | 0.153915 | 11252.7 | -956.906 | -0.000956906 | 0.0030783 | 395.401
22.34 | -498.578 | 0.153915 | 11255 | -957.014 | -0.000957014 | 0.0030783 | 395.4818
22.3452 | -498.578 | 0.153915 | 11257.5 | -957.374 | -0.000957374 | 0.0030783 | 395.5696
22.35 | -498.577 | 0.153915 | 11259.8 | -957.703 | -0.000957703 | 0.0030783 | 395.6504
22.3552 | -498.577 | 0.153915 | 11262.3 | -957.824 | -0.000957824 | 0.0030783 | 395.7383
22.36 | -498.577 | 0.153915 | 11264.6 | -957.933 | -0.000957933 | 0.0030783 | 395.8191
22.3652 | -498.577 | 0.153915 | 11267.2 | -958.174 | -0.000958174 | 0.0030783 | 395.9105
22.37 | -498.577 | 0.153915 | 11269.4 | -958.392 | -0.000958392 | 0.0030783 | 395.9878
22.3753 | -498.577 | 0.153915 | 11271.9 | -958.513 | -0.000958513 | 0.0030783 | 396.0756
22.38 | -498.576 | 0.154199 | 11274.3 | -958.622 | -0.000958622 | 0.00308398 | 396.1599
22.3853 | -498.576 | 0.154513 | 11276.9 | -958.985 | -0.000958985 | 0.00309026 | 396.2513
22.39 | -498.576 | 0.15423 | 11279.1 | -959.311 | -0.000959311 | 0.0030846 | 396.3286
22.3953 | -498.576 | 0.153915 | 11281.5 | -959.432 | -0.000959432 | 0.0030783 | 396.4129
22.4 | -498.576 | 0.154199 | 11283.8 | -959.541 | -0.000959541 | 0.00308398 | 396.4938
22.4052 | -498.576 | 0.154513 | 11286.3 | -959.661 | -0.000959661 | 0.00309026 | 396.5816
22.41 | -498.575 | 0.154514 | 11288.6 | -959.77 | -0.00095977 | 0.00309028 | 396.6624
22.4152 | -498.575 | 0.154515 | 11291.1 | -960.011 | -0.000960011 | 0.0030903 | 396.7503
22.42 | -498.575 | 0.154515 | 11293.5 | -960.23 | -0.00096023 | 0.0030903 | 396.8346
22.4252 | -498.575 | 0.154515 | 11296.1 | -960.47 | -0.00096047 | 0.0030903 | 396.926
22.43 | -498.575 | 0.154515 | 11298.4 | -960.689 | -0.000960689 | 0.0030903 | 397.0068
22.4353 | -498.575 | 0.154515 | 11301 | -960.93 | -0.00096093 | 0.0030903 | 397.0981
22.44 | -498.574 | 0.154515 | 11303.2 | -961.148 | -0.000961148 | 0.0030903 | 397.1754
22.4453 | -498.574 | 0.154515 | 11305.7 | -961.39 | -0.00096139 | 0.0030903 | 397.2633
22.45 | -498.574 | 0.154515 | 11308 | -961.608 | -0.000961608 | 0.0030903 | 397.3441
22.4553 | -498.574 | 0.154515 | 11310.6 | -961.729 | -0.000961729 | 0.0030903 | 397.4355
22.46 | -498.574 | 0.154515 | 11312.9 | -961.837 | -0.000961837 | 0.0030903 | 397.5163
22.4652 | -498.574 | 0.154515 | 11315.4 | -962.077 | -0.000962077 | 0.0030903 | 397.6041
22.47 | -498.573 | 0.154515 | 11317.7 | -962.297 | -0.000962297 | 0.0030903 | 397.6849
22.4752 | -498.573 | 0.154515 | 11320.3 | -962.417 | -0.000962417 | 0.0030903 | 397.7763
22.48 | -498.573 | 0.1548 | 11322.5 | -962.526 | -0.000962526 | 0.003096 | 397.8536
22.4852 | -498.573 | 0.155113 | 11325 | -962.647 | -0.000962647 | 0.00310226 | 397.9415
22.49 | -498.573 | 0.155114 | 11327.3 | -962.756 | -0.000962756 | 0.00310228 | 398.0223
22.4952 | -498.573 | 0.155115 | 11329.9 | -962.997 | -0.000962997 | 0.0031023 | 398.1136
22.5 | -498.572 | 0.155115 | 11332.1 | -963.215 | -0.000963215 | 0.0031023 | 398.1909
22.5053 | -498.572 | 0.155115 | 11334.6 | -963.457 | -0.000963457 | 0.0031023 | 398.2788
22.51 | -498.572 | 0.155115 | 11336.9 | -963.675 | -0.000963675 | 0.0031023 | 398.3596
22.5153 | -498.572 | 0.155115 | 11339.4 | -963.917 | -0.000963917 | 0.0031023 | 398.4474
22.52 | -498.572 | 0.155115 | 11341.6 | -964.134 | -0.000964134 | 0.0031023 | 398.5248
22.5252 | -498.572 | 0.155115 | 11343.9 | -964.374 | -0.000964374 | 0.0031023 | 398.6056
22.53 | -498.571 | 0.155115 | 11346.2 | -964.593 | -0.000964593 | 0.0031023 | 398.6864
22.5352 | -498.571 | 0.155115 | 11348.7 | -964.833 | -0.000964833 | 0.0031023 | 398.7742
22.54 | -498.571 | 0.155115 | 11351 | -965.053 | -0.000965053 | 0.0031023 | 398.8551
22.5452 | -498.571 | 0.155115 | 11353.5 | -965.173 | -0.000965173 | 0.0031023 | 398.9429
22.55 | -498.571 | 0.155115 | 11355.7 | -965.282 | -0.000965282 | 0.0031023 | 399.0202
22.5552 | -498.571 | 0.155115 | 11358.2 | -965.523 | -0.000965523 | 0.0031023 | 399.108
22.56 | -498.57 | 0.155115 | 11360.5 | -965.742 | -0.000965742 | 0.0031023 | 399.1889
22.5653 | -498.57 | 0.155115 | 11363 | -965.983 | -0.000965983 | 0.0031023 | 399.2767
22.57 | -498.57 | 0.155115 | 11365.3 | -966.201 | -0.000966201 | 0.0031023 | 399.3575
22.5753 | -498.57 | 0.155115 | 11367.9 | -966.443 | -0.000966443 | 0.0031023 | 399.4489
22.58 | -498.57 | 0.155115 | 11370.2 | -966.66 | -0.00096666 | 0.0031023 | 399.5297
22.5853 | -498.57 | 0.155115 | 11372.8 | -966.781 | -0.000966781 | 0.0031023 | 399.6211
22.59 | -498.569 | 0.155399 | 11375.1 | -966.89 | -0.00096689 | 0.00310798 | 399.7019
22.5952 | -498.569 | 0.155713 | 11377.6 | -967.13 | -0.00096713 | 0.00311426 | 399.7897
22.6 | -498.569 | 0.155714 | 11379.9 | -967.349 | -0.000967349 | 0.00311428 | 399.8706
22.6052 | -498.569 | 0.155715 | 11382.5 | -967.59 | -0.00096759 | 0.0031143 | 399.9619
22.61 | -498.569 | 0.155715 | 11384.8 | -967.809 | -0.000967809 | 0.0031143 | 400.0427
22.6152 | -498.569 | 0.155715 | 11387.3 | -967.929 | -0.000967929 | 0.0031143 | 400.1306
22.62 | -498.568 | 0.155715 | 11389.7 | -968.038 | -0.000968038 | 0.0031143 | 400.2149
22.6253 | -498.568 | 0.155715 | 11392.3 | -968.28 | -0.00096828 | 0.0031143 | 400.3063
22.63 | -498.568 | 0.155715 | 11394.5 | -968.498 | -0.000968498 | 0.0031143 | 400.3836
22.6353 | -498.568 | 0.155715 | 11397 | -968.619 | -0.000968619 | 0.0031143 | 400.4714
22.64 | -498.568 | 0.155715 | 11399.3 | -968.727 | -0.000968727 | 0.0031143 | 400.5522
22.6453 | -498.568 | 0.155715 | 11401.7 | -968.969 | -0.000968969 | 0.0031143 | 400.6366
22.65 | -498.567 | 0.155715 | 11404 | -969.187 | -0.000969187 | 0.0031143 | 400.7174
22.6552 | -498.567 | 0.155715 | 11406.5 | -969.426 | -0.000969426 | 0.0031143 | 400.8052
22.66 | -498.567 | 0.155715 | 11408.8 | -969.646 | -0.000969646 | 0.0031143 | 400.886
22.6652 | -498.567 | 0.155715 | 11411.2 | -969.766 | -0.000969766 | 0.0031143 | 400.9704
22.67 | -498.567 | 0.155715 | 11413.4 | -969.876 | -0.000969876 | 0.0031143 | 401.0477
22.6752 | -498.567 | 0.155715 | 11415.9 | -970.116 | -0.000970116 | 0.0031143 | 401.1355
22.68 | -498.566 | 0.155715 | 11418.2 | -970.335 | -0.000970335 | 0.0031143 | 401.2163
22.6853 | -498.566 | 0.155715 | 11420.7 | -970.456 | -0.000970456 | 0.0031143 | 401.3042
22.69 | -498.566 | 0.155715 | 11423 | -970.565 | -0.000970565 | 0.0031143 | 401.385
22.6953 | -498.566 | 0.155715 | 11425.5 | -970.685 | -0.000970685 | 0.0031143 | 401.4729
22.7 | -498.566 | 0.155715 | 11427.8 | -970.794 | -0.000970794 | 0.0031143 | 401.5537
22.7053 | -498.566 | 0.155715 | 11430.3 | -971.157 | -0.000971157 | 0.0031143 | 401.6415
22.71 | -498.565 | 0.155999 | 11432.5 | -971.483 | -0.000971483 | 0.00311998 | 401.7188
22.7152 | -498.565 | 0.156313 | 11435 | -971.603 | -0.000971603 | 0.00312626 | 401.8067
22.72 | -498.565 | 0.156314 | 11437.2 | -971.713 | -0.000971713 | 0.00312628 | 401.884
22.7252 | -498.565 | 0.156315 | 11439.6 | -971.953 | -0.000971953 | 0.0031263 | 401.9683
22.73 | -498.565 | 0.156315 | 11441.9 | -972.172 | -0.000972172 | 0.0031263 | 402.0491
22.7352 | -498.565 | 0.156315 | 11444.3 | -972.293 | -0.000972293 | 0.0031263 | 402.1335
22.74 | -498.564 | 0.156315 | 11446.6 | -972.402 | -0.000972402 | 0.0031263 | 402.2143
22.7452 | -498.564 | 0.156315 | 11449.1 | -972.643 | -0.000972643 | 0.0031263 | 402.3021
22.75 | -498.564 | 0.156315 | 11451.3 | -972.861 | -0.000972861 | 0.0031263 | 402.3794
22.7553 | -498.564 | 0.156315 | 11453.8 | -972.982 | -0.000972982 | 0.0031263 | 402.4673
22.76 | -498.564 | 0.156315 | 11456.1 | -973.091 | -0.000973091 | 0.0031263 | 402.5481
22.7653 | -498.564 | 0.156315 | 11458.6 | -973.454 | -0.000973454 | 0.0031263 | 402.6359
22.77 | -498.563 | 0.156315 | 11460.8 | -973.78 | -0.00097378 | 0.0031263 | 402.7132
22.7752 | -498.563 | 0.156315 | 11463.3 | -974.02 | -0.00097402 | 0.0031263 | 402.8011
22.78 | -498.563 | 0.156315 | 11465.6 | -974.239 | -0.000974239 | 0.0031263 | 402.8819
22.7852 | -498.563 | 0.156315 | 11468.1 | -974.359 | -0.000974359 | 0.0031263 | 402.9698
22.79 | -498.563 | 0.156315 | 11470.4 | -974.469 | -0.000974469 | 0.0031263 | 403.0506
22.7952 | -498.563 | 0.156315 | 11473 | -974.709 | -0.000974709 | 0.0031263 | 403.1419
22.8 | -498.562 | 0.156315 | 11475.2 | -974.928 | -0.000974928 | 0.0031263 | 403.2192
22.8052 | -498.562 | 0.156315 | 11477.7 | -975.049 | -0.000975049 | 0.0031263 | 403.3071
22.81 | -498.562 | 0.156315 | 11480 | -975.158 | -0.000975158 | 0.0031263 | 403.3879
22.8153 | -498.562 | 0.156315 | 11482.5 | -975.399 | -0.000975399 | 0.0031263 | 403.4757
22.82 | -498.562 | 0.156598 | 11484.9 | -975.617 | -0.000975617 | 0.00313196 | 403.5601
22.8253 | -498.562 | 0.156913 | 11487.5 | -975.859 | -0.000975859 | 0.00313826 | 403.6514
22.83 | -498.561 | 0.156914 | 11489.7 | -976.077 | -0.000976077 | 0.00313828 | 403.7287
22.8353 | -498.561 | 0.156915 | 11492.2 | -976.198 | -0.000976198 | 0.0031383 | 403.8166
22.84 | -498.561 | 0.156915 | 11494.5 | -976.306 | -0.000976306 | 0.0031383 | 403.8974
22.8452 | -498.561 | 0.156915 | 11497.1 | -976.546 | -0.000976546 | 0.0031383 | 403.9888
22.85 | -498.561 | 0.156915 | 11499.5 | -976.766 | -0.000976766 | 0.0031383 | 404.0731
22.8552 | -498.561 | 0.156915 | 11502 | -976.886 | -0.000976886 | 0.0031383 | 404.1609
22.86 | -498.56 | 0.156915 | 11504.4 | -976.995 | -0.000976995 | 0.0031383 | 404.2453
22.8652 | -498.56 | 0.156915 | 11507 | -977.357 | -0.000977357 | 0.0031383 | 404.3366
22.87 | -498.56 | 0.156915 | 11509.3 | -977.684 | -0.000977684 | 0.0031383 | 404.4174
22.8753 | -498.56 | 0.156915 | 11511.8 | -977.805 | -0.000977805 | 0.0031383 | 404.5053
22.88 | -498.56 | 0.156915 | 11514.1 | -977.914 | -0.000977914 | 0.0031383 | 404.5861
22.8853 | -498.56 | 0.156915 | 11516.7 | -978.156 | -0.000978156 | 0.0031383 | 404.6775
22.89 | -498.559 | 0.156915 | 11519 | -978.373 | -0.000978373 | 0.0031383 | 404.7583
22.8953 | -498.559 | 0.156915 | 11521.5 | -978.494 | -0.000978494 | 0.0031383 | 404.8461
22.9 | -498.559 | 0.156915 | 11523.8 | -978.603 | -0.000978603 | 0.0031383 | 404.927
22.9052 | -498.559 | 0.156915 | 11526.4 | -978.723 | -0.000978723 | 0.0031383 | 405.0183
22.91 | -498.559 | 0.157201 | 11528.7 | -978.833 | -0.000978833 | 0.00314402 | 405.0991
22.9152 | -498.559 | 0.157513 | 11531.3 | -979.073 | -0.000979073 | 0.00315026 | 405.1905
22.92 | -498.558 | 0.157514 | 11533.5 | -979.292 | -0.000979292 | 0.00315028 | 405.2678
22.9252 | -498.558 | 0.157515 | 11536 | -979.533 | -0.000979533 | 0.0031503 | 405.3556
22.93 | -498.558 | 0.157515 | 11538.3 | -979.751 | -0.000979751 | 0.0031503 | 405.4365
22.9353 | -498.558 | 0.157515 | 11540.8 | -979.992 | -0.000979992 | 0.0031503 | 405.5243
22.94 | -498.558 | 0.157515 | 11543 | -980.211 | -0.000980211 | 0.0031503 | 405.6016
22.9453 | -498.558 | 0.157515 | 11545.5 | -980.331 | -0.000980331 | 0.0031503 | 405.6895
22.95 | -498.557 | 0.157515 | 11547.8 | -980.44 | -0.00098044 | 0.0031503 | 405.7703
22.9553 | -498.557 | 0.157515 | 11550.3 | -980.682 | -0.000980682 | 0.0031503 | 405.8581
22.96 | -498.557 | 0.157515 | 11552.5 | -980.9 | -0.0009809 | 0.0031503 | 405.9354
22.9652 | -498.557 | 0.157515 | 11555 | -981.139 | -0.000981139 | 0.0031503 | 406.0233
22.97 | -498.557 | 0.157515 | 11557.2 | -981.359 | -0.000981359 | 0.0031503 | 406.1006
22.9752 | -498.557 | 0.157515 | 11559.7 | -981.599 | -0.000981599 | 0.0031503 | 406.1884
22.98 | -498.556 | 0.157515 | 11562 | -981.818 | -0.000981818 | 0.0031503 | 406.2692
22.9852 | -498.556 | 0.157515 | 11564.5 | -982.059 | -0.000982059 | 0.0031503 | 406.3571
22.99 | -498.556 | 0.157515 | 11566.8 | -982.278 | -0.000982278 | 0.0031503 | 406.4379
22.9952 | -498.556 | 0.157515 | 11569.2 | -982.398 | -0.000982398 | 0.0031503 | 406.5222
23 | -498.556 | 0.157799 | 11571.5 | -982.507 | -0.000982507 | 0.00315598 | 406.6031
23.0053 | -498.556 | 0.158113 | 11574 | -982.628 | -0.000982628 | 0.00316226 | 406.6909
23.01 | -498.555 | 0.158114 | 11576.4 | -982.737 | -0.000982737 | 0.00316228 | 406.7752
23.0153 | -498.555 | 0.158115 | 11579 | -982.979 | -0.000982979 | 0.0031623 | 406.8666
23.02 | -498.555 | 0.158115 | 11581.3 | -983.196 | -0.000983196 | 0.0031623 | 406.9474
23.0252 | -498.555 | 0.158115 | 11583.9 | -983.556 | -0.000983556 | 0.0031623 | 407.0388
23.03 | -498.555 | 0.158115 | 11586.3 | -983.885 | -0.000983885 | 0.0031623 | 407.1231
23.0352 | -498.555 | 0.158115 | 11588.9 | -984.005 | -0.000984005 | 0.0031623 | 407.2145
23.04 | -498.554 | 0.158115 | 11591.3 | -984.115 | -0.000984115 | 0.0031623 | 407.2988
23.0452 | -498.554 | 0.158115 | 11593.9 | -984.235 | -0.000984235 | 0.0031623 | 407.3902
23.05 | -498.554 | 0.158115 | 11596.3 | -984.345 | -0.000984345 | 0.0031623 | 407.4745
23.0552 | -498.554 | 0.158115 | 11598.9 | -984.585 | -0.000984585 | 0.0031623 | 407.5658
23.06 | -498.554 | 0.158115 | 11601.3 | -984.804 | -0.000984804 | 0.0031623 | 407.6502
23.0653 | -498.554 | 0.158115 | 11603.9 | -985.045 | -0.000985045 | 0.0031623 | 407.7415
23.07 | -498.553 | 0.158398 | 11606.2 | -985.263 | -0.000985263 | 0.00316796 | 407.8224
23.0753 | -498.553 | 0.158713 | 11608.9 | -985.384 | -0.000985384 | 0.00317426 | 407.9172
23.08 | -498.553 | 0.15843 | 11611.2 | -985.493 | -0.000985493 | 0.0031686 | 407.998
23.0853 | -498.553 | 0.158115 | 11613.8 | -985.735 | -0.000985735 | 0.0031623 | 408.0894
23.09 | -498.553 | 0.158399 | 11616.2 | -985.952 | -0.000985952 | 0.00316798 | 408.1737
23.0952 | -498.553 | 0.158713 | 11618.8 | -986.192 | -0.000986192 | 0.00317426 | 408.2651
23.1 | -498.552 | 0.158714 | 11621.2 | -986.411 | -0.000986411 | 0.00317428 | 408.3494
23.1052 | -498.552 | 0.158715 | 11623.7 | -986.532 | -0.000986532 | 0.0031743 | 408.4373
23.11 | -498.552 | 0.158715 | 11626 | -986.641 | -0.000986641 | 0.0031743 | 408.5181
23.1152 | -498.552 | 0.158715 | 11628.5 | -986.882 | -0.000986882 | 0.0031743 | 408.6059
23.12 | -498.552 | 0.158715 | 11630.9 | -987.101 | -0.000987101 | 0.0031743 | 408.6903
23.1253 | -498.552 | 0.158715 | 11633.5 | -987.221 | -0.000987221 | 0.0031743 | 408.7816
23.13 | -498.551 | 0.158715 | 11635.8 | -987.33 | -0.00098733 | 0.0031743 | 408.8624
23.1353 | -498.551 | 0.158715 | 11638.3 | -987.693 | -0.000987693 | 0.0031743 | 408.9503
23.14 | -498.551 | 0.158715 | 11640.6 | -988.019 | -0.000988019 | 0.0031743 | 409.0311
23.1453 | -498.551 | 0.158715 | 11643.1 | -988.14 | -0.00098814 | 0.0031743 | 409.119
23.15 | -498.551 | 0.158715 | 11645.4 | -988.249 | -0.000988249 | 0.0031743 | 409.1998
23.1552 | -498.551 | 0.158715 | 11647.9 | -988.369 | -0.000988369 | 0.0031743 | 409.2876
23.16 | -498.55 | 0.158715 | 11650.1 | -988.479 | -0.000988479 | 0.0031743 | 409.3649
23.1652 | -498.55 | 0.158715 | 11652.6 | -988.839 | -0.000988839 | 0.0031743 | 409.4528
23.17 | -498.55 | 0.159 | 11654.9 | -989.167 | -0.000989167 | 0.00318 | 409.5336
23.1752 | -498.55 | 0.159313 | 11657.4 | -989.288 | -0.000989288 | 0.00318626 | 409.6214
23.18 | -498.55 | 0.159029 | 11659.7 | -989.397 | -0.000989397 | 0.00318058 | 409.7023
23.1853 | -498.55 | 0.158715 | 11662.2 | -989.638 | -0.000989638 | 0.0031743 | 409.7901
23.19 | -498.549 | 0.158999 | 11664.5 | -989.857 | -0.000989857 | 0.00317998 | 409.8709
23.1953 | -498.549 | 0.159313 | 11667 | -989.977 | -0.000989977 | 0.00318626 | 409.9588
23.2 | -498.549 | 0.15903 | 11669.2 | -990.086 | -0.000990086 | 0.0031806 | 410.0361
23.2053 | -498.549 | 0.158715 | 11671.6 | -990.328 | -0.000990328 | 0.0031743 | 410.1204
23.21 | -498.549 | 0.158999 | 11673.8 | -990.545 | -0.000990545 | 0.00317998 | 410.1977
23.2152 | -498.549 | 0.159313 | 11676.3 | -990.785 | -0.000990785 | 0.00318626 | 410.2855
23.22 | -498.548 | 0.159314 | 11678.5 | -991.005 | -0.000991005 | 0.00318628 | 410.3629
23.2252 | -498.548 | 0.159315 | 11681 | -991.245 | -0.000991245 | 0.0031863 | 410.4507
23.23 | -498.548 | 0.159315 | 11683.3 | -991.464 | -0.000991464 | 0.0031863 | 410.5315
23.2352 | -498.548 | 0.159315 | 11685.9 | -991.584 | -0.000991584 | 0.0031863 | 410.6229
23.24 | -498.548 | 0.159315 | 11688.2 | -991.694 | -0.000991694 | 0.0031863 | 410.7037
23.2452 | -498.548 | 0.159315 | 11690.8 | -991.935 | -0.000991935 | 0.0031863 | 410.7951
23.25 | -498.547 | 0.159315 | 11693.1 | -992.153 | -0.000992153 | 0.0031863 | 410.8759
23.2553 | -498.547 | 0.159315 | 11695.6 | -992.395 | -0.000992395 | 0.0031863 | 410.9637
23.26 | -498.547 | 0.159315 | 11697.9 | -992.612 | -0.000992612 | 0.0031863 | 411.0445
23.2653 | -498.547 | 0.159315 | 11700.5 | -992.733 | -0.000992733 | 0.0031863 | 411.1359
23.27 | -498.547 | 0.159315 | 11702.8 | -992.842 | -0.000992842 | 0.0031863 | 411.2167
23.2752 | -498.546 | 0.159315 | 11705.3 | -993.082 | -0.000993082 | 0.0031863 | 411.3046
23.28 | -498.546 | 0.159315 | 11707.5 | -993.301 | -0.000993301 | 0.0031863 | 411.3819
23.2852 | -498.546 | 0.159315 | 11709.8 | -993.422 | -0.000993422 | 0.0031863 | 411.4627
23.29 | -498.546 | 0.1596 | 11711.9 | -993.531 | -0.000993531 | 0.003192 | 411.5365
23.2952 | -498.546 | 0.159913 | 11714.3 | -993.772 | -0.000993772 | 0.00319826 | 411.6208
23.3 | -498.546 | 0.159914 | 11716.5 | -993.99 | -0.00099399 | 0.00319828 | 411.6981
23.3052 | -498.546 | 0.159915 | 11718.9 | -994.231 | -0.000994231 | 0.0031983 | 411.7824
23.31 | -498.545 | 0.159915 | 11721.1 | -994.45 | -0.00099445 | 0.0031983 | 411.8597
23.3153 | -498.545 | 0.159915 | 11723.6 | -994.691 | -0.000994691 | 0.0031983 | 411.9476
23.32 | -498.545 | 0.159915 | 11725.7 | -994.909 | -0.000994909 | 0.0031983 | 412.0214
23.3253 | -498.545 | 0.159915 | 11728.1 | -995.03 | -0.00099503 | 0.0031983 | 412.1057
23.33 | -498.545 | 0.159915 | 11730.1 | -995.139 | -0.000995139 | 0.0031983 | 412.176
23.3353 | -498.545 | 0.159915 | 11732.5 | -995.381 | -0.000995381 | 0.0031983 | 412.2603
23.34 | -498.544 | 0.159915 | 11734.5 | -995.598 | -0.000995598 | 0.0031983 | 412.3306
23.3452 | -498.544 | 0.159915 | 11736.8 | -995.718 | -0.000995718 | 0.0031983 | 412.4114
23.35 | -498.544 | 0.159915 | 11738.9 | -995.828 | -0.000995828 | 0.0031983 | 412.4852
23.3552 | -498.544 | 0.159915 | 11741.2 | -995.948 | -0.000995948 | 0.0031983 | 412.566
23.36 | -498.544 | 0.159915 | 11743.4 | -996.057 | -0.000996057 | 0.0031983 | 412.6433
23.3652 | -498.544 | 0.159915 | 11745.8 | -996.298 | -0.000996298 | 0.0031983 | 412.7277
23.37 | -498.543 | 0.159915 | 11747.8 | -996.517 | -0.000996517 | 0.0031983 | 412.7979
23.3753 | -498.543 | 0.159915 | 11750.1 | -996.758 | -0.000996758 | 0.0031983 | 412.8788
23.38 | -498.543 | 0.159915 | 11752.3 | -996.976 | -0.000996976 | 0.0031983 | 412.9561
23.3853 | -498.543 | 0.159915 | 11754.8 | -997.097 | -0.000997097 | 0.0031983 | 413.0439
23.39 | -498.543 | 0.160198 | 11757 | -997.206 | -0.000997206 | 0.00320396 | 413.1212
23.3953 | -498.543 | 0.160513 | 11759.4 | -997.448 | -0.000997448 | 0.00321026 | 413.2055
23.4 | -498.542 | 0.160514 | 11761.6 | -997.665 | -0.000997665 | 0.00321028 | 413.2828
23.4052 | -498.542 | 0.160515 | 11764 | -997.905 | -0.000997905 | 0.0032103 | 413.3672
23.41 | -498.542 | 0.160515 | 11766.2 | -998.124 | -0.000998124 | 0.0032103 | 413.4445
23.4152 | -498.542 | 0.160515 | 11768.6 | -998.365 | -0.000998365 | 0.0032103 | 413.5288
23.42 | -498.542 | 0.160515 | 11770.8 | -998.584 | -0.000998584 | 0.0032103 | 413.6061
23.4252 | -498.542 | 0.160515 | 11773.1 | -998.704 | -0.000998704 | 0.0032103 | 413.6869
23.43 | -498.541 | 0.160515 | 11775.3 | -998.813 | -0.000998813 | 0.0032103 | 413.7642
23.4353 | -498.541 | 0.160515 | 11777.6 | -999.055 | -0.000999055 | 0.0032103 | 413.8451
23.44 | -498.541 | 0.160515 | 11779.9 | -999.273 | -0.000999273 | 0.0032103 | 413.9259
23.4453 | -498.541 | 0.160515 | 11782.4 | -999.394 | -0.000999394 | 0.0032103 | 414.0137
23.45 | -498.541 | 0.160515 | 11784.7 | -999.502 | -0.000999502 | 0.0032103 | 414.0945
23.4553 | -498.541 | 0.160515 | 11787.2 | -999.866 | -0.000999866 | 0.0032103 | 414.1824
23.46 | -498.54 | 0.160515 | 11789.4 | -1000.19 | -0.00100019 | 0.0032103 | 414.2597
23.4652 | -498.54 | 0.160515 | 11791.8 | -1000.31 | -0.00100031 | 0.0032103 | 414.344
23.47 | -498.54 | 0.160801 | 11794.1 | -1000.42 | -0.00100042 | 0.00321602 | 414.4248
23.4752 | -498.54 | 0.161113 | 11796.5 | -1000.66 | -0.00100066 | 0.00322226 | 414.5092
23.48 | -498.54 | 0.160828 | 11798.8 | -1000.88 | -0.00100088 | 0.00321656 | 414.59
23.4852 | -498.54 | 0.160515 | 11801.2 | -1001.12 | -0.00100112 | 0.0032103 | 414.6743
23.49 | -498.539 | 0.160799 | 11803.5 | -1001.34 | -0.00100134 | 0.00321598 | 414.7551
23.4952 | -498.539 | 0.161113 | 11806 | -1001.46 | -0.00100146 | 0.00322226 | 414.843
23.5 | -498.539 | 0.160829 | 11808.3 | -1001.57 | -0.00100157 | 0.00321658 | 414.9238
23.5053 | -498.539 | 0.160515 | 11810.8 | -1001.81 | -0.00100181 | 0.0032103 | 415.0117
23.51 | -498.539 | 0.160798 | 11813 | -1002.03 | -0.00100203 | 0.00321596 | 415.089
23.5153 | -498.539 | 0.161113 | 11815.6 | -1002.27 | -0.00100227 | 0.00322226 | 415.1803
23.52 | -498.538 | 0.161114 | 11817.9 | -1002.49 | -0.00100249 | 0.00322228 | 415.2611
23.5252 | -498.538 | 0.161115 | 11820.4 | -1002.61 | -0.00100261 | 0.0032223 | 415.349
23.53 | -498.538 | 0.161115 | 11822.7 | -1002.72 | -0.00100272 | 0.0032223 | 415.4298
23.5352 | -498.538 | 0.161115 | 11825.2 | -1002.96 | -0.00100296 | 0.0032223 | 415.5176
23.54 | -498.538 | 0.161115 | 11827.5 | -1003.18 | -0.00100318 | 0.0032223 | 415.5985
23.5452 | -498.538 | 0.161115 | 11830 | -1003.3 | -0.0010033 | 0.0032223 | 415.6863
23.55 | -498.537 | 0.161115 | 11832.3 | -1003.41 | -0.00100341 | 0.0032223 | 415.7671
23.5552 | -498.537 | 0.161115 | 11834.8 | -1003.65 | -0.00100365 | 0.0032223 | 415.855
23.56 | -498.537 | 0.161115 | 11837.1 | -1003.87 | -0.00100387 | 0.0032223 | 415.9358
23.5653 | -498.537 | 0.161115 | 11839.5 | -1003.99 | -0.00100399 | 0.0032223 | 416.0201
23.57 | -498.537 | 0.161115 | 11841.8 | -1004.1 | -0.0010041 | 0.0032223 | 416.1009
23.5753 | -498.537 | 0.161115 | 11844.4 | -1004.34 | -0.00100434 | 0.0032223 | 416.1923
23.58 | -498.536 | 0.161115 | 11846.7 | -1004.56 | -0.00100456 | 0.0032223 | 416.2731
23.5853 | -498.536 | 0.161115 | 11849.2 | -1004.8 | -0.0010048 | 0.0032223 | 416.361
23.59 | -498.536 | 0.161115 | 11851.4 | -1005.01 | -0.00100501 | 0.0032223 | 416.4383
23.5952 | -498.536 | 0.161115 | 11853.9 | -1005.13 | -0.00100513 | 0.0032223 | 416.5261
23.6 | -498.536 | 0.1614 | 11856.2 | -1005.24 | -0.00100524 | 0.003228 | 416.6069
23.6052 | -498.536 | 0.161713 | 11858.7 | -1005.48 | -0.00100548 | 0.00323426 | 416.6948
23.61 | -498.535 | 0.161714 | 11861 | -1005.7 | -0.0010057 | 0.00323428 | 416.7756
23.6152 | -498.535 | 0.161715 | 11863.6 | -1005.94 | -0.00100594 | 0.0032343 | 416.867
23.62 | -498.535 | 0.161715 | 11865.8 | -1006.16 | -0.00100616 | 0.0032343 | 416.9443
23.6253 | -498.535 | 0.161715 | 11868.3 | -1006.28 | -0.00100628 | 0.0032343 | 417.0321
23.63 | -498.535 | 0.161715 | 11870.6 | -1006.39 | -0.00100639 | 0.0032343 | 417.1129
23.6353 | -498.535 | 0.161715 | 11873.1 | -1006.51 | -0.00100651 | 0.0032343 | 417.2008
23.64 | -498.534 | 0.161715 | 11875.4 | -1006.62 | -0.00100662 | 0.0032343 | 417.2816
23.6453 | -498.534 | 0.161715 | 11877.8 | -1006.86 | -0.00100686 | 0.0032343 | 417.3659
23.65 | -498.534 | 0.161715 | 11880.1 | -1007.08 | -0.00100708 | 0.0032343 | 417.4467
23.6552 | -498.534 | 0.161715 | 11882.5 | -1007.32 | -0.00100732 | 0.0032343 | 417.5311
23.66 | -498.534 | 0.161715 | 11884.8 | -1007.54 | -0.00100754 | 0.0032343 | 417.6119
23.6652 | -498.534 | 0.161715 | 11887.3 | -1007.78 | -0.00100778 | 0.0032343 | 417.6997
23.67 | -498.533 | 0.162 | 11889.5 | -1008 | -0.001008 | 0.00324 | 417.777
23.6752 | -498.533 | 0.162313 | 11892 | -1008.24 | -0.00100824 | 0.00324626 | 417.8649
23.68 | -498.533 | 0.162314 | 11894.3 | -1008.46 | -0.00100846 | 0.00324628 | 417.9457
23.6853 | -498.533 | 0.162315 | 11896.8 | -1008.58 | -0.00100858 | 0.0032463 | 418.0335
23.69 | -498.533 | 0.16203 | 11899.1 | -1008.69 | -0.00100869 | 0.0032406 | 418.1144
23.6953 | -498.533 | 0.161716 | 11901.6 | -1008.81 | -0.00100881 | 0.00323432 | 418.2022
23.7 | -498.532 | 0.161999 | 11903.9 | -1008.92 | -0.00100892 | 0.00323998 | 418.283
23.7053 | -498.532 | 0.162315 | 11906.5 | -1009.16 | -0.00100916 | 0.0032463 | 418.3744
23.71 | -498.532 | 0.162315 | 11908.7 | -1009.38 | -0.00100938 | 0.0032463 | 418.4517
23.7152 | -498.532 | 0.162315 | 11911.1 | -1009.62 | -0.00100962 | 0.0032463 | 418.536
23.72 | -498.532 | 0.162315 | 11913.5 | -1009.84 | -0.00100984 | 0.0032463 | 418.6204
23.7252 | -498.532 | 0.162315 | 11916 | -1010.08 | -0.00101008 | 0.0032463 | 418.7082
23.73 | -498.531 | 0.162315 | 11918.3 | -1010.3 | -0.0010103 | 0.0032463 | 418.789
23.7352 | -498.531 | 0.162315 | 11920.8 | -1010.42 | -0.00101042 | 0.0032463 | 418.8769
23.74 | -498.531 | 0.162315 | 11923.1 | -1010.53 | -0.00101053 | 0.0032463 | 418.9577
23.7452 | -498.531 | 0.162315 | 11925.5 | -1010.77 | -0.00101077 | 0.0032463 | 419.042
23.75 | -498.531 | 0.162315 | 11927.8 | -1010.99 | -0.00101099 | 0.0032463 | 419.1228
23.7553 | -498.531 | 0.162315 | 11930.3 | -1011.23 | -0.00101123 | 0.0032463 | 419.2107
23.76 | -498.53 | 0.162315 | 11932.5 | -1011.45 | -0.00101145 | 0.0032463 | 419.288
23.7653 | -498.53 | 0.162315 | 11934.9 | -1011.57 | -0.00101157 | 0.0032463 | 419.3723
23.77 | -498.53 | 0.162315 | 11937.1 | -1011.67 | -0.00101167 | 0.0032463 | 419.4496
23.7752 | -498.53 | 0.162315 | 11939.6 | -1011.91 | -0.00101191 | 0.0032463 | 419.5375
23.78 | -498.53 | 0.162315 | 11941.8 | -1012.13 | -0.00101213 | 0.0032463 | 419.6148
23.7852 | -498.53 | 0.162315 | 11944.2 | -1012.37 | -0.00101237 | 0.0032463 | 419.6991
23.79 | -498.529 | 0.1626 | 11946.4 | -1012.59 | -0.00101259 | 0.003252 | 419.7764
23.7952 | -498.529 | 0.162913 | 11948.9 | -1012.71 | -0.00101271 | 0.00325826 | 419.8643
23.8 | -498.529 | 0.162914 | 11951 | -1012.82 | -0.00101282 | 0.00325828 | 419.938
23.8052 | -498.529 | 0.162915 | 11953.5 | -1012.94 | -0.00101294 | 0.0032583 | 420.0259
23.81 | -498.529 | 0.162915 | 11955.7 | -1013.05 | -0.00101305 | 0.0032583 | 420.1032
23.8153 | -498.529 | 0.162915 | 11958.1 | -1013.29 | -0.00101329 | 0.0032583 | 420.1875
23.82 | -498.528 | 0.162915 | 11960.3 | -1013.51 | -0.00101351 | 0.0032583 | 420.2648
23.8253 | -498.528 | 0.162915 | 11962.7 | -1013.75 | -0.00101375 | 0.0032583 | 420.3492
23.83 | -498.528 | 0.162915 | 11964.8 | -1013.97 | -0.00101397 | 0.0032583 | 420.423
23.8353 | -498.528 | 0.162915 | 11967.2 | -1014.21 | -0.00101421 | 0.0032583 | 420.5073
23.84 | -498.528 | 0.162915 | 11969.1 | -1014.43 | -0.00101443 | 0.0032583 | 420.574
23.8452 | -498.528 | 0.162915 | 11971.2 | -1014.55 | -0.00101455 | 0.0032583 | 420.6478
23.85 | -498.527 | 0.162915 | 11973.1 | -1014.66 | -0.00101466 | 0.0032583 | 420.7146
23.8552 | -498.527 | 0.162915 | 11975.3 | -1014.78 | -0.00101478 | 0.0032583 | 420.7919
23.86 | -498.527 | 0.162915 | 11977.3 | -1014.89 | -0.00101489 | 0.0032583 | 420.8622
23.8652 | -498.527 | 0.162915 | 11979.5 | -1015.13 | -0.00101513 | 0.0032583 | 420.9395
23.87 | -498.527 | 0.162915 | 11981.4 | -1015.35 | -0.00101535 | 0.0032583 | 421.0062
23.8753 | -498.527 | 0.162915 | 11983.5 | -1015.71 | -0.00101571 | 0.0032583 | 421.08
23.88 | -498.526 | 0.163199 | 11985.5 | -1016.04 | -0.00101604 | 0.00326398 | 421.1503
23.8853 | -498.526 | 0.163513 | 11987.7 | -1016.16 | -0.00101616 | 0.00327026 | 421.2276
23.89 | -498.526 | 0.16238 | 11989.7 | -1016.27 | -0.00101627 | 0.0032476 | 421.2979
23.8953 | -498.526 | 0.161118 | 11991.9 | -1016.51 | -0.00101651 | 0.00322236 | 421.3752
23.9 | -498.526 | 0.162256 | 11993.9 | -1016.73 | -0.00101673 | 0.00324512 | 421.4455
23.9052 | -498.526 | 0.163513 | 11996.1 | -1016.85 | -0.00101685 | 0.00327026 | 421.5228
23.91 | -498.525 | 0.163799 | 11998.2 | -1016.96 | -0.00101696 | 0.00327598 | 421.5966
23.9152 | -498.525 | 0.164112 | 12000.5 | -1017.08 | -0.00101708 | 0.00328224 | 421.6774
23.92 | -498.525 | 0.16183 | 12002.5 | -1017.19 | -0.00101719 | 0.0032366 | 421.7477
23.9252 | -498.525 | 0.159321 | 12004.7 | -1017.31 | -0.00101731 | 0.00318642 | 421.825
23.93 | -498.525 | 0.162455 | 12006.7 | -1017.42 | -0.00101742 | 0.0032491 | 421.8952
23.9353 | -498.525 | 0.165913 | 12009 | -1017.78 | -0.00101778 | 0.00331826 | 421.9761
23.94 | -498.524 | 0.164212 | 12011.3 | -1018.11 | -0.00101811 | 0.00328424 | 422.0569
23.9453 | -498.524 | 0.162327 | 12013.8 | -1018.35 | -0.00101835 | 0.00324654 | 422.1447
23.95 | -498.524 | 0.162321 | 12016.1 | -1018.56 | -0.00101856 | 0.00324642 | 422.2255
23.9553 | -498.524 | 0.162315 | 12018.6 | -1018.81 | -0.00101881 | 0.0032463 | 422.3134
23.96 | -498.524 | 0.163454 | 12020.9 | -1019.02 | -0.00101902 | 0.00326908 | 422.3942
23.9652 | -498.524 | 0.16471 | 12023.4 | -1019.26 | -0.00101926 | 0.0032942 | 422.4821
23.97 | -498.523 | 0.162997 | 12025.7 | -1019.48 | -0.00101948 | 0.00325994 | 422.5629
23.9752 | -498.523 | 0.161124 | 12028.2 | -1019.72 | -0.00101972 | 0.00322248 | 422.6507
23.98 | -498.523 | 0.163685 | 12030.5 | -1019.94 | -0.00101994 | 0.0032737 | 422.7315
23.9852 | -498.523 | 0.166496 | 12033 | -1020.18 | -0.00102018 | 0.00332992 | 422.8194
23.99 | -498.523 | 0.16394 | 12035.2 | -1020.4 | -0.0010204 | 0.0032788 | 422.8967
23.9952 | -498.523 | 0.161124 | 12037.6 | -1020.52 | -0.00102052 | 0.00322248 | 422.981
24 | -498.522 | 0.162537 | 12039.8 | -1020.63 | -0.00102063 | 0.00325074 | 423.0583
24.0053 | -498.522 | 0.1641 | 12042.3 | -1020.75 | -0.00102075 | 0.003282 | 423.1462
24.01 | -498.522 | 0.164107 | 12044.6 | -1020.86 | -0.00102086 | 0.00328214 | 423.227
24.0153 | -498.522 | 0.164115 | 12047.1 | -1021.1 | -0.0010211 | 0.0032823 | 423.3148
24.02 | -498.522 | 0.164115 | 12049.3 | -1021.32 | -0.00102132 | 0.0032823 | 423.3921
24.0252 | -498.522 | 0.164115 | 12051.8 | -1021.56 | -0.00102156 | 0.0032823 | 423.48
24.03 | -498.521 | 0.163258 | 12054.1 | -1021.78 | -0.00102178 | 0.00326516 | 423.5608
24.0352 | -498.521 | 0.162322 | 12056.7 | -1021.9 | -0.0010219 | 0.00324644 | 423.6522
24.04 | -498.521 | 0.163457 | 12059 | -1022.01 | -0.00102201 | 0.00326914 | 423.733
24.0452 | -498.521 | 0.164702 | 12061.5 | -1022.25 | -0.00102225 | 0.00329404 | 423.8208
24.05 | -498.521 | 0.164139 | 12063.6 | -1022.47 | -0.00102247 | 0.00328278 | 423.8946
24.0552 | -498.521 | 0.163519 | 12066 | -1022.59 | -0.00102259 | 0.00327038 | 423.979
24.06 | -498.52 | 0.164085 | 12068.3 | -1022.7 | -0.0010227 | 0.0032817 | 424.0598
24.0653 | -498.52 | 0.16471 | 12070.7 | -1022.94 | -0.00102294 | 0.0032942 | 424.1441
24.07 | -498.52 | 0.164146 | 12072.9 | -1023.16 | -0.00102316 | 0.00328292 | 424.2214
24.0753 | -498.52 | 0.163519 | 12075.4 | -1023.4 | -0.0010234 | 0.00327038 | 424.3093
24.08 | -498.52 | 0.163801 | 12077.6 | -1023.62 | -0.00102362 | 0.00327602 | 424.3866
24.0853 | -498.52 | 0.164115 | 12080 | -1023.74 | -0.00102374 | 0.0032823 | 424.4709
24.09 | -498.519 | 0.164683 | 12082.4 | -1023.85 | -0.00102385 | 0.00329366 | 424.5552
24.0952 | -498.519 | 0.165312 | 12085 | -1024.09 | -0.00102409 | 0.00330624 | 424.6466
24.1 | -498.519 | 0.164169 | 12087.3 | -1024.31 | -0.00102431 | 0.00328338 | 424.7274
24.1052 | -498.519 | 0.162917 | 12089.8 | -1024.55 | -0.00102455 | 0.00325834 | 424.8152
24.11 | -498.519 | 0.164058 | 12092 | -1024.77 | -0.00102477 | 0.00328116 | 424.8925
24.1152 | -498.519 | 0.165312 | 12094.4 | -1024.89 | -0.00102489 | 0.00330624 | 424.9769
24.12 | -498.518 | 0.164747 | 12096.7 | -1025 | -0.001025 | 0.00329494 | 425.0577
24.1253 | -498.518 | 0.164122 | 12099.2 | -1025.36 | -0.00102536 | 0.00328244 | 425.1455
24.13 | -498.518 | 0.164403 | 12101.5 | -1025.68 | -0.00102568 | 0.00328806 | 425.2264
24.1353 | -498.518 | 0.164713 | 12104.1 | -1025.81 | -0.00102581 | 0.00329426 | 425.3177
24.14 | -498.518 | 0.164714 | 12106.4 | -1025.91 | -0.00102591 | 0.00329428 | 425.3985
24.1453 | -498.518 | 0.164715 | 12108.9 | -1026.04 | -0.00102604 | 0.0032943 | 425.4864
24.15 | -498.517 | 0.164715 | 12111.3 | -1026.14 | -0.00102614 | 0.0032943 | 425.5707
24.1552 | -498.517 | 0.164715 | 12114 | -1026.26 | -0.00102626 | 0.0032943 | 425.6656
24.16 | -498.517 | 0.164715 | 12116.3 | -1026.37 | -0.00102637 | 0.0032943 | 425.7464
24.1652 | -498.517 | 0.164715 | 12118.9 | -1026.49 | -0.00102649 | 0.0032943 | 425.8378
24.17 | -498.517 | 0.164715 | 12121.1 | -1026.6 | -0.0010266 | 0.0032943 | 425.9151
24.1752 | -498.517 | 0.164715 | 12123.6 | -1026.84 | -0.00102684 | 0.0032943 | 426.0029
24.18 | -498.516 | 0.164999 | 12125.9 | -1027.06 | -0.00102706 | 0.00329998 | 426.0837
24.1853 | -498.516 | 0.165313 | 12128.4 | -1027.3 | -0.0010273 | 0.00330626 | 426.1716
24.19 | -498.516 | 0.165029 | 12130.6 | -1027.52 | -0.00102752 | 0.00330058 | 426.2489
24.1953 | -498.516 | 0.164715 | 12133 | -1027.76 | -0.00102776 | 0.0032943 | 426.3332
24.2 | -498.516 | 0.164998 | 12135.3 | -1027.98 | -0.00102798 | 0.00329996 | 426.414
24.2053 | -498.516 | 0.165313 | 12137.8 | -1028.22 | -0.00102822 | 0.00330626 | 426.5019
24.21 | -498.515 | 0.165314 | 12140.1 | -1028.44 | -0.00102844 | 0.00330628 | 426.5827
24.2152 | -498.515 | 0.165315 | 12142.6 | -1028.68 | -0.00102868 | 0.0033063 | 426.6705
24.22 | -498.515 | 0.165028 | 12144.8 | -1028.9 | -0.0010289 | 0.00330056 | 426.7479
24.2252 | -498.515 | 0.164716 | 12147.2 | -1029.14 | -0.00102914 | 0.00329432 | 426.8322
24.23 | -498.515 | 0.165001 | 12149.4 | -1029.36 | -0.00102936 | 0.00330002 | 426.9095
24.2352 | -498.515 | 0.165315 | 12151.9 | -1029.48 | -0.00102948 | 0.0033063 | 426.9973
24.24 | -498.514 | 0.165315 | 12154.1 | -1029.59 | -0.00102959 | 0.0033063 | 427.0746
24.2452 | -498.514 | 0.165315 | 12156.5 | -1029.71 | -0.00102971 | 0.0033063 | 427.159
24.25 | -498.514 | 0.165599 | 12158.7 | -1029.82 | -0.00102982 | 0.00331198 | 427.2363
24.2553 | -498.514 | 0.165913 | 12161.2 | -1030.06 | -0.00103006 | 0.00331826 | 427.3241
24.26 | -498.514 | 0.16563 | 12163.3 | -1030.28 | -0.00103028 | 0.0033126 | 427.3979
24.2653 | -498.514 | 0.165315 | 12165.8 | -1030.4 | -0.0010304 | 0.0033063 | 427.4858
24.27 | -498.513 | 0.165315 | 12168.1 | -1030.51 | -0.00103051 | 0.0033063 | 427.5666
24.2752 | -498.513 | 0.165315 | 12170.6 | -1030.75 | -0.00103075 | 0.0033063 | 427.6544
24.28 | -498.513 | 0.165601 | 12172.8 | -1030.97 | -0.00103097 | 0.00331202 | 427.7317
24.2852 | -498.513 | 0.165913 | 12175.2 | -1031.21 | -0.00103121 | 0.00331826 | 427.8161
24.29 | -498.513 | 0.165628 | 12177.4 | -1031.43 | -0.00103143 | 0.00331256 | 427.8934
24.2952 | -498.513 | 0.165315 | 12179.8 | -1031.67 | -0.00103167 | 0.0033063 | 427.9777
24.3 | -498.512 | 0.1656 | 12181.9 | -1031.89 | -0.00103189 | 0.003312 | 428.0515
24.3052 | -498.512 | 0.165913 | 12184.3 | -1032.13 | -0.00103213 | 0.00331826 | 428.1358
24.31 | -498.512 | 0.165629 | 12186.5 | -1032.34 | -0.00103234 | 0.00331258 | 428.2131
24.3153 | -498.512 | 0.165315 | 12188.8 | -1032.59 | -0.00103259 | 0.0033063 | 428.2939
24.32 | -498.512 | 0.165598 | 12190.9 | -1032.8 | -0.0010328 | 0.00331196 | 428.3677
24.3253 | -498.512 | 0.165913 | 12193.3 | -1032.92 | -0.00103292 | 0.00331826 | 428.4521
24.33 | -498.511 | 0.165914 | 12195.5 | -1033.03 | -0.00103303 | 0.00331828 | 428.5294
24.3353 | -498.511 | 0.165915 | 12197.9 | -1033.28 | -0.00103328 | 0.0033183 | 428.6137
24.34 | -498.511 | 0.165915 | 12200.1 | -1033.49 | -0.00103349 | 0.0033183 | 428.691
24.3452 | -498.511 | 0.165915 | 12202.6 | -1033.61 | -0.00103361 | 0.0033183 | 428.7788
24.35 | -498.511 | 0.165915 | 12204.8 | -1033.72 | -0.00103372 | 0.0033183 | 428.8561
24.3552 | -498.511 | 0.165915 | 12207.3 | -1033.96 | -0.00103396 | 0.0033183 | 428.944
24.36 | -498.51 | 0.165915 | 12209.6 | -1034.18 | -0.00103418 | 0.0033183 | 429.0248
24.3652 | -498.51 | 0.165915 | 12212.1 | -1034.3 | -0.0010343 | 0.0033183 | 429.1127
24.37 | -498.51 | 0.165915 | 12214.3 | -1034.41 | -0.00103441 | 0.0033183 | 429.19
24.3753 | -498.51 | 0.165915 | 12216.8 | -1034.65 | -0.00103465 | 0.0033183 | 429.2778
24.38 | -498.51 | 0.165915 | 12219.1 | -1034.87 | -0.00103487 | 0.0033183 | 429.3586
24.3853 | -498.51 | 0.165915 | 12221.6 | -1034.99 | -0.00103499 | 0.0033183 | 429.4465
24.39 | -498.509 | 0.165915 | 12223.9 | -1035.1 | -0.0010351 | 0.0033183 | 429.5273
24.3953 | -498.509 | 0.165915 | 12226.5 | -1035.34 | -0.00103534 | 0.0033183 | 429.6187
24.4 | -498.509 | 0.165915 | 12228.7 | -1035.56 | -0.00103556 | 0.0033183 | 429.696
24.4052 | -498.509 | 0.165915 | 12231.2 | -1035.8 | -0.0010358 | 0.0033183 | 429.7838
24.41 | -498.509 | 0.165915 | 12233.4 | -1036.02 | -0.00103602 | 0.0033183 | 429.8611
24.4152 | -498.509 | 0.165915 | 12235.9 | -1036.14 | -0.00103614 | 0.0033183 | 429.949
24.42 | -498.508 | 0.165915 | 12238.2 | -1036.25 | -0.00103625 | 0.0033183 | 430.0298
24.4252 | -498.508 | 0.165915 | 12240.7 | -1036.37 | -0.00103637 | 0.0033183 | 430.1176
24.43 | -498.508 | 0.166199 | 12242.9 | -1036.48 | -0.00103648 | 0.00332398 | 430.1949
24.4353 | -498.508 | 0.166513 | 12245.3 | -1036.72 | -0.00103672 | 0.00333026 | 430.2793
24.44 | -498.508 | 0.166514 | 12247.5 | -1036.94 | -0.00103694 | 0.00333028 | 430.3566
24.4453 | -498.508 | 0.166515 | 12250 | -1037.18 | -0.00103718 | 0.0033303 | 430.4444
24.45 | -498.507 | 0.166515 | 12252.1 | -1037.4 | -0.0010374 | 0.0033303 | 430.5182
24.4553 | -498.507 | 0.166515 | 12254.5 | -1037.64 | -0.00103764 | 0.0033303 | 430.6025
24.46 | -498.507 | 0.166515 | 12256.6 | -1037.86 | -0.00103786 | 0.0033303 | 430.6763
24.4652 | -498.507 | 0.166515 | 12259 | -1038.1 | -0.0010381 | 0.0033303 | 430.7606
24.47 | -498.507 | 0.166515 | 12261.2 | -1038.32 | -0.00103832 | 0.0033303 | 430.838
24.4752 | -498.507 | 0.166515 | 12263.7 | -1038.44 | -0.00103844 | 0.0033303 | 430.9258
24.48 | -498.506 | 0.166515 | 12266 | -1038.55 | -0.00103855 | 0.0033303 | 431.0066
24.4852 | -498.506 | 0.166515 | 12268.5 | -1038.79 | -0.00103879 | 0.0033303 | 431.0945
24.49 | -498.506 | 0.166515 | 12270.7 | -1039 | -0.001039 | 0.0033303 | 431.1718
24.4952 | -498.506 | 0.166515 | 12273.2 | -1039.13 | -0.00103913 | 0.0033303 | 431.2596
24.5 | -498.506 | 0.166799 | 12275.5 | -1039.23 | -0.00103923 | 0.00333598 | 431.3404
24.5053 | -498.506 | 0.167113 | 12278 | -1039.48 | -0.00103948 | 0.00334226 | 431.4283
24.51 | -498.505 | 0.16683 | 12280.4 | -1039.69 | -0.00103969 | 0.0033366 | 431.5126
24.5153 | -498.505 | 0.166515 | 12283 | -1039.81 | -0.00103981 | 0.0033303 | 431.604
24.52 | -498.505 | 0.166799 | 12285.3 | -1039.92 | -0.00103992 | 0.00333598 | 431.6848
24.5252 | -498.505 | 0.167113 | 12287.8 | -1040.16 | -0.00104016 | 0.00334226 | 431.7726
24.53 | -498.505 | 0.167114 | 12290.1 | -1040.38 | -0.00104038 | 0.00334228 | 431.8534
24.5352 | -498.505 | 0.167115 | 12292.7 | -1040.5 | -0.0010405 | 0.0033423 | 431.9448
24.54 | -498.504 | 0.166829 | 12294.9 | -1040.61 | -0.00104061 | 0.00333658 | 432.0221
24.5452 | -498.504 | 0.166516 | 12297.4 | -1040.85 | -0.00104085 | 0.00333032 | 432.11
24.55 | -498.504 | 0.166801 | 12299.7 | -1041.07 | -0.00104107 | 0.00333602 | 432.1908
24.5552 | -498.504 | 0.167115 | 12302.3 | -1041.31 | -0.00104131 | 0.0033423 | 432.2821
24.56 | -498.504 | 0.167115 | 12304.6 | -1041.53 | -0.00104153 | 0.0033423 | 432.363
24.5653 | -498.504 | 0.167115 | 12307.1 | -1041.65 | -0.00104165 | 0.0033423 | 432.4508
24.57 | -498.503 | 0.167115 | 12309.4 | -1041.76 | -0.00104176 | 0.0033423 | 432.5316
24.5753 | -498.503 | 0.167115 | 12312 | -1042.12 | -0.00104212 | 0.0033423 | 432.623
24.58 | -498.503 | 0.167115 | 12314.2 | -1042.45 | -0.00104245 | 0.0033423 | 432.7003
24.5853 | -498.503 | 0.167115 | 12316.8 | -1042.69 | -0.00104269 | 0.0033423 | 432.7916
24.59 | -498.503 | 0.167115 | 12319.1 | -1042.91 | -0.00104291 | 0.0033423 | 432.8725
24.5952 | -498.503 | 0.167115 | 12321.6 | -1043.03 | -0.00104303 | 0.0033423 | 432.9603
24.6 | -498.502 | 0.167115 | 12323.9 | -1043.14 | -0.00104314 | 0.0033423 | 433.0411
24.6052 | -498.502 | 0.167115 | 12326.3 | -1043.26 | -0.00104326 | 0.0033423 | 433.1255
24.61 | -498.502 | 0.167115 | 12328.6 | -1043.37 | -0.00104337 | 0.0033423 | 433.2063
24.6152 | -498.502 | 0.167115 | 12331 | -1043.49 | -0.00104349 | 0.0033423 | 433.2906
24.62 | -498.502 | 0.167115 | 12333.2 | -1043.6 | -0.0010436 | 0.0033423 | 433.3679
24.6253 | -498.502 | 0.167115 | 12335.7 | -1043.84 | -0.00104384 | 0.0033423 | 433.4558
24.63 | -498.501 | 0.167115 | 12338 | -1044.06 | -0.00104406 | 0.0033423 | 433.5366
24.6353 | -498.501 | 0.167115 | 12340.5 | -1044.3 | -0.0010443 | 0.0033423 | 433.6244
24.64 | -498.501 | 0.167398 | 12342.7 | -1044.52 | -0.00104452 | 0.00334796 | 433.7017
24.6453 | -498.501 | 0.167713 | 12345.2 | -1044.76 | -0.00104476 | 0.00335426 | 433.7896
24.65 | -498.501 | 0.167714 | 12347.5 | -1044.98 | -0.00104498 | 0.00335428 | 433.8704
24.6552 | -498.501 | 0.167715 | 12350 | -1045.22 | -0.00104522 | 0.0033543 | 433.9582
24.66 | -498.5 | 0.167715 | 12352.3 | -1045.44 | -0.00104544 | 0.0033543 | 434.0391
24.6652 | -498.5 | 0.167715 | 12354.8 | -1045.68 | -0.00104568 | 0.0033543 | 434.1269
24.67 | -498.5 | 0.167715 | 12357 | -1045.89 | -0.00104589 | 0.0033543 | 434.2042
24.6752 | -498.5 | 0.167715 | 12359.5 | -1046.02 | -0.00104602 | 0.0033543 | 434.292
24.68 | -498.5 | 0.167715 | 12361.7 | -1046.12 | -0.00104612 | 0.0033543 | 434.3694
24.6853 | -498.5 | 0.167715 | 12364.1 | -1046.37 | -0.00104637 | 0.0033543 | 434.4537
24.69 | -498.499 | 0.167715 | 12366.3 | -1046.58 | -0.00104658 | 0.0033543 | 434.531
24.6953 | -498.499 | 0.167715 | 12368.8 | -1046.7 | -0.0010467 | 0.0033543 | 434.6188
24.7 | -498.499 | 0.167715 | 12371 | -1046.81 | -0.00104681 | 0.0033543 | 434.6961
24.7053 | -498.499 | 0.167715 | 12373.5 | -1046.93 | -0.00104693 | 0.0033543 | 434.784
24.71 | -498.499 | 0.167715 | 12375.7 | -1047.04 | -0.00104704 | 0.0033543 | 434.8613
24.7152 | -498.499 | 0.167715 | 12378.3 | -1047.28 | -0.00104728 | 0.0033543 | 434.9526
24.72 | -498.498 | 0.167715 | 12380.6 | -1047.5 | -0.0010475 | 0.0033543 | 435.0335
24.7252 | -498.498 | 0.167715 | 12383.2 | -1047.74 | -0.00104774 | 0.0033543 | 435.1248
24.73 | -498.498 | 0.167715 | 12385.4 | -1047.96 | -0.00104796 | 0.0033543 | 435.2021
24.7352 | -498.498 | 0.167715 | 12387.8 | -1048.2 | -0.0010482 | 0.0033543 | 435.2865
24.74 | -498.498 | 0.167715 | 12390.1 | -1048.42 | -0.00104842 | 0.0033543 | 435.3673
24.7452 | -498.498 | 0.167715 | 12392.6 | -1048.54 | -0.00104854 | 0.0033543 | 435.4551
24.75 | -498.497 | 0.167999 | 12394.9 | -1048.65 | -0.00104865 | 0.00335998 | 435.5359
24.7553 | -498.497 | 0.168313 | 12397.3 | -1048.89 | -0.00104889 | 0.00336626 | 435.6203
24.76 | -498.497 | 0.168314 | 12399.5 | -1049.11 | -0.00104911 | 0.00336628 | 435.6976
24.7653 | -498.497 | 0.168315 | 12402 | -1049.35 | -0.00104935 | 0.0033663 | 435.7854
24.77 | -498.497 | 0.168315 | 12404.3 | -1049.57 | -0.00104957 | 0.0033663 | 435.8662
24.7752 | -498.497 | 0.168315 | 12406.7 | -1049.69 | -0.00104969 | 0.0033663 | 435.9506
24.78 | -498.496 | 0.168315 | 12408.9 | -1049.8 | -0.0010498 | 0.0033663 | 436.0279
24.7852 | -498.496 | 0.168315 | 12411.4 | -1050.04 | -0.00105004 | 0.0033663 | 436.1157
24.79 | -498.496 | 0.168315 | 12413.6 | -1050.26 | -0.00105026 | 0.0033663 | 436.193
24.7952 | -498.496 | 0.168315 | 12416.1 | -1050.5 | -0.0010505 | 0.0033663 | 436.2809
24.8 | -498.496 | 0.168315 | 12418.4 | -1050.72 | -0.00105072 | 0.0033663 | 436.3617
24.8052 | -498.496 | 0.168315 | 12421 | -1050.84 | -0.00105084 | 0.0033663 | 436.4531
24.81 | -498.495 | 0.168315 | 12423.3 | -1050.95 | -0.00105095 | 0.0033663 | 436.5339
24.8153 | -498.495 | 0.168315 | 12425.8 | -1051.19 | -0.00105119 | 0.0033663 | 436.6217
24.82 | -498.495 | 0.168315 | 12428.1 | -1051.41 | -0.00105141 | 0.0033663 | 436.7025
24.8253 | -498.495 | 0.168315 | 12430.6 | -1051.65 | -0.00105165 | 0.0033663 | 436.7904
24.83 | -498.495 | 0.168315 | 12432.9 | -1051.87 | -0.00105187 | 0.0033663 | 436.8712
24.8353 | -498.495 | 0.168315 | 12435.4 | -1051.99 | -0.00105199 | 0.0033663 | 436.959
24.84 | -498.494 | 0.168315 | 12437.6 | -1052.1 | -0.0010521 | 0.0033663 | 437.0363
24.8452 | -498.494 | 0.168315 | 12440 | -1052.22 | -0.00105222 | 0.0033663 | 437.1207
24.85 | -498.494 | 0.1686 | 12442.2 | -1052.33 | -0.00105233 | 0.003372 | 437.198
24.8552 | -498.494 | 0.168913 | 12444.7 | -1052.57 | -0.00105257 | 0.00337826 | 437.2858
24.86 | -498.494 | 0.168914 | 12446.9 | -1052.78 | -0.00105278 | 0.00337828 | 437.3631
24.8652 | -498.494 | 0.168915 | 12449.4 | -1053.03 | -0.00105303 | 0.0033783 | 437.451
24.87 | -498.493 | 0.168915 | 12451.6 | -1053.24 | -0.00105324 | 0.0033783 | 437.5283
24.8753 | -498.493 | 0.168915 | 12454.1 | -1053.36 | -0.00105336 | 0.0033783 | 437.6161
24.88 | -498.493 | 0.168915 | 12456.5 | -1053.47 | -0.00105347 | 0.0033783 | 437.7005
24.8853 | -498.493 | 0.168915 | 12459 | -1053.72 | -0.00105372 | 0.0033783 | 437.7883
24.89 | -498.493 | 0.168915 | 12461.2 | -1053.93 | -0.00105393 | 0.0033783 | 437.8656
24.8953 | -498.493 | 0.168915 | 12463.7 | -1054.18 | -0.00105418 | 0.0033783 | 437.9535
24.9 | -498.492 | 0.168915 | 12465.9 | -1054.39 | -0.00105439 | 0.0033783 | 438.0308
24.9052 | -498.492 | 0.168915 | 12468.4 | -1054.51 | -0.00105451 | 0.0033783 | 438.1186
24.91 | -498.492 | 0.168915 | 12470.6 | -1054.62 | -0.00105462 | 0.0033783 | 438.1959
24.9152 | -498.492 | 0.168915 | 12473.1 | -1054.74 | -0.00105474 | 0.0033783 | 438.2838
24.92 | -498.492 | 0.168915 | 12475.2 | -1054.85 | -0.00105485 | 0.0033783 | 438.3576
24.9252 | -498.492 | 0.168915 | 12477.6 | -1055.09 | -0.00105509 | 0.0033783 | 438.4419
24.93 | -498.491 | 0.168915 | 12479.9 | -1055.31 | -0.00105531 | 0.0033783 | 438.5227
24.9353 | -498.491 | 0.168915 | 12482.3 | -1055.43 | -0.00105543 | 0.0033783 | 438.607
24.94 | -498.491 | 0.169199 | 12484.6 | -1055.54 | -0.00105554 | 0.00338398 | 438.6879
24.9453 | -498.491 | 0.169513 | 12487.2 | -1055.9 | -0.0010559 | 0.00339026 | 438.7792
24.95 | -498.491 | 0.16923 | 12489.4 | -1056.23 | -0.00105623 | 0.0033846 | 438.8565
24.9553 | -498.491 | 0.168915 | 12491.9 | -1056.47 | -0.00105647 | 0.0033783 | 438.9444
24.96 | -498.49 | 0.169199 | 12494.1 | -1056.69 | -0.00105669 | 0.00338398 | 439.0217
24.9652 | -498.49 | 0.169513 | 12496.6 | -1056.81 | -0.00105681 | 0.00339026 | 439.1095
24.97 | -498.49 | 0.169514 | 12498.9 | -1056.92 | -0.00105692 | 0.00339028 | 439.1903
24.9752 | -498.49 | 0.169515 | 12501.4 | -1057.04 | -0.00105704 | 0.0033903 | 439.2782
24.98 | -498.49 | 0.169515 | 12503.6 | -1057.15 | -0.00105715 | 0.0033903 | 439.3555
24.9852 | -498.49 | 0.169515 | 12506.1 | -1057.27 | -0.00105727 | 0.0033903 | 439.4433
24.99 | -498.489 | 0.169515 | 12508.4 | -1057.38 | -0.00105738 | 0.0033903 | 439.5241
24.9952 | -498.489 | 0.169515 | 12510.8 | -1057.74 | -0.00105774 | 0.0033903 | 439.6085
25 | -498.489 | 0.169515 | 12513.1 | -1058.07 | -0.00105807 | 0.0033903 | 439.6893
25.0053 | -498.489 | 0.169515 | 12515.6 | -1058.31 | -0.00105831 | 0.0033903 | 439.7771
25.01 | -498.489 | 0.169515 | 12517.8 | -1058.53 | -0.00105853 | 0.0033903 | 439.8544
25.0153 | -498.489 | 0.169515 | 12520.3 | -1058.77 | -0.00105877 | 0.0033903 | 439.9423
25.02 | -498.488 | 0.169515 | 12522.5 | -1058.99 | -0.00105899 | 0.0033903 | 440.0196
25.0252 | -498.488 | 0.169515 | 12524.9 | -1059.23 | -0.00105923 | 0.0033903 | 440.1039
25.03 | -498.488 | 0.169515 | 12527.2 | -1059.44 | -0.00105944 | 0.0033903 | 440.1847
25.0352 | -498.488 | 0.169515 | 12529.7 | -1059.57 | -0.00105957 | 0.0033903 | 440.2726
25.04 | -498.488 | 0.169515 | 12531.9 | -1059.67 | -0.00105967 | 0.0033903 | 440.3499
25.0452 | -498.488 | 0.169515 | 12534.4 | -1059.67 | -0.00105967 | 0.0033903 | 440.4377
25.05 | -498.487 | 0.1698 | 12536.7 | -1059.67 | -0.00105967 | 0.003396 | 440.5186
25.0552 | -498.487 | 0.170113 | 12539.2 | -1059.92 | -0.00105992 | 0.00340226 | 440.6064
25.06 | -498.487 | 0.170114 | 12541.5 | -1060.13 | -0.00106013 | 0.00340228 | 440.6872
25.0653 | -498.487 | 0.170115 | 12544 | -1060.38 | -0.00106038 | 0.0034023 | 440.7751
25.07 | -498.487 | 0.170115 | 12546.1 | -1060.59 | -0.00106059 | 0.0034023 | 440.8489
25.0753 | -498.487 | 0.170115 | 12548.6 | -1060.84 | -0.00106084 | 0.0034023 | 440.9367
25.08 | -498.486 | 0.170115 | 12550.8 | -1061.05 | -0.00106105 | 0.0034023 | 441.014
25.0853 | -498.486 | 0.170115 | 12553.3 | -1061.17 | -0.00106117 | 0.0034023 | 441.1019
25.09 | -498.486 | 0.170115 | 12555.5 | -1061.28 | -0.00106128 | 0.0034023 | 441.1792
25.0952 | -498.486 | 0.170115 | 12558 | -1061.52 | -0.00106152 | 0.0034023 | 441.267
25.1 | -498.486 | 0.170115 | 12560.1 | -1061.74 | -0.00106174 | 0.0034023 | 441.3408
25.1052 | -498.486 | 0.170115 | 12562.4 | -1061.98 | -0.00106198 | 0.0034023 | 441.4216
25.11 | -498.485 | 0.170115 | 12564.7 | -1062.2 | -0.0010622 | 0.0034023 | 441.5024
25.1152 | -498.485 | 0.170115 | 12567.1 | -1062.32 | -0.00106232 | 0.0034023 | 441.5868
25.12 | -498.485 | 0.170115 | 12569.3 | -1062.43 | -0.00106243 | 0.0034023 | 441.6641
25.1253 | -498.485 | 0.170115 | 12571.8 | -1062.79 | -0.00106279 | 0.0034023 | 441.7519
25.13 | -498.485 | 0.170115 | 12574.1 | -1063.12 | -0.00106312 | 0.0034023 | 441.8327
25.1353 | -498.485 | 0.170115 | 12576.6 | -1063.12 | -0.00106312 | 0.0034023 | 441.9206
25.14 | -498.484 | 0.170115 | 12578.9 | -1063.12 | -0.00106312 | 0.0034023 | 442.0014
25.1453 | -498.484 | 0.170115 | 12581.5 | -1063.24 | -0.00106324 | 0.0034023 | 442.0928
25.15 | -498.484 | 0.170399 | 12583.7 | -1063.35 | -0.00106335 | 0.00340798 | 442.1701
25.1552 | -498.484 | 0.170713 | 12586.3 | -1063.71 | -0.00106371 | 0.00341426 | 442.2614
25.16 | -498.484 | 0.170428 | 12588.5 | -1064.04 | -0.00106404 | 0.00340856 | 442.3387
25.1652 | -498.484 | 0.170115 | 12591 | -1064.28 | -0.00106428 | 0.0034023 | 442.4266
25.17 | -498.483 | 0.1704 | 12593.2 | -1064.5 | -0.0010645 | 0.003408 | 442.5039
25.1752 | -498.483 | 0.170713 | 12595.7 | -1064.62 | -0.00106462 | 0.00341426 | 442.5917
25.18 | -498.483 | 0.170714 | 12597.9 | -1064.73 | -0.00106473 | 0.00341428 | 442.669
25.1853 | -498.483 | 0.170715 | 12600.5 | -1064.85 | -0.00106485 | 0.0034143 | 442.7604
25.19 | -498.483 | 0.170715 | 12602.7 | -1064.96 | -0.00106496 | 0.0034143 | 442.8377
25.1953 | -498.483 | 0.170715 | 12605.1 | -1065.2 | -0.0010652 | 0.0034143 | 442.922
25.2 | -498.482 | 0.170715 | 12607.4 | -1065.42 | -0.00106542 | 0.0034143 | 443.0028
25.2053 | -498.482 | 0.170715 | 12609.9 | -1065.54 | -0.00106554 | 0.0034143 | 443.0907
25.21 | -498.482 | 0.170715 | 12612.2 | -1065.65 | -0.00106565 | 0.0034143 | 443.1715
25.2152 | -498.482 | 0.170715 | 12614.7 | -1065.89 | -0.00106589 | 0.0034143 | 443.2593
25.22 | -498.482 | 0.170715 | 12617 | -1066.11 | -0.00106611 | 0.0034143 | 443.3402
25.2252 | -498.482 | 0.170715 | 12619.5 | -1066.35 | -0.00106635 | 0.0034143 | 443.428
25.23 | -498.481 | 0.170715 | 12621.7 | -1066.56 | -0.00106656 | 0.0034143 | 443.5053
25.2352 | -498.481 | 0.170715 | 12624.1 | -1066.81 | -0.00106681 | 0.0034143 | 443.5896
25.24 | -498.481 | 0.170715 | 12626.3 | -1067.02 | -0.00106702 | 0.0034143 | 443.667
25.2452 | -498.481 | 0.170715 | 12628.7 | -1067.14 | -0.00106714 | 0.0034143 | 443.7513
25.25 | -498.481 | 0.170999 | 12631 | -1067.25 | -0.00106725 | 0.00341998 | 443.8321
25.2553 | -498.481 | 0.171313 | 12633.4 | -1067.5 | -0.0010675 | 0.00342626 | 443.9164
25.26 | -498.48 | 0.17103 | 12635.6 | -1067.71 | -0.00106771 | 0.0034206 | 443.9937
25.2653 | -498.48 | 0.170715 | 12638 | -1067.95 | -0.00106795 | 0.0034143 | 444.0781
25.27 | -498.48 | 0.170999 | 12640.2 | -1068.17 | -0.00106817 | 0.00341998 | 444.1554
25.2752 | -498.48 | 0.171313 | 12642.7 | -1068.29 | -0.00106829 | 0.00342626 | 444.2432
25.28 | -498.48 | 0.171027 | 12644.9 | -1068.4 | -0.0010684 | 0.00342054 | 444.3205
25.2852 | -498.48 | 0.170715 | 12647.2 | -1068.52 | -0.00106852 | 0.0034143 | 444.4013
25.29 | -498.479 | 0.171 | 12649.4 | -1068.63 | -0.00106863 | 0.00342 | 444.4786
25.2952 | -498.479 | 0.171313 | 12651.9 | -1068.87 | -0.00106887 | 0.00342626 | 444.5665
25.3 | -498.479 | 0.171314 | 12654 | -1069.09 | -0.00106909 | 0.00342628 | 444.6403
25.3052 | -498.479 | 0.171315 | 12656.4 | -1069.21 | -0.00106921 | 0.0034263 | 444.7246
25.31 | -498.479 | 0.171315 | 12658.6 | -1069.32 | -0.00106932 | 0.0034263 | 444.8019
25.3153 | -498.479 | 0.171315 | 12661.1 | -1069.68 | -0.00106968 | 0.0034263 | 444.8898
25.32 | -498.478 | 0.171315 | 12663.3 | -1070.01 | -0.00107001 | 0.0034263 | 444.9671
25.3253 | -498.478 | 0.171315 | 12665.8 | -1070.13 | -0.00107013 | 0.0034263 | 445.0549
25.33 | -498.478 | 0.171315 | 12668 | -1070.24 | -0.00107024 | 0.0034263 | 445.1322
25.3353 | -498.478 | 0.171315 | 12670.4 | -1070.48 | -0.00107048 | 0.0034263 | 445.2166
25.34 | -498.478 | 0.171599 | 12672.5 | -1070.7 | -0.0010707 | 0.00343198 | 445.2903
25.3452 | -498.478 | 0.171913 | 12674.9 | -1070.82 | -0.00107082 | 0.00343826 | 445.3747
25.35 | -498.477 | 0.171628 | 12677 | -1070.93 | -0.00107093 | 0.00343256 | 445.4485
25.3552 | -498.477 | 0.171315 | 12679.4 | -1071.29 | -0.00107129 | 0.0034263 | 445.5328
25.36 | -498.477 | 0.1716 | 12681.7 | -1071.62 | -0.00107162 | 0.003432 | 445.6136
25.3652 | -498.477 | 0.171913 | 12684.1 | -1071.74 | -0.00107174 | 0.00343826 | 445.6979
25.37 | -498.477 | 0.171914 | 12686.3 | -1071.85 | -0.00107185 | 0.00343828 | 445.7752
25.3753 | -498.477 | 0.171915 | 12688.7 | -1071.97 | -0.00107197 | 0.0034383 | 445.8596
25.38 | -498.476 | 0.171915 | 12691 | -1072.08 | -0.00107208 | 0.0034383 | 445.9404
25.3853 | -498.476 | 0.171915 | 12693.5 | -1072.2 | -0.0010722 | 0.0034383 | 446.0282
25.39 | -498.476 | 0.171915 | 12695.7 | -1072.31 | -0.00107231 | 0.0034383 | 446.1055
25.3953 | -498.476 | 0.171915 | 12698.1 | -1072.67 | -0.00107267 | 0.0034383 | 446.1899
25.4 | -498.476 | 0.171915 | 12700.4 | -1073 | -0.001073 | 0.0034383 | 446.2707
25.4052 | -498.476 | 0.171915 | 12702.9 | -1073.12 | -0.00107312 | 0.0034383 | 446.3585
25.41 | -498.475 | 0.171915 | 12705.1 | -1073.22 | -0.00107322 | 0.0034383 | 446.4359
25.4152 | -498.475 | 0.171915 | 12707.5 | -1073.35 | -0.00107335 | 0.0034383 | 446.5202
25.42 | -498.475 | 0.171915 | 12709.8 | -1073.45 | -0.00107345 | 0.0034383 | 446.601
25.4252 | -498.475 | 0.171915 | 12712.2 | -1073.7 | -0.0010737 | 0.0034383 | 446.6853
25.43 | -498.475 | 0.171915 | 12714.5 | -1073.91 | -0.00107391 | 0.0034383 | 446.7662
25.4353 | -498.475 | 0.171915 | 12717 | -1074.16 | -0.00107416 | 0.0034383 | 446.854
25.44 | -498.474 | 0.171915 | 12719.3 | -1074.37 | -0.00107437 | 0.0034383 | 446.9348
25.4453 | -498.474 | 0.171915 | 12721.8 | -1074.61 | -0.00107461 | 0.0034383 | 447.0227
25.45 | -498.474 | 0.171915 | 12724.1 | -1074.83 | -0.00107483 | 0.0034383 | 447.1035
25.4553 | -498.474 | 0.171915 | 12726.7 | -1075.07 | -0.00107507 | 0.0034383 | 447.1948
25.46 | -498.474 | 0.171915 | 12728.9 | -1075.29 | -0.00107529 | 0.0034383 | 447.2721
25.4652 | -498.474 | 0.171915 | 12731.3 | -1075.41 | -0.00107541 | 0.0034383 | 447.3565
25.47 | -498.473 | 0.171915 | 12733.6 | -1075.52 | -0.00107552 | 0.0034383 | 447.4373
25.4752 | -498.473 | 0.171915 | 12736.1 | -1075.64 | -0.00107564 | 0.0034383 | 447.5251
25.48 | -498.473 | 0.1722 | 12738.4 | -1075.75 | -0.00107575 | 0.003444 | 447.606
25.4852 | -498.473 | 0.172513 | 12740.9 | -1075.99 | -0.00107599 | 0.00345026 | 447.6938
25.49 | -498.473 | 0.172514 | 12743.2 | -1076.21 | -0.00107621 | 0.00345028 | 447.7746
25.4952 | -498.473 | 0.172515 | 12745.7 | -1076.33 | -0.00107633 | 0.0034503 | 447.8625
25.5 | -498.472 | 0.172515 | 12747.9 | -1076.44 | -0.00107644 | 0.0034503 | 447.9398
25.5053 | -498.472 | 0.172515 | 12750.4 | -1076.68 | -0.00107668 | 0.0034503 | 448.0276
25.51 | -498.472 | 0.172515 | 12752.6 | -1076.9 | -0.0010769 | 0.0034503 | 448.1049
25.5153 | -498.472 | 0.172515 | 12755 | -1077.02 | -0.00107702 | 0.0034503 | 448.1893
25.52 | -498.472 | 0.172515 | 12757.2 | -1077.13 | -0.00107713 | 0.0034503 | 448.2666
25.5252 | -498.472 | 0.172515 | 12759.7 | -1077.49 | -0.00107749 | 0.0034503 | 448.3544
25.53 | -498.471 | 0.172515 | 12761.9 | -1077.82 | -0.00107782 | 0.0034503 | 448.4317
25.5352 | -498.471 | 0.172515 | 12764.3 | -1077.94 | -0.00107794 | 0.0034503 | 448.516
25.54 | -498.471 | 0.172515 | 12766.5 | -1078.05 | -0.00107805 | 0.0034503 | 448.5933
25.5452 | -498.471 | 0.172515 | 12768.9 | -1078.29 | -0.00107829 | 0.0034503 | 448.6777
25.55 | -498.471 | 0.172515 | 12771 | -1078.51 | -0.00107851 | 0.0034503 | 448.7515
25.5552 | -498.471 | 0.172515 | 12773.3 | -1078.75 | -0.00107875 | 0.0034503 | 448.8323
25.56 | -498.47 | 0.172515 | 12775.5 | -1078.97 | -0.00107897 | 0.0034503 | 448.9096
25.5653 | -498.47 | 0.172515 | 12778 | -1079.09 | -0.00107909 | 0.0034503 | 448.9974
25.57 | -498.47 | 0.172515 | 12780.1 | -1079.2 | -0.0010792 | 0.0034503 | 449.0712
25.5753 | -498.47 | 0.172515 | 12782.5 | -1079.44 | -0.00107944 | 0.0034503 | 449.1556
25.58 | -498.47 | 0.172515 | 12784.7 | -1079.66 | -0.00107966 | 0.0034503 | 449.2329
25.5853 | -498.47 | 0.172515 | 12787.1 | -1079.78 | -0.00107978 | 0.0034503 | 449.3172
25.59 | -498.469 | 0.172799 | 12789.3 | -1079.89 | -0.00107989 | 0.00345598 | 449.3945
25.5952 | -498.469 | 0.173113 | 12791.6 | -1080.13 | -0.00108013 | 0.00346226 | 449.4753
25.6 | -498.469 | 0.173114 | 12793.8 | -1080.34 | -0.00108034 | 0.00346228 | 449.5526
25.6052 | -498.469 | 0.173115 | 12796.3 | -1080.58 | -0.00108058 | 0.0034623 | 449.6405
25.61 | -498.469 | 0.173115 | 12798.5 | -1080.8 | -0.0010808 | 0.0034623 | 449.7178
25.6152 | -498.469 | 0.173115 | 12800.9 | -1080.92 | -0.00108092 | 0.0034623 | 449.8021
25.62 | -498.468 | 0.173115 | 12803.1 | -1081.03 | -0.00108103 | 0.0034623 | 449.8794
25.6253 | -498.468 | 0.173115 | 12805.5 | -1081.15 | -0.00108115 | 0.0034623 | 449.9637
25.63 | -498.468 | 0.173115 | 12807.8 | -1081.26 | -0.00108126 | 0.0034623 | 450.0446
25.6353 | -498.468 | 0.173115 | 12810.3 | -1081.5 | -0.0010815 | 0.0034623 | 450.1324
25.64 | -498.468 | 0.173115 | 12812.5 | -1081.72 | -0.00108172 | 0.0034623 | 450.2097
25.6453 | -498.468 | 0.173115 | 12815 | -1081.96 | -0.00108196 | 0.0034623 | 450.2976
25.65 | -498.467 | 0.173115 | 12817.2 | -1082.18 | -0.00108218 | 0.0034623 | 450.3749
25.6552 | -498.467 | 0.173115 | 12819.8 | -1082.42 | -0.00108242 | 0.0034623 | 450.4662
25.66 | -498.467 | 0.173115 | 12821.9 | -1082.64 | -0.00108264 | 0.0034623 | 450.54
25.6652 | -498.467 | 0.173115 | 12824.2 | -1082.76 | -0.00108276 | 0.0034623 | 450.6208
25.67 | -498.467 | 0.173115 | 12826.5 | -1082.87 | -0.00108287 | 0.0034623 | 450.7016
25.6752 | -498.467 | 0.173115 | 12829 | -1083.11 | -0.00108311 | 0.0034623 | 450.7895
25.68 | -498.466 | 0.173115 | 12831.1 | -1083.33 | -0.00108333 | 0.0034623 | 450.8633
25.6853 | -498.466 | 0.173115 | 12833.5 | -1083.57 | -0.00108357 | 0.0034623 | 450.9476
25.69 | -498.466 | 0.173115 | 12835.7 | -1083.79 | -0.00108379 | 0.0034623 | 451.0249
25.6953 | -498.466 | 0.173115 | 12838.1 | -1083.91 | -0.00108391 | 0.0034623 | 451.1092
25.7 | -498.466 | 0.173398 | 12840.4 | -1084.02 | -0.00108402 | 0.00346796 | 451.1901
25.7053 | -498.466 | 0.173713 | 12842.8 | -1084.14 | -0.00108414 | 0.00347426 | 451.2744
25.71 | -498.465 | 0.173429 | 12845.1 | -1084.25 | -0.00108425 | 0.00346858 | 451.3552
25.7152 | -498.465 | 0.173115 | 12847.5 | -1084.61 | -0.00108461 | 0.0034623 | 451.4395
25.72 | -498.465 | 0.173401 | 12849.8 | -1084.94 | -0.00108494 | 0.00346802 | 451.5204
25.7252 | -498.465 | 0.173713 | 12852.2 | -1085.18 | -0.00108518 | 0.00347426 | 451.6047
25.73 | -498.465 | 0.173714 | 12854.3 | -1085.4 | -0.0010854 | 0.00347428 | 451.6785
25.7352 | -498.465 | 0.173715 | 12856.6 | -1085.52 | -0.00108552 | 0.0034743 | 451.7593
25.74 | -498.464 | 0.173715 | 12858.9 | -1085.63 | -0.00108563 | 0.0034743 | 451.8401
25.7452 | -498.464 | 0.173715 | 12861.3 | -1085.75 | -0.00108575 | 0.0034743 | 451.9245
25.75 | -498.464 | 0.173715 | 12863.4 | -1085.86 | -0.00108586 | 0.0034743 | 451.9982
25.7553 | -498.464 | 0.173715 | 12865.7 | -1085.98 | -0.00108598 | 0.0034743 | 452.0791
25.76 | -498.464 | 0.173715 | 12867.9 | -1086.09 | -0.00108609 | 0.0034743 | 452.1564
25.7653 | -498.464 | 0.173715 | 12870.4 | -1086.33 | -0.00108633 | 0.0034743 | 452.2442
25.77 | -498.463 | 0.173715 | 12872.5 | -1086.55 | -0.00108655 | 0.0034743 | 452.318
25.7752 | -498.463 | 0.173715 | 12874.9 | -1086.67 | -0.00108667 | 0.0034743 | 452.4023
25.78 | -498.463 | 0.173715 | 12877.1 | -1086.78 | -0.00108678 | 0.0034743 | 452.4796
25.7852 | -498.463 | 0.173715 | 12879.6 | -1087.14 | -0.00108714 | 0.0034743 | 452.5675
25.79 | -498.463 | 0.173715 | 12881.9 | -1087.46 | -0.00108746 | 0.0034743 | 452.6483
25.7952 | -498.463 | 0.173715 | 12884.3 | -1087.58 | -0.00108758 | 0.0034743 | 452.7326
25.8 | -498.462 | 0.174 | 12886.5 | -1087.69 | -0.00108769 | 0.00348 | 452.8099
25.8052 | -498.462 | 0.174313 | 12888.9 | -1087.81 | -0.00108781 | 0.00348626 | 452.8943
25.81 | -498.462 | 0.174314 | 12891 | -1087.92 | -0.00108792 | 0.00348628 | 452.9681
25.8153 | -498.462 | 0.174315 | 12893.4 | -1088.16 | -0.00108816 | 0.0034863 | 453.0524
25.82 | -498.462 | 0.174031 | 12895.7 | -1088.38 | -0.00108838 | 0.00348062 | 453.1332
25.8253 | -498.462 | 0.173716 | 12898.2 | -1088.62 | -0.00108862 | 0.00347432 | 453.2211
25.83 | -498.461 | 0.173999 | 12900.4 | -1088.84 | -0.00108884 | 0.00347998 | 453.2984
25.8353 | -498.461 | 0.174315 | 12903 | -1089.08 | -0.00108908 | 0.0034863 | 453.3897
25.84 | -498.461 | 0.174315 | 12905.2 | -1089.3 | -0.0010893 | 0.0034863 | 453.467
25.8452 | -498.461 | 0.174315 | 12907.6 | -1089.42 | -0.00108942 | 0.0034863 | 453.5514
25.85 | -498.461 | 0.174315 | 12909.9 | -1089.53 | -0.00108953 | 0.0034863 | 453.6322
25.8552 | -498.461 | 0.174315 | 12912.5 | -1089.65 | -0.00108965 | 0.0034863 | 453.7235
25.86 | -498.46 | 0.174315 | 12914.7 | -1089.76 | -0.00108976 | 0.0034863 | 453.8008
25.8652 | -498.46 | 0.174315 | 12917.2 | -1090 | -0.00109 | 0.0034863 | 453.8887
25.87 | -498.46 | 0.174315 | 12919.5 | -1090.22 | -0.00109022 | 0.0034863 | 453.9695
25.8753 | -498.46 | 0.174315 | 12922.1 | -1090.34 | -0.00109034 | 0.0034863 | 454.0609
25.88 | -498.46 | 0.174315 | 12924.3 | -1090.45 | -0.00109045 | 0.0034863 | 454.1382
25.8853 | -498.46 | 0.174315 | 12926.7 | -1090.69 | -0.00109069 | 0.0034863 | 454.2225
25.89 | -498.459 | 0.174315 | 12929 | -1090.91 | -0.00109091 | 0.0034863 | 454.3033
25.8953 | -498.459 | 0.174315 | 12931.4 | -1091.15 | -0.00109115 | 0.0034863 | 454.3877
25.9 | -498.459 | 0.174315 | 12933.6 | -1091.37 | -0.00109137 | 0.0034863 | 454.465
25.9052 | -498.459 | 0.174315 | 12936 | -1091.49 | -0.00109149 | 0.0034863 | 454.5493
25.91 | -498.459 | 0.1746 | 12938.2 | -1091.6 | -0.0010916 | 0.003492 | 454.6266
25.9152 | -498.459 | 0.174913 | 12940.7 | -1091.84 | -0.00109184 | 0.00349826 | 454.7144
25.92 | -498.458 | 0.174914 | 12942.9 | -1092.06 | -0.00109206 | 0.00349828 | 454.7917
25.9252 | -498.458 | 0.174915 | 12945.4 | -1092.3 | -0.0010923 | 0.0034983 | 454.8796
25.93 | -498.458 | 0.174915 | 12947.5 | -1092.52 | -0.00109252 | 0.0034983 | 454.9534
25.9353 | -498.458 | 0.174915 | 12949.9 | -1092.64 | -0.00109264 | 0.0034983 | 455.0377
25.94 | -498.458 | 0.174915 | 12952.1 | -1092.75 | -0.00109275 | 0.0034983 | 455.115
25.9453 | -498.458 | 0.174915 | 12954.6 | -1092.87 | -0.00109287 | 0.0034983 | 455.2029
25.95 | -498.457 | 0.174915 | 12956.8 | -1092.98 | -0.00109298 | 0.0034983 | 455.2802
25.9553 | -498.457 | 0.174915 | 12959.2 | -1093.22 | -0.00109322 | 0.0034983 | 455.3645
25.96 | -498.457 | 0.174915 | 12961.4 | -1093.44 | -0.00109344 | 0.0034983 | 455.4418
25.9652 | -498.457 | 0.174915 | 12963.7 | -1093.56 | -0.00109356 | 0.0034983 | 455.5226
25.97 | -498.457 | 0.174915 | 12965.9 | -1093.67 | -0.00109367 | 0.0034983 | 455.5999
25.9752 | -498.457 | 0.174915 | 12968.2 | -1093.91 | -0.00109391 | 0.0034983 | 455.6807
25.98 | -498.456 | 0.174915 | 12970.5 | -1094.12 | -0.00109412 | 0.0034983 | 455.7616
25.9852 | -498.456 | 0.174915 | 12972.9 | -1094.36 | -0.00109436 | 0.0034983 | 455.8459
25.99 | -498.456 | 0.174915 | 12975.1 | -1094.58 | -0.00109458 | 0.0034983 | 455.9232
25.9952 | -498.456 | 0.174915 | 12977.5 | -1094.7 | -0.0010947 | 0.0034983 | 456.0075
26 | -498.456 | 0.175199 | 12979.7 | -1094.81 | -0.00109481 | 0.00350398 | 456.0848
26.0053 | -498.456 | 0.175513 | 12982 | -1095.05 | -0.00109505 | 0.00351026 | 456.1657
26.01 | -498.455 | 0.17523 | 12984.2 | -1095.27 | -0.00109527 | 0.0035046 | 456.243
26.0153 | -498.455 | 0.174915 | 12986.5 | -1095.51 | -0.00109551 | 0.0034983 | 456.3238
26.02 | -498.455 | 0.175199 | 12988.7 | -1095.73 | -0.00109573 | 0.00350398 | 456.4011
26.0252 | -498.455 | 0.175513 | 12991 | -1095.97 | -0.00109597 | 0.00351026 | 456.4819
26.03 | -498.455 | 0.175514 | 12993.3 | -1096.19 | -0.00109619 | 0.00351028 | 456.5627
26.0352 | -498.455 | 0.175515 | 12995.7 | -1096.31 | -0.00109631 | 0.0035103 | 456.647
26.04 | -498.454 | 0.175515 | 12997.8 | -1096.42 | -0.00109642 | 0.0035103 | 456.7208
26.0452 | -498.454 | 0.175515 | 13000.1 | -1096.66 | -0.00109666 | 0.0035103 | 456.8017
26.05 | -498.454 | 0.175515 | 13002.4 | -1096.88 | -0.00109688 | 0.0035103 | 456.8825
26.0552 | -498.454 | 0.175515 | 13004.9 | -1097 | -0.001097 | 0.0035103 | 456.9703
26.06 | -498.454 | 0.175515 | 13007.1 | -1097.11 | -0.00109711 | 0.0035103 | 457.0476
26.0653 | -498.454 | 0.175515 | 13009.5 | -1097.35 | -0.00109735 | 0.0035103 | 457.132
26.07 | -498.453 | 0.175515 | 13011.8 | -1097.57 | -0.00109757 | 0.0035103 | 457.2128
26.0753 | -498.453 | 0.175515 | 13014.3 | -1097.69 | -0.00109769 | 0.0035103 | 457.3006
26.08 | -498.453 | 0.175515 | 13016.4 | -1097.8 | -0.0010978 | 0.0035103 | 457.3744
26.0853 | -498.453 | 0.175515 | 13018.8 | -1097.92 | -0.00109792 | 0.0035103 | 457.4587
26.09 | -498.453 | 0.175515 | 13021 | -1098.03 | -0.00109803 | 0.0035103 | 457.536
26.0952 | -498.453 | 0.175515 | 13023.5 | -1098.27 | -0.00109827 | 0.0035103 | 457.6239
26.1 | -498.452 | 0.175515 | 13025.7 | -1098.49 | -0.00109849 | 0.0035103 | 457.7012
26.1052 | -498.452 | 0.175515 | 13028.3 | -1098.73 | -0.00109873 | 0.0035103 | 457.7926
26.11 | -498.452 | 0.175515 | 13030.5 | -1098.95 | -0.00109895 | 0.0035103 | 457.8699
26.1152 | -498.452 | 0.175515 | 13033 | -1099.19 | -0.00109919 | 0.0035103 | 457.9577
26.12 | -498.452 | 0.175799 | 13035.2 | -1099.41 | -0.00109941 | 0.00351598 | 458.035
26.1253 | -498.452 | 0.176113 | 13037.7 | -1099.65 | -0.00109965 | 0.00352226 | 458.1229
26.13 | -498.451 | 0.175829 | 13039.9 | -1099.87 | -0.00109987 | 0.00351658 | 458.2002
26.1353 | -498.451 | 0.175515 | 13042.3 | -1099.99 | -0.00109999 | 0.0035103 | 458.2845
26.14 | -498.451 | 0.175798 | 13044.6 | -1100.1 | -0.0011001 | 0.00351596 | 458.3653
26.1453 | -498.451 | 0.176113 | 13047.1 | -1100.34 | -0.00110034 | 0.00352226 | 458.4532
26.15 | -498.451 | 0.176114 | 13049.3 | -1100.56 | -0.00110056 | 0.00352228 | 458.5305
26.1552 | -498.451 | 0.176115 | 13051.7 | -1100.79 | -0.00110079 | 0.0035223 | 458.6148
26.16 | -498.45 | 0.176115 | 13053.9 | -1101.01 | -0.00110101 | 0.0035223 | 458.6921
26.1652 | -498.45 | 0.176115 | 13056.4 | -1101.25 | -0.00110125 | 0.0035223 | 458.7799
26.17 | -498.45 | 0.176115 | 13058.5 | -1101.47 | -0.00110147 | 0.0035223 | 458.8537
26.1752 | -498.45 | 0.176115 | 13060.9 | -1101.59 | -0.00110159 | 0.0035223 | 458.9381
26.18 | -498.45 | 0.176115 | 13063.1 | -1101.7 | -0.0011017 | 0.0035223 | 459.0154
26.1853 | -498.45 | 0.176115 | 13065.6 | -1101.7 | -0.0011017 | 0.0035223 | 459.1032
26.19 | -498.449 | 0.176115 | 13067.8 | -1101.7 | -0.0011017 | 0.0035223 | 459.1805
26.1953 | -498.449 | 0.176115 | 13070.2 | -1102.07 | -0.00110207 | 0.0035223 | 459.2649
26.2 | -498.449 | 0.176115 | 13072.4 | -1102.39 | -0.00110239 | 0.0035223 | 459.3422
26.2053 | -498.449 | 0.176115 | 13074.8 | -1102.51 | -0.00110251 | 0.0035223 | 459.4265
26.21 | -498.449 | 0.176115 | 13077 | -1102.62 | -0.00110262 | 0.0035223 | 459.5038
26.2152 | -498.449 | 0.176115 | 13079.3 | -1102.86 | -0.00110286 | 0.0035223 | 459.5846
26.22 | -498.448 | 0.176115 | 13081.6 | -1103.08 | -0.00110308 | 0.0035223 | 459.6654
26.2252 | -498.448 | 0.176115 | 13084 | -1103.32 | -0.00110332 | 0.0035223 | 459.7498
26.23 | -498.448 | 0.176115 | 13086.2 | -1103.54 | -0.00110354 | 0.0035223 | 459.8271
26.2352 | -498.448 | 0.176115 | 13088.6 | -1103.66 | -0.00110366 | 0.0035223 | 459.9114
26.24 | -498.448 | 0.176115 | 13090.9 | -1103.77 | -0.00110377 | 0.0035223 | 459.9922
26.2452 | -498.448 | 0.176115 | 13093.3 | -1103.89 | -0.00110389 | 0.0035223 | 460.0765
26.25 | -498.447 | 0.176399 | 13095.6 | -1104 | -0.001104 | 0.00352798 | 460.1574
26.2553 | -498.447 | 0.176713 | 13098.1 | -1104.12 | -0.00110412 | 0.00353426 | 460.2452
26.26 | -498.447 | 0.176714 | 13100.3 | -1104.23 | -0.00110423 | 0.00353428 | 460.3225
26.2653 | -498.447 | 0.176715 | 13102.8 | -1104.47 | -0.00110447 | 0.0035343 | 460.4104
26.27 | -498.447 | 0.176715 | 13105.1 | -1104.69 | -0.00110469 | 0.0035343 | 460.4912
26.2752 | -498.447 | 0.176715 | 13107.5 | -1105.05 | -0.00110505 | 0.0035343 | 460.5755
26.28 | -498.446 | 0.176715 | 13109.8 | -1105.38 | -0.00110538 | 0.0035343 | 460.6563
26.2852 | -498.446 | 0.176715 | 13112.2 | -1105.5 | -0.0011055 | 0.0035343 | 460.7407
26.29 | -498.446 | 0.176715 | 13114.4 | -1105.61 | -0.00110561 | 0.0035343 | 460.818
26.2952 | -498.446 | 0.176715 | 13116.8 | -1105.85 | -0.00110585 | 0.0035343 | 460.9023
26.3 | -498.446 | 0.176715 | 13119 | -1106.07 | -0.00110607 | 0.0035343 | 460.9796
26.3052 | -498.446 | 0.176715 | 13121.5 | -1106.19 | -0.00110619 | 0.0035343 | 461.0674
26.31 | -498.445 | 0.176715 | 13123.6 | -1106.3 | -0.0011063 | 0.0035343 | 461.1412
26.3153 | -498.445 | 0.176715 | 13126.1 | -1106.54 | -0.00110654 | 0.0035343 | 461.2291
26.32 | -498.445 | 0.176715 | 13128.2 | -1106.76 | -0.00110676 | 0.0035343 | 461.3029
26.3253 | -498.445 | 0.176715 | 13130.6 | -1106.88 | -0.00110688 | 0.0035343 | 461.3872
26.33 | -498.445 | 0.176715 | 13132.8 | -1106.99 | -0.00110699 | 0.0035343 | 461.4645
26.3353 | -498.445 | 0.176715 | 13135.2 | -1107.23 | -0.00110723 | 0.0035343 | 461.5488
26.34 | -498.444 | 0.176999 | 13137.4 | -1107.44 | -0.00110744 | 0.00353998 | 461.6261
26.3452 | -498.444 | 0.177313 | 13139.7 | -1107.56 | -0.00110756 | 0.00354626 | 461.707
26.35 | -498.444 | 0.177314 | 13141.9 | -1107.67 | -0.00110767 | 0.00354628 | 461.7843
26.3552 | -498.444 | 0.177315 | 13144.2 | -1108.04 | -0.00110804 | 0.0035463 | 461.8651
26.36 | -498.444 | 0.177315 | 13146.4 | -1108.36 | -0.00110836 | 0.0035463 | 461.9424
26.3652 | -498.444 | 0.177315 | 13148.8 | -1108.36 | -0.00110836 | 0.0035463 | 462.0267
26.37 | -498.443 | 0.177315 | 13151 | -1108.36 | -0.00110836 | 0.0035463 | 462.104
26.3753 | -498.443 | 0.177315 | 13153.5 | -1108.6 | -0.0011086 | 0.0035463 | 462.1919
26.38 | -498.443 | 0.177315 | 13155.6 | -1108.82 | -0.00110882 | 0.0035463 | 462.2657
26.3853 | -498.443 | 0.177315 | 13158 | -1109.06 | -0.00110906 | 0.0035463 | 462.35
26.39 | -498.443 | 0.177315 | 13160.2 | -1109.28 | -0.00110928 | 0.0035463 | 462.4273
26.3953 | -498.443 | 0.177315 | 13162.5 | -1109.52 | -0.00110952 | 0.0035463 | 462.5081
26.4 | -498.442 | 0.177315 | 13164.8 | -1109.74 | -0.00110974 | 0.0035463 | 462.5889
26.4052 | -498.442 | 0.177315 | 13167.2 | -1109.98 | -0.00110998 | 0.0035463 | 462.6733
26.41 | -498.442 | 0.177315 | 13169.4 | -1110.2 | -0.0011102 | 0.0035463 | 462.7506
26.4152 | -498.442 | 0.177315 | 13171.9 | -1110.32 | -0.00111032 | 0.0035463 | 462.8384
26.42 | -498.442 | 0.177315 | 13174.1 | -1110.43 | -0.00111043 | 0.0035463 | 462.9157
26.4252 | -498.442 | 0.177315 | 13176.5 | -1110.55 | -0.00111055 | 0.0035463 | 463.0001
26.43 | -498.441 | 0.177315 | 13178.7 | -1110.66 | -0.00111066 | 0.0035463 | 463.0774
26.4353 | -498.441 | 0.177315 | 13181 | -1110.9 | -0.0011109 | 0.0035463 | 463.1582
26.44 | -498.441 | 0.177315 | 13183.3 | -1111.12 | -0.00111112 | 0.0035463 | 463.239
26.4453 | -498.441 | 0.177315 | 13185.8 | -1111.24 | -0.00111124 | 0.0035463 | 463.3268
26.45 | -498.441 | 0.177598 | 13188 | -1111.35 | -0.00111135 | 0.00355196 | 463.4041
26.4553 | -498.441 | 0.177913 | 13190.4 | -1111.59 | -0.00111159 | 0.00355826 | 463.4885
26.46 | -498.44 | 0.177914 | 13192.6 | -1111.81 | -0.00111181 | 0.00355828 | 463.5658
26.4652 | -498.44 | 0.177915 | 13195 | -1112.05 | -0.00111205 | 0.0035583 | 463.6501
26.47 | -498.44 | 0.177915 | 13197.2 | -1112.27 | -0.00111227 | 0.0035583 | 463.7274
26.4752 | -498.44 | 0.177915 | 13199.7 | -1112.39 | -0.00111239 | 0.0035583 | 463.8153
26.48 | -498.44 | 0.177915 | 13201.9 | -1112.5 | -0.0011125 | 0.0035583 | 463.8926
26.4852 | -498.44 | 0.177915 | 13204.3 | -1112.74 | -0.00111274 | 0.0035583 | 463.9769
26.49 | -498.439 | 0.177915 | 13206.6 | -1112.96 | -0.00111296 | 0.0035583 | 464.0577
26.4952 | -498.439 | 0.177915 | 13209.1 | -1113.08 | -0.00111308 | 0.0035583 | 464.1456
26.5 | -498.439 | 0.177915 | 13211.4 | -1113.19 | -0.00111319 | 0.0035583 | 464.2264
26.5053 | -498.439 | 0.177915 | 13213.9 | -1113.43 | -0.00111343 | 0.0035583 | 464.3142
26.51 | -498.439 | 0.177915 | 13216.1 | -1113.65 | -0.00111365 | 0.0035583 | 464.3915
26.5153 | -498.439 | 0.177915 | 13218.5 | -1113.77 | -0.00111377 | 0.0035583 | 464.4759
26.52 | -498.438 | 0.177915 | 13220.7 | -1113.88 | -0.00111388 | 0.0035583 | 464.5532
26.5252 | -498.438 | 0.177915 | 13223.1 | -1114 | -0.001114 | 0.0035583 | 464.6375
26.53 | -498.438 | 0.177915 | 13225.3 | -1114.11 | -0.00111411 | 0.0035583 | 464.7148
26.5352 | -498.438 | 0.177915 | 13227.7 | -1114.35 | -0.00111435 | 0.0035583 | 464.7991
26.54 | -498.438 | 0.177915 | 13229.9 | -1114.56 | -0.00111456 | 0.0035583 | 464.8764
26.5452 | -498.438 | 0.177915 | 13232.2 | -1114.93 | -0.00111493 | 0.0035583 | 464.9573
26.55 | -498.437 | 0.177915 | 13234.4 | -1115.25 | -0.00111525 | 0.0035583 | 465.0346
26.5552 | -498.437 | 0.177915 | 13236.8 | -1115.37 | -0.00111537 | 0.0035583 | 465.1189
26.56 | -498.437 | 0.178199 | 13239 | -1115.48 | -0.00111548 | 0.00356398 | 465.1962
26.5653 | -498.437 | 0.178513 | 13241.4 | -1115.72 | -0.00111572 | 0.00357026 | 465.2805
26.57 | -498.437 | 0.178514 | 13243.5 | -1115.94 | -0.00111594 | 0.00357028 | 465.3543
26.5753 | -498.437 | 0.178515 | 13245.8 | -1116.06 | -0.00111606 | 0.0035703 | 465.4351
26.58 | -498.436 | 0.178515 | 13248 | -1116.17 | -0.00111617 | 0.0035703 | 465.5124
26.5853 | -498.436 | 0.178515 | 13250.5 | -1116.41 | -0.00111641 | 0.0035703 | 465.6003
26.59 | -498.436 | 0.178515 | 13252.7 | -1116.63 | -0.00111663 | 0.0035703 | 465.6776
26.5952 | -498.436 | 0.178515 | 13255 | -1116.75 | -0.00111675 | 0.0035703 | 465.7584
26.6 | -498.436 | 0.178515 | 13257.1 | -1116.86 | -0.00111686 | 0.0035703 | 465.8322
26.6052 | -498.436 | 0.178515 | 13259.5 | -1117.1 | -0.0011171 | 0.0035703 | 465.9165
26.61 | -498.435 | 0.178515 | 13261.7 | -1117.32 | -0.00111732 | 0.0035703 | 465.9938
26.6152 | -498.435 | 0.178515 | 13264.1 | -1117.56 | -0.00111756 | 0.0035703 | 466.0782
26.62 | -498.435 | 0.178515 | 13266.3 | -1117.78 | -0.00111778 | 0.0035703 | 466.1555
26.6253 | -498.435 | 0.178515 | 13268.7 | -1117.9 | -0.0011179 | 0.0035703 | 466.2398
26.63 | -498.435 | 0.178515 | 13270.9 | -1118.01 | -0.00111801 | 0.0035703 | 466.3171
26.6353 | -498.435 | 0.178515 | 13273.4 | -1118.25 | -0.00111825 | 0.0035703 | 466.405
26.64 | -498.434 | 0.178515 | 13275.6 | -1118.47 | -0.00111847 | 0.0035703 | 466.4823
26.6453 | -498.434 | 0.178515 | 13278.1 | -1118.59 | -0.00111859 | 0.0035703 | 466.5701
26.65 | -498.434 | 0.178799 | 13280.2 | -1118.7 | -0.0011187 | 0.00357598 | 466.6439
26.6552 | -498.434 | 0.179113 | 13282.6 | -1118.94 | -0.00111894 | 0.00358226 | 466.7282
26.66 | -498.434 | 0.178828 | 13284.8 | -1119.16 | -0.00111916 | 0.00357656 | 466.8055
26.6652 | -498.434 | 0.178515 | 13287.2 | -1119.28 | -0.00111928 | 0.0035703 | 466.8899
26.67 | -498.433 | 0.1788 | 13289.5 | -1119.39 | -0.00111939 | 0.003576 | 466.9707
26.6752 | -498.433 | 0.179113 | 13292 | -1119.63 | -0.00111963 | 0.00358226 | 467.0585
26.68 | -498.433 | 0.179114 | 13294.1 | -1119.85 | -0.00111985 | 0.00358228 | 467.1323
26.6853 | -498.433 | 0.179115 | 13296.5 | -1120.09 | -0.00112009 | 0.0035823 | 467.2167
26.69 | -498.433 | 0.179115 | 13298.8 | -1120.31 | -0.00112031 | 0.0035823 | 467.2975
26.6953 | -498.433 | 0.179115 | 13301.3 | -1120.43 | -0.00112043 | 0.0035823 | 467.3853
26.7 | -498.432 | 0.179115 | 13303.5 | -1120.54 | -0.00112054 | 0.0035823 | 467.4626
26.7053 | -498.432 | 0.179115 | 13306 | -1120.66 | -0.00112066 | 0.0035823 | 467.5505
26.71 | -498.432 | 0.179115 | 13308.3 | -1120.77 | -0.00112077 | 0.0035823 | 467.6313
26.7152 | -498.432 | 0.179115 | 13310.9 | -1121.01 | -0.00112101 | 0.0035823 | 467.7226
26.72 | -498.432 | 0.179115 | 13313.2 | -1121.22 | -0.00112122 | 0.0035823 | 467.8035
26.7252 | -498.432 | 0.179115 | 13315.7 | -1121.47 | -0.00112147 | 0.0035823 | 467.8913
26.73 | -498.431 | 0.179115 | 13318 | -1121.68 | -0.00112168 | 0.0035823 | 467.9721
26.7352 | -498.431 | 0.179115 | 13320.5 | -1121.8 | -0.0011218 | 0.0035823 | 468.06
26.74 | -498.431 | 0.179115 | 13322.7 | -1121.91 | -0.00112191 | 0.0035823 | 468.1373
26.7452 | -498.431 | 0.179115 | 13325.2 | -1122.16 | -0.00112216 | 0.0035823 | 468.2251
26.75 | -498.431 | 0.179115 | 13327.4 | -1122.37 | -0.00112237 | 0.0035823 | 468.3024
26.7553 | -498.431 | 0.179115 | 13329.9 | -1122.49 | -0.00112249 | 0.0035823 | 468.3903
26.76 | -498.43 | 0.179115 | 13332.1 | -1122.6 | -0.0011226 | 0.0035823 | 468.4676
26.7653 | -498.43 | 0.179115 | 13334.5 | -1122.84 | -0.00112284 | 0.0035823 | 468.5519
26.77 | -498.43 | 0.179115 | 13336.7 | -1123.06 | -0.00112306 | 0.0035823 | 468.6292
26.7752 | -498.43 | 0.179115 | 13339.1 | -1123.18 | -0.00112318 | 0.0035823 | 468.7135
26.78 | -498.43 | 0.179115 | 13341.4 | -1123.29 | -0.00112329 | 0.0035823 | 468.7944
26.7852 | -498.43 | 0.179115 | 13343.9 | -1123.53 | -0.00112353 | 0.0035823 | 468.8822
26.79 | -498.429 | 0.1794 | 13346.1 | -1123.75 | -0.00112375 | 0.003588 | 468.9595
26.7952 | -498.429 | 0.179713 | 13348.5 | -1123.99 | -0.00112399 | 0.00359426 | 469.0438
26.8 | -498.429 | 0.179714 | 13350.7 | -1124.21 | -0.00112421 | 0.00359428 | 469.1211
26.8052 | -498.429 | 0.179715 | 13353.1 | -1124.45 | -0.00112445 | 0.0035943 | 469.2055
26.81 | -498.429 | 0.179715 | 13355.2 | -1124.67 | -0.00112467 | 0.0035943 | 469.2793
26.8153 | -498.429 | 0.179715 | 13357.5 | -1124.91 | -0.00112491 | 0.0035943 | 469.3601
26.82 | -498.428 | 0.179715 | 13359.6 | -1125.13 | -0.00112513 | 0.0035943 | 469.4339
26.8253 | -498.428 | 0.179715 | 13362 | -1125.25 | -0.00112525 | 0.0035943 | 469.5182
26.83 | -498.428 | 0.179715 | 13364.2 | -1125.36 | -0.00112536 | 0.0035943 | 469.5955
26.8353 | -498.428 | 0.179715 | 13366.6 | -1125.48 | -0.00112548 | 0.0035943 | 469.6798
26.84 | -498.428 | 0.179715 | 13368.8 | -1125.59 | -0.00112559 | 0.0035943 | 469.7572
26.8453 | -498.428 | 0.179715 | 13371.1 | -1125.83 | -0.00112583 | 0.0035943 | 469.838
26.85 | -498.427 | 0.179715 | 13373.4 | -1126.05 | -0.00112605 | 0.0035943 | 469.9188
26.8552 | -498.427 | 0.179715 | 13375.9 | -1126.17 | -0.00112617 | 0.0035943 | 470.0066
26.86 | -498.427 | 0.179715 | 13378.1 | -1126.28 | -0.00112628 | 0.0035943 | 470.0839
26.8652 | -498.427 | 0.179715 | 13380.5 | -1126.52 | -0.00112652 | 0.0035943 | 470.1683
26.87 | -498.427 | 0.179715 | 13382.6 | -1126.74 | -0.00112674 | 0.0035943 | 470.2421
26.8752 | -498.427 | 0.179715 | 13385 | -1126.98 | -0.00112698 | 0.0035943 | 470.3264
26.88 | -498.426 | 0.179715 | 13387.2 | -1127.2 | -0.0011272 | 0.0035943 | 470.4037
26.8853 | -498.426 | 0.179715 | 13389.6 | -1127.32 | -0.00112732 | 0.0035943 | 470.488
26.89 | -498.426 | 0.179715 | 13391.8 | -1127.43 | -0.00112743 | 0.0035943 | 470.5653
26.8953 | -498.426 | 0.179715 | 13394.2 | -1127.67 | -0.00112767 | 0.0035943 | 470.6497
26.9 | -498.426 | 0.179998 | 13396.4 | -1127.89 | -0.00112789 | 0.00359996 | 470.727
26.9053 | -498.426 | 0.180313 | 13398.7 | -1128.13 | -0.00112813 | 0.00360626 | 470.8078
26.91 | -498.425 | 0.180314 | 13401 | -1128.34 | -0.00112834 | 0.00360628 | 470.8886
26.9152 | -498.425 | 0.180315 | 13403.5 | -1128.46 | -0.00112846 | 0.0036063 | 470.9765
26.92 | -498.425 | 0.180315 | 13405.7 | -1128.57 | -0.00112857 | 0.0036063 | 471.0538
26.9252 | -498.425 | 0.180315 | 13408.2 | -1128.81 | -0.00112881 | 0.0036063 | 471.1416
26.93 | -498.425 | 0.180315 | 13410.4 | -1129.03 | -0.00112903 | 0.0036063 | 471.2189
26.9352 | -498.425 | 0.180315 | 13412.9 | -1129.15 | -0.00112915 | 0.0036063 | 471.3068
26.94 | -498.424 | 0.180315 | 13415.1 | -1129.26 | -0.00112926 | 0.0036063 | 471.3841
26.9453 | -498.424 | 0.180315 | 13417.5 | -1129.38 | -0.00112938 | 0.0036063 | 471.4684
26.95 | -498.424 | 0.180315 | 13419.7 | -1129.49 | -0.00112949 | 0.0036063 | 471.5457
26.9553 | -498.424 | 0.180315 | 13422.1 | -1129.73 | -0.00112973 | 0.0036063 | 471.63
26.96 | -498.424 | 0.180315 | 13424.4 | -1129.95 | -0.00112995 | 0.0036063 | 471.7108
26.9653 | -498.424 | 0.180315 | 13426.8 | -1130.19 | -0.00113019 | 0.0036063 | 471.7952
26.97 | -498.423 | 0.180315 | 13429.1 | -1130.41 | -0.00113041 | 0.0036063 | 471.876
26.9752 | -498.423 | 0.180315 | 13431.6 | -1130.65 | -0.00113065 | 0.0036063 | 471.9638
26.98 | -498.423 | 0.180315 | 13433.7 | -1130.87 | -0.00113087 | 0.0036063 | 472.0376
26.9852 | -498.423 | 0.180315 | 13436.1 | -1131.11 | -0.00113111 | 0.0036063 | 472.122
26.99 | -498.423 | 0.180315 | 13438.2 | -1131.33 | -0.00113133 | 0.0036063 | 472.1958
26.9952 | -498.423 | 0.180315 | 13440.6 | -1131.45 | -0.00113145 | 0.0036063 | 472.2801
27 | -498.422 | 0.180599 | 13442.8 | -1131.56 | -0.00113156 | 0.00361198 | 472.3574
27.0052 | -498.422 | 0.180913 | 13445.2 | -1131.68 | -0.00113168 | 0.00361826 | 472.4417
27.01 | -498.422 | 0.180914 | 13447.3 | -1131.79 | -0.00113179 | 0.00361828 | 472.5155
27.0153 | -498.422 | 0.180915 | 13449.7 | -1131.91 | -0.00113191 | 0.0036183 | 472.5998
27.02 | -498.422 | 0.180915 | 13451.8 | -1132.02 | -0.00113202 | 0.0036183 | 472.6736
27.0253 | -498.422 | 0.180915 | 13454.1 | -1132.38 | -0.00113238 | 0.0036183 | 472.7545
27.03 | -498.421 | 0.180915 | 13456.3 | -1132.71 | -0.00113271 | 0.0036183 | 472.8318
27.0352 | -498.421 | 0.180915 | 13458.6 | -1132.83 | -0.00113283 | 0.0036183 | 472.9126
27.04 | -498.421 | 0.180915 | 13460.8 | -1132.94 | -0.00113294 | 0.0036183 | 472.9899
27.0452 | -498.421 | 0.180915 | 13463.1 | -1133.18 | -0.00113318 | 0.0036183 | 473.0707
27.05 | -498.421 | 0.180915 | 13465.4 | -1133.4 | -0.0011334 | 0.0036183 | 473.1515
27.0552 | -498.421 | 0.180915 | 13467.8 | -1133.64 | -0.00113364 | 0.0036183 | 473.2358
27.06 | -498.42 | 0.180915 | 13470 | -1133.86 | -0.00113386 | 0.0036183 | 473.3131
27.0652 | -498.42 | 0.180915 | 13472.4 | -1133.86 | -0.00113386 | 0.0036183 | 473.3975
27.07 | -498.42 | 0.180915 | 13474.7 | -1133.86 | -0.00113386 | 0.0036183 | 473.4783
27.0753 | -498.42 | 0.180915 | 13477.2 | -1134.22 | -0.00113422 | 0.0036183 | 473.5661
27.08 | -498.42 | 0.180915 | 13479.3 | -1134.55 | -0.00113455 | 0.0036183 | 473.6399
27.0853 | -498.42 | 0.180915 | 13481.7 | -1134.67 | -0.00113467 | 0.0036183 | 473.7243
27.09 | -498.419 | 0.181198 | 13483.9 | -1134.78 | -0.00113478 | 0.00362396 | 473.8016
27.0953 | -498.419 | 0.181513 | 13486.4 | -1135.02 | -0.00113502 | 0.00363026 | 473.8894
27.1 | -498.419 | 0.181229 | 13488.6 | -1135.23 | -0.00113523 | 0.00362458 | 473.9667
27.1052 | -498.419 | 0.180915 | 13491.1 | -1135.35 | -0.00113535 | 0.0036183 | 474.0546
27.11 | -498.419 | 0.1812 | 13493.3 | -1135.46 | -0.00113546 | 0.003624 | 474.1319
27.1152 | -498.419 | 0.181513 | 13495.8 | -1135.7 | -0.0011357 | 0.00363026 | 474.2197
27.12 | -498.418 | 0.181514 | 13498 | -1135.92 | -0.00113592 | 0.00363028 | 474.297
27.1252 | -498.418 | 0.181515 | 13500.5 | -1136.04 | -0.00113604 | 0.0036303 | 474.3849
27.13 | -498.418 | 0.181515 | 13502.7 | -1136.15 | -0.00113615 | 0.0036303 | 474.4622
27.1353 | -498.418 | 0.181515 | 13505.2 | -1136.39 | -0.00113639 | 0.0036303 | 474.55
27.14 | -498.418 | 0.181515 | 13507.5 | -1136.61 | -0.00113661 | 0.0036303 | 474.6308
27.1453 | -498.418 | 0.181515 | 13510.1 | -1136.73 | -0.00113673 | 0.0036303 | 474.7222
27.15 | -498.417 | 0.181515 | 13512.3 | -1136.84 | -0.00113684 | 0.0036303 | 474.7995
27.1553 | -498.417 | 0.181515 | 13514.8 | -1137.21 | -0.00113721 | 0.0036303 | 474.8873
27.16 | -498.417 | 0.181515 | 13517 | -1137.53 | -0.00113753 | 0.0036303 | 474.9647
27.1652 | -498.417 | 0.181515 | 13519.5 | -1137.65 | -0.00113765 | 0.0036303 | 475.0525
27.17 | -498.417 | 0.181515 | 13521.8 | -1137.76 | -0.00113776 | 0.0036303 | 475.1333
27.1752 | -498.417 | 0.181515 | 13524.2 | -1137.88 | -0.00113788 | 0.0036303 | 475.2176
27.18 | -498.416 | 0.181515 | 13526.5 | -1137.99 | -0.00113799 | 0.0036303 | 475.2985
27.1852 | -498.416 | 0.181515 | 13528.9 | -1138.23 | -0.00113823 | 0.0036303 | 475.3828
27.19 | -498.416 | 0.181515 | 13531.1 | -1138.45 | -0.00113845 | 0.0036303 | 475.4601
27.1953 | -498.416 | 0.181515 | 13533.5 | -1138.45 | -0.00113845 | 0.0036303 | 475.5444
27.2 | -498.416 | 0.181515 | 13535.7 | -1138.45 | -0.00113845 | 0.0036303 | 475.6217
27.2053 | -498.416 | 0.181515 | 13538.1 | -1138.81 | -0.00113881 | 0.0036303 | 475.7061
27.21 | -498.415 | 0.181515 | 13540.3 | -1139.14 | -0.00113914 | 0.0036303 | 475.7834
27.2153 | -498.415 | 0.181515 | 13542.8 | -1139.38 | -0.00113938 | 0.0036303 | 475.8712
27.22 | -498.415 | 0.181515 | 13544.9 | -1139.6 | -0.0011396 | 0.0036303 | 475.945
27.2252 | -498.415 | 0.181515 | 13547.3 | -1139.72 | -0.00113972 | 0.0036303 | 476.0293
27.23 | -498.415 | 0.181515 | 13549.5 | -1139.83 | -0.00113983 | 0.0036303 | 476.1066
27.2352 | -498.415 | 0.181515 | 13551.8 | -1140.07 | -0.00114007 | 0.0036303 | 476.1875
27.24 | -498.414 | 0.1818 | 13553.9 | -1140.29 | -0.00114029 | 0.003636 | 476.2613
27.2452 | -498.414 | 0.182113 | 13556.2 | -1140.41 | -0.00114041 | 0.00364226 | 476.3421
27.25 | -498.414 | 0.182114 | 13558.4 | -1140.52 | -0.00114052 | 0.00364228 | 476.4194
27.2552 | -498.414 | 0.182115 | 13560.8 | -1140.76 | -0.00114076 | 0.0036423 | 476.5037
27.26 | -498.414 | 0.182115 | 13563 | -1140.98 | -0.00114098 | 0.0036423 | 476.581
27.2653 | -498.414 | 0.182115 | 13565.4 | -1141.22 | -0.00114122 | 0.0036423 | 476.6653
27.27 | -498.413 | 0.182115 | 13567.5 | -1141.44 | -0.00114144 | 0.0036423 | 476.7391
27.2753 | -498.413 | 0.182115 | 13569.9 | -1141.56 | -0.00114156 | 0.0036423 | 476.8235
27.28 | -498.413 | 0.182115 | 13572.1 | -1141.67 | -0.00114167 | 0.0036423 | 476.9008
27.2852 | -498.413 | 0.182115 | 13574.5 | -1141.9 | -0.0011419 | 0.0036423 | 476.9851
27.29 | -498.413 | 0.182115 | 13576.7 | -1142.12 | -0.00114212 | 0.0036423 | 477.0624
27.2952 | -498.412 | 0.182115 | 13579.1 | -1142.24 | -0.00114224 | 0.0036423 | 477.1467
27.3 | -498.412 | 0.182115 | 13581.3 | -1142.35 | -0.00114235 | 0.0036423 | 477.224
27.3052 | -498.412 | 0.182115 | 13583.7 | -1142.59 | -0.00114259 | 0.0036423 | 477.3084
27.31 | -498.412 | 0.182115 | 13585.8 | -1142.81 | -0.00114281 | 0.0036423 | 477.3822
27.3152 | -498.412 | 0.182115 | 13588.2 | -1142.93 | -0.00114293 | 0.0036423 | 477.4665
27.32 | -498.412 | 0.182115 | 13590.3 | -1143.04 | -0.00114304 | 0.0036423 | 477.5403
27.3253 | -498.412 | 0.182115 | 13592.6 | -1143.28 | -0.00114328 | 0.0036423 | 477.6211
27.33 | -498.411 | 0.182398 | 13594.8 | -1143.5 | -0.0011435 | 0.00364796 | 477.6984
27.3353 | -498.411 | 0.182713 | 13597.1 | -1143.74 | -0.00114374 | 0.00365426 | 477.7792
27.34 | -498.411 | 0.182714 | 13599.3 | -1143.96 | -0.00114396 | 0.00365428 | 477.8565
27.3453 | -498.411 | 0.182715 | 13601.7 | -1144.08 | -0.00114408 | 0.0036543 | 477.9409
27.35 | -498.411 | 0.182715 | 13603.8 | -1144.19 | -0.00114419 | 0.0036543 | 478.0147
27.3552 | -498.411 | 0.182715 | 13606.2 | -1144.43 | -0.00114443 | 0.0036543 | 478.099
27.36 | -498.41 | 0.182715 | 13608.4 | -1144.65 | -0.00114465 | 0.0036543 | 478.1763
27.3652 | -498.41 | 0.182715 | 13610.9 | -1144.89 | -0.00114489 | 0.0036543 | 478.2641
27.37 | -498.41 | 0.182715 | 13613.1 | -1145.11 | -0.00114511 | 0.0036543 | 478.3414
27.3752 | -498.41 | 0.182715 | 13615.6 | -1145.11 | -0.00114511 | 0.0036543 | 478.4293
27.38 | -498.41 | 0.182715 | 13617.9 | -1145.11 | -0.00114511 | 0.0036543 | 478.5101
27.3853 | -498.41 | 0.182715 | 13620.4 | -1145.35 | -0.00114535 | 0.0036543 | 478.598
27.39 | -498.409 | 0.182715 | 13622.6 | -1145.57 | -0.00114557 | 0.0036543 | 478.6753
27.3953 | -498.409 | 0.182715 | 13625.1 | -1145.81 | -0.00114581 | 0.0036543 | 478.7631
27.4 | -498.409 | 0.182715 | 13627.3 | -1146.03 | -0.00114603 | 0.0036543 | 478.8404
27.4053 | -498.409 | 0.182715 | 13629.8 | -1146.27 | -0.00114627 | 0.0036543 | 478.9283
27.41 | -498.409 | 0.182715 | 13631.9 | -1146.49 | -0.00114649 | 0.0036543 | 479.002
27.4152 | -498.409 | 0.182715 | 13634.3 | -1146.61 | -0.00114661 | 0.0036543 | 479.0864
27.42 | -498.408 | 0.182715 | 13636.5 | -1146.72 | -0.00114672 | 0.0036543 | 479.1637
27.4252 | -498.408 | 0.182715 | 13639 | -1146.96 | -0.00114696 | 0.0036543 | 479.2515
27.43 | -498.408 | 0.182715 | 13641.2 | -1147.18 | -0.00114718 | 0.0036543 | 479.3288
27.4352 | -498.408 | 0.182715 | 13643.6 | -1147.3 | -0.0011473 | 0.0036543 | 479.4132
27.44 | -498.408 | 0.182715 | 13645.8 | -1147.41 | -0.00114741 | 0.0036543 | 479.4905
27.4453 | -498.408 | 0.182715 | 13648.2 | -1147.65 | -0.00114765 | 0.0036543 | 479.5748
27.45 | -498.407 | 0.182715 | 13650.3 | -1147.87 | -0.00114787 | 0.0036543 | 479.6486
27.4553 | -498.407 | 0.182715 | 13652.6 | -1148.11 | -0.00114811 | 0.0036543 | 479.7294
27.46 | -498.407 | 0.182715 | 13654.7 | -1148.33 | -0.00114833 | 0.0036543 | 479.8032
27.4653 | -498.407 | 0.182715 | 13657 | -1148.45 | -0.00114845 | 0.0036543 | 479.884
27.47 | -498.407 | 0.182999 | 13659.1 | -1148.56 | -0.00114856 | 0.00365998 | 479.9578
27.4752 | -498.407 | 0.183313 | 13661.4 | -1148.79 | -0.00114879 | 0.00366626 | 480.0386
27.48 | -498.406 | 0.183314 | 13663.5 | -1149.01 | -0.00114901 | 0.00366628 | 480.1124
27.4852 | -498.406 | 0.183315 | 13665.9 | -1149.13 | -0.00114913 | 0.0036663 | 480.1967
27.49 | -498.406 | 0.183315 | 13668 | -1149.24 | -0.00114924 | 0.0036663 | 480.2705
27.4952 | -498.406 | 0.183315 | 13670.4 | -1149.48 | -0.00114948 | 0.0036663 | 480.3549
27.5 | -498.406 | 0.183315 | 13672.6 | -1149.7 | -0.0011497 | 0.0036663 | 480.4322
27.5052 | -498.406 | 0.183315 | 13675 | -1149.82 | -0.00114982 | 0.0036663 | 480.5165
27.51 | -498.405 | 0.183315 | 13677.2 | -1149.93 | -0.00114993 | 0.0036663 | 480.5938
27.5153 | -498.405 | 0.183315 | 13679.6 | -1150.17 | -0.00115017 | 0.0036663 | 480.6781
27.52 | -498.405 | 0.183315 | 13681.8 | -1150.39 | -0.00115039 | 0.0036663 | 480.7554
27.5253 | -498.405 | 0.183315 | 13684.2 | -1150.63 | -0.00115063 | 0.0036663 | 480.8398
27.53 | -498.405 | 0.183315 | 13686.3 | -1150.85 | -0.00115085 | 0.0036663 | 480.9136
27.5352 | -498.405 | 0.183315 | 13688.7 | -1150.97 | -0.00115097 | 0.0036663 | 480.9979
27.54 | -498.404 | 0.183315 | 13690.9 | -1151.08 | -0.00115108 | 0.0036663 | 481.0752
27.5452 | -498.404 | 0.183315 | 13693.3 | -1151.2 | -0.0011512 | 0.0036663 | 481.1595
27.55 | -498.404 | 0.1836 | 13695.5 | -1151.31 | -0.00115131 | 0.003672 | 481.2368
27.5552 | -498.404 | 0.183913 | 13698 | -1151.55 | -0.00115155 | 0.00367826 | 481.3247
27.56 | -498.404 | 0.183914 | 13700.2 | -1151.77 | -0.00115177 | 0.00367828 | 481.402
27.5652 | -498.404 | 0.183915 | 13702.7 | -1151.89 | -0.00115189 | 0.0036783 | 481.4898
27.57 | -498.403 | 0.183915 | 13704.9 | -1152 | -0.001152 | 0.0036783 | 481.5671
27.5753 | -498.403 | 0.183915 | 13707.3 | -1152.12 | -0.00115212 | 0.0036783 | 481.6515
27.58 | -498.403 | 0.183915 | 13709.6 | -1152.23 | -0.00115223 | 0.0036783 | 481.7323
27.5853 | -498.403 | 0.183915 | 13712 | -1152.47 | -0.00115247 | 0.0036783 | 481.8166
27.59 | -498.403 | 0.183915 | 13714.2 | -1152.69 | -0.00115269 | 0.0036783 | 481.8939
27.5953 | -498.403 | 0.183915 | 13716.7 | -1153.05 | -0.00115305 | 0.0036783 | 481.9818
27.6 | -498.402 | 0.183915 | 13718.9 | -1153.38 | -0.00115338 | 0.0036783 | 482.0591
27.6052 | -498.402 | 0.183915 | 13721.3 | -1153.5 | -0.0011535 | 0.0036783 | 482.1434
27.61 | -498.402 | 0.183915 | 13723.6 | -1153.61 | -0.00115361 | 0.0036783 | 482.2242
27.6152 | -498.402 | 0.183915 | 13726 | -1153.73 | -0.00115373 | 0.0036783 | 482.3086
27.62 | -498.402 | 0.183915 | 13728.2 | -1153.84 | -0.00115384 | 0.0036783 | 482.3859
27.6252 | -498.402 | 0.183915 | 13730.6 | -1154.08 | -0.00115408 | 0.0036783 | 482.4702
27.63 | -498.401 | 0.183915 | 13732.9 | -1154.3 | -0.0011543 | 0.0036783 | 482.551
27.6353 | -498.401 | 0.183915 | 13735.4 | -1154.54 | -0.00115454 | 0.0036783 | 482.6389
27.64 | -498.401 | 0.183915 | 13737.6 | -1154.76 | -0.00115476 | 0.0036783 | 482.7162
27.6453 | -498.401 | 0.183915 | 13740.1 | -1155 | -0.001155 | 0.0036783 | 482.804
27.65 | -498.401 | 0.183915 | 13742.2 | -1155.22 | -0.00115522 | 0.0036783 | 482.8778
27.6553 | -498.401 | 0.183915 | 13744.7 | -1155.34 | -0.00115534 | 0.0036783 | 482.9656
27.66 | -498.4 | 0.184199 | 13746.8 | -1155.45 | -0.00115545 | 0.00368398 | 483.0394
27.6652 | -498.4 | 0.184513 | 13749.2 | -1155.68 | -0.00115568 | 0.00369026 | 483.1238
27.67 | -498.4 | 0.184514 | 13751.3 | -1155.9 | -0.0011559 | 0.00369028 | 483.1976
27.6752 | -498.4 | 0.184515 | 13753.6 | -1156.02 | -0.00115602 | 0.0036903 | 483.2784
27.68 | -498.4 | 0.184515 | 13755.7 | -1156.13 | -0.00115613 | 0.0036903 | 483.3522
27.6852 | -498.4 | 0.184515 | 13758 | -1156.25 | -0.00115625 | 0.0036903 | 483.433
27.69 | -498.399 | 0.184515 | 13760.1 | -1156.36 | -0.00115636 | 0.0036903 | 483.5068
27.6953 | -498.399 | 0.184515 | 13762.5 | -1156.6 | -0.0011566 | 0.0036903 | 483.5911
27.7 | -498.399 | 0.18423 | 13764.7 | -1156.82 | -0.00115682 | 0.0036846 | 483.6684
27.7053 | -498.399 | 0.183916 | 13767.1 | -1157.19 | -0.00115719 | 0.00367832 | 483.7527
27.71 | -498.399 | 0.184199 | 13769.2 | -1157.51 | -0.00115751 | 0.00368398 | 483.8265
27.7153 | -498.399 | 0.184515 | 13771.6 | -1157.63 | -0.00115763 | 0.0036903 | 483.9109
27.72 | -498.398 | 0.184515 | 13773.7 | -1157.74 | -0.00115774 | 0.0036903 | 483.9847
27.7252 | -498.398 | 0.184515 | 13776.1 | -1157.86 | -0.00115786 | 0.0036903 | 484.069
27.73 | -498.398 | 0.184515 | 13778.2 | -1157.97 | -0.00115797 | 0.0036903 | 484.1428
27.7352 | -498.398 | 0.184515 | 13780.6 | -1158.09 | -0.00115809 | 0.0036903 | 484.2271
27.74 | -498.398 | 0.184515 | 13782.8 | -1158.2 | -0.0011582 | 0.0036903 | 484.3044
27.7452 | -498.398 | 0.184515 | 13785.2 | -1158.44 | -0.00115844 | 0.0036903 | 484.3887
27.75 | -498.397 | 0.184515 | 13787.3 | -1158.66 | -0.00115866 | 0.0036903 | 484.4625
27.7552 | -498.397 | 0.184515 | 13789.7 | -1158.78 | -0.00115878 | 0.0036903 | 484.5469
27.76 | -498.397 | 0.184515 | 13791.8 | -1158.89 | -0.00115889 | 0.0036903 | 484.6207
27.7653 | -498.397 | 0.184515 | 13794.2 | -1159.13 | -0.00115913 | 0.0036903 | 484.705
27.77 | -498.397 | 0.184515 | 13796.4 | -1159.35 | -0.00115935 | 0.0036903 | 484.7823
27.7753 | -498.397 | 0.184515 | 13798.8 | -1159.59 | -0.00115959 | 0.0036903 | 484.8666
27.78 | -498.396 | 0.184515 | 13801.1 | -1159.81 | -0.00115981 | 0.0036903 | 484.9474
27.7852 | -498.396 | 0.184515 | 13803.6 | -1159.81 | -0.00115981 | 0.0036903 | 485.0353
27.79 | -498.396 | 0.184801 | 13805.7 | -1159.81 | -0.00115981 | 0.00369602 | 485.1091
27.7952 | -498.396 | 0.185113 | 13808.1 | -1160.17 | -0.00116017 | 0.00370226 | 485.1934
27.8 | -498.396 | 0.185114 | 13810.2 | -1160.5 | -0.0011605 | 0.00370228 | 485.2672
27.8052 | -498.396 | 0.185115 | 13812.6 | -1160.62 | -0.00116062 | 0.0037023 | 485.3515
27.81 | -498.395 | 0.185115 | 13814.7 | -1160.73 | -0.00116073 | 0.0037023 | 485.4253
27.8152 | -498.395 | 0.185115 | 13817.1 | -1160.97 | -0.00116097 | 0.0037023 | 485.5097
27.82 | -498.395 | 0.185115 | 13819.2 | -1161.19 | -0.00116119 | 0.0037023 | 485.5835
27.8253 | -498.395 | 0.185115 | 13821.6 | -1161.31 | -0.00116131 | 0.0037023 | 485.6678
27.83 | -498.395 | 0.185115 | 13823.9 | -1161.42 | -0.00116142 | 0.0037023 | 485.7486
27.8353 | -498.395 | 0.185115 | 13826.3 | -1161.66 | -0.00116166 | 0.0037023 | 485.8329
27.84 | -498.394 | 0.185115 | 13828.4 | -1161.88 | -0.00116188 | 0.0037023 | 485.9067
27.8453 | -498.394 | 0.185115 | 13830.8 | -1162 | -0.001162 | 0.0037023 | 485.9911
27.85 | -498.394 | 0.185115 | 13833 | -1162.11 | -0.00116211 | 0.0037023 | 486.0684
27.8552 | -498.394 | 0.185115 | 13835.4 | -1162.35 | -0.00116235 | 0.0037023 | 486.1527
27.86 | -498.394 | 0.185115 | 13837.6 | -1162.56 | -0.00116256 | 0.0037023 | 486.23
27.8652 | -498.394 | 0.185115 | 13840 | -1162.81 | -0.00116281 | 0.0037023 | 486.3143
27.87 | -498.393 | 0.185115 | 13842.1 | -1163.02 | -0.00116302 | 0.0037023 | 486.3881
27.8752 | -498.393 | 0.185115 | 13844.5 | -1163.02 | -0.00116302 | 0.0037023 | 486.4725
27.88 | -498.393 | 0.185115 | 13846.5 | -1163.02 | -0.00116302 | 0.0037023 | 486.5427
27.8853 | -498.393 | 0.185115 | 13848.8 | -1163.27 | -0.00116327 | 0.0037023 | 486.6235
27.89 | -498.393 | 0.185115 | 13850.9 | -1163.48 | -0.00116348 | 0.0037023 | 486.6973
27.8953 | -498.393 | 0.185115 | 13853.2 | -1163.72 | -0.00116372 | 0.0037023 | 486.7782
27.9 | -498.392 | 0.185398 | 13855.4 | -1163.94 | -0.00116394 | 0.00370796 | 486.8555
27.9053 | -498.392 | 0.185713 | 13857.8 | -1164.18 | -0.00116418 | 0.00371426 | 486.9398
27.91 | -498.392 | 0.185714 | 13859.9 | -1164.4 | -0.0011644 | 0.00371428 | 487.0136
27.9152 | -498.392 | 0.185715 | 13862.3 | -1164.52 | -0.00116452 | 0.0037143 | 487.0979
27.92 | -498.392 | 0.185715 | 13864.5 | -1164.63 | -0.00116463 | 0.0037143 | 487.1752
27.9252 | -498.392 | 0.185715 | 13866.8 | -1164.87 | -0.00116487 | 0.0037143 | 487.256
27.93 | -498.391 | 0.185715 | 13868.9 | -1165.09 | -0.00116509 | 0.0037143 | 487.3298
27.9352 | -498.391 | 0.185715 | 13871.2 | -1165.21 | -0.00116521 | 0.0037143 | 487.4106
27.94 | -498.391 | 0.185715 | 13873.4 | -1165.32 | -0.00116532 | 0.0037143 | 487.4879
27.9453 | -498.391 | 0.185715 | 13875.7 | -1165.56 | -0.00116556 | 0.0037143 | 487.5688
27.95 | -498.391 | 0.185715 | 13877.9 | -1165.78 | -0.00116578 | 0.0037143 | 487.6461
27.9553 | -498.391 | 0.185715 | 13880.3 | -1166.02 | -0.00116602 | 0.0037143 | 487.7304
27.96 | -498.39 | 0.185715 | 13882.5 | -1166.24 | -0.00116624 | 0.0037143 | 487.8077
27.9653 | -498.39 | 0.185715 | 13884.9 | -1166.48 | -0.00116648 | 0.0037143 | 487.892
27.97 | -498.39 | 0.185715 | 13887 | -1166.7 | -0.0011667 | 0.0037143 | 487.9658
27.9752 | -498.39 | 0.185715 | 13889.5 | -1166.82 | -0.00116682 | 0.0037143 | 488.0537
27.98 | -498.39 | 0.185715 | 13891.7 | -1166.93 | -0.00116693 | 0.0037143 | 488.131
27.9852 | -498.39 | 0.185715 | 13894.2 | -1167.05 | -0.00116705 | 0.0037143 | 488.2188
27.99 | -498.389 | 0.186 | 13896.4 | -1167.16 | -0.00116716 | 0.00372 | 488.2961
27.9952 | -498.389 | 0.186313 | 13898.7 | -1167.28 | -0.00116728 | 0.00372626 | 488.3769
28 | -498.389 | 0.186029 | 13900.8 | -1167.39 | -0.00116739 | 0.00372058 | 488.4507
28.0052 | -498.389 | 0.185715 | 13903.1 | -1167.63 | -0.00116763 | 0.0037143 | 488.5316
28.01 | -498.389 | 0.185999 | 13905.3 | -1167.85 | -0.00116785 | 0.00371998 | 488.6089
28.0153 | -498.389 | 0.186313 | 13907.7 | -1167.97 | -0.00116797 | 0.00372626 | 488.6932
28.02 | -498.388 | 0.186314 | 13909.9 | -1168.08 | -0.00116808 | 0.00372628 | 488.7705
28.0253 | -498.388 | 0.186315 | 13912.3 | -1168.32 | -0.00116832 | 0.0037263 | 488.8548
28.03 | -498.388 | 0.186315 | 13914.6 | -1168.54 | -0.00116854 | 0.0037263 | 488.9356
28.0352 | -498.388 | 0.186315 | 13917.1 | -1168.78 | -0.00116878 | 0.0037263 | 489.0235
28.04 | -498.388 | 0.186315 | 13919.4 | -1169 | -0.001169 | 0.0037263 | 489.1043
28.0452 | -498.388 | 0.186315 | 13921.9 | -1169.12 | -0.00116912 | 0.0037263 | 489.1922
28.05 | -498.387 | 0.186315 | 13924.1 | -1169.22 | -0.00116922 | 0.0037263 | 489.2695
28.0552 | -498.387 | 0.186315 | 13926.5 | -1169.47 | -0.00116947 | 0.0037263 | 489.3538
28.06 | -498.387 | 0.186315 | 13928.7 | -1169.68 | -0.00116968 | 0.0037263 | 489.4311
28.0652 | -498.387 | 0.186315 | 13931.1 | -1169.93 | -0.00116993 | 0.0037263 | 489.5154
28.07 | -498.387 | 0.186315 | 13933.3 | -1170.14 | -0.00117014 | 0.0037263 | 489.5927
28.0753 | -498.387 | 0.186315 | 13935.8 | -1170.26 | -0.00117026 | 0.0037263 | 489.6806
28.08 | -498.386 | 0.186315 | 13937.9 | -1170.37 | -0.00117037 | 0.0037263 | 489.7544
28.0853 | -498.386 | 0.186315 | 13940.3 | -1170.62 | -0.00117062 | 0.0037263 | 489.8387
28.09 | -498.386 | 0.186315 | 13942.5 | -1170.83 | -0.00117083 | 0.0037263 | 489.916
28.0953 | -498.386 | 0.186315 | 13944.9 | -1170.95 | -0.00117095 | 0.0037263 | 490.0003
28.1 | -498.386 | 0.186315 | 13947.1 | -1171.06 | -0.00117106 | 0.0037263 | 490.0776
28.1052 | -498.386 | 0.186315 | 13949.5 | -1171.18 | -0.00117118 | 0.0037263 | 490.162
28.11 | -498.385 | 0.186315 | 13951.7 | -1171.29 | -0.00117129 | 0.0037263 | 490.2393
28.1152 | -498.385 | 0.186315 | 13954 | -1171.53 | -0.00117153 | 0.0037263 | 490.3201
28.12 | -498.385 | 0.1866 | 13956.2 | -1171.75 | -0.00117175 | 0.003732 | 490.3974
28.1252 | -498.385 | 0.186913 | 13958.6 | -1171.99 | -0.00117199 | 0.00373826 | 490.4817
28.13 | -498.385 | 0.186914 | 13960.7 | -1172.21 | -0.00117221 | 0.00373828 | 490.5555
28.1353 | -498.385 | 0.186915 | 13963 | -1172.45 | -0.00117245 | 0.0037383 | 490.6363
28.14 | -498.384 | 0.186915 | 13965.1 | -1172.67 | -0.00117267 | 0.0037383 | 490.7101
28.1453 | -498.384 | 0.186915 | 13967.4 | -1172.79 | -0.00117279 | 0.0037383 | 490.7909
28.15 | -498.384 | 0.186915 | 13969.5 | -1172.9 | -0.0011729 | 0.0037383 | 490.8647
28.1553 | -498.384 | 0.186915 | 13971.9 | -1173.14 | -0.00117314 | 0.0037383 | 490.9491
28.16 | -498.384 | 0.186915 | 13974 | -1173.36 | -0.00117336 | 0.0037383 | 491.0229
28.1652 | -498.384 | 0.186915 | 13976.4 | -1173.48 | -0.00117348 | 0.0037383 | 491.1072
28.17 | -498.383 | 0.186915 | 13978.5 | -1173.59 | -0.00117359 | 0.0037383 | 491.181
28.1752 | -498.383 | 0.186915 | 13980.9 | -1173.71 | -0.00117371 | 0.0037383 | 491.2653
28.18 | -498.383 | 0.186915 | 13983 | -1173.82 | -0.00117382 | 0.0037383 | 491.3391
28.1852 | -498.383 | 0.186915 | 13985.4 | -1174.06 | -0.00117406 | 0.0037383 | 491.4234
28.19 | -498.383 | 0.186915 | 13987.6 | -1174.28 | -0.00117428 | 0.0037383 | 491.5007
28.1953 | -498.383 | 0.186915 | 13990 | -1174.52 | -0.00117452 | 0.0037383 | 491.5851
28.2 | -498.382 | 0.186915 | 13992.2 | -1174.74 | -0.00117474 | 0.0037383 | 491.6624
28.2053 | -498.382 | 0.186915 | 13994.6 | -1174.86 | -0.00117486 | 0.0037383 | 491.7467
28.21 | -498.382 | 0.186915 | 13996.8 | -1174.97 | -0.00117497 | 0.0037383 | 491.824
28.2153 | -498.382 | 0.186915 | 13999.2 | -1175.21 | -0.00117521 | 0.0037383 | 491.9083
28.22 | -498.382 | 0.187199 | 14001.3 | -1175.43 | -0.00117543 | 0.00374398 | 491.9821
28.2252 | -498.382 | 0.187513 | 14003.6 | -1175.55 | -0.00117555 | 0.00375026 | 492.063
28.23 | -498.381 | 0.187514 | 14005.8 | -1175.66 | -0.00117566 | 0.00375028 | 492.1403
28.2352 | -498.381 | 0.187515 | 14008.1 | -1175.78 | -0.00117578 | 0.0037503 | 492.2211
28.24 | -498.381 | 0.187515 | 14010.2 | -1175.89 | -0.00117589 | 0.0037503 | 492.2949
28.2452 | -498.381 | 0.187515 | 14012.6 | -1176.13 | -0.00117613 | 0.0037503 | 492.3792
28.25 | -498.381 | 0.187515 | 14014.7 | -1176.34 | -0.00117634 | 0.0037503 | 492.453
28.2552 | -498.381 | 0.187515 | 14017.1 | -1176.59 | -0.00117659 | 0.0037503 | 492.5373
28.26 | -498.38 | 0.187515 | 14019.3 | -1176.8 | -0.0011768 | 0.0037503 | 492.6146
28.2653 | -498.38 | 0.187515 | 14021.7 | -1177.05 | -0.00117705 | 0.0037503 | 492.699
28.27 | -498.38 | 0.187515 | 14023.9 | -1177.26 | -0.00117726 | 0.0037503 | 492.7763
28.2753 | -498.38 | 0.187515 | 14026.3 | -1177.38 | -0.00117738 | 0.0037503 | 492.8606
28.28 | -498.38 | 0.187515 | 14028.5 | -1177.49 | -0.00117749 | 0.0037503 | 492.9379
28.2852 | -498.38 | 0.187515 | 14030.9 | -1177.73 | -0.00117773 | 0.0037503 | 493.0222
28.29 | -498.379 | 0.187515 | 14033.1 | -1177.95 | -0.00117795 | 0.0037503 | 493.0995
28.2952 | -498.379 | 0.187515 | 14035.5 | -1178.07 | -0.00117807 | 0.0037503 | 493.1839
28.3 | -498.379 | 0.187515 | 14037.7 | -1178.18 | -0.00117818 | 0.0037503 | 493.2612
28.3052 | -498.379 | 0.187515 | 14040.1 | -1178.42 | -0.00117842 | 0.0037503 | 493.3455
28.31 | -498.379 | 0.187515 | 14042.3 | -1178.64 | -0.00117864 | 0.0037503 | 493.4228
28.3152 | -498.379 | 0.187515 | 14044.8 | -1178.88 | -0.00117888 | 0.0037503 | 493.5107
28.32 | -498.378 | 0.187799 | 14047 | -1179.1 | -0.0011791 | 0.00375598 | 493.588
28.3253 | -498.378 | 0.188113 | 14049.4 | -1179.34 | -0.00117934 | 0.00376226 | 493.6723
28.33 | -498.378 | 0.188114 | 14051.5 | -1179.56 | -0.00117956 | 0.00376228 | 493.7461
28.3353 | -498.378 | 0.188115 | 14053.8 | -1179.56 | -0.00117956 | 0.0037623 | 493.8269
28.34 | -498.378 | 0.188115 | 14055.8 | -1179.56 | -0.00117956 | 0.0037623 | 493.8972
28.3453 | -498.378 | 0.188115 | 14058.1 | -1179.68 | -0.00117968 | 0.0037623 | 493.978
28.35 | -498.377 | 0.188115 | 14060.3 | -1179.79 | -0.00117979 | 0.0037623 | 494.0553
28.3552 | -498.377 | 0.188115 | 14062.7 | -1180.03 | -0.00118003 | 0.0037623 | 494.1396
28.36 | -498.377 | 0.188115 | 14064.8 | -1180.25 | -0.00118025 | 0.0037623 | 494.2134
28.3652 | -498.377 | 0.188115 | 14067.1 | -1180.49 | -0.00118049 | 0.0037623 | 494.2942
28.37 | -498.377 | 0.188115 | 14069.3 | -1180.71 | -0.00118071 | 0.0037623 | 494.3715
28.3752 | -498.377 | 0.188115 | 14071.7 | -1180.83 | -0.00118083 | 0.0037623 | 494.4559
28.38 | -498.376 | 0.188115 | 14073.8 | -1180.94 | -0.00118094 | 0.0037623 | 494.5297
28.3853 | -498.376 | 0.188115 | 14076.1 | -1181.18 | -0.00118118 | 0.0037623 | 494.6105
28.39 | -498.376 | 0.188115 | 14078.2 | -1181.4 | -0.0011814 | 0.0037623 | 494.6843
28.3953 | -498.376 | 0.188115 | 14080.5 | -1181.64 | -0.00118164 | 0.0037623 | 494.7651
28.4 | -498.376 | 0.188398 | 14082.6 | -1181.86 | -0.00118186 | 0.00376796 | 494.8389
28.4053 | -498.376 | 0.188713 | 14084.9 | -1181.98 | -0.00118198 | 0.00377426 | 494.9197
28.41 | -498.375 | 0.188429 | 14087 | -1182.09 | -0.00118209 | 0.00376858 | 494.9935
28.4152 | -498.375 | 0.188115 | 14089.2 | -1182.33 | -0.00118233 | 0.0037623 | 495.0708
28.42 | -498.375 | 0.1884 | 14091.4 | -1182.55 | -0.00118255 | 0.003768 | 495.1481
28.4252 | -498.375 | 0.188713 | 14093.7 | -1182.67 | -0.00118267 | 0.00377426 | 495.2289
28.43 | -498.375 | 0.188714 | 14095.9 | -1182.78 | -0.00118278 | 0.00377428 | 495.3062
28.4352 | -498.375 | 0.188715 | 14098.3 | -1183.02 | -0.00118302 | 0.0037743 | 495.3906
28.44 | -498.374 | 0.188715 | 14100.4 | -1183.23 | -0.00118323 | 0.0037743 | 495.4643
28.4453 | -498.374 | 0.188715 | 14102.8 | -1183.36 | -0.00118336 | 0.0037743 | 495.5487
28.45 | -498.374 | 0.188715 | 14104.8 | -1183.46 | -0.00118346 | 0.0037743 | 495.619
28.4553 | -498.374 | 0.188715 | 14107.1 | -1183.71 | -0.00118371 | 0.0037743 | 495.6998
28.46 | -498.374 | 0.188715 | 14109.3 | -1183.92 | -0.00118392 | 0.0037743 | 495.7771
28.4653 | -498.374 | 0.188715 | 14111.7 | -1184.17 | -0.00118417 | 0.0037743 | 495.8614
28.47 | -498.373 | 0.188715 | 14113.9 | -1184.38 | -0.00118438 | 0.0037743 | 495.9387
28.4752 | -498.373 | 0.188715 | 14116.3 | -1184.62 | -0.00118462 | 0.0037743 | 496.023
28.48 | -498.373 | 0.188715 | 14118.5 | -1184.84 | -0.00118484 | 0.0037743 | 496.1003
28.4852 | -498.373 | 0.188715 | 14121 | -1184.96 | -0.00118496 | 0.0037743 | 496.1882
28.49 | -498.373 | 0.188715 | 14123.2 | -1185.07 | -0.00118507 | 0.0037743 | 496.2655
28.4952 | -498.373 | 0.188715 | 14125.6 | -1185.31 | -0.00118531 | 0.0037743 | 496.3498
28.5 | -498.372 | 0.188715 | 14127.8 | -1185.53 | -0.00118553 | 0.0037743 | 496.4271
28.5052 | -498.372 | 0.188715 | 14130.1 | -1185.65 | -0.00118565 | 0.0037743 | 496.508
28.51 | -498.372 | 0.188715 | 14132.3 | -1185.76 | -0.00118576 | 0.0037743 | 496.5853
28.5153 | -498.372 | 0.188715 | 14134.8 | -1185.88 | -0.00118588 | 0.0037743 | 496.6731
28.52 | -498.372 | 0.188715 | 14137 | -1185.99 | -0.00118599 | 0.0037743 | 496.7504
28.5253 | -498.372 | 0.188715 | 14139.4 | -1186.11 | -0.00118611 | 0.0037743 | 496.8347
28.53 | -498.371 | 0.188715 | 14141.6 | -1186.22 | -0.00118622 | 0.0037743 | 496.912
28.5352 | -498.371 | 0.188715 | 14144.1 | -1186.46 | -0.00118646 | 0.0037743 | 496.9999
28.54 | -498.371 | 0.189001 | 14146.2 | -1186.68 | -0.00118668 | 0.00378002 | 497.0737
28.5452 | -498.371 | 0.189313 | 14148.6 | -1186.92 | -0.00118692 | 0.00378626 | 497.158
28.55 | -498.371 | 0.189314 | 14150.9 | -1187.14 | -0.00118714 | 0.00378628 | 497.2388
28.5552 | -498.371 | 0.189315 | 14153.4 | -1187.26 | -0.00118726 | 0.0037863 | 497.3267
28.56 | -498.37 | 0.189315 | 14155.5 | -1187.37 | -0.00118737 | 0.0037863 | 497.4005
28.5652 | -498.37 | 0.189315 | 14157.8 | -1187.49 | -0.00118749 | 0.0037863 | 497.4813
28.57 | -498.37 | 0.189315 | 14159.9 | -1187.6 | -0.0011876 | 0.0037863 | 497.5551
28.5753 | -498.37 | 0.189315 | 14162.2 | -1187.72 | -0.00118772 | 0.0037863 | 497.6359
28.58 | -498.37 | 0.189315 | 14164.3 | -1187.83 | -0.00118783 | 0.0037863 | 497.7097
28.5853 | -498.37 | 0.189315 | 14166.6 | -1188.07 | -0.00118807 | 0.0037863 | 497.7905
28.59 | -498.369 | 0.189315 | 14168.8 | -1188.29 | -0.00118829 | 0.0037863 | 497.8678
28.5953 | -498.369 | 0.189315 | 14171.2 | -1188.53 | -0.00118853 | 0.0037863 | 497.9521
28.6 | -498.369 | 0.189315 | 14173.4 | -1188.75 | -0.00118875 | 0.0037863 | 498.0294
28.6052 | -498.369 | 0.189315 | 14175.8 | -1188.99 | -0.00118899 | 0.0037863 | 498.1138
28.61 | -498.369 | 0.1896 | 14177.9 | -1189.21 | -0.00118921 | 0.003792 | 498.1876
28.6152 | -498.369 | 0.189913 | 14180.3 | -1189.33 | -0.00118933 | 0.00379826 | 498.2719
28.62 | -498.368 | 0.189628 | 14182.5 | -1189.44 | -0.00118944 | 0.00379256 | 498.3492
28.6252 | -498.368 | 0.189315 | 14184.9 | -1189.68 | -0.00118968 | 0.0037863 | 498.4335
28.63 | -498.368 | 0.189599 | 14187.1 | -1189.89 | -0.00118989 | 0.00379198 | 498.5108
28.6353 | -498.368 | 0.189913 | 14189.4 | -1190.14 | -0.00119014 | 0.00379826 | 498.5917
28.64 | -498.368 | 0.189629 | 14191.6 | -1190.35 | -0.00119035 | 0.00379258 | 498.669
28.6453 | -498.368 | 0.189315 | 14194.1 | -1190.47 | -0.00119047 | 0.0037863 | 498.7568
28.65 | -498.367 | 0.189598 | 14196.2 | -1190.58 | -0.00119058 | 0.00379196 | 498.8306
28.6553 | -498.367 | 0.189913 | 14198.6 | -1190.7 | -0.0011907 | 0.00379826 | 498.9149
28.66 | -498.367 | 0.189914 | 14200.8 | -1190.81 | -0.00119081 | 0.00379828 | 498.9922
28.6652 | -498.367 | 0.189915 | 14203.2 | -1190.93 | -0.00119093 | 0.0037983 | 499.0766
28.67 | -498.367 | 0.189915 | 14205.3 | -1191.04 | -0.00119104 | 0.0037983 | 499.1504
28.6752 | -498.367 | 0.189915 | 14207.7 | -1191.28 | -0.00119128 | 0.0037983 | 499.2347
28.68 | -498.366 | 0.189915 | 14209.9 | -1191.5 | -0.0011915 | 0.0037983 | 499.312
28.6852 | -498.366 | 0.189915 | 14212.4 | -1191.74 | -0.00119174 | 0.0037983 | 499.3998
28.69 | -498.366 | 0.189915 | 14214.6 | -1191.96 | -0.00119196 | 0.0037983 | 499.4771
28.6953 | -498.366 | 0.189915 | 14217 | -1192.2 | -0.0011922 | 0.0037983 | 499.5615
28.7 | -498.366 | 0.189915 | 14219.1 | -1192.42 | -0.00119242 | 0.0037983 | 499.6353
28.7053 | -498.366 | 0.189915 | 14221.5 | -1192.66 | -0.00119266 | 0.0037983 | 499.7196
28.71 | -498.365 | 0.189915 | 14223.6 | -1192.88 | -0.00119288 | 0.0037983 | 499.7934
28.7153 | -498.365 | 0.189915 | 14226 | -1193 | -0.001193 | 0.0037983 | 499.8777
28.72 | -498.365 | 0.189915 | 14228.2 | -1193.11 | -0.00119311 | 0.0037983 | 499.955
28.7252 | -498.365 | 0.189915 | 14230.6 | -1193.35 | -0.00119335 | 0.0037983 | 500.0394
28.73 | -498.365 | 0.189915 | 14232.7 | -1193.57 | -0.00119357 | 0.0037983 | 500.1131
28.7352 | -498.365 | 0.189915 | 14235 | -1193.69 | -0.00119369 | 0.0037983 | 500.194
28.74 | -498.364 | 0.1902 | 14237 | -1193.8 | -0.0011938 | 0.003804 | 500.2642
28.7452 | -498.364 | 0.190513 | 14239.3 | -1194.04 | -0.00119404 | 0.00381026 | 500.3451
28.75 | -498.364 | 0.190514 | 14241.4 | -1194.26 | -0.00119426 | 0.00381028 | 500.4188
28.7552 | -498.364 | 0.190515 | 14243.7 | -1194.38 | -0.00119438 | 0.0038103 | 500.4997
28.76 | -498.364 | 0.190515 | 14245.8 | -1194.49 | -0.00119449 | 0.0038103 | 500.5735
28.7653 | -498.364 | 0.190515 | 14248.1 | -1194.73 | -0.00119473 | 0.0038103 | 500.6543
28.77 | -498.363 | 0.190515 | 14250.1 | -1194.95 | -0.00119495 | 0.0038103 | 500.7246
28.7753 | -498.363 | 0.190515 | 14252.4 | -1195.07 | -0.00119507 | 0.0038103 | 500.8054
28.78 | -498.363 | 0.190515 | 14254.4 | -1195.18 | -0.00119518 | 0.0038103 | 500.8756
28.7852 | -498.363 | 0.190515 | 14256.7 | -1195.3 | -0.0011953 | 0.0038103 | 500.9565
28.79 | -498.363 | 0.190515 | 14258.7 | -1195.41 | -0.00119541 | 0.0038103 | 501.0267
28.7952 | -498.363 | 0.190515 | 14261 | -1195.65 | -0.00119565 | 0.0038103 | 501.1076
28.8 | -498.362 | 0.190515 | 14263.1 | -1195.87 | -0.00119587 | 0.0038103 | 501.1814
28.8052 | -498.362 | 0.190515 | 14265.4 | -1196.11 | -0.00119611 | 0.0038103 | 501.2622
28.81 | -498.362 | 0.190515 | 14267.5 | -1196.33 | -0.00119633 | 0.0038103 | 501.336
28.8152 | -498.362 | 0.190515 | 14269.7 | -1196.45 | -0.00119645 | 0.0038103 | 501.4133
28.82 | -498.362 | 0.190515 | 14271.8 | -1196.56 | -0.00119656 | 0.0038103 | 501.4871
28.8253 | -498.362 | 0.190515 | 14274 | -1196.8 | -0.0011968 | 0.0038103 | 501.5644
28.83 | -498.361 | 0.190515 | 14276.1 | -1197.01 | -0.00119701 | 0.0038103 | 501.6381
28.8353 | -498.361 | 0.190515 | 14278.5 | -1197.26 | -0.00119726 | 0.0038103 | 501.7225
28.84 | -498.361 | 0.190515 | 14280.6 | -1197.47 | -0.00119747 | 0.0038103 | 501.7963
28.8453 | -498.361 | 0.190515 | 14283.1 | -1197.59 | -0.00119759 | 0.0038103 | 501.8841
28.85 | -498.361 | 0.190515 | 14285.2 | -1197.7 | -0.0011977 | 0.0038103 | 501.9579
28.8552 | -498.361 | 0.190515 | 14287.6 | -1197.82 | -0.00119782 | 0.0038103 | 502.0422
28.86 | -498.36 | 0.190515 | 14289.8 | -1197.93 | -0.00119793 | 0.0038103 | 502.1195
28.8652 | -498.36 | 0.190515 | 14292.2 | -1198.17 | -0.00119817 | 0.0038103 | 502.2039
28.87 | -498.36 | 0.190515 | 14294.5 | -1198.39 | -0.00119839 | 0.0038103 | 502.2847
28.8752 | -498.36 | 0.190515 | 14296.9 | -1198.63 | -0.00119863 | 0.0038103 | 502.369
28.88 | -498.36 | 0.190515 | 14299.1 | -1198.85 | -0.00119885 | 0.0038103 | 502.4463
28.8853 | -498.36 | 0.190515 | 14301.4 | -1198.97 | -0.00119897 | 0.0038103 | 502.5271
28.89 | -498.359 | 0.190799 | 14303.5 | -1199.08 | -0.00119908 | 0.00381598 | 502.6009
28.8953 | -498.359 | 0.191113 | 14305.9 | -1199.32 | -0.00119932 | 0.00382226 | 502.6853
28.9 | -498.359 | 0.191114 | 14308.1 | -1199.54 | -0.00119954 | 0.00382228 | 502.7626
28.9053 | -498.359 | 0.191115 | 14310.5 | -1199.66 | -0.00119966 | 0.0038223 | 502.8469
28.91 | -498.359 | 0.191115 | 14312.7 | -1199.77 | -0.00119977 | 0.0038223 | 502.9242
28.9152 | -498.359 | 0.191115 | 14315.1 | -1200.01 | -0.00120001 | 0.0038223 | 503.0085
28.92 | -498.358 | 0.191115 | 14317.4 | -1200.23 | -0.00120023 | 0.0038223 | 503.0894
28.9252 | -498.358 | 0.191115 | 14319.9 | -1200.35 | -0.00120035 | 0.0038223 | 503.1772
28.93 | -498.358 | 0.191115 | 14322.2 | -1200.46 | -0.00120046 | 0.0038223 | 503.258
28.9352 | -498.358 | 0.191115 | 14324.7 | -1200.7 | -0.0012007 | 0.0038223 | 503.3459
28.94 | -498.358 | 0.191115 | 14326.8 | -1200.92 | -0.00120092 | 0.0038223 | 503.4197
28.9453 | -498.358 | 0.191115 | 14329.2 | -1201.16 | -0.00120116 | 0.0038223 | 503.504
28.95 | -498.357 | 0.191115 | 14331.3 | -1201.38 | -0.00120138 | 0.0038223 | 503.5778
28.9553 | -498.357 | 0.191115 | 14333.6 | -1201.5 | -0.0012015 | 0.0038223 | 503.6586
28.96 | -498.357 | 0.191398 | 14335.9 | -1201.61 | -0.00120161 | 0.00382796 | 503.7394
28.9653 | -498.357 | 0.191713 | 14338.3 | -1201.85 | -0.00120185 | 0.00383426 | 503.8238
28.97 | -498.357 | 0.191714 | 14340.4 | -1202.07 | -0.00120207 | 0.00383428 | 503.8975
28.9752 | -498.357 | 0.191715 | 14342.7 | -1202.31 | -0.00120231 | 0.0038343 | 503.9784
28.98 | -498.356 | 0.191715 | 14344.8 | -1202.53 | -0.00120253 | 0.0038343 | 504.0522
28.9852 | -498.356 | 0.191715 | 14347.2 | -1202.65 | -0.00120265 | 0.0038343 | 504.1365
28.99 | -498.356 | 0.191715 | 14349.4 | -1202.76 | -0.00120276 | 0.0038343 | 504.2138
28.9952 | -498.356 | 0.191715 | 14351.8 | -1203 | -0.001203 | 0.0038343 | 504.2981
29 | -498.356 | 0.191715 | 14353.9 | -1203.22 | -0.00120322 | 0.0038343 | 504.3719
29.0052 | -498.356 | 0.191715 | 14356.2 | -1203.34 | -0.00120334 | 0.0038343 | 504.4527
29.01 | -498.355 | 0.191715 | 14358.3 | -1203.45 | -0.00120345 | 0.0038343 | 504.5265
29.0153 | -498.355 | 0.191715 | 14360.6 | -1203.57 | -0.00120357 | 0.0038343 | 504.6073
29.02 | -498.355 | 0.191715 | 14362.7 | -1203.67 | -0.00120367 | 0.0038343 | 504.6811
29.0253 | -498.355 | 0.191715 | 14365 | -1203.8 | -0.0012038 | 0.0038343 | 504.7619
29.03 | -498.355 | 0.191715 | 14367.2 | -1203.9 | -0.0012039 | 0.0038343 | 504.8392
29.0352 | -498.355 | 0.191715 | 14369.5 | -1204.26 | -0.00120426 | 0.0038343 | 504.9201
29.04 | -498.354 | 0.192001 | 14371.7 | -1204.59 | -0.00120459 | 0.00384002 | 504.9974
29.0452 | -498.354 | 0.192313 | 14374.1 | -1204.71 | -0.00120471 | 0.00384626 | 505.0817
29.05 | -498.354 | 0.192314 | 14376.2 | -1204.82 | -0.00120482 | 0.00384628 | 505.1555
29.0552 | -498.354 | 0.192315 | 14378.5 | -1205.06 | -0.00120506 | 0.0038463 | 505.2363
29.06 | -498.354 | 0.19203 | 14380.6 | -1205.28 | -0.00120528 | 0.0038406 | 505.3101
29.0652 | -498.354 | 0.191716 | 14382.9 | -1205.4 | -0.0012054 | 0.00383432 | 505.3909
29.07 | -498.353 | 0.192 | 14385.1 | -1205.51 | -0.00120551 | 0.00384 | 505.4682
29.0753 | -498.353 | 0.192315 | 14387.4 | -1205.63 | -0.00120563 | 0.0038463 | 505.549
29.08 | -498.353 | 0.192315 | 14389.5 | -1205.74 | -0.00120574 | 0.0038463 | 505.6228
29.0853 | -498.353 | 0.192315 | 14391.9 | -1205.98 | -0.00120598 | 0.0038463 | 505.7072
29.09 | -498.353 | 0.192315 | 14394 | -1206.2 | -0.0012062 | 0.0038463 | 505.781
29.0953 | -498.353 | 0.192315 | 14396.3 | -1206.32 | -0.00120632 | 0.0038463 | 505.8618
29.1 | -498.352 | 0.192315 | 14398.4 | -1206.43 | -0.00120643 | 0.0038463 | 505.9356
29.1052 | -498.352 | 0.192315 | 14400.8 | -1206.67 | -0.00120667 | 0.0038463 | 506.0199
29.11 | -498.352 | 0.192315 | 14402.9 | -1206.89 | -0.00120689 | 0.0038463 | 506.0937
29.1152 | -498.352 | 0.192315 | 14405.3 | -1207.13 | -0.00120713 | 0.0038463 | 506.178
29.12 | -498.352 | 0.192315 | 14407.4 | -1207.35 | -0.00120735 | 0.0038463 | 506.2518
29.1252 | -498.352 | 0.192315 | 14409.7 | -1207.47 | -0.00120747 | 0.0038463 | 506.3326
29.13 | -498.351 | 0.192315 | 14411.8 | -1207.58 | -0.00120758 | 0.0038463 | 506.4064
29.1353 | -498.351 | 0.192315 | 14414.1 | -1207.7 | -0.0012077 | 0.0038463 | 506.4872
29.14 | -498.351 | 0.192315 | 14416.2 | -1207.81 | -0.00120781 | 0.0038463 | 506.561
29.1453 | -498.351 | 0.192315 | 14418.6 | -1208.05 | -0.00120805 | 0.0038463 | 506.6454
29.15 | -498.351 | 0.192315 | 14420.7 | -1208.27 | -0.00120827 | 0.0038463 | 506.7191
29.1553 | -498.351 | 0.192315 | 14423.2 | -1208.51 | -0.00120851 | 0.0038463 | 506.807
29.16 | -498.35 | 0.192315 | 14425.3 | -1208.73 | -0.00120873 | 0.0038463 | 506.8808
29.1652 | -498.35 | 0.192315 | 14427.7 | -1208.85 | -0.00120885 | 0.0038463 | 506.9651
29.17 | -498.35 | 0.192315 | 14429.9 | -1208.96 | -0.00120896 | 0.0038463 | 507.0424
29.1752 | -498.35 | 0.192315 | 14432.3 | -1209.2 | -0.0012092 | 0.0038463 | 507.1268
29.18 | -498.35 | 0.192315 | 14434.5 | -1209.42 | -0.00120942 | 0.0038463 | 507.2041
29.1852 | -498.35 | 0.192315 | 14437 | -1209.54 | -0.00120954 | 0.0038463 | 507.2919
29.19 | -498.349 | 0.192315 | 14439.1 | -1209.65 | -0.00120965 | 0.0038463 | 507.3657
29.1953 | -498.349 | 0.192315 | 14441.5 | -1209.89 | -0.00120989 | 0.0038463 | 507.45
29.2 | -498.349 | 0.192599 | 14443.6 | -1210.11 | -0.00121011 | 0.00385198 | 507.5238
29.2053 | -498.349 | 0.192913 | 14445.9 | -1210.35 | -0.00121035 | 0.00385826 | 507.6046
29.21 | -498.349 | 0.192914 | 14448 | -1210.56 | -0.00121056 | 0.00385828 | 507.6784
29.2153 | -498.349 | 0.192915 | 14450.4 | -1210.69 | -0.00121069 | 0.0038583 | 507.7628
29.22 | -498.348 | 0.192915 | 14452.5 | -1210.79 | -0.00121079 | 0.0038583 | 507.8365
29.2252 | -498.348 | 0.192915 | 14454.8 | -1210.91 | -0.00121091 | 0.0038583 | 507.9174
29.23 | -498.348 | 0.192915 | 14456.9 | -1211.02 | -0.00121102 | 0.0038583 | 507.9912
29.2352 | -498.348 | 0.192915 | 14459.3 | -1211.26 | -0.00121126 | 0.0038583 | 508.0755
29.24 | -498.348 | 0.192915 | 14461.3 | -1211.48 | -0.00121148 | 0.0038583 | 508.1458
29.2452 | -498.348 | 0.192915 | 14463.6 | -1211.6 | -0.0012116 | 0.0038583 | 508.2266
29.25 | -498.347 | 0.192915 | 14465.6 | -1211.71 | -0.00121171 | 0.0038583 | 508.2969
29.2552 | -498.347 | 0.192915 | 14467.9 | -1211.95 | -0.00121195 | 0.0038583 | 508.3777
29.26 | -498.347 | 0.192915 | 14470 | -1212.17 | -0.00121217 | 0.0038583 | 508.4515
29.2653 | -498.347 | 0.192915 | 14472.4 | -1212.29 | -0.00121229 | 0.0038583 | 508.5358
29.27 | -498.347 | 0.192915 | 14474.5 | -1212.4 | -0.0012124 | 0.0038583 | 508.6096
29.2753 | -498.347 | 0.192915 | 14476.8 | -1212.64 | -0.00121264 | 0.0038583 | 508.6904
29.28 | -498.346 | 0.192915 | 14478.9 | -1212.86 | -0.00121286 | 0.0038583 | 508.7642
29.2852 | -498.346 | 0.192915 | 14481.2 | -1213.1 | -0.0012131 | 0.0038583 | 508.845
29.29 | -498.346 | 0.192915 | 14483.4 | -1213.32 | -0.00121332 | 0.0038583 | 508.9223
29.2952 | -498.346 | 0.192915 | 14485.7 | -1213.56 | -0.00121356 | 0.0038583 | 509.0031
29.3 | -498.346 | 0.1932 | 14487.8 | -1213.78 | -0.00121378 | 0.003864 | 509.0769
29.3052 | -498.345 | 0.193513 | 14490.2 | -1213.78 | -0.00121378 | 0.00387026 | 509.1613
29.31 | -498.345 | 0.193514 | 14492.3 | -1213.78 | -0.00121378 | 0.00387028 | 509.2351
29.3152 | -498.345 | 0.193515 | 14494.7 | -1214.02 | -0.00121402 | 0.0038703 | 509.3194
29.32 | -498.345 | 0.193515 | 14496.8 | -1214.24 | -0.00121424 | 0.0038703 | 509.3932
29.3253 | -498.345 | 0.193515 | 14499.1 | -1214.36 | -0.00121436 | 0.0038703 | 509.474
29.33 | -498.345 | 0.193515 | 14501.2 | -1214.47 | -0.00121447 | 0.0038703 | 509.5478
29.3353 | -498.345 | 0.193515 | 14503.6 | -1214.71 | -0.00121471 | 0.0038703 | 509.6321
29.34 | -498.344 | 0.193515 | 14505.7 | -1214.93 | -0.00121493 | 0.0038703 | 509.7059
29.3453 | -498.344 | 0.193515 | 14508.1 | -1215.05 | -0.00121505 | 0.0038703 | 509.7902
29.35 | -498.344 | 0.193515 | 14510.3 | -1215.16 | -0.00121516 | 0.0038703 | 509.8675
29.3552 | -498.344 | 0.193515 | 14512.6 | -1215.4 | -0.0012154 | 0.0038703 | 509.9484
29.36 | -498.344 | 0.193515 | 14514.7 | -1215.62 | -0.00121562 | 0.0038703 | 510.0222
29.3652 | -498.344 | 0.193515 | 14517.1 | -1215.86 | -0.00121586 | 0.0038703 | 510.1065
29.37 | -498.343 | 0.193515 | 14519.2 | -1216.08 | -0.00121608 | 0.0038703 | 510.1803
29.3752 | -498.343 | 0.193515 | 14521.6 | -1216.2 | -0.0012162 | 0.0038703 | 510.2646
29.38 | -498.343 | 0.193515 | 14523.6 | -1216.31 | -0.00121631 | 0.0038703 | 510.3349
29.3853 | -498.343 | 0.193515 | 14526 | -1216.55 | -0.00121655 | 0.0038703 | 510.4192
29.39 | -498.343 | 0.193799 | 14528.1 | -1216.77 | -0.00121677 | 0.00387598 | 510.493
29.3953 | -498.343 | 0.194113 | 14530.5 | -1216.89 | -0.00121689 | 0.00388226 | 510.5773
29.4 | -498.342 | 0.19383 | 14532.7 | -1217 | -0.001217 | 0.0038766 | 510.6546
29.4053 | -498.342 | 0.193515 | 14535.1 | -1217.12 | -0.00121712 | 0.0038703 | 510.739
29.41 | -498.342 | 0.193799 | 14537.3 | -1217.22 | -0.00121722 | 0.00387598 | 510.8163
29.4152 | -498.342 | 0.194113 | 14539.7 | -1217.34 | -0.00121734 | 0.00388226 | 510.9006
29.42 | -498.342 | 0.194114 | 14541.9 | -1217.45 | -0.00121745 | 0.00388228 | 510.9779
29.4252 | -498.342 | 0.194115 | 14544.3 | -1217.69 | -0.00121769 | 0.0038823 | 511.0622
29.43 | -498.341 | 0.194115 | 14546.4 | -1217.91 | -0.00121791 | 0.0038823 | 511.136
29.4352 | -498.341 | 0.194115 | 14548.8 | -1218.15 | -0.00121815 | 0.0038823 | 511.2204
29.44 | -498.341 | 0.194115 | 14550.9 | -1218.37 | -0.00121837 | 0.0038823 | 511.2942
29.4453 | -498.341 | 0.194115 | 14553.2 | -1218.49 | -0.00121849 | 0.0038823 | 511.375
29.45 | -498.341 | 0.194115 | 14555.3 | -1218.6 | -0.0012186 | 0.0038823 | 511.4488
29.4553 | -498.341 | 0.194115 | 14557.6 | -1218.84 | -0.00121884 | 0.0038823 | 511.5296
29.46 | -498.34 | 0.194115 | 14559.7 | -1219.06 | -0.00121906 | 0.0038823 | 511.6034
29.4653 | -498.34 | 0.194115 | 14562 | -1219.18 | -0.00121918 | 0.0038823 | 511.6842
29.47 | -498.34 | 0.194115 | 14564 | -1219.29 | -0.00121929 | 0.0038823 | 511.7545
29.4752 | -498.34 | 0.194115 | 14566.2 | -1219.53 | -0.00121953 | 0.0038823 | 511.8318
29.48 | -498.34 | 0.194115 | 14568.4 | -1219.75 | -0.00121975 | 0.0038823 | 511.9091
29.4852 | -498.34 | 0.194115 | 14570.8 | -1219.99 | -0.00121999 | 0.0038823 | 511.9934
29.49 | -498.339 | 0.194115 | 14572.9 | -1220.21 | -0.00122021 | 0.0038823 | 512.0672
29.4952 | -498.339 | 0.194115 | 14575.2 | -1220.33 | -0.00122033 | 0.0038823 | 512.148
29.5 | -498.339 | 0.194115 | 14577.3 | -1220.44 | -0.00122044 | 0.0038823 | 512.2218
29.5052 | -498.339 | 0.194115 | 14579.6 | -1220.68 | -0.00122068 | 0.0038823 | 512.3026
29.51 | -498.339 | 0.194115 | 14581.8 | -1220.9 | -0.0012209 | 0.0038823 | 512.3799
29.5153 | -498.339 | 0.194115 | 14584.1 | -1221.02 | -0.00122102 | 0.0038823 | 512.4608
29.52 | -498.338 | 0.194115 | 14586.3 | -1221.13 | -0.00122113 | 0.0038823 | 512.5381
29.5253 | -498.338 | 0.194115 | 14588.7 | -1221.37 | -0.00122137 | 0.0038823 | 512.6224
29.53 | -498.338 | 0.194399 | 14590.8 | -1221.59 | -0.00122159 | 0.00388798 | 512.6962
29.5352 | -498.338 | 0.194713 | 14593.2 | -1221.71 | -0.00122171 | 0.00389426 | 512.7805
29.54 | -498.338 | 0.194714 | 14595.3 | -1221.82 | -0.00122182 | 0.00389428 | 512.8543
29.5452 | -498.338 | 0.194715 | 14597.7 | -1222.06 | -0.00122206 | 0.0038943 | 512.9386
29.55 | -498.337 | 0.194715 | 14600 | -1222.28 | -0.00122228 | 0.0038943 | 513.0194
29.5552 | -498.337 | 0.194715 | 14602.4 | -1222.4 | -0.0012224 | 0.0038943 | 513.1038
29.56 | -498.337 | 0.194715 | 14604.6 | -1222.51 | -0.00122251 | 0.0038943 | 513.1811
29.5652 | -498.337 | 0.194715 | 14607 | -1222.63 | -0.00122263 | 0.0038943 | 513.2654
29.57 | -498.337 | 0.194715 | 14609.2 | -1222.74 | -0.00122274 | 0.0038943 | 513.3427
29.5753 | -498.337 | 0.194715 | 14611.6 | -1222.86 | -0.00122286 | 0.0038943 | 513.4271
29.58 | -498.336 | 0.194715 | 14613.6 | -1222.97 | -0.00122297 | 0.0038943 | 513.4973
29.5853 | -498.336 | 0.194715 | 14615.9 | -1223.21 | -0.00122321 | 0.0038943 | 513.5781
29.59 | -498.336 | 0.194715 | 14618 | -1223.43 | -0.00122343 | 0.0038943 | 513.6519
29.5953 | -498.336 | 0.194715 | 14620.4 | -1223.67 | -0.00122367 | 0.0038943 | 513.7363
29.6 | -498.336 | 0.194715 | 14622.5 | -1223.89 | -0.00122389 | 0.0038943 | 513.8101
29.6052 | -498.336 | 0.194715 | 14624.9 | -1224.13 | -0.00122413 | 0.0038943 | 513.8944
29.61 | -498.335 | 0.194715 | 14627 | -1224.34 | -0.00122434 | 0.0038943 | 513.9682
29.6152 | -498.335 | 0.194715 | 14629.2 | -1224.46 | -0.00122446 | 0.0038943 | 514.0455
29.62 | -498.335 | 0.195 | 14631.3 | -1224.57 | -0.00122457 | 0.0039 | 514.1193
29.6252 | -498.335 | 0.195313 | 14633.7 | -1224.82 | -0.00122482 | 0.00390626 | 514.2036
29.63 | -498.335 | 0.195314 | 14635.8 | -1225.03 | -0.00122503 | 0.00390628 | 514.2774
29.6353 | -498.335 | 0.195315 | 14638.1 | -1225.15 | -0.00122515 | 0.0039063 | 514.3582
29.64 | -498.334 | 0.195315 | 14640.2 | -1225.26 | -0.00122526 | 0.0039063 | 514.432
29.6453 | -498.334 | 0.195315 | 14642.6 | -1225.38 | -0.00122538 | 0.0039063 | 514.5163
29.65 | -498.334 | 0.195315 | 14644.7 | -1225.49 | -0.00122549 | 0.0039063 | 514.5901
29.6553 | -498.334 | 0.195315 | 14647 | -1225.73 | -0.00122573 | 0.0039063 | 514.671
29.66 | -498.334 | 0.195315 | 14649.1 | -1225.95 | -0.00122595 | 0.0039063 | 514.7447
29.6652 | -498.334 | 0.195315 | 14651.5 | -1226.19 | -0.00122619 | 0.0039063 | 514.8291
29.67 | -498.333 | 0.195315 | 14653.6 | -1226.41 | -0.00122641 | 0.0039063 | 514.9029
29.6752 | -498.333 | 0.195315 | 14655.9 | -1226.65 | -0.00122665 | 0.0039063 | 514.9837
29.68 | -498.333 | 0.195315 | 14658 | -1226.87 | -0.00122687 | 0.0039063 | 515.0575
29.6852 | -498.333 | 0.195315 | 14660.2 | -1226.99 | -0.00122699 | 0.0039063 | 515.1348
29.69 | -498.333 | 0.195315 | 14662.2 | -1227.1 | -0.0012271 | 0.0039063 | 515.2051
29.6953 | -498.333 | 0.195315 | 14664.4 | -1227.22 | -0.00122722 | 0.0039063 | 515.2824
29.7 | -498.332 | 0.195315 | 14666.5 | -1227.33 | -0.00122733 | 0.0039063 | 515.3561
29.7053 | -498.332 | 0.195315 | 14668.9 | -1227.57 | -0.00122757 | 0.0039063 | 515.4405
29.71 | -498.332 | 0.195315 | 14671 | -1227.79 | -0.00122779 | 0.0039063 | 515.5143
29.7153 | -498.332 | 0.195315 | 14673.3 | -1227.91 | -0.00122791 | 0.0039063 | 515.5951
29.72 | -498.332 | 0.195315 | 14675.4 | -1228.02 | -0.00122802 | 0.0039063 | 515.6689
29.7252 | -498.332 | 0.195315 | 14677.6 | -1228.26 | -0.00122826 | 0.0039063 | 515.7462
29.73 | -498.331 | 0.195315 | 14679.8 | -1228.48 | -0.00122848 | 0.0039063 | 515.8235
29.7352 | -498.331 | 0.195315 | 14682.1 | -1228.6 | -0.0012286 | 0.0039063 | 515.9043
29.74 | -498.331 | 0.195315 | 14684.2 | -1228.71 | -0.00122871 | 0.0039063 | 515.9781
29.7452 | -498.331 | 0.195315 | 14686.5 | -1228.95 | -0.00122895 | 0.0039063 | 516.0589
29.75 | -498.331 | 0.195315 | 14688.5 | -1229.17 | -0.00122917 | 0.0039063 | 516.1292
29.7552 | -498.331 | 0.195315 | 14690.7 | -1229.29 | -0.00122929 | 0.0039063 | 516.2065
29.76 | -498.33 | 0.195315 | 14692.8 | -1229.4 | -0.0012294 | 0.0039063 | 516.2803
29.7653 | -498.33 | 0.195315 | 14695.1 | -1229.64 | -0.00122964 | 0.0039063 | 516.3611
29.77 | -498.33 | 0.195598 | 14697.2 | -1229.86 | -0.00122986 | 0.00391196 | 516.4349
29.7753 | -498.33 | 0.195913 | 14699.5 | -1229.98 | -0.00122998 | 0.00391826 | 516.5157
29.78 | -498.33 | 0.195914 | 14701.7 | -1230.09 | -0.00123009 | 0.00391828 | 516.593
29.7852 | -498.33 | 0.195915 | 14704 | -1230.33 | -0.00123033 | 0.0039183 | 516.6738
29.79 | -498.329 | 0.195628 | 14706.2 | -1230.55 | -0.00123055 | 0.00391256 | 516.7511
29.7952 | -498.329 | 0.195316 | 14708.6 | -1230.79 | -0.00123079 | 0.00390632 | 516.8355
29.8 | -498.329 | 0.195601 | 14710.7 | -1231 | -0.001231 | 0.00391202 | 516.9093
29.8052 | -498.329 | 0.195915 | 14713 | -1231.13 | -0.00123113 | 0.0039183 | 516.9901
29.81 | -498.329 | 0.195915 | 14715.1 | -1231.23 | -0.00123123 | 0.0039183 | 517.0639
29.8152 | -498.329 | 0.195915 | 14717.6 | -1231.48 | -0.00123148 | 0.0039183 | 517.1517
29.82 | -498.328 | 0.195915 | 14719.7 | -1231.69 | -0.00123169 | 0.0039183 | 517.2255
29.8253 | -498.328 | 0.195915 | 14722 | -1231.94 | -0.00123194 | 0.0039183 | 517.3063
29.83 | -498.328 | 0.195915 | 14724 | -1232.15 | -0.00123215 | 0.0039183 | 517.3766
29.8353 | -498.328 | 0.195915 | 14726.3 | -1232.27 | -0.00123227 | 0.0039183 | 517.4574
29.84 | -498.328 | 0.195915 | 14728.5 | -1232.38 | -0.00123238 | 0.0039183 | 517.5347
29.8453 | -498.328 | 0.195915 | 14730.9 | -1232.5 | -0.0012325 | 0.0039183 | 517.6191
29.85 | -498.327 | 0.195915 | 14733 | -1232.61 | -0.00123261 | 0.0039183 | 517.6928
29.8552 | -498.327 | 0.195915 | 14735.4 | -1232.85 | -0.00123285 | 0.0039183 | 517.7772
29.86 | -498.327 | 0.195915 | 14737.6 | -1233.07 | -0.00123307 | 0.0039183 | 517.8545
29.8652 | -498.327 | 0.195915 | 14740 | -1233.19 | -0.00123319 | 0.0039183 | 517.9388
29.87 | -498.327 | 0.195915 | 14742.1 | -1233.3 | -0.0012333 | 0.0039183 | 518.0126
29.8752 | -498.327 | 0.195915 | 14744.3 | -1233.54 | -0.00123354 | 0.0039183 | 518.0899
29.88 | -498.326 | 0.195915 | 14746.4 | -1233.76 | -0.00123376 | 0.0039183 | 518.1637
29.8853 | -498.326 | 0.195915 | 14748.6 | -1233.88 | -0.00123388 | 0.0039183 | 518.241
29.89 | -498.326 | 0.195915 | 14750.7 | -1233.99 | -0.00123399 | 0.0039183 | 518.3148
29.8953 | -498.326 | 0.195915 | 14753 | -1234.11 | -0.00123411 | 0.0039183 | 518.3956
29.9 | -498.326 | 0.196198 | 14755 | -1234.22 | -0.00123422 | 0.00392396 | 518.4659
29.9053 | -498.326 | 0.196513 | 14757.2 | -1234.46 | -0.00123446 | 0.00393026 | 518.5432
29.91 | -498.325 | 0.196514 | 14759.2 | -1234.68 | -0.00123468 | 0.00393028 | 518.6135
29.9152 | -498.325 | 0.196515 | 14761.4 | -1234.92 | -0.00123492 | 0.0039303 | 518.6908
29.92 | -498.325 | 0.196515 | 14763.5 | -1235.14 | -0.00123514 | 0.0039303 | 518.7646
29.9252 | -498.325 | 0.196515 | 14765.8 | -1235.26 | -0.00123526 | 0.0039303 | 518.8454
29.93 | -498.325 | 0.196515 | 14767.9 | -1235.37 | -0.00123537 | 0.0039303 | 518.9192
29.9352 | -498.325 | 0.196515 | 14770.2 | -1235.49 | -0.00123549 | 0.0039303 | 519
29.94 | -498.324 | 0.196515 | 14772.2 | -1235.6 | -0.0012356 | 0.0039303 | 519.0703
29.9453 | -498.324 | 0.196515 | 14774.5 | -1235.72 | -0.00123572 | 0.0039303 | 519.1511
29.95 | -498.324 | 0.196515 | 14776.5 | -1235.83 | -0.00123583 | 0.0039303 | 519.2214
29.9553 | -498.324 | 0.196515 | 14778.8 | -1236.19 | -0.00123619 | 0.0039303 | 519.3022
29.96 | -498.324 | 0.196515 | 14780.9 | -1236.52 | -0.00123652 | 0.0039303 | 519.376
29.9653 | -498.324 | 0.196515 | 14783.2 | -1236.64 | -0.00123664 | 0.0039303 | 519.4568
29.97 | -498.323 | 0.196515 | 14785.3 | -1236.75 | -0.00123675 | 0.0039303 | 519.5306
29.9752 | -498.323 | 0.196515 | 14787.7 | -1236.87 | -0.00123687 | 0.0039303 | 519.6149
29.98 | -498.323 | 0.196515 | 14789.9 | -1236.98 | -0.00123698 | 0.0039303 | 519.6922
29.9852 | -498.323 | 0.196515 | 14792.2 | -1237.1 | -0.0012371 | 0.0039303 | 519.773
29.99 | -498.323 | 0.196515 | 14794.4 | -1237.21 | -0.00123721 | 0.0039303 | 519.8503
29.9952 | -498.323 | 0.196515 | 14796.7 | -1237.57 | -0.00123757 | 0.0039303 | 519.9312
30 | -498.322 | 0.196515 | 14798.9 | -1237.89 | -0.00123789 | 0.0039303 | 520.0085
30.0052 | -498.322 | 0.196515 | 14801.2 | -1238.02 | -0.00123802 | 0.0039303 | 520.0893
30.01 | -498.322 | 0.196799 | 14803.3 | -1238.12 | -0.00123812 | 0.00393598 | 520.1631
30.0153 | -498.322 | 0.197113 | 14805.6 | -1238.37 | -0.00123837 | 0.00394226 | 520.2439
30.02 | -498.322 | 0.197114 | 14807.6 | -1238.58 | -0.00123858 | 0.00394228 | 520.3142
30.0253 | -498.322 | 0.197115 | 14809.8 | -1238.7 | -0.0012387 | 0.0039423 | 520.3915
30.03 | -498.321 | 0.197115 | 14812 | -1238.81 | -0.00123881 | 0.0039423 | 520.4688
30.0352 | -498.321 | 0.197115 | 14814.4 | -1238.93 | -0.00123893 | 0.0039423 | 520.5531
30.04 | -498.321 | 0.197115 | 14816.5 | -1239.04 | -0.00123904 | 0.0039423 | 520.6269
30.0452 | -498.321 | 0.197115 | 14818.9 | -1239.16 | -0.00123916 | 0.0039423 | 520.7112
30.05 | -498.321 | 0.197115 | 14821 | -1239.27 | -0.00123927 | 0.0039423 | 520.785
30.0552 | -498.321 | 0.197115 | 14823.3 | -1239.51 | -0.00123951 | 0.0039423 | 520.8658
30.06 | -498.32 | 0.197115 | 14825.4 | -1239.73 | -0.00123973 | 0.0039423 | 520.9396
30.0652 | -498.32 | 0.197115 | 14827.8 | -1239.85 | -0.00123985 | 0.0039423 | 521.024
30.07 | -498.32 | 0.197115 | 14829.9 | -1239.96 | -0.00123996 | 0.0039423 | 521.0977
30.0753 | -498.32 | 0.197115 | 14832.2 | -1240.2 | -0.0012402 | 0.0039423 | 521.1786
30.08 | -498.32 | 0.197115 | 14834.4 | -1240.42 | -0.00124042 | 0.0039423 | 521.2559
30.0853 | -498.32 | 0.197115 | 14836.8 | -1240.66 | -0.00124066 | 0.0039423 | 521.3402
30.09 | -498.319 | 0.197115 | 14838.9 | -1240.88 | -0.00124088 | 0.0039423 | 521.414
30.0953 | -498.319 | 0.197115 | 14841.3 | -1241 | -0.001241 | 0.0039423 | 521.4983
30.1 | -498.319 | 0.197115 | 14843.5 | -1241.11 | -0.00124111 | 0.0039423 | 521.5756
30.1052 | -498.319 | 0.197115 | 14845.9 | -1241.23 | -0.00124123 | 0.0039423 | 521.66
30.11 | -498.319 | 0.1974 | 14848.1 | -1241.34 | -0.00124134 | 0.003948 | 521.7373
30.1152 | -498.319 | 0.197713 | 14850.6 | -1241.58 | -0.00124158 | 0.00395426 | 521.8251
30.12 | -498.318 | 0.197714 | 14852.7 | -1241.8 | -0.0012418 | 0.00395428 | 521.8989
30.1252 | -498.318 | 0.197715 | 14855.1 | -1242.04 | -0.00124204 | 0.0039543 | 521.9832
30.13 | -498.318 | 0.197715 | 14857.1 | -1242.26 | -0.00124226 | 0.0039543 | 522.0535
30.1353 | -498.318 | 0.197715 | 14859.4 | -1242.38 | -0.00124238 | 0.0039543 | 522.1343
30.14 | -498.318 | 0.197715 | 14861.4 | -1242.49 | -0.00124249 | 0.0039543 | 522.2046
30.1453 | -498.318 | 0.197715 | 14863.7 | -1242.73 | -0.00124273 | 0.0039543 | 522.2854
30.15 | -498.317 | 0.197715 | 14865.8 | -1242.95 | -0.00124295 | 0.0039543 | 522.3592
30.1553 | -498.317 | 0.197715 | 14868.1 | -1243.07 | -0.00124307 | 0.0039543 | 522.44
30.16 | -498.317 | 0.197715 | 14870.2 | -1243.18 | -0.00124318 | 0.0039543 | 522.5138
30.1652 | -498.317 | 0.197715 | 14872.5 | -1243.42 | -0.00124342 | 0.0039543 | 522.5946
30.17 | -498.317 | 0.197715 | 14874.6 | -1243.64 | -0.00124364 | 0.0039543 | 522.6684
30.1752 | -498.317 | 0.197715 | 14876.9 | -1243.76 | -0.00124376 | 0.0039543 | 522.7493
30.18 | -498.316 | 0.197715 | 14879 | -1243.87 | -0.00124387 | 0.0039543 | 522.823
30.1852 | -498.316 | 0.197715 | 14881.3 | -1243.99 | -0.00124399 | 0.0039543 | 522.9039
30.19 | -498.316 | 0.197715 | 14883.4 | -1244.1 | -0.0012441 | 0.0039543 | 522.9776
30.1953 | -498.316 | 0.197715 | 14885.7 | -1244.22 | -0.00124422 | 0.0039543 | 523.0585
30.2 | -498.316 | 0.197715 | 14887.8 | -1244.33 | -0.00124433 | 0.0039543 | 523.1323
30.2053 | -498.316 | 0.197715 | 14890.2 | -1244.69 | -0.00124469 | 0.0039543 | 523.2166
30.21 | -498.315 | 0.197715 | 14892.4 | -1245.01 | -0.00124501 | 0.0039543 | 523.2939
30.2153 | -498.315 | 0.197715 | 14894.7 | -1245.14 | -0.00124514 | 0.0039543 | 523.3747
30.22 | -498.315 | 0.197999 | 14896.9 | -1245.24 | -0.00124524 | 0.00395998 | 523.452
30.2252 | -498.315 | 0.198313 | 14899.2 | -1245.36 | -0.00124536 | 0.00396626 | 523.5328
30.23 | -498.315 | 0.198027 | 14901.3 | -1245.47 | -0.00124547 | 0.00396054 | 523.6066
30.2352 | -498.315 | 0.197715 | 14903.7 | -1245.71 | -0.00124571 | 0.0039543 | 523.691
30.24 | -498.314 | 0.198 | 14905.8 | -1245.93 | -0.00124593 | 0.00396 | 523.7647
30.2452 | -498.314 | 0.198313 | 14908.1 | -1246.17 | -0.00124617 | 0.00396626 | 523.8456
30.25 | -498.314 | 0.198314 | 14910.3 | -1246.39 | -0.00124639 | 0.00396628 | 523.9229
30.2552 | -498.314 | 0.198315 | 14912.7 | -1246.51 | -0.00124651 | 0.0039663 | 524.0072
30.26 | -498.314 | 0.198315 | 14915 | -1246.62 | -0.00124662 | 0.0039663 | 524.088
30.2653 | -498.314 | 0.198315 | 14917.4 | -1246.74 | -0.00124674 | 0.0039663 | 524.1724
30.27 | -498.313 | 0.198315 | 14919.6 | -1246.85 | -0.00124685 | 0.0039663 | 524.2497
30.2753 | -498.313 | 0.198315 | 14922 | -1247.09 | -0.00124709 | 0.0039663 | 524.334
30.28 | -498.313 | 0.198315 | 14924.1 | -1247.31 | -0.00124731 | 0.0039663 | 524.4078
30.2852 | -498.313 | 0.198315 | 14926.4 | -1247.55 | -0.00124755 | 0.0039663 | 524.4886
30.29 | -498.313 | 0.198315 | 14928.6 | -1247.77 | -0.00124777 | 0.0039663 | 524.5659
30.2952 | -498.313 | 0.198315 | 14930.9 | -1248.01 | -0.00124801 | 0.0039663 | 524.6467
30.3 | -498.312 | 0.198315 | 14933 | -1248.23 | -0.00124823 | 0.0039663 | 524.7205
30.3052 | -498.312 | 0.198315 | 14935.2 | -1248.35 | -0.00124835 | 0.0039663 | 524.7978
30.31 | -498.312 | 0.198315 | 14937.3 | -1248.46 | -0.00124846 | 0.0039663 | 524.8716
30.3152 | -498.312 | 0.198315 | 14939.6 | -1248.7 | -0.0012487 | 0.0039663 | 524.9524
30.32 | -498.312 | 0.198315 | 14941.6 | -1248.92 | -0.00124892 | 0.0039663 | 525.0227
30.3253 | -498.312 | 0.198315 | 14943.8 | -1249.04 | -0.00124904 | 0.0039663 | 525.1
30.33 | -498.311 | 0.198315 | 14945.8 | -1249.15 | -0.00124915 | 0.0039663 | 525.1703
30.3353 | -498.311 | 0.198315 | 14948.1 | -1249.27 | -0.00124927 | 0.0039663 | 525.2511
30.34 | -498.311 | 0.198598 | 14950.1 | -1249.38 | -0.00124938 | 0.00397196 | 525.3214
30.3453 | -498.311 | 0.198913 | 14952.3 | -1249.62 | -0.00124962 | 0.00397826 | 525.3987
30.35 | -498.311 | 0.198914 | 14954.3 | -1249.84 | -0.00124984 | 0.00397828 | 525.469
30.3552 | -498.311 | 0.198915 | 14956.4 | -1249.96 | -0.00124996 | 0.0039783 | 525.5427
30.36 | -498.31 | 0.198915 | 14958.2 | -1250.07 | -0.00125007 | 0.0039783 | 525.606
30.3652 | -498.31 | 0.198915 | 14960.3 | -1250.19 | -0.00125019 | 0.0039783 | 525.6798
30.37 | -498.31 | 0.198915 | 14962.2 | -1250.3 | -0.0012503 | 0.0039783 | 525.7465
30.3752 | -498.31 | 0.198915 | 14964.4 | -1250.42 | -0.00125042 | 0.0039783 | 525.8239
30.38 | -498.31 | 0.198915 | 14966.4 | -1250.53 | -0.00125053 | 0.0039783 | 525.8941
30.3853 | -498.31 | 0.198915 | 14968.6 | -1250.77 | -0.00125077 | 0.0039783 | 525.9714
30.39 | -498.309 | 0.198915 | 14970.6 | -1250.99 | -0.00125099 | 0.0039783 | 526.0417
30.3953 | -498.309 | 0.198915 | 14972.8 | -1251.23 | -0.00125123 | 0.0039783 | 526.119
30.4 | -498.309 | 0.198915 | 14974.9 | -1251.45 | -0.00125145 | 0.0039783 | 526.1928
30.4053 | -498.309 | 0.198915 | 14977.1 | -1251.69 | -0.00125169 | 0.0039783 | 526.2701
30.41 | -498.309 | 0.199199 | 14979.1 | -1251.9 | -0.0012519 | 0.00398398 | 526.3404
30.4152 | -498.309 | 0.199513 | 14981.4 | -1252.02 | -0.00125202 | 0.00399026 | 526.4212
30.42 | -498.308 | 0.199228 | 14983.4 | -1252.13 | -0.00125213 | 0.00398456 | 526.4915
30.4252 | -498.308 | 0.198915 | 14985.7 | -1252.25 | -0.00125225 | 0.0039783 | 526.5723
30.43 | -498.308 | 0.1992 | 14987.8 | -1252.36 | -0.00125236 | 0.003984 | 526.6461
30.4352 | -498.308 | 0.199513 | 14990.1 | -1252.6 | -0.0012526 | 0.00399026 | 526.7269
30.44 | -498.308 | 0.199514 | 14992.2 | -1252.82 | -0.00125282 | 0.00399028 | 526.8007
30.4453 | -498.308 | 0.199515 | 14994.6 | -1253.06 | -0.00125306 | 0.0039903 | 526.885
30.45 | -498.307 | 0.199515 | 14996.7 | -1253.28 | -0.00125328 | 0.0039903 | 526.9588
30.4553 | -498.307 | 0.199515 | 14999 | -1253.4 | -0.0012534 | 0.0039903 | 527.0396
30.46 | -498.307 | 0.199515 | 15001.1 | -1253.51 | -0.00125351 | 0.0039903 | 527.1134
30.4653 | -498.307 | 0.199515 | 15003.6 | -1253.63 | -0.00125363 | 0.0039903 | 527.2013
30.47 | -498.307 | 0.199515 | 15005.6 | -1253.74 | -0.00125374 | 0.0039903 | 527.2716
30.4752 | -498.307 | 0.199515 | 15007.8 | -1253.98 | -0.00125398 | 0.0039903 | 527.3489
30.48 | -498.306 | 0.199515 | 15010 | -1254.2 | -0.0012542 | 0.0039903 | 527.4262
30.4852 | -498.306 | 0.199515 | 15012.3 | -1254.44 | -0.00125444 | 0.0039903 | 527.507
30.49 | -498.306 | 0.199515 | 15014.4 | -1254.66 | -0.00125466 | 0.0039903 | 527.5808
30.4952 | -498.306 | 0.199515 | 15016.7 | -1254.78 | -0.00125478 | 0.0039903 | 527.6616
30.5 | -498.306 | 0.199799 | 15018.9 | -1254.89 | -0.00125489 | 0.00399598 | 527.7389
30.5052 | -498.306 | 0.200113 | 15021.2 | -1255.13 | -0.00125513 | 0.00400226 | 527.8197
30.51 | -498.305 | 0.199829 | 15023.3 | -1255.35 | -0.00125535 | 0.00399658 | 527.8935
30.5153 | -498.305 | 0.199515 | 15025.6 | -1255.47 | -0.00125547 | 0.0039903 | 527.9743
30.52 | -498.305 | 0.199798 | 15027.7 | -1255.58 | -0.00125558 | 0.00399596 | 528.0481
30.5253 | -498.305 | 0.200113 | 15030.1 | -1255.7 | -0.0012557 | 0.00400226 | 528.1324
30.53 | -498.305 | 0.199829 | 15032.3 | -1255.81 | -0.00125581 | 0.00399658 | 528.2097
30.5352 | -498.305 | 0.199515 | 15034.6 | -1256.05 | -0.00125605 | 0.0039903 | 528.2906
30.54 | -498.304 | 0.199801 | 15036.8 | -1256.27 | -0.00125627 | 0.00399602 | 528.3679
30.5452 | -498.304 | 0.200113 | 15039.1 | -1256.39 | -0.00125639 | 0.00400226 | 528.4487
30.55 | -498.304 | 0.200114 | 15041.2 | -1256.5 | -0.0012565 | 0.00400228 | 528.5225
30.5552 | -498.304 | 0.200115 | 15043.5 | -1256.74 | -0.00125674 | 0.0040023 | 528.6033
30.56 | -498.304 | 0.200115 | 15045.6 | -1256.96 | -0.00125696 | 0.0040023 | 528.6771
30.5652 | -498.304 | 0.200115 | 15048 | -1257.2 | -0.0012572 | 0.0040023 | 528.7614
30.57 | -498.303 | 0.200115 | 15050.1 | -1257.42 | -0.00125742 | 0.0040023 | 528.8352
30.5753 | -498.303 | 0.200115 | 15052.4 | -1257.42 | -0.00125742 | 0.0040023 | 528.916
30.58 | -498.303 | 0.200115 | 15054.4 | -1257.42 | -0.00125742 | 0.0040023 | 528.9863
30.5853 | -498.303 | 0.200115 | 15056.6 | -1257.66 | -0.00125766 | 0.0040023 | 529.0636
30.59 | -498.303 | 0.200115 | 15058.7 | -1257.88 | -0.00125788 | 0.0040023 | 529.1374
30.5953 | -498.303 | 0.200115 | 15061.1 | -1258.12 | -0.00125812 | 0.0040023 | 529.2217
30.6 | -498.302 | 0.200115 | 15063.1 | -1258.33 | -0.00125833 | 0.0040023 | 529.292
30.6052 | -498.302 | 0.200115 | 15065.4 | -1258.57 | -0.00125857 | 0.0040023 | 529.3728
30.61 | -498.302 | 0.2004 | 15067.6 | -1258.79 | -0.00125879 | 0.004008 | 529.4501
30.6152 | -498.302 | 0.200713 | 15069.9 | -1258.91 | -0.00125891 | 0.00401426 | 529.5309
30.62 | -498.302 | 0.200428 | 15072 | -1259.02 | -0.00125902 | 0.00400856 | 529.6047
30.6252 | -498.302 | 0.200115 | 15074.3 | -1259.14 | -0.00125914 | 0.0040023 | 529.6856
30.63 | -498.301 | 0.200115 | 15076.3 | -1259.25 | -0.00125925 | 0.0040023 | 529.7558
30.6353 | -498.301 | 0.200115 | 15078.6 | -1259.49 | -0.00125949 | 0.0040023 | 529.8366
30.64 | -498.301 | 0.200115 | 15080.6 | -1259.71 | -0.00125971 | 0.0040023 | 529.9069
30.6453 | -498.301 | 0.200115 | 15082.9 | -1259.83 | -0.00125983 | 0.0040023 | 529.9877
30.65 | -498.301 | 0.200398 | 15085.1 | -1259.94 | -0.00125994 | 0.00400796 | 530.065
30.6553 | -498.301 | 0.200713 | 15087.5 | -1260.18 | -0.00126018 | 0.00401426 | 530.1494
30.66 | -498.3 | 0.200429 | 15089.6 | -1260.4 | -0.0012604 | 0.00400858 | 530.2232
30.6652 | -498.3 | 0.200115 | 15092 | -1260.52 | -0.00126052 | 0.0040023 | 530.3075
30.67 | -498.3 | 0.200401 | 15094.2 | -1260.63 | -0.00126063 | 0.00400802 | 530.3848
30.6752 | -498.3 | 0.200713 | 15096.5 | -1260.87 | -0.00126087 | 0.00401426 | 530.4656
30.68 | -498.3 | 0.200714 | 15098.6 | -1261.09 | -0.00126109 | 0.00401428 | 530.5394
30.6852 | -498.3 | 0.200715 | 15101 | -1261.33 | -0.00126133 | 0.0040143 | 530.6237
30.69 | -498.299 | 0.200715 | 15103.1 | -1261.55 | -0.00126155 | 0.0040143 | 530.6975
30.6953 | -498.299 | 0.200715 | 15105.3 | -1261.67 | -0.00126167 | 0.0040143 | 530.7748
30.7 | -498.299 | 0.200999 | 15107.5 | -1261.78 | -0.00126178 | 0.00401998 | 530.8521
30.7053 | -498.299 | 0.201313 | 15109.9 | -1261.9 | -0.0012619 | 0.00402626 | 530.9365
30.71 | -498.299 | 0.20103 | 15112 | -1262.01 | -0.00126201 | 0.0040206 | 531.0103
30.7153 | -498.299 | 0.200715 | 15114.4 | -1262.25 | -0.00126225 | 0.0040143 | 531.0946
30.72 | -498.298 | 0.200999 | 15116.6 | -1262.47 | -0.00126247 | 0.00401998 | 531.1719
30.7252 | -498.298 | 0.201313 | 15119.1 | -1262.59 | -0.00126259 | 0.00402626 | 531.2598
30.73 | -498.298 | 0.201314 | 15121.3 | -1262.7 | -0.0012627 | 0.00402628 | 531.3371
30.7352 | -498.298 | 0.201315 | 15123.7 | -1262.94 | -0.00126294 | 0.0040263 | 531.4214
30.74 | -498.298 | 0.201315 | 15125.9 | -1263.16 | -0.00126316 | 0.0040263 | 531.4987
30.7452 | -498.298 | 0.201315 | 15128.2 | -1263.28 | -0.00126328 | 0.0040263 | 531.5795
30.75 | -498.297 | 0.201315 | 15130.4 | -1263.39 | -0.00126339 | 0.0040263 | 531.6568
30.7552 | -498.297 | 0.201315 | 15132.8 | -1263.63 | -0.00126363 | 0.0040263 | 531.7411
30.76 | -498.297 | 0.201315 | 15134.8 | -1263.85 | -0.00126385 | 0.0040263 | 531.8114
30.7653 | -498.297 | 0.201315 | 15137.1 | -1263.97 | -0.00126397 | 0.0040263 | 531.8922
30.77 | -498.297 | 0.201315 | 15139.2 | -1264.08 | -0.00126408 | 0.0040263 | 531.966
30.7753 | -498.297 | 0.201315 | 15141.5 | -1264.32 | -0.00126432 | 0.0040263 | 532.0468
30.78 | -498.296 | 0.201315 | 15143.6 | -1264.54 | -0.00126454 | 0.0040263 | 532.1206
30.7852 | -498.296 | 0.201315 | 15146 | -1264.66 | -0.00126466 | 0.0040263 | 532.205
30.79 | -498.296 | 0.201315 | 15148.1 | -1264.77 | -0.00126477 | 0.0040263 | 532.2788
30.7952 | -498.296 | 0.201315 | 15150.5 | -1265.01 | -0.00126501 | 0.0040263 | 532.3631
30.8 | -498.296 | 0.201315 | 15152.5 | -1265.22 | -0.00126522 | 0.0040263 | 532.4334
30.8052 | -498.296 | 0.201315 | 15154.8 | -1265.35 | -0.00126535 | 0.0040263 | 532.5142
30.81 | -498.295 | 0.201315 | 15156.8 | -1265.45 | -0.00126545 | 0.0040263 | 532.5845
30.8152 | -498.295 | 0.201315 | 15159 | -1265.58 | -0.00126558 | 0.0040263 | 532.6618
30.82 | -498.295 | 0.201599 | 15161 | -1265.68 | -0.00126568 | 0.00403198 | 532.732
30.8253 | -498.295 | 0.201913 | 15163.1 | -1265.93 | -0.00126593 | 0.00403826 | 532.8058
30.83 | -498.295 | 0.20163 | 15165.2 | -1266.14 | -0.00126614 | 0.0040326 | 532.8796
30.8353 | -498.295 | 0.201315 | 15167.5 | -1266.39 | -0.00126639 | 0.0040263 | 532.9604
30.84 | -498.294 | 0.201598 | 15169.5 | -1266.6 | -0.0012666 | 0.00403196 | 533.0307
30.8453 | -498.294 | 0.201913 | 15171.7 | -1266.72 | -0.00126672 | 0.00403826 | 533.108
30.85 | -498.294 | 0.201914 | 15173.7 | -1266.83 | -0.00126683 | 0.00403828 | 533.1783
30.8552 | -498.294 | 0.201915 | 15175.9 | -1267.07 | -0.00126707 | 0.0040383 | 533.2556
30.86 | -498.294 | 0.201915 | 15178 | -1267.29 | -0.00126729 | 0.0040383 | 533.3294
30.8652 | -498.294 | 0.201915 | 15180.4 | -1267.53 | -0.00126753 | 0.0040383 | 533.4137
30.87 | -498.293 | 0.201915 | 15182.5 | -1267.75 | -0.00126775 | 0.0040383 | 533.4875
30.8752 | -498.293 | 0.201915 | 15184.9 | -1267.87 | -0.00126787 | 0.0040383 | 533.5719
30.88 | -498.293 | 0.201915 | 15187 | -1267.98 | -0.00126798 | 0.0040383 | 533.6456
30.8853 | -498.293 | 0.201915 | 15189.4 | -1268.1 | -0.0012681 | 0.0040383 | 533.73
30.89 | -498.293 | 0.202199 | 15191.4 | -1268.21 | -0.00126821 | 0.00404398 | 533.8003
30.8953 | -498.293 | 0.202513 | 15193.6 | -1268.33 | -0.00126833 | 0.00405026 | 533.8776
30.9 | -498.292 | 0.20223 | 15195.7 | -1268.44 | -0.00126844 | 0.0040446 | 533.9513
30.9053 | -498.292 | 0.201915 | 15198 | -1268.68 | -0.00126868 | 0.0040383 | 534.0322
30.91 | -498.292 | 0.202199 | 15200.1 | -1268.9 | -0.0012689 | 0.00404398 | 534.106
30.9152 | -498.292 | 0.202513 | 15202.4 | -1269.14 | -0.00126914 | 0.00405026 | 534.1868
30.92 | -498.292 | 0.202228 | 15204.5 | -1269.36 | -0.00126936 | 0.00404456 | 534.2606
30.9252 | -498.292 | 0.201915 | 15206.8 | -1269.6 | -0.0012696 | 0.0040383 | 534.3414
30.93 | -498.291 | 0.2022 | 15208.9 | -1269.82 | -0.00126982 | 0.004044 | 534.4152
30.9352 | -498.291 | 0.202513 | 15211.1 | -1269.82 | -0.00126982 | 0.00405026 | 534.4925
30.94 | -498.291 | 0.202514 | 15213.3 | -1269.82 | -0.00126982 | 0.00405028 | 534.5698
30.9453 | -498.291 | 0.202515 | 15215.7 | -1270.06 | -0.00127006 | 0.0040503 | 534.6541
30.95 | -498.291 | 0.202515 | 15217.9 | -1270.28 | -0.00127028 | 0.0040503 | 534.7314
30.9553 | -498.291 | 0.202515 | 15220.3 | -1270.4 | -0.0012704 | 0.0040503 | 534.8157
30.96 | -498.29 | 0.202515 | 15222.3 | -1270.51 | -0.00127051 | 0.0040503 | 534.886
30.9653 | -498.29 | 0.202515 | 15224.6 | -1270.75 | -0.00127075 | 0.0040503 | 534.9668
30.97 | -498.29 | 0.202515 | 15226.7 | -1270.97 | -0.00127097 | 0.0040503 | 535.0406
30.9752 | -498.29 | 0.202515 | 15229.1 | -1271.21 | -0.00127121 | 0.0040503 | 535.125
30.98 | -498.29 | 0.202515 | 15231.2 | -1271.43 | -0.00127143 | 0.0040503 | 535.1988
30.9852 | -498.29 | 0.202515 | 15233.5 | -1271.67 | -0.00127167 | 0.0040503 | 535.2796
30.99 | -498.289 | 0.202515 | 15235.7 | -1271.89 | -0.00127189 | 0.0040503 | 535.3569
30.9952 | -498.289 | 0.202515 | 15238.2 | -1272.01 | -0.00127201 | 0.0040503 | 535.4447
31 | -498.289 | 0.202799 | 15240.3 | -1272.11 | -0.00127211 | 0.00405598 | 535.5185
31.0052 | -498.289 | 0.203113 | 15242.7 | -1272.24 | -0.00127224 | 0.00406226 | 535.6028
31.01 | -498.289 | 0.203114 | 15244.9 | -1272.34 | -0.00127234 | 0.00406228 | 535.6802
31.0153 | -498.289 | 0.203115 | 15247.2 | -1272.47 | -0.00127247 | 0.0040623 | 535.761
31.02 | -498.288 | 0.203115 | 15249.3 | -1272.57 | -0.00127257 | 0.0040623 | 535.8348
31.0253 | -498.288 | 0.203115 | 15251.6 | -1272.82 | -0.00127282 | 0.0040623 | 535.9156
31.03 | -498.288 | 0.203115 | 15253.8 | -1273.03 | -0.00127303 | 0.0040623 | 535.9929
31.0352 | -498.288 | 0.203115 | 15256.1 | -1273.27 | -0.00127327 | 0.0040623 | 536.0737
31.04 | -498.288 | 0.203115 | 15258.2 | -1273.49 | -0.00127349 | 0.0040623 | 536.1475
31.0452 | -498.288 | 0.203115 | 15260.5 | -1273.61 | -0.00127361 | 0.0040623 | 536.2283
31.05 | -498.287 | 0.203115 | 15262.5 | -1273.72 | -0.00127372 | 0.0040623 | 536.2986
31.0552 | -498.287 | 0.203115 | 15264.7 | -1273.96 | -0.00127396 | 0.0040623 | 536.3759
31.06 | -498.287 | 0.203115 | 15266.7 | -1274.18 | -0.00127418 | 0.0040623 | 536.4462
31.0652 | -498.287 | 0.203115 | 15269 | -1274.3 | -0.0012743 | 0.0040623 | 536.527
31.07 | -498.287 | 0.203115 | 15271 | -1274.41 | -0.00127441 | 0.0040623 | 536.5973
31.0753 | -498.287 | 0.203115 | 15273.3 | -1274.65 | -0.00127465 | 0.0040623 | 536.6781
31.08 | -498.286 | 0.203115 | 15275.4 | -1274.87 | -0.00127487 | 0.0040623 | 536.7519
31.0853 | -498.286 | 0.203115 | 15277.7 | -1274.99 | -0.00127499 | 0.0040623 | 536.8327
31.09 | -498.286 | 0.203398 | 15279.7 | -1275.1 | -0.0012751 | 0.00406796 | 536.903
31.0953 | -498.286 | 0.203713 | 15282 | -1275.34 | -0.00127534 | 0.00407426 | 536.9838
31.1 | -498.286 | 0.203429 | 15284 | -1275.56 | -0.00127556 | 0.00406858 | 537.0541
31.1052 | -498.286 | 0.203115 | 15286.3 | -1275.68 | -0.00127568 | 0.0040623 | 537.1349
31.11 | -498.285 | 0.203115 | 15288.4 | -1275.79 | -0.00127579 | 0.0040623 | 537.2087
31.1152 | -498.285 | 0.203115 | 15290.7 | -1276.03 | -0.00127603 | 0.0040623 | 537.2895
31.12 | -498.285 | 0.2034 | 15292.9 | -1276.25 | -0.00127625 | 0.004068 | 537.3668
31.1252 | -498.285 | 0.203713 | 15295.2 | -1276.37 | -0.00127637 | 0.00407426 | 537.4476
31.13 | -498.285 | 0.203714 | 15297.3 | -1276.48 | -0.00127648 | 0.00407428 | 537.5214
31.1353 | -498.285 | 0.203715 | 15299.6 | -1276.6 | -0.0012766 | 0.0040743 | 537.6022
31.14 | -498.284 | 0.203715 | 15301.6 | -1276.71 | -0.00127671 | 0.0040743 | 537.6725
31.1453 | -498.284 | 0.203715 | 15303.9 | -1276.95 | -0.00127695 | 0.0040743 | 537.7533
31.15 | -498.284 | 0.203715 | 15306 | -1277.17 | -0.00127717 | 0.0040743 | 537.8271
31.1553 | -498.284 | 0.203715 | 15308.4 | -1277.41 | -0.00127741 | 0.0040743 | 537.9114
31.16 | -498.284 | 0.203715 | 15310.5 | -1277.63 | -0.00127763 | 0.0040743 | 537.9852
31.1652 | -498.284 | 0.203715 | 15312.9 | -1277.75 | -0.00127775 | 0.0040743 | 538.0696
31.17 | -498.283 | 0.203715 | 15315.1 | -1277.86 | -0.00127786 | 0.0040743 | 538.1469
31.1752 | -498.283 | 0.203715 | 15317.5 | -1278.1 | -0.0012781 | 0.0040743 | 538.2312
31.18 | -498.283 | 0.203715 | 15319.6 | -1278.32 | -0.00127832 | 0.0040743 | 538.305
31.1852 | -498.283 | 0.203715 | 15322 | -1278.44 | -0.00127844 | 0.0040743 | 538.3893
31.19 | -498.283 | 0.203715 | 15324.3 | -1278.55 | -0.00127855 | 0.0040743 | 538.4701
31.1953 | -498.283 | 0.203715 | 15326.7 | -1278.79 | -0.00127879 | 0.0040743 | 538.5545
31.2 | -498.282 | 0.203715 | 15328.9 | -1279 | -0.001279 | 0.0040743 | 538.6318
31.2053 | -498.282 | 0.203715 | 15331.3 | -1279.13 | -0.00127913 | 0.0040743 | 538.7161
31.21 | -498.282 | 0.203998 | 15333.5 | -1279.23 | -0.00127923 | 0.00407996 | 538.7934
31.2153 | -498.282 | 0.204313 | 15335.9 | -1279.36 | -0.00127936 | 0.00408626 | 538.8777
31.22 | -498.282 | 0.204314 | 15338 | -1279.46 | -0.00127946 | 0.00408628 | 538.9515
31.2252 | -498.282 | 0.204315 | 15340.4 | -1279.58 | -0.00127958 | 0.0040863 | 539.0359
31.23 | -498.281 | 0.204315 | 15342.5 | -1279.69 | -0.00127969 | 0.0040863 | 539.1097
31.2352 | -498.281 | 0.204315 | 15344.8 | -1279.93 | -0.00127993 | 0.0040863 | 539.1905
31.24 | -498.281 | 0.204315 | 15347 | -1280.15 | -0.00128015 | 0.0040863 | 539.2678
31.2452 | -498.281 | 0.204315 | 15349.4 | -1280.39 | -0.00128039 | 0.0040863 | 539.3521
31.25 | -498.281 | 0.204315 | 15351.5 | -1280.61 | -0.00128061 | 0.0040863 | 539.4259
31.2552 | -498.281 | 0.204315 | 15353.9 | -1280.85 | -0.00128085 | 0.0040863 | 539.5102
31.26 | -498.28 | 0.204315 | 15356 | -1281.07 | -0.00128107 | 0.0040863 | 539.584
31.2653 | -498.28 | 0.204315 | 15358.4 | -1281.19 | -0.00128119 | 0.0040863 | 539.6684
31.27 | -498.28 | 0.204315 | 15360.4 | -1281.3 | -0.0012813 | 0.0040863 | 539.7386
31.2753 | -498.28 | 0.204315 | 15362.7 | -1281.54 | -0.00128154 | 0.0040863 | 539.8194
31.28 | -498.28 | 0.204315 | 15364.8 | -1281.76 | -0.00128176 | 0.0040863 | 539.8932
31.2852 | -498.28 | 0.204315 | 15367.1 | -1281.88 | -0.00128188 | 0.0040863 | 539.9741
31.29 | -498.279 | 0.204315 | 15369.2 | -1281.99 | -0.00128199 | 0.0040863 | 540.0478
31.2952 | -498.279 | 0.204315 | 15371.4 | -1282.11 | -0.00128211 | 0.0040863 | 540.1251
31.3 | -498.279 | 0.204315 | 15373.4 | -1282.22 | -0.00128222 | 0.0040863 | 540.1954
31.3052 | -498.279 | 0.204315 | 15375.6 | -1282.46 | -0.00128246 | 0.0040863 | 540.2727
31.31 | -498.279 | 0.204315 | 15377.6 | -1282.68 | -0.00128268 | 0.0040863 | 540.343
31.3152 | -498.279 | 0.204315 | 15379.8 | -1282.92 | -0.00128292 | 0.0040863 | 540.4203
31.32 | -498.278 | 0.204599 | 15381.8 | -1283.14 | -0.00128314 | 0.00409198 | 540.4906
31.3253 | -498.278 | 0.204913 | 15384.1 | -1283.14 | -0.00128314 | 0.00409826 | 540.5714
31.33 | -498.278 | 0.204914 | 15386.1 | -1283.14 | -0.00128314 | 0.00409828 | 540.6417
31.3353 | -498.278 | 0.204915 | 15388.3 | -1283.38 | -0.00128338 | 0.0040983 | 540.719
31.34 | -498.278 | 0.204915 | 15390.3 | -1283.6 | -0.0012836 | 0.0040983 | 540.7893
31.3453 | -498.278 | 0.204915 | 15392.6 | -1283.84 | -0.00128384 | 0.0040983 | 540.8701
31.35 | -498.277 | 0.204915 | 15394.6 | -1284.06 | -0.00128406 | 0.0040983 | 540.9404
31.3552 | -498.277 | 0.204915 | 15396.9 | -1284.3 | -0.0012843 | 0.0040983 | 541.0212
31.36 | -498.277 | 0.204915 | 15398.9 | -1284.52 | -0.00128452 | 0.0040983 | 541.0915
31.3652 | -498.277 | 0.204915 | 15401.2 | -1284.64 | -0.00128464 | 0.0040983 | 541.1723
31.37 | -498.277 | 0.204915 | 15403.2 | -1284.75 | -0.00128475 | 0.0040983 | 541.2425
31.3752 | -498.277 | 0.204915 | 15405.3 | -1284.87 | -0.00128487 | 0.0040983 | 541.3163
31.38 | -498.276 | 0.204915 | 15407.3 | -1284.98 | -0.00128498 | 0.0040983 | 541.3866
31.3853 | -498.276 | 0.204915 | 15409.5 | -1285.22 | -0.00128522 | 0.0040983 | 541.4639
31.39 | -498.276 | 0.204915 | 15411.4 | -1285.44 | -0.00128544 | 0.0040983 | 541.5307
31.3953 | -498.276 | 0.204915 | 15413.6 | -1285.56 | -0.00128556 | 0.0040983 | 541.608
31.4 | -498.276 | 0.204915 | 15415.7 | -1285.67 | -0.00128567 | 0.0040983 | 541.6818
31.4053 | -498.276 | 0.204915 | 15418 | -1285.91 | -0.00128591 | 0.0040983 | 541.7626
31.41 | -498.275 | 0.204915 | 15420.1 | -1286.12 | -0.00128612 | 0.0040983 | 541.8364
31.4152 | -498.275 | 0.204915 | 15422.5 | -1286.24 | -0.00128624 | 0.0040983 | 541.9207
31.42 | -498.275 | 0.2052 | 15424.5 | -1286.35 | -0.00128635 | 0.004104 | 541.991
31.4252 | -498.275 | 0.205513 | 15426.8 | -1286.59 | -0.00128659 | 0.00411026 | 542.0718
31.43 | -498.275 | 0.205228 | 15428.9 | -1286.81 | -0.00128681 | 0.00410456 | 542.1456
31.4352 | -498.275 | 0.204915 | 15431.3 | -1287.05 | -0.00128705 | 0.0040983 | 542.2299
31.44 | -498.274 | 0.205199 | 15433.3 | -1287.27 | -0.00128727 | 0.00410398 | 542.3002
31.4453 | -498.274 | 0.205513 | 15435.6 | -1287.27 | -0.00128727 | 0.00411026 | 542.381
31.45 | -498.274 | 0.205514 | 15437.6 | -1287.27 | -0.00128727 | 0.00411028 | 542.4513
31.4553 | -498.274 | 0.205515 | 15439.9 | -1287.51 | -0.00128751 | 0.0041103 | 542.5321
31.46 | -498.274 | 0.205515 | 15441.9 | -1287.73 | -0.00128773 | 0.0041103 | 542.6024
31.4653 | -498.274 | 0.205515 | 15444.2 | -1287.85 | -0.00128785 | 0.0041103 | 542.6832
31.47 | -498.273 | 0.205515 | 15446.3 | -1287.96 | -0.00128796 | 0.0041103 | 542.757
31.4752 | -498.273 | 0.205515 | 15448.6 | -1288.2 | -0.0012882 | 0.0041103 | 542.8378
31.48 | -498.273 | 0.205515 | 15450.7 | -1288.42 | -0.00128842 | 0.0041103 | 542.9116
31.4852 | -498.273 | 0.205515 | 15453 | -1288.54 | -0.00128854 | 0.0041103 | 542.9924
31.49 | -498.273 | 0.2058 | 15455.2 | -1288.65 | -0.00128865 | 0.004116 | 543.0697
31.4952 | -498.273 | 0.206113 | 15457.5 | -1288.89 | -0.00128889 | 0.00412226 | 543.1506
31.5 | -498.272 | 0.205829 | 15459.6 | -1289.11 | -0.00128911 | 0.00411658 | 543.2243
31.5052 | -498.272 | 0.205515 | 15461.8 | -1289.35 | -0.00128935 | 0.0041103 | 543.3017
31.51 | -498.272 | 0.205799 | 15463.9 | -1289.57 | -0.00128957 | 0.00411598 | 543.3754
31.5153 | -498.272 | 0.206113 | 15466.2 | -1289.57 | -0.00128957 | 0.00412226 | 543.4563
31.52 | -498.272 | 0.20583 | 15468.3 | -1289.57 | -0.00128957 | 0.0041166 | 543.5301
31.5253 | -498.272 | 0.205515 | 15470.6 | -1289.81 | -0.00128981 | 0.0041103 | 543.6109
31.53 | -498.271 | 0.205799 | 15472.7 | -1290.03 | -0.00129003 | 0.00411598 | 543.6847
31.5352 | -498.271 | 0.206113 | 15474.9 | -1290.27 | -0.00129027 | 0.00412226 | 543.762
31.54 | -498.271 | 0.206114 | 15477 | -1290.49 | -0.00129049 | 0.00412228 | 543.8358
31.5452 | -498.271 | 0.206115 | 15479.4 | -1290.73 | -0.00129073 | 0.0041223 | 543.9201
31.55 | -498.271 | 0.206115 | 15481.4 | -1290.95 | -0.00129095 | 0.0041223 | 543.9904
31.5552 | -498.271 | 0.206115 | 15483.6 | -1290.95 | -0.00129095 | 0.0041223 | 544.0677
31.56 | -498.27 | 0.206115 | 15485.6 | -1290.95 | -0.00129095 | 0.0041223 | 544.1379
31.5652 | -498.27 | 0.206115 | 15487.8 | -1291.19 | -0.00129119 | 0.0041223 | 544.2152
31.57 | -498.27 | 0.206115 | 15489.8 | -1291.41 | -0.00129141 | 0.0041223 | 544.2855
31.5753 | -498.27 | 0.206115 | 15492 | -1291.53 | -0.00129153 | 0.0041223 | 544.3628
31.58 | -498.27 | 0.206115 | 15494 | -1291.64 | -0.00129164 | 0.0041223 | 544.4331
31.5853 | -498.27 | 0.206115 | 15496.2 | -1291.88 | -0.00129188 | 0.0041223 | 544.5104
31.59 | -498.269 | 0.206115 | 15498.2 | -1292.1 | -0.0012921 | 0.0041223 | 544.5807
31.5953 | -498.269 | 0.206115 | 15500.3 | -1292.34 | -0.00129234 | 0.0041223 | 544.6545
31.6 | -498.269 | 0.206115 | 15502.3 | -1292.56 | -0.00129256 | 0.0041223 | 544.7248
31.6052 | -498.269 | 0.206115 | 15504.5 | -1292.68 | -0.00129268 | 0.0041223 | 544.8021
31.61 | -498.269 | 0.206115 | 15506.4 | -1292.78 | -0.00129278 | 0.0041223 | 544.8688
31.6152 | -498.269 | 0.206115 | 15508.6 | -1292.9 | -0.0012929 | 0.0041223 | 544.9461
31.62 | -498.268 | 0.206115 | 15510.6 | -1293.01 | -0.00129301 | 0.0041223 | 545.0164
31.6252 | -498.268 | 0.206115 | 15512.9 | -1293.26 | -0.00129326 | 0.0041223 | 545.0972
31.63 | -498.268 | 0.206399 | 15515 | -1293.47 | -0.00129347 | 0.00412798 | 545.171
31.6353 | -498.268 | 0.206713 | 15517.3 | -1293.59 | -0.00129359 | 0.00413426 | 545.2518
31.64 | -498.268 | 0.206429 | 15519.3 | -1293.7 | -0.0012937 | 0.00412858 | 545.3221
31.6453 | -498.268 | 0.206115 | 15521.5 | -1293.82 | -0.00129382 | 0.0041223 | 545.3994
31.65 | -498.267 | 0.206398 | 15523.6 | -1293.93 | -0.00129393 | 0.00412796 | 545.4732
31.6553 | -498.267 | 0.206713 | 15526 | -1294.18 | -0.00129418 | 0.00413426 | 545.5575
31.66 | -498.267 | 0.206714 | 15528.1 | -1294.39 | -0.00129439 | 0.00413428 | 545.6313
31.6652 | -498.267 | 0.206715 | 15530.4 | -1294.63 | -0.00129463 | 0.0041343 | 545.7121
31.67 | -498.267 | 0.206715 | 15532.6 | -1294.85 | -0.00129485 | 0.0041343 | 545.7894
31.6752 | -498.267 | 0.206715 | 15534.9 | -1294.97 | -0.00129497 | 0.0041343 | 545.8703
31.68 | -498.266 | 0.206715 | 15536.9 | -1295.08 | -0.00129508 | 0.0041343 | 545.9405
31.6852 | -498.266 | 0.206715 | 15539.1 | -1295.32 | -0.00129532 | 0.0041343 | 546.0178
31.69 | -498.266 | 0.206715 | 15541.1 | -1295.54 | -0.00129554 | 0.0041343 | 546.0881
31.6953 | -498.266 | 0.206715 | 15543.5 | -1295.66 | -0.00129566 | 0.0041343 | 546.1725
31.7 | -498.266 | 0.206715 | 15545.5 | -1295.77 | -0.00129577 | 0.0041343 | 546.2427
31.7053 | -498.266 | 0.206715 | 15547.8 | -1295.89 | -0.00129589 | 0.0041343 | 546.3235
31.71 | -498.265 | 0.206715 | 15549.9 | -1296 | -0.001296 | 0.0041343 | 546.3973
31.7153 | -498.265 | 0.206715 | 15552.2 | -1296.24 | -0.00129624 | 0.0041343 | 546.4782
31.72 | -498.265 | 0.206715 | 15554.1 | -1296.46 | -0.00129646 | 0.0041343 | 546.5449
31.7252 | -498.265 | 0.206715 | 15556.2 | -1296.58 | -0.00129658 | 0.0041343 | 546.6187
31.73 | -498.265 | 0.206715 | 15558.3 | -1296.69 | -0.00129669 | 0.0041343 | 546.6925
31.7352 | -498.265 | 0.206715 | 15560.5 | -1296.93 | -0.00129693 | 0.0041343 | 546.7698
31.74 | -498.264 | 0.206715 | 15562.5 | -1297.15 | -0.00129715 | 0.0041343 | 546.8401
31.7452 | -498.264 | 0.206715 | 15564.6 | -1297.27 | -0.00129727 | 0.0041343 | 546.9139
31.75 | -498.264 | 0.206999 | 15566.7 | -1297.38 | -0.00129738 | 0.00413998 | 546.9877
31.7552 | -498.264 | 0.207313 | 15568.9 | -1297.62 | -0.00129762 | 0.00414626 | 547.065
31.76 | -498.264 | 0.207314 | 15571 | -1297.84 | -0.00129784 | 0.00414628 | 547.1388
31.7653 | -498.264 | 0.207315 | 15573.3 | -1298.08 | -0.00129808 | 0.0041463 | 547.2196
31.77 | -498.263 | 0.207315 | 15575.3 | -1298.3 | -0.0012983 | 0.0041463 | 547.2899
31.7753 | -498.263 | 0.207315 | 15577.6 | -1298.42 | -0.00129842 | 0.0041463 | 547.3707
31.78 | -498.263 | 0.207315 | 15579.7 | -1298.53 | -0.00129853 | 0.0041463 | 547.4445
31.7852 | -498.263 | 0.207315 | 15582 | -1298.65 | -0.00129865 | 0.0041463 | 547.5253
31.79 | -498.263 | 0.207315 | 15584 | -1298.76 | -0.00129876 | 0.0041463 | 547.5956
31.7952 | -498.263 | 0.207315 | 15586.3 | -1298.88 | -0.00129888 | 0.0041463 | 547.6764
31.8 | -498.262 | 0.207315 | 15588.3 | -1298.99 | -0.00129899 | 0.0041463 | 547.7466
31.8052 | -498.262 | 0.207315 | 15590.6 | -1299.23 | -0.00129923 | 0.0041463 | 547.8275
31.81 | -498.262 | 0.207315 | 15592.7 | -1299.45 | -0.00129945 | 0.0041463 | 547.9013
31.8152 | -498.262 | 0.207315 | 15595 | -1299.69 | -0.00129969 | 0.0041463 | 547.9821
31.82 | -498.262 | 0.207315 | 15597.1 | -1299.9 | -0.0012999 | 0.0041463 | 548.0559
31.8253 | -498.262 | 0.207315 | 15599.4 | -1300.03 | -0.00130003 | 0.0041463 | 548.1367
31.83 | -498.261 | 0.207315 | 15601.4 | -1300.13 | -0.00130013 | 0.0041463 | 548.207
31.8353 | -498.261 | 0.207315 | 15603.6 | -1300.38 | -0.00130038 | 0.0041463 | 548.2843
31.84 | -498.261 | 0.207315 | 15605.6 | -1300.59 | -0.00130059 | 0.0041463 | 548.3545
31.8453 | -498.261 | 0.207315 | 15607.9 | -1300.71 | -0.00130071 | 0.0041463 | 548.4354
31.85 | -498.261 | 0.207315 | 15610 | -1300.82 | -0.00130082 | 0.0041463 | 548.5092
31.8553 | -498.261 | 0.207315 | 15612.3 | -1301.07 | -0.00130107 | 0.0041463 | 548.59
31.86 | -498.26 | 0.207599 | 15614.3 | -1301.28 | -0.00130128 | 0.00415198 | 548.6602
31.8652 | -498.26 | 0.207913 | 15616.5 | -1301.4 | -0.0013014 | 0.00415826 | 548.7376
31.87 | -498.26 | 0.207628 | 15618.7 | -1301.51 | -0.00130151 | 0.00415256 | 548.8149
31.8752 | -498.26 | 0.207315 | 15621 | -1301.75 | -0.00130175 | 0.0041463 | 548.8957
31.88 | -498.26 | 0.2076 | 15623.1 | -1301.97 | -0.00130197 | 0.004152 | 548.9695
31.8852 | -498.26 | 0.207913 | 15625.4 | -1302.09 | -0.00130209 | 0.00415826 | 549.0503
31.89 | -498.259 | 0.207914 | 15627.6 | -1302.2 | -0.0013022 | 0.00415828 | 549.1276
31.8953 | -498.259 | 0.207915 | 15629.9 | -1302.32 | -0.00130232 | 0.0041583 | 549.2084
31.9 | -498.259 | 0.207915 | 15632 | -1302.43 | -0.00130243 | 0.0041583 | 549.2822
31.9053 | -498.259 | 0.207915 | 15634.4 | -1302.67 | -0.00130267 | 0.0041583 | 549.3665
31.91 | -498.259 | 0.207915 | 15636.4 | -1302.89 | -0.00130289 | 0.0041583 | 549.4368
31.9153 | -498.259 | 0.207915 | 15638.6 | -1303.01 | -0.00130301 | 0.0041583 | 549.5141
31.92 | -498.258 | 0.207915 | 15640.6 | -1303.12 | -0.00130312 | 0.0041583 | 549.5844
31.9252 | -498.258 | 0.207915 | 15642.9 | -1303.24 | -0.00130324 | 0.0041583 | 549.6652
31.93 | -498.258 | 0.207915 | 15645 | -1303.35 | -0.00130335 | 0.0041583 | 549.739
31.9352 | -498.258 | 0.207915 | 15647.3 | -1303.59 | -0.00130359 | 0.0041583 | 549.8198
31.94 | -498.258 | 0.207915 | 15649.4 | -1303.81 | -0.00130381 | 0.0041583 | 549.8936
31.9452 | -498.258 | 0.207915 | 15651.7 | -1303.93 | -0.00130393 | 0.0041583 | 549.9744
31.95 | -498.257 | 0.207915 | 15653.7 | -1304.04 | -0.00130404 | 0.0041583 | 550.0447
31.9552 | -498.257 | 0.207915 | 15655.9 | -1304.28 | -0.00130428 | 0.0041583 | 550.122
31.96 | -498.257 | 0.207915 | 15658 | -1304.5 | -0.0013045 | 0.0041583 | 550.1958
31.9653 | -498.257 | 0.207915 | 15660.3 | -1304.62 | -0.00130462 | 0.0041583 | 550.2766
31.97 | -498.257 | 0.207915 | 15662.3 | -1304.73 | -0.00130473 | 0.0041583 | 550.3469
31.9753 | -498.257 | 0.207915 | 15664.5 | -1304.97 | -0.00130497 | 0.0041583 | 550.4242
31.98 | -498.256 | 0.208199 | 15666.6 | -1305.19 | -0.00130519 | 0.00416398 | 550.498
31.9852 | -498.256 | 0.208513 | 15668.9 | -1305.43 | -0.00130543 | 0.00417026 | 550.5788
31.99 | -498.256 | 0.208514 | 15670.9 | -1305.65 | -0.00130565 | 0.00417028 | 550.6491
31.9952 | -498.256 | 0.208515 | 15673.1 | -1305.77 | -0.00130577 | 0.0041703 | 550.7264
32 | -498.256 | 0.208515 | 15675.2 | -1305.88 | -0.00130588 | 0.0041703 | 550.8002
32.0052 | -498.256 | 0.208515 | 15677.5 | -1306 | -0.001306 | 0.0041703 | 550.881
32.01 | -498.255 | 0.208515 | 15679.5 | -1306.11 | -0.00130611 | 0.0041703 | 550.9513
32.0152 | -498.255 | 0.208515 | 15681.8 | -1306.35 | -0.00130635 | 0.0041703 | 551.0321
32.02 | -498.255 | 0.208515 | 15683.9 | -1306.56 | -0.00130656 | 0.0041703 | 551.1059
32.0253 | -498.255 | 0.208515 | 15686.1 | -1306.69 | -0.00130669 | 0.0041703 | 551.1832
32.03 | -498.255 | 0.208515 | 15688.2 | -1306.79 | -0.00130679 | 0.0041703 | 551.257
32.0353 | -498.255 | 0.208515 | 15690.5 | -1306.92 | -0.00130692 | 0.0041703 | 551.3378
32.04 | -498.254 | 0.208515 | 15692.5 | -1307.02 | -0.00130702 | 0.0041703 | 551.4081
32.0452 | -498.254 | 0.208515 | 15694.8 | -1307.26 | -0.00130726 | 0.0041703 | 551.4889
32.05 | -498.254 | 0.208515 | 15696.9 | -1307.48 | -0.00130748 | 0.0041703 | 551.5627
32.0552 | -498.254 | 0.208515 | 15699.3 | -1307.48 | -0.00130748 | 0.0041703 | 551.647
32.06 | -498.254 | 0.208515 | 15701.3 | -1307.48 | -0.00130748 | 0.0041703 | 551.7173
32.0652 | -498.254 | 0.208515 | 15703.6 | -1307.72 | -0.00130772 | 0.0041703 | 551.7981
32.07 | -498.253 | 0.208515 | 15705.7 | -1307.94 | -0.00130794 | 0.0041703 | 551.8719
32.0752 | -498.253 | 0.208515 | 15708 | -1308.18 | -0.00130818 | 0.0041703 | 551.9527
32.08 | -498.253 | 0.208515 | 15710.1 | -1308.4 | -0.0013084 | 0.0041703 | 552.0265
32.0853 | -498.253 | 0.208515 | 15712.3 | -1308.52 | -0.00130852 | 0.0041703 | 552.1038
32.09 | -498.253 | 0.208798 | 15714.4 | -1308.63 | -0.00130863 | 0.00417596 | 552.1776
32.0953 | -498.253 | 0.209113 | 15716.7 | -1308.87 | -0.00130887 | 0.00418226 | 552.2584
32.1 | -498.252 | 0.209114 | 15718.7 | -1309.09 | -0.00130909 | 0.00418228 | 552.3287
32.1053 | -498.252 | 0.209115 | 15721 | -1309.21 | -0.00130921 | 0.0041823 | 552.4095
32.11 | -498.252 | 0.209115 | 15723.1 | -1309.32 | -0.00130932 | 0.0041823 | 552.4833
32.1152 | -498.252 | 0.209115 | 15725.5 | -1309.56 | -0.00130956 | 0.0041823 | 552.5676
32.12 | -498.252 | 0.209115 | 15727.6 | -1309.78 | -0.00130978 | 0.0041823 | 552.6414
32.1252 | -498.252 | 0.209115 | 15729.9 | -1310.02 | -0.00131002 | 0.0041823 | 552.7222
32.13 | -498.251 | 0.209115 | 15732 | -1310.24 | -0.00131024 | 0.0041823 | 552.796
32.1352 | -498.251 | 0.209115 | 15734.3 | -1310.36 | -0.00131036 | 0.0041823 | 552.8768
32.14 | -498.251 | 0.209115 | 15736.5 | -1310.47 | -0.00131047 | 0.0041823 | 552.9541
32.1453 | -498.251 | 0.209115 | 15738.8 | -1310.59 | -0.00131059 | 0.0041823 | 553.035
32.15 | -498.251 | 0.209115 | 15740.9 | -1310.7 | -0.0013107 | 0.0041823 | 553.1088
32.1553 | -498.251 | 0.209115 | 15743.2 | -1310.94 | -0.00131094 | 0.0041823 | 553.1896
32.16 | -498.25 | 0.209398 | 15745.3 | -1311.16 | -0.00131116 | 0.00418796 | 553.2634
32.1653 | -498.25 | 0.209713 | 15747.6 | -1311.4 | -0.0013114 | 0.00419426 | 553.3442
32.17 | -498.25 | 0.209429 | 15749.7 | -1311.62 | -0.00131162 | 0.00418858 | 553.418
32.1752 | -498.25 | 0.209115 | 15751.9 | -1311.74 | -0.00131174 | 0.0041823 | 553.4953
32.18 | -498.25 | 0.2094 | 15754 | -1311.85 | -0.00131185 | 0.004188 | 553.5691
32.1852 | -498.25 | 0.209713 | 15756.4 | -1312.09 | -0.00131209 | 0.00419426 | 553.6534
32.19 | -498.249 | 0.209428 | 15758.4 | -1312.31 | -0.00131231 | 0.00418856 | 553.7237
32.1952 | -498.249 | 0.209115 | 15760.7 | -1312.43 | -0.00131243 | 0.0041823 | 553.8045
32.2 | -498.249 | 0.209399 | 15762.9 | -1312.54 | -0.00131254 | 0.00418798 | 553.8818
32.2052 | -498.249 | 0.209713 | 15765.3 | -1312.66 | -0.00131266 | 0.00419426 | 553.9661
32.21 | -498.249 | 0.209714 | 15767.3 | -1312.77 | -0.00131277 | 0.00419428 | 554.0364
32.2153 | -498.249 | 0.209715 | 15769.4 | -1313.01 | -0.00131301 | 0.0041943 | 554.1102
32.22 | -498.248 | 0.209715 | 15771.5 | -1313.22 | -0.00131322 | 0.0041943 | 554.184
32.2253 | -498.248 | 0.209715 | 15773.9 | -1313.47 | -0.00131347 | 0.0041943 | 554.2683
32.23 | -498.248 | 0.209715 | 15775.9 | -1313.68 | -0.00131368 | 0.0041943 | 554.3386
32.2352 | -498.248 | 0.209715 | 15778.1 | -1313.68 | -0.00131368 | 0.0041943 | 554.4159
32.24 | -498.248 | 0.209715 | 15780.2 | -1313.68 | -0.00131368 | 0.0041943 | 554.4897
32.2452 | -498.248 | 0.209715 | 15782.4 | -1313.8 | -0.0013138 | 0.0041943 | 554.567
32.25 | -498.247 | 0.209715 | 15784.3 | -1313.91 | -0.00131391 | 0.0041943 | 554.6338
32.2552 | -498.247 | 0.209715 | 15786.4 | -1314.15 | -0.00131415 | 0.0041943 | 554.7076
32.26 | -498.247 | 0.209715 | 15788.4 | -1314.37 | -0.00131437 | 0.0041943 | 554.7778
32.2652 | -498.247 | 0.209715 | 15790.7 | -1314.61 | -0.00131461 | 0.0041943 | 554.8586
32.27 | -498.247 | 0.209715 | 15792.7 | -1314.83 | -0.00131483 | 0.0041943 | 554.9289
32.2753 | -498.247 | 0.209715 | 15794.9 | -1315.07 | -0.00131507 | 0.0041943 | 555.0062
32.28 | -498.246 | 0.209715 | 15796.9 | -1315.29 | -0.00131529 | 0.0041943 | 555.0765
32.2853 | -498.246 | 0.209715 | 15799.2 | -1315.41 | -0.00131541 | 0.0041943 | 555.1573
32.29 | -498.246 | 0.209715 | 15801.2 | -1315.52 | -0.00131552 | 0.0041943 | 555.2276
32.2952 | -498.246 | 0.209715 | 15803.5 | -1315.64 | -0.00131564 | 0.0041943 | 555.3084
32.3 | -498.246 | 0.209715 | 15805.5 | -1315.75 | -0.00131575 | 0.0041943 | 555.3787
32.3052 | -498.246 | 0.209715 | 15807.7 | -1315.99 | -0.00131599 | 0.0041943 | 555.456
32.31 | -498.245 | 0.209715 | 15809.9 | -1316.21 | -0.00131621 | 0.0041943 | 555.5333
32.3152 | -498.245 | 0.209715 | 15812.2 | -1316.33 | -0.00131633 | 0.0041943 | 555.6141
32.32 | -498.245 | 0.21 | 15814.2 | -1316.44 | -0.00131644 | 0.0042 | 555.6844
32.3252 | -498.245 | 0.210313 | 15816.4 | -1316.56 | -0.00131656 | 0.00420626 | 555.7617
32.33 | -498.245 | 0.210314 | 15818.5 | -1316.67 | -0.00131667 | 0.00420628 | 555.8355
32.3353 | -498.245 | 0.210315 | 15820.8 | -1317.03 | -0.00131703 | 0.0042063 | 555.9163
32.34 | -498.244 | 0.210315 | 15822.8 | -1317.36 | -0.00131736 | 0.0042063 | 555.9866
32.3453 | -498.244 | 0.210315 | 15825 | -1317.48 | -0.00131748 | 0.0042063 | 556.0639
32.35 | -498.244 | 0.210315 | 15827.2 | -1317.59 | -0.00131759 | 0.0042063 | 556.1412
32.3553 | -498.244 | 0.210315 | 15829.5 | -1317.83 | -0.00131783 | 0.0042063 | 556.222
32.36 | -498.244 | 0.210315 | 15831.5 | -1318.05 | -0.00131805 | 0.0042063 | 556.2923
32.3652 | -498.244 | 0.210315 | 15833.7 | -1318.17 | -0.00131817 | 0.0042063 | 556.3696
32.37 | -498.243 | 0.210315 | 15835.8 | -1318.28 | -0.00131828 | 0.0042063 | 556.4434
32.3752 | -498.243 | 0.210315 | 15838.1 | -1318.4 | -0.0013184 | 0.0042063 | 556.5242
32.38 | -498.243 | 0.210315 | 15840.1 | -1318.51 | -0.00131851 | 0.0042063 | 556.5945
32.3852 | -498.243 | 0.210315 | 15842.3 | -1318.63 | -0.00131863 | 0.0042063 | 556.6718
32.39 | -498.243 | 0.210315 | 15844.3 | -1318.74 | -0.00131874 | 0.0042063 | 556.7421
32.3953 | -498.243 | 0.210315 | 15846.5 | -1318.86 | -0.00131886 | 0.0042063 | 556.8194
32.4 | -498.242 | 0.210315 | 15848.6 | -1318.97 | -0.00131897 | 0.0042063 | 556.8932
32.4053 | -498.242 | 0.210315 | 15850.9 | -1319.21 | -0.00131921 | 0.0042063 | 556.974
32.41 | -498.242 | 0.210315 | 15852.9 | -1319.43 | -0.00131943 | 0.0042063 | 557.0442
32.4153 | -498.242 | 0.210315 | 15855.2 | -1319.67 | -0.00131967 | 0.0042063 | 557.1251
32.42 | -498.242 | 0.210315 | 15857.2 | -1319.89 | -0.00131989 | 0.0042063 | 557.1953
32.4252 | -498.242 | 0.210315 | 15859.4 | -1320.01 | -0.00132001 | 0.0042063 | 557.2726
32.43 | -498.241 | 0.210315 | 15861.5 | -1320.11 | -0.00132011 | 0.0042063 | 557.3464
32.4352 | -498.241 | 0.210315 | 15863.7 | -1320.23 | -0.00132023 | 0.0042063 | 557.4237
32.44 | -498.241 | 0.2106 | 15865.7 | -1320.34 | -0.00132034 | 0.004212 | 557.494
32.4452 | -498.241 | 0.210913 | 15868 | -1320.59 | -0.00132059 | 0.00421826 | 557.5748
32.45 | -498.241 | 0.210914 | 15870 | -1320.8 | -0.0013208 | 0.00421828 | 557.6451
32.4552 | -498.241 | 0.210915 | 15872.2 | -1320.92 | -0.00132092 | 0.0042183 | 557.7224
32.46 | -498.24 | 0.210915 | 15874.2 | -1321.03 | -0.00132103 | 0.0042183 | 557.7927
32.4653 | -498.24 | 0.210915 | 15876.5 | -1321.28 | -0.00132128 | 0.0042183 | 557.8735
32.47 | -498.24 | 0.210915 | 15878.4 | -1321.49 | -0.00132149 | 0.0042183 | 557.9403
32.4753 | -498.24 | 0.210915 | 15880.6 | -1321.61 | -0.00132161 | 0.0042183 | 558.0176
32.48 | -498.24 | 0.210915 | 15882.6 | -1321.72 | -0.00132172 | 0.0042183 | 558.0879
32.4852 | -498.24 | 0.210915 | 15884.8 | -1321.96 | -0.00132196 | 0.0042183 | 558.1652
32.49 | -498.239 | 0.210915 | 15886.9 | -1322.18 | -0.00132218 | 0.0042183 | 558.239
32.4952 | -498.239 | 0.210915 | 15889.2 | -1322.3 | -0.0013223 | 0.0042183 | 558.3198
32.5 | -498.239 | 0.210915 | 15891.1 | -1322.41 | -0.00132241 | 0.0042183 | 558.3865
32.5052 | -498.239 | 0.210915 | 15893.2 | -1322.65 | -0.00132265 | 0.0042183 | 558.4603
32.51 | -498.239 | 0.210915 | 15895.2 | -1322.87 | -0.00132287 | 0.0042183 | 558.5306
32.5152 | -498.239 | 0.210915 | 15897.4 | -1322.99 | -0.00132299 | 0.0042183 | 558.6079
32.52 | -498.238 | 0.211199 | 15899.4 | -1323.1 | -0.0013231 | 0.00422398 | 558.6782
32.5253 | -498.238 | 0.211513 | 15901.7 | -1323.34 | -0.00132334 | 0.00423026 | 558.759
32.53 | -498.238 | 0.21123 | 15903.8 | -1323.56 | -0.00132356 | 0.0042246 | 558.8328
32.5353 | -498.238 | 0.210915 | 15906.1 | -1323.68 | -0.00132368 | 0.0042183 | 558.9136
32.54 | -498.238 | 0.210915 | 15908.2 | -1323.79 | -0.00132379 | 0.0042183 | 558.9874
32.5452 | -498.238 | 0.210915 | 15910.5 | -1323.91 | -0.00132391 | 0.0042183 | 559.0682
32.55 | -498.237 | 0.211201 | 15912.6 | -1324.02 | -0.00132402 | 0.00422402 | 559.142
32.5552 | -498.237 | 0.211513 | 15915 | -1324.26 | -0.00132426 | 0.00423026 | 559.2263
32.56 | -498.237 | 0.211514 | 15917.1 | -1324.48 | -0.00132448 | 0.00423028 | 559.3001
32.5652 | -498.237 | 0.211515 | 15919.4 | -1324.6 | -0.0013246 | 0.0042303 | 559.3809
32.57 | -498.237 | 0.211515 | 15921.5 | -1324.71 | -0.00132471 | 0.0042303 | 559.4547
32.5752 | -498.237 | 0.211515 | 15923.9 | -1324.95 | -0.00132495 | 0.0042303 | 559.5391
32.58 | -498.236 | 0.211515 | 15926.1 | -1325.17 | -0.00132517 | 0.0042303 | 559.6164
32.5853 | -498.236 | 0.211515 | 15928.5 | -1325.29 | -0.00132529 | 0.0042303 | 559.7007
32.59 | -498.236 | 0.211515 | 15930.5 | -1325.4 | -0.0013254 | 0.0042303 | 559.771
32.5953 | -498.236 | 0.211515 | 15932.8 | -1325.52 | -0.00132552 | 0.0042303 | 559.8518
32.6 | -498.236 | 0.211515 | 15934.9 | -1325.63 | -0.00132563 | 0.0042303 | 559.9256
32.6053 | -498.236 | 0.211515 | 15937.2 | -1325.75 | -0.00132575 | 0.0042303 | 560.0064
32.61 | -498.235 | 0.211515 | 15939.3 | -1325.86 | -0.00132586 | 0.0042303 | 560.0802
32.6152 | -498.235 | 0.211515 | 15941.6 | -1326.1 | -0.0013261 | 0.0042303 | 560.161
32.62 | -498.235 | 0.2118 | 15943.6 | -1326.32 | -0.00132632 | 0.004236 | 560.2313
32.6252 | -498.235 | 0.212113 | 15945.9 | -1326.56 | -0.00132656 | 0.00424226 | 560.3121
32.63 | -498.235 | 0.211828 | 15947.9 | -1326.78 | -0.00132678 | 0.00423656 | 560.3824
32.6352 | -498.235 | 0.211515 | 15950.2 | -1326.9 | -0.0013269 | 0.0042303 | 560.4632
32.64 | -498.234 | 0.211799 | 15952.3 | -1327 | -0.001327 | 0.00423598 | 560.537
32.6453 | -498.234 | 0.212113 | 15954.5 | -1327.13 | -0.00132713 | 0.00424226 | 560.6143
32.65 | -498.234 | 0.211829 | 15956.5 | -1327.23 | -0.00132723 | 0.00423658 | 560.6846
32.6553 | -498.234 | 0.211515 | 15958.7 | -1327.6 | -0.0013276 | 0.0042303 | 560.7619
32.66 | -498.234 | 0.211798 | 15960.7 | -1327.92 | -0.00132792 | 0.00423596 | 560.8322
32.6653 | -498.234 | 0.212113 | 15963 | -1327.92 | -0.00132792 | 0.00424226 | 560.913
32.67 | -498.233 | 0.212114 | 15965 | -1327.92 | -0.00132792 | 0.00424228 | 560.9833
32.6752 | -498.233 | 0.212115 | 15967.3 | -1328.16 | -0.00132816 | 0.0042423 | 561.0641
32.68 | -498.233 | 0.212115 | 15969.3 | -1328.38 | -0.00132838 | 0.0042423 | 561.1343
32.6852 | -498.233 | 0.212115 | 15971.5 | -1328.62 | -0.00132862 | 0.0042423 | 561.2117
32.69 | -498.233 | 0.212115 | 15973.5 | -1328.84 | -0.00132884 | 0.0042423 | 561.2819
32.6952 | -498.233 | 0.212115 | 15975.7 | -1328.96 | -0.00132896 | 0.0042423 | 561.3592
32.7 | -498.232 | 0.212115 | 15977.8 | -1329.07 | -0.00132907 | 0.0042423 | 561.433
32.7052 | -498.232 | 0.212115 | 15980 | -1329.19 | -0.00132919 | 0.0042423 | 561.5103
32.71 | -498.232 | 0.212115 | 15982.1 | -1329.3 | -0.0013293 | 0.0042423 | 561.5841
32.7153 | -498.232 | 0.212115 | 15984.3 | -1329.54 | -0.00132954 | 0.0042423 | 561.6614
32.72 | -498.232 | 0.212115 | 15986.3 | -1329.76 | -0.00132976 | 0.0042423 | 561.7317
32.7253 | -498.232 | 0.212115 | 15988.5 | -1330 | -0.00133 | 0.0042423 | 561.809
32.73 | -498.231 | 0.212115 | 15990.5 | -1330.22 | -0.00133022 | 0.0042423 | 561.8793
32.7352 | -498.231 | 0.212115 | 15992.8 | -1330.34 | -0.00133034 | 0.0042423 | 561.9601
32.74 | -498.231 | 0.212115 | 15994.8 | -1330.45 | -0.00133045 | 0.0042423 | 562.0304
32.7452 | -498.231 | 0.212115 | 15997.1 | -1330.57 | -0.00133057 | 0.0042423 | 562.1112
32.75 | -498.231 | 0.212115 | 15999.1 | -1330.68 | -0.00133068 | 0.0042423 | 562.1815
32.7552 | -498.231 | 0.212115 | 16001.4 | -1330.92 | -0.00133092 | 0.0042423 | 562.2623
32.76 | -498.23 | 0.212399 | 16003.4 | -1331.14 | -0.00133114 | 0.00424798 | 562.3326
32.7652 | -498.23 | 0.212713 | 16005.7 | -1331.38 | -0.00133138 | 0.00425426 | 562.4134
32.77 | -498.23 | 0.212714 | 16007.7 | -1331.6 | -0.0013316 | 0.00425428 | 562.4837
32.7753 | -498.23 | 0.212715 | 16009.8 | -1331.72 | -0.00133172 | 0.0042543 | 562.5575
32.78 | -498.23 | 0.212715 | 16011.9 | -1331.83 | -0.00133183 | 0.0042543 | 562.6312
32.7853 | -498.23 | 0.212715 | 16014.2 | -1332.07 | -0.00133207 | 0.0042543 | 562.7121
32.79 | -498.229 | 0.212715 | 16016.3 | -1332.29 | -0.00133229 | 0.0042543 | 562.7859
32.7952 | -498.229 | 0.212715 | 16018.6 | -1332.41 | -0.00133241 | 0.0042543 | 562.8667
32.8 | -498.229 | 0.212715 | 16020.7 | -1332.52 | -0.00133252 | 0.0042543 | 562.9405
32.8052 | -498.229 | 0.212715 | 16023.1 | -1332.64 | -0.00133264 | 0.0042543 | 563.0248
32.81 | -498.229 | 0.212715 | 16025.1 | -1332.75 | -0.00133275 | 0.0042543 | 563.0951
32.8152 | -498.229 | 0.212715 | 16027.4 | -1332.87 | -0.00133287 | 0.0042543 | 563.1759
32.82 | -498.228 | 0.212715 | 16029.5 | -1332.98 | -0.00133298 | 0.0042543 | 563.2497
32.8252 | -498.228 | 0.212715 | 16031.9 | -1333.22 | -0.00133322 | 0.0042543 | 563.334
32.83 | -498.228 | 0.212715 | 16034 | -1333.44 | -0.00133344 | 0.0042543 | 563.4078
32.8353 | -498.228 | 0.212715 | 16036.3 | -1333.56 | -0.00133356 | 0.0042543 | 563.4886
32.84 | -498.228 | 0.212715 | 16038.4 | -1333.67 | -0.00133367 | 0.0042543 | 563.5624
32.8453 | -498.228 | 0.212715 | 16040.8 | -1333.91 | -0.00133391 | 0.0042543 | 563.6467
32.85 | -498.227 | 0.212998 | 16042.9 | -1334.12 | -0.00133412 | 0.00425996 | 563.7205
32.8553 | -498.227 | 0.213313 | 16045.3 | -1334.37 | -0.00133437 | 0.00426626 | 563.8049
32.86 | -498.227 | 0.213029 | 16047.3 | -1334.58 | -0.00133458 | 0.00426058 | 563.8751
32.8652 | -498.227 | 0.212715 | 16049.5 | -1334.82 | -0.00133482 | 0.0042543 | 563.9524
32.87 | -498.227 | 0.212715 | 16051.7 | -1335.04 | -0.00133504 | 0.0042543 | 564.0297
32.8752 | -498.227 | 0.212715 | 16054 | -1335.16 | -0.00133516 | 0.0042543 | 564.1106
32.88 | -498.226 | 0.212715 | 16056 | -1335.27 | -0.00133527 | 0.0042543 | 564.1808
32.8852 | -498.226 | 0.212715 | 16058.3 | -1335.39 | -0.00133539 | 0.0042543 | 564.2617
32.89 | -498.226 | 0.212999 | 16060.2 | -1335.5 | -0.0013355 | 0.00425998 | 564.3284
32.8953 | -498.226 | 0.213313 | 16062.4 | -1335.62 | -0.00133562 | 0.00426626 | 564.4057
32.9 | -498.226 | 0.213314 | 16064.3 | -1335.73 | -0.00133573 | 0.00426628 | 564.4725
32.9053 | -498.226 | 0.213315 | 16066.5 | -1335.85 | -0.00133585 | 0.0042663 | 564.5498
32.91 | -498.225 | 0.213315 | 16068.5 | -1335.96 | -0.00133596 | 0.0042663 | 564.6201
32.9153 | -498.225 | 0.213315 | 16070.7 | -1336.2 | -0.0013362 | 0.0042663 | 564.6974
32.92 | -498.225 | 0.213315 | 16072.7 | -1336.42 | -0.00133642 | 0.0042663 | 564.7677
32.9252 | -498.225 | 0.213315 | 16074.8 | -1336.66 | -0.00133666 | 0.0042663 | 564.8414
32.93 | -498.225 | 0.213315 | 16076.8 | -1336.88 | -0.00133688 | 0.0042663 | 564.9117
32.9352 | -498.225 | 0.213315 | 16078.9 | -1336.88 | -0.00133688 | 0.0042663 | 564.9855
32.94 | -498.224 | 0.213315 | 16080.8 | -1336.88 | -0.00133688 | 0.0042663 | 565.0523
32.9452 | -498.224 | 0.213315 | 16083 | -1337.12 | -0.00133712 | 0.0042663 | 565.1296
32.95 | -498.224 | 0.213315 | 16084.9 | -1337.34 | -0.00133734 | 0.0042663 | 565.1963
32.9552 | -498.224 | 0.213315 | 16087.1 | -1337.58 | -0.00133758 | 0.0042663 | 565.2736
32.96 | -498.224 | 0.213315 | 16089.1 | -1337.8 | -0.0013378 | 0.0042663 | 565.3439
32.9653 | -498.224 | 0.213315 | 16091.3 | -1338.04 | -0.00133804 | 0.0042663 | 565.4212
32.97 | -498.223 | 0.213315 | 16093.4 | -1338.26 | -0.00133826 | 0.0042663 | 565.495
32.9753 | -498.223 | 0.213315 | 16095.7 | -1338.38 | -0.00133838 | 0.0042663 | 565.5758
32.98 | -498.223 | 0.213599 | 16097.7 | -1338.49 | -0.00133849 | 0.00427198 | 565.6461
32.9852 | -498.223 | 0.213913 | 16100 | -1338.73 | -0.00133873 | 0.00427826 | 565.7269
32.99 | -498.223 | 0.213914 | 16102 | -1338.95 | -0.00133895 | 0.00427828 | 565.7972
32.9952 | -498.223 | 0.213915 | 16104.3 | -1339.07 | -0.00133907 | 0.0042783 | 565.878
33 | -498.222 | 0.213915 | 16106.4 | -1339.18 | -0.00133918 | 0.0042783 | 565.9518
33.0052 | -498.222 | 0.213915 | 16108.7 | -1339.3 | -0.0013393 | 0.0042783 | 566.0326
33.01 | -498.222 | 0.213915 | 16110.8 | -1339.41 | -0.00133941 | 0.0042783 | 566.1064
33.0152 | -498.222 | 0.213915 | 16113.2 | -1339.65 | -0.00133965 | 0.0042783 | 566.1908
33.02 | -498.222 | 0.213915 | 16115.3 | -1339.87 | -0.00133987 | 0.0042783 | 566.2645
33.0253 | -498.222 | 0.213915 | 16117.6 | -1340.11 | -0.00134011 | 0.0042783 | 566.3454
33.03 | -498.221 | 0.213915 | 16119.7 | -1340.33 | -0.00134033 | 0.0042783 | 566.4192
33.0353 | -498.221 | 0.213915 | 16122 | -1340.33 | -0.00134033 | 0.0042783 | 566.5
33.04 | -498.221 | 0.213915 | 16124.1 | -1340.33 | -0.00134033 | 0.0042783 | 566.5738
33.0452 | -498.221 | 0.213915 | 16126.4 | -1340.56 | -0.00134056 | 0.0042783 | 566.6546
33.05 | -498.221 | 0.213915 | 16128.6 | -1340.78 | -0.00134078 | 0.0042783 | 566.7319
33.0552 | -498.221 | 0.213915 | 16130.9 | -1340.9 | -0.0013409 | 0.0042783 | 566.8127
33.06 | -498.22 | 0.213915 | 16133 | -1341.01 | -0.00134101 | 0.0042783 | 566.8865
33.0652 | -498.22 | 0.213915 | 16135.3 | -1341.25 | -0.00134125 | 0.0042783 | 566.9673
33.07 | -498.22 | 0.213915 | 16137.4 | -1341.47 | -0.00134147 | 0.0042783 | 567.0411
33.0752 | -498.22 | 0.213915 | 16139.8 | -1341.71 | -0.00134171 | 0.0042783 | 567.1254
33.08 | -498.22 | 0.213915 | 16141.9 | -1341.93 | -0.00134193 | 0.0042783 | 567.1992
33.0853 | -498.22 | 0.213915 | 16144.2 | -1342.05 | -0.00134205 | 0.0042783 | 567.28
33.09 | -498.219 | 0.213915 | 16146.3 | -1342.16 | -0.00134216 | 0.0042783 | 567.3538
33.0953 | -498.219 | 0.213915 | 16148.6 | -1342.28 | -0.00134228 | 0.0042783 | 567.4346
33.1 | -498.219 | 0.214198 | 16150.7 | -1342.39 | -0.00134239 | 0.00428396 | 567.5084
33.1053 | -498.219 | 0.214513 | 16153 | -1342.51 | -0.00134251 | 0.00429026 | 567.5893
33.11 | -498.219 | 0.214229 | 16155 | -1342.62 | -0.00134262 | 0.00428458 | 567.6595
33.1152 | -498.219 | 0.213915 | 16157.3 | -1342.86 | -0.00134286 | 0.0042783 | 567.7404
33.12 | -498.218 | 0.2142 | 16159.3 | -1343.08 | -0.00134308 | 0.004284 | 567.8106
33.1252 | -498.218 | 0.214513 | 16161.5 | -1343.2 | -0.0013432 | 0.00429026 | 567.8879
33.13 | -498.218 | 0.214514 | 16163.6 | -1343.31 | -0.00134331 | 0.00429028 | 567.9617
33.1352 | -498.218 | 0.214515 | 16165.9 | -1343.43 | -0.00134343 | 0.0042903 | 568.0425
33.14 | -498.218 | 0.214515 | 16167.9 | -1343.54 | -0.00134354 | 0.0042903 | 568.1128
33.1453 | -498.218 | 0.214515 | 16170.2 | -1343.9 | -0.0013439 | 0.0042903 | 568.1936
33.15 | -498.217 | 0.214515 | 16172.1 | -1344.23 | -0.00134423 | 0.0042903 | 568.2604
33.1553 | -498.217 | 0.214515 | 16174.3 | -1344.35 | -0.00134435 | 0.0042903 | 568.3377
33.16 | -498.217 | 0.214515 | 16176.2 | -1344.46 | -0.00134446 | 0.0042903 | 568.4045
33.1653 | -498.217 | 0.214515 | 16178.4 | -1344.58 | -0.00134458 | 0.0042903 | 568.4818
33.17 | -498.217 | 0.214515 | 16180.3 | -1344.69 | -0.00134469 | 0.0042903 | 568.5485
33.1752 | -498.217 | 0.214515 | 16182.5 | -1344.81 | -0.00134481 | 0.0042903 | 568.6258
33.18 | -498.216 | 0.214515 | 16184.6 | -1344.92 | -0.00134492 | 0.0042903 | 568.6996
33.1852 | -498.216 | 0.214515 | 16186.9 | -1345.16 | -0.00134516 | 0.0042903 | 568.7804
33.19 | -498.216 | 0.214515 | 16188.9 | -1345.38 | -0.00134538 | 0.0042903 | 568.8507
33.1952 | -498.216 | 0.214515 | 16191.1 | -1345.5 | -0.0013455 | 0.0042903 | 568.928
33.2 | -498.216 | 0.214515 | 16193.1 | -1345.61 | -0.00134561 | 0.0042903 | 568.9983
33.2052 | -498.216 | 0.214515 | 16195.2 | -1345.85 | -0.00134585 | 0.0042903 | 569.0721
33.21 | -498.215 | 0.214515 | 16197.3 | -1346.07 | -0.00134607 | 0.0042903 | 569.1459
33.2153 | -498.215 | 0.214515 | 16199.6 | -1346.31 | -0.00134631 | 0.0042903 | 569.2267
33.22 | -498.215 | 0.214798 | 16201.6 | -1346.53 | -0.00134653 | 0.00429596 | 569.297
33.2253 | -498.215 | 0.215113 | 16203.9 | -1346.65 | -0.00134665 | 0.00430226 | 569.3778
33.23 | -498.215 | 0.214829 | 16205.9 | -1346.76 | -0.00134676 | 0.00429658 | 569.4481
33.2352 | -498.215 | 0.214515 | 16208.1 | -1346.88 | -0.00134688 | 0.0042903 | 569.5254
33.24 | -498.214 | 0.214801 | 16210.1 | -1346.99 | -0.00134699 | 0.00429602 | 569.5957
33.2452 | -498.214 | 0.215113 | 16212.3 | -1347.11 | -0.00134711 | 0.00430226 | 569.673
33.25 | -498.214 | 0.215114 | 16214.4 | -1347.22 | -0.00134722 | 0.00430228 | 569.7468
33.2552 | -498.214 | 0.215115 | 16216.6 | -1347.34 | -0.00134734 | 0.0043023 | 569.8241
33.26 | -498.214 | 0.215115 | 16218.6 | -1347.45 | -0.00134745 | 0.0043023 | 569.8943
33.2652 | -498.214 | 0.215115 | 16220.9 | -1347.69 | -0.00134769 | 0.0043023 | 569.9752
33.27 | -498.213 | 0.215115 | 16222.9 | -1347.9 | -0.0013479 | 0.0043023 | 570.0454
33.2753 | -498.213 | 0.215115 | 16225.1 | -1348.15 | -0.00134815 | 0.0043023 | 570.1227
33.28 | -498.213 | 0.215115 | 16227.1 | -1348.36 | -0.00134836 | 0.0043023 | 570.193
33.2853 | -498.213 | 0.215115 | 16229.3 | -1348.61 | -0.00134861 | 0.0043023 | 570.2703
33.29 | -498.213 | 0.215115 | 16231.2 | -1348.82 | -0.00134882 | 0.0043023 | 570.3371
33.2952 | -498.213 | 0.215115 | 16233.4 | -1348.94 | -0.00134894 | 0.0043023 | 570.4144
33.3 | -498.212 | 0.215115 | 16235.5 | -1349.05 | -0.00134905 | 0.0043023 | 570.4882
33.3052 | -498.212 | 0.215115 | 16237.8 | -1349.17 | -0.00134917 | 0.0043023 | 570.569
33.31 | -498.212 | 0.215115 | 16239.8 | -1349.28 | -0.00134928 | 0.0043023 | 570.6393
33.3152 | -498.212 | 0.215115 | 16241.9 | -1349.52 | -0.00134952 | 0.0043023 | 570.7131
33.32 | -498.212 | 0.215115 | 16244 | -1349.74 | -0.00134974 | 0.0043023 | 570.7868
33.3252 | -498.212 | 0.215115 | 16246.2 | -1349.86 | -0.00134986 | 0.0043023 | 570.8641
33.33 | -498.211 | 0.215399 | 16248.3 | -1349.97 | -0.00134997 | 0.00430798 | 570.9379
33.3353 | -498.211 | 0.215713 | 16250.6 | -1350.21 | -0.00135021 | 0.00431426 | 571.0188
33.34 | -498.211 | 0.215714 | 16252.6 | -1350.43 | -0.00135043 | 0.00431428 | 571.089
33.3453 | -498.211 | 0.215715 | 16254.8 | -1350.55 | -0.00135055 | 0.0043143 | 571.1663
33.35 | -498.211 | 0.215715 | 16256.8 | -1350.66 | -0.00135066 | 0.0043143 | 571.2366
33.3553 | -498.211 | 0.215715 | 16259.1 | -1350.9 | -0.0013509 | 0.0043143 | 571.3174
33.36 | -498.21 | 0.215715 | 16261.1 | -1351.12 | -0.00135112 | 0.0043143 | 571.3877
33.3652 | -498.21 | 0.215715 | 16263.3 | -1351.24 | -0.00135124 | 0.0043143 | 571.465
33.37 | -498.21 | 0.215715 | 16265.3 | -1351.35 | -0.00135135 | 0.0043143 | 571.5353
33.3752 | -498.21 | 0.215715 | 16267.6 | -1351.47 | -0.00135147 | 0.0043143 | 571.6161
33.38 | -498.21 | 0.215715 | 16269.6 | -1351.58 | -0.00135158 | 0.0043143 | 571.6864
33.3852 | -498.21 | 0.215715 | 16271.8 | -1351.82 | -0.00135182 | 0.0043143 | 571.7637
33.39 | -498.209 | 0.215715 | 16273.8 | -1352.04 | -0.00135204 | 0.0043143 | 571.834
33.3953 | -498.209 | 0.215715 | 16276 | -1352.16 | -0.00135216 | 0.0043143 | 571.9113
33.4 | -498.209 | 0.215715 | 16277.9 | -1352.27 | -0.00135227 | 0.0043143 | 571.978
33.4053 | -498.209 | 0.215715 | 16280 | -1352.39 | -0.00135239 | 0.0043143 | 572.0518
33.41 | -498.209 | 0.215715 | 16282 | -1352.5 | -0.0013525 | 0.0043143 | 572.1221
33.4153 | -498.209 | 0.215715 | 16284.2 | -1352.74 | -0.00135274 | 0.0043143 | 572.1994
33.42 | -498.208 | 0.215715 | 16286.2 | -1352.96 | -0.00135296 | 0.0043143 | 572.2697
33.4252 | -498.208 | 0.215715 | 16288.5 | -1353.2 | -0.0013532 | 0.0043143 | 572.3505
33.43 | -498.208 | 0.215715 | 16290.5 | -1353.42 | -0.00135342 | 0.0043143 | 572.4208
33.4352 | -498.208 | 0.215715 | 16292.8 | -1353.54 | -0.00135354 | 0.0043143 | 572.5016
33.44 | -498.208 | 0.215715 | 16294.8 | -1353.65 | -0.00135365 | 0.0043143 | 572.5719
33.4452 | -498.208 | 0.215715 | 16297 | -1353.77 | -0.00135377 | 0.0043143 | 572.6492
33.45 | -498.207 | 0.215999 | 16299.1 | -1353.88 | -0.00135388 | 0.00431998 | 572.723
33.4552 | -498.207 | 0.216313 | 16301.3 | -1354 | -0.001354 | 0.00432626 | 572.8003
33.46 | -498.207 | 0.216029 | 16303.3 | -1354.11 | -0.00135411 | 0.00432058 | 572.8705
33.4653 | -498.207 | 0.215715 | 16305.6 | -1354.35 | -0.00135435 | 0.0043143 | 572.9514
33.47 | -498.207 | 0.215998 | 16307.6 | -1354.56 | -0.00135456 | 0.00431996 | 573.0216
33.4753 | -498.207 | 0.216313 | 16309.8 | -1354.81 | -0.00135481 | 0.00432626 | 573.0989
33.48 | -498.206 | 0.216314 | 16311.8 | -1355.02 | -0.00135502 | 0.00432628 | 573.1692
33.4852 | -498.206 | 0.216315 | 16314 | -1355.14 | -0.00135514 | 0.0043263 | 573.2465
33.49 | -498.206 | 0.216315 | 16316.1 | -1355.25 | -0.00135525 | 0.0043263 | 573.3203
33.4952 | -498.206 | 0.216315 | 16318.3 | -1355.37 | -0.00135537 | 0.0043263 | 573.3976
33.5 | -498.206 | 0.216315 | 16320.5 | -1355.48 | -0.00135548 | 0.0043263 | 573.4749
33.5052 | -498.206 | 0.216315 | 16322.8 | -1355.72 | -0.00135572 | 0.0043263 | 573.5557
33.51 | -498.205 | 0.216315 | 16324.9 | -1355.94 | -0.00135594 | 0.0043263 | 573.6295
33.5152 | -498.205 | 0.216315 | 16327.2 | -1356.06 | -0.00135606 | 0.0043263 | 573.7104
33.52 | -498.205 | 0.216315 | 16329.2 | -1356.17 | -0.00135617 | 0.0043263 | 573.7806
33.5253 | -498.205 | 0.216315 | 16331.5 | -1356.41 | -0.00135641 | 0.0043263 | 573.8614
33.53 | -498.205 | 0.216315 | 16333.6 | -1356.63 | -0.00135663 | 0.0043263 | 573.9352
33.5353 | -498.205 | 0.216315 | 16335.9 | -1356.87 | -0.00135687 | 0.0043263 | 574.0161
33.54 | -498.204 | 0.216599 | 16338 | -1357.09 | -0.00135709 | 0.00433198 | 574.0898
33.5452 | -498.204 | 0.216913 | 16340.3 | -1357.21 | -0.00135721 | 0.00433826 | 574.1707
33.55 | -498.204 | 0.216914 | 16342.4 | -1357.32 | -0.00135732 | 0.00433828 | 574.2445
33.5552 | -498.204 | 0.216915 | 16344.6 | -1357.32 | -0.00135732 | 0.0043383 | 574.3218
33.56 | -498.204 | 0.216915 | 16346.7 | -1357.32 | -0.00135732 | 0.0043383 | 574.3956
33.5652 | -498.204 | 0.216915 | 16349 | -1357.56 | -0.00135756 | 0.0043383 | 574.4764
33.57 | -498.203 | 0.216915 | 16351.1 | -1357.78 | -0.00135778 | 0.0043383 | 574.5502
33.5752 | -498.203 | 0.216915 | 16353.3 | -1358.02 | -0.00135802 | 0.0043383 | 574.6275
33.58 | -498.203 | 0.216915 | 16355.3 | -1358.24 | -0.00135824 | 0.0043383 | 574.6977
33.5853 | -498.203 | 0.216915 | 16357.5 | -1358.36 | -0.00135836 | 0.0043383 | 574.775
33.59 | -498.203 | 0.216915 | 16359.4 | -1358.47 | -0.00135847 | 0.0043383 | 574.8418
33.5953 | -498.203 | 0.216915 | 16361.6 | -1358.59 | -0.00135859 | 0.0043383 | 574.9191
33.6 | -498.202 | 0.216915 | 16363.5 | -1358.7 | -0.0013587 | 0.0043383 | 574.9859
33.6053 | -498.202 | 0.216915 | 16365.7 | -1358.94 | -0.00135894 | 0.0043383 | 575.0632
33.61 | -498.202 | 0.217199 | 16367.7 | -1359.16 | -0.00135916 | 0.00434398 | 575.1335
33.6152 | -498.202 | 0.217513 | 16369.8 | -1359.28 | -0.00135928 | 0.00435026 | 575.2072
33.62 | -498.202 | 0.217228 | 16371.7 | -1359.39 | -0.00135939 | 0.00434456 | 575.274
33.6252 | -498.202 | 0.216915 | 16373.8 | -1359.63 | -0.00135963 | 0.0043383 | 575.3478
33.63 | -498.201 | 0.2172 | 16375.8 | -1359.85 | -0.00135985 | 0.004344 | 575.4181
33.6352 | -498.201 | 0.217513 | 16377.9 | -1359.97 | -0.00135997 | 0.00435026 | 575.4919
33.64 | -498.201 | 0.217229 | 16379.8 | -1360.08 | -0.00136008 | 0.00434458 | 575.5586
33.6453 | -498.201 | 0.216915 | 16381.9 | -1360.2 | -0.0013602 | 0.0043383 | 575.6324
33.65 | -498.201 | 0.216915 | 16383.8 | -1360.31 | -0.00136031 | 0.0043383 | 575.6992
33.6553 | -498.201 | 0.216915 | 16386.1 | -1360.55 | -0.00136055 | 0.0043383 | 575.78
33.66 | -498.2 | 0.217198 | 16388 | -1360.77 | -0.00136077 | 0.00434396 | 575.8468
33.6653 | -498.2 | 0.217513 | 16390.1 | -1360.89 | -0.00136089 | 0.00435026 | 575.9206
33.67 | -498.2 | 0.217514 | 16392 | -1361 | -0.001361 | 0.00435028 | 575.9873
33.6752 | -498.2 | 0.217515 | 16394.2 | -1361.35 | -0.00136135 | 0.0043503 | 576.0646
33.68 | -498.2 | 0.217515 | 16396.3 | -1361.68 | -0.00136168 | 0.0043503 | 576.1384
33.6852 | -498.2 | 0.217515 | 16398.5 | -1361.8 | -0.0013618 | 0.0043503 | 576.2157
33.69 | -498.199 | 0.217515 | 16400.5 | -1361.91 | -0.00136191 | 0.0043503 | 576.286
33.6952 | -498.199 | 0.217515 | 16402.7 | -1362.03 | -0.00136203 | 0.0043503 | 576.3633
33.7 | -498.199 | 0.217515 | 16404.7 | -1362.14 | -0.00136214 | 0.0043503 | 576.4336
33.7052 | -498.199 | 0.217515 | 16406.8 | -1362.26 | -0.00136226 | 0.0043503 | 576.5074
33.71 | -498.199 | 0.217515 | 16408.8 | -1362.37 | -0.00136237 | 0.0043503 | 576.5776
33.7153 | -498.199 | 0.217515 | 16411.1 | -1362.49 | -0.00136249 | 0.0043503 | 576.6585
33.72 | -498.198 | 0.217515 | 16413 | -1362.6 | -0.0013626 | 0.0043503 | 576.7252
33.7253 | -498.198 | 0.217515 | 16415.2 | -1362.84 | -0.00136284 | 0.0043503 | 576.8025
33.73 | -498.198 | 0.217515 | 16417.3 | -1363.06 | -0.00136306 | 0.0043503 | 576.8763
33.7352 | -498.198 | 0.217515 | 16419.6 | -1363.3 | -0.0013633 | 0.0043503 | 576.9571
33.74 | -498.198 | 0.217515 | 16421.6 | -1363.52 | -0.00136352 | 0.0043503 | 577.0274
33.7452 | -498.198 | 0.217515 | 16423.8 | -1363.64 | -0.00136364 | 0.0043503 | 577.1047
33.75 | -498.197 | 0.217515 | 16425.8 | -1363.75 | -0.00136375 | 0.0043503 | 577.175
33.7552 | -498.197 | 0.217515 | 16428 | -1363.87 | -0.00136387 | 0.0043503 | 577.2523
33.76 | -498.197 | 0.217515 | 16430.1 | -1363.98 | -0.00136398 | 0.0043503 | 577.3261
33.7652 | -498.197 | 0.217515 | 16432.3 | -1364.22 | -0.00136422 | 0.0043503 | 577.4034
33.77 | -498.197 | 0.217799 | 16434.5 | -1364.44 | -0.00136444 | 0.00435598 | 577.4807
33.7753 | -498.197 | 0.218113 | 16436.8 | -1364.56 | -0.00136456 | 0.00436226 | 577.5615
33.78 | -498.196 | 0.21783 | 16438.8 | -1364.67 | -0.00136467 | 0.0043566 | 577.6318
33.7853 | -498.196 | 0.217515 | 16441 | -1364.79 | -0.00136479 | 0.0043503 | 577.7091
33.79 | -498.196 | 0.217799 | 16443 | -1364.9 | -0.0013649 | 0.00435598 | 577.7794
33.7952 | -498.196 | 0.218113 | 16445.2 | -1365.02 | -0.00136502 | 0.00436226 | 577.8567
33.8 | -498.196 | 0.218114 | 16447.3 | -1365.13 | -0.00136513 | 0.00436228 | 577.9305
33.8052 | -498.196 | 0.218115 | 16449.5 | -1365.37 | -0.00136537 | 0.0043623 | 578.0078
33.81 | -498.195 | 0.218115 | 16451.5 | -1365.59 | -0.00136559 | 0.0043623 | 578.078
33.8152 | -498.195 | 0.218115 | 16453.7 | -1365.71 | -0.00136571 | 0.0043623 | 578.1554
33.82 | -498.195 | 0.218115 | 16455.6 | -1365.82 | -0.00136582 | 0.0043623 | 578.2221
33.8252 | -498.195 | 0.218115 | 16457.7 | -1365.94 | -0.00136594 | 0.0043623 | 578.2959
33.83 | -498.195 | 0.218115 | 16459.6 | -1366.05 | -0.00136605 | 0.0043623 | 578.3627
33.8353 | -498.195 | 0.218115 | 16461.7 | -1366.29 | -0.00136629 | 0.0043623 | 578.4365
33.84 | -498.194 | 0.218115 | 16463.6 | -1366.51 | -0.00136651 | 0.0043623 | 578.5032
33.8453 | -498.194 | 0.218115 | 16465.8 | -1366.75 | -0.00136675 | 0.0043623 | 578.5805
33.85 | -498.194 | 0.218115 | 16467.7 | -1366.97 | -0.00136697 | 0.0043623 | 578.6473
33.8553 | -498.194 | 0.218115 | 16469.8 | -1367.09 | -0.00136709 | 0.0043623 | 578.7211
33.86 | -498.194 | 0.218115 | 16471.7 | -1367.2 | -0.0013672 | 0.0043623 | 578.7878
33.8652 | -498.194 | 0.218115 | 16473.9 | -1367.32 | -0.00136732 | 0.0043623 | 578.8651
33.87 | -498.193 | 0.218115 | 16475.8 | -1367.43 | -0.00136743 | 0.0043623 | 578.9319
33.8752 | -498.193 | 0.218115 | 16477.8 | -1367.55 | -0.00136755 | 0.0043623 | 579.0022
33.88 | -498.193 | 0.218115 | 16480 | -1367.66 | -0.00136766 | 0.0043623 | 579.0795
33.8852 | -498.193 | 0.218115 | 16482.3 | -1367.9 | -0.0013679 | 0.0043623 | 579.1603
33.89 | -498.193 | 0.218115 | 16484.3 | -1368.11 | -0.00136811 | 0.0043623 | 579.2306
33.8953 | -498.193 | 0.218115 | 16486.5 | -1368.24 | -0.00136824 | 0.0043623 | 579.3079
33.9 | -498.192 | 0.218399 | 16488.5 | -1368.34 | -0.00136834 | 0.00436798 | 579.3782
33.9053 | -498.192 | 0.218713 | 16490.6 | -1368.59 | -0.00136859 | 0.00437426 | 579.452
33.91 | -498.192 | 0.218714 | 16492.6 | -1368.8 | -0.0013688 | 0.00437428 | 579.5222
33.9153 | -498.192 | 0.218715 | 16494.8 | -1368.92 | -0.00136892 | 0.0043743 | 579.5995
33.92 | -498.192 | 0.218715 | 16496.8 | -1369.03 | -0.00136903 | 0.0043743 | 579.6698
33.9252 | -498.192 | 0.218715 | 16499 | -1369.15 | -0.00136915 | 0.0043743 | 579.7471
33.93 | -498.191 | 0.218715 | 16501 | -1369.26 | -0.00136926 | 0.0043743 | 579.8174
33.9352 | -498.191 | 0.218715 | 16503.2 | -1369.62 | -0.00136962 | 0.0043743 | 579.8947
33.94 | -498.191 | 0.218715 | 16505.2 | -1369.95 | -0.00136995 | 0.0043743 | 579.965
33.9452 | -498.191 | 0.218715 | 16507.4 | -1370.07 | -0.00137007 | 0.0043743 | 580.0423
33.95 | -498.191 | 0.218715 | 16509.4 | -1370.18 | -0.00137018 | 0.0043743 | 580.1126
33.9552 | -498.191 | 0.218715 | 16511.5 | -1370.3 | -0.0013703 | 0.0043743 | 580.1863
33.96 | -498.19 | 0.218715 | 16513.5 | -1370.41 | -0.00137041 | 0.0043743 | 580.2566
33.9653 | -498.19 | 0.218715 | 16515.7 | -1370.53 | -0.00137053 | 0.0043743 | 580.3339
33.97 | -498.19 | 0.218715 | 16517.7 | -1370.64 | -0.00137064 | 0.0043743 | 580.4042
33.9753 | -498.19 | 0.218715 | 16519.9 | -1370.88 | -0.00137088 | 0.0043743 | 580.4815
33.98 | -498.19 | 0.218715 | 16521.8 | -1371.1 | -0.0013711 | 0.0043743 | 580.5483
33.9852 | -498.19 | 0.218715 | 16523.9 | -1371.22 | -0.00137122 | 0.0043743 | 580.6221
33.99 | -498.189 | 0.218715 | 16526 | -1371.33 | -0.00137133 | 0.0043743 | 580.6959
33.9952 | -498.189 | 0.218715 | 16528.2 | -1371.45 | -0.00137145 | 0.0043743 | 580.7732
34 | -498.189 | 0.218715 | 16530.3 | -1371.56 | -0.00137156 | 0.0043743 | 580.8469
34.0052 | -498.189 | 0.218715 | 16532.6 | -1371.8 | -0.0013718 | 0.0043743 | 580.9278
34.01 | -498.189 | 0.218715 | 16534.8 | -1372.02 | -0.00137202 | 0.0043743 | 581.0051
34.0152 | -498.189 | 0.218715 | 16537.1 | -1372.26 | -0.00137226 | 0.0043743 | 581.0859
34.02 | -498.188 | 0.218999 | 16539.2 | -1372.48 | -0.00137248 | 0.00437998 | 581.1597
34.0253 | -498.188 | 0.219313 | 16541.5 | -1372.48 | -0.00137248 | 0.00438626 | 581.2405
34.03 | -498.188 | 0.219314 | 16543.5 | -1372.48 | -0.00137248 | 0.00438628 | 581.3108
34.0353 | -498.188 | 0.219315 | 16545.7 | -1372.72 | -0.00137272 | 0.0043863 | 581.3881
34.04 | -498.188 | 0.219315 | 16547.7 | -1372.94 | -0.00137294 | 0.0043863 | 581.4584
34.0452 | -498.188 | 0.219315 | 16550 | -1373.18 | -0.00137318 | 0.0043863 | 581.5392
34.05 | -498.187 | 0.219315 | 16552.1 | -1373.4 | -0.0013734 | 0.0043863 | 581.613
34.0552 | -498.187 | 0.219315 | 16554.4 | -1373.52 | -0.00137352 | 0.0043863 | 581.6938
34.06 | -498.187 | 0.219315 | 16556.4 | -1373.63 | -0.00137363 | 0.0043863 | 581.7641
34.0652 | -498.187 | 0.219315 | 16558.7 | -1373.63 | -0.00137363 | 0.0043863 | 581.8449
34.07 | -498.187 | 0.219315 | 16560.7 | -1373.63 | -0.00137363 | 0.0043863 | 581.9152
34.0752 | -498.187 | 0.219315 | 16562.9 | -1373.87 | -0.00137387 | 0.0043863 | 581.9925
34.08 | -498.186 | 0.219315 | 16564.9 | -1374.09 | -0.00137409 | 0.0043863 | 582.0627
34.0853 | -498.186 | 0.219315 | 16567.1 | -1374.45 | -0.00137445 | 0.0043863 | 582.14
34.09 | -498.186 | 0.219315 | 16569.1 | -1374.78 | -0.00137478 | 0.0043863 | 582.2103
34.0953 | -498.186 | 0.219315 | 16571.2 | -1374.9 | -0.0013749 | 0.0043863 | 582.2841
34.1 | -498.186 | 0.219315 | 16573.1 | -1375 | -0.001375 | 0.0043863 | 582.3509
34.1053 | -498.186 | 0.219315 | 16575.3 | -1375.13 | -0.00137513 | 0.0043863 | 582.4282
34.11 | -498.185 | 0.219315 | 16577.3 | -1375.23 | -0.00137523 | 0.0043863 | 582.4984
34.1152 | -498.185 | 0.219315 | 16579.5 | -1375.35 | -0.00137535 | 0.0043863 | 582.5758
34.12 | -498.185 | 0.2196 | 16581.5 | -1375.46 | -0.00137546 | 0.004392 | 582.646
34.1252 | -498.185 | 0.219913 | 16583.6 | -1375.7 | -0.0013757 | 0.00439826 | 582.7198
34.13 | -498.185 | 0.219914 | 16585.7 | -1375.92 | -0.00137592 | 0.00439828 | 582.7936
34.1352 | -498.185 | 0.219915 | 16588 | -1376.04 | -0.00137604 | 0.0043983 | 582.8744
34.14 | -498.184 | 0.219915 | 16590 | -1376.15 | -0.00137615 | 0.0043983 | 582.9447
34.1453 | -498.184 | 0.219915 | 16592.1 | -1376.39 | -0.00137639 | 0.0043983 | 583.0185
34.15 | -498.184 | 0.219915 | 16594.1 | -1376.61 | -0.00137661 | 0.0043983 | 583.0888
34.1553 | -498.184 | 0.219915 | 16596.2 | -1376.85 | -0.00137685 | 0.0043983 | 583.1626
34.16 | -498.184 | 0.219915 | 16598.3 | -1377.07 | -0.00137707 | 0.0043983 | 583.2364
34.1653 | -498.184 | 0.219915 | 16600.5 | -1377.07 | -0.00137707 | 0.0043983 | 583.3137
34.17 | -498.183 | 0.219915 | 16602.5 | -1377.07 | -0.00137707 | 0.0043983 | 583.3839
34.1752 | -498.183 | 0.219915 | 16604.7 | -1377.19 | -0.00137719 | 0.0043983 | 583.4612
34.18 | -498.183 | 0.219915 | 16606.8 | -1377.3 | -0.0013773 | 0.0043983 | 583.535
34.1852 | -498.183 | 0.219915 | 16609 | -1377.54 | -0.00137754 | 0.0043983 | 583.6123
34.19 | -498.183 | 0.219915 | 16610.9 | -1377.76 | -0.00137776 | 0.0043983 | 583.6791
34.1952 | -498.183 | 0.219915 | 16613.1 | -1378 | -0.001378 | 0.0043983 | 583.7564
34.2 | -498.182 | 0.219915 | 16615 | -1378.22 | -0.00137822 | 0.0043983 | 583.8232
34.2052 | -498.182 | 0.219915 | 16617.1 | -1378.46 | -0.00137846 | 0.0043983 | 583.897
34.21 | -498.182 | 0.220199 | 16619.1 | -1378.68 | -0.00137868 | 0.00440398 | 583.9672
34.2153 | -498.182 | 0.220513 | 16621.2 | -1378.8 | -0.0013788 | 0.00441026 | 584.041
34.22 | -498.182 | 0.22023 | 16623.2 | -1378.91 | -0.00137891 | 0.0044046 | 584.1113
34.2253 | -498.182 | 0.219915 | 16625.4 | -1379.03 | -0.00137903 | 0.0043983 | 584.1886
34.23 | -498.181 | 0.220199 | 16627.4 | -1379.14 | -0.00137914 | 0.00440398 | 584.2589
34.2352 | -498.181 | 0.220513 | 16629.6 | -1379.26 | -0.00137926 | 0.00441026 | 584.3362
34.24 | -498.181 | 0.220514 | 16631.5 | -1379.37 | -0.00137937 | 0.00441028 | 584.4029
34.2452 | -498.181 | 0.220515 | 16633.7 | -1379.61 | -0.00137961 | 0.0044103 | 584.4802
34.25 | -498.181 | 0.220515 | 16635.7 | -1379.83 | -0.00137983 | 0.0044103 | 584.5505
34.2552 | -498.181 | 0.220515 | 16637.9 | -1379.95 | -0.00137995 | 0.0044103 | 584.6278
34.26 | -498.18 | 0.220515 | 16639.9 | -1380.06 | -0.00138006 | 0.0044103 | 584.6981
34.2652 | -498.18 | 0.220515 | 16642.1 | -1380.18 | -0.00138018 | 0.0044103 | 584.7754
34.27 | -498.18 | 0.22023 | 16644.1 | -1380.29 | -0.00138029 | 0.0044046 | 584.8457
34.2753 | -498.18 | 0.219916 | 16646.3 | -1380.41 | -0.00138041 | 0.00439832 | 584.923
34.28 | -498.18 | 0.220483 | 16648.2 | -1380.52 | -0.00138052 | 0.00440966 | 584.9898
34.2853 | -498.18 | 0.221113 | 16650.3 | -1380.76 | -0.00138076 | 0.00442226 | 585.0635
34.29 | -498.179 | 0.220829 | 16652.4 | -1380.98 | -0.00138098 | 0.00441658 | 585.1373
34.2952 | -498.179 | 0.220515 | 16654.6 | -1381.22 | -0.00138122 | 0.0044103 | 585.2146
34.3 | -498.179 | 0.220515 | 16656.6 | -1381.44 | -0.00138144 | 0.0044103 | 585.2849
34.3052 | -498.179 | 0.220515 | 16658.8 | -1381.44 | -0.00138144 | 0.0044103 | 585.3622
34.31 | -498.179 | 0.220515 | 16660.8 | -1381.44 | -0.00138144 | 0.0044103 | 585.4325
34.3152 | -498.179 | 0.220515 | 16663 | -1381.68 | -0.00138168 | 0.0044103 | 585.5098
34.32 | -498.178 | 0.220515 | 16665 | -1381.89 | -0.00138189 | 0.0044103 | 585.5801
34.3252 | -498.178 | 0.220515 | 16667.2 | -1382.14 | -0.00138214 | 0.0044103 | 585.6574
34.33 | -498.178 | 0.220515 | 16669.2 | -1382.35 | -0.00138235 | 0.0044103 | 585.7277
34.3353 | -498.178 | 0.220515 | 16671.3 | -1382.6 | -0.0013826 | 0.0044103 | 585.8014
34.34 | -498.178 | 0.220515 | 16673.3 | -1382.81 | -0.00138281 | 0.0044103 | 585.8717
34.3453 | -498.178 | 0.220515 | 16675.6 | -1382.93 | -0.00138293 | 0.0044103 | 585.9525
34.35 | -498.177 | 0.220798 | 16677.5 | -1383.04 | -0.00138304 | 0.00441596 | 586.0193
34.3553 | -498.177 | 0.221113 | 16679.7 | -1383.04 | -0.00138304 | 0.00442226 | 586.0966
34.36 | -498.177 | 0.220829 | 16681.6 | -1383.04 | -0.00138304 | 0.00441658 | 586.1634
34.3652 | -498.177 | 0.220515 | 16683.7 | -1383.28 | -0.00138328 | 0.0044103 | 586.2372
34.37 | -498.177 | 0.2208 | 16685.7 | -1383.5 | -0.0013835 | 0.004416 | 586.3074
34.3752 | -498.177 | 0.221113 | 16687.8 | -1383.74 | -0.00138374 | 0.00442226 | 586.3812
34.38 | -498.176 | 0.221114 | 16689.7 | -1383.96 | -0.00138396 | 0.00442228 | 586.448
34.3852 | -498.176 | 0.221115 | 16691.8 | -1384.08 | -0.00138408 | 0.0044223 | 586.5218
34.39 | -498.176 | 0.221115 | 16693.8 | -1384.19 | -0.00138419 | 0.0044223 | 586.5921
34.3953 | -498.176 | 0.221115 | 16696 | -1384.31 | -0.00138431 | 0.0044223 | 586.6694
34.4 | -498.176 | 0.221115 | 16697.9 | -1384.42 | -0.00138442 | 0.0044223 | 586.7361
34.4053 | -498.176 | 0.221115 | 16700.1 | -1384.66 | -0.00138466 | 0.0044223 | 586.8134
34.41 | -498.175 | 0.221115 | 16702.1 | -1384.88 | -0.00138488 | 0.0044223 | 586.8837
34.4153 | -498.175 | 0.221115 | 16704.3 | -1385.12 | -0.00138512 | 0.0044223 | 586.961
34.42 | -498.175 | 0.221115 | 16706.2 | -1385.34 | -0.00138534 | 0.0044223 | 587.0278
34.4252 | -498.175 | 0.221115 | 16708.4 | -1385.46 | -0.00138546 | 0.0044223 | 587.1051
34.43 | -498.175 | 0.221115 | 16710.4 | -1385.57 | -0.00138557 | 0.0044223 | 587.1754
34.4352 | -498.175 | 0.221115 | 16712.6 | -1385.69 | -0.00138569 | 0.0044223 | 587.2527
34.44 | -498.174 | 0.221115 | 16714.6 | -1385.8 | -0.0013858 | 0.0044223 | 587.3229
34.4452 | -498.174 | 0.221115 | 16716.8 | -1386.04 | -0.00138604 | 0.0044223 | 587.4002
34.45 | -498.174 | 0.221115 | 16718.8 | -1386.26 | -0.00138626 | 0.0044223 | 587.4705
34.4552 | -498.174 | 0.221115 | 16721 | -1386.38 | -0.00138638 | 0.0044223 | 587.5478
34.46 | -498.174 | 0.221399 | 16723 | -1386.49 | -0.00138649 | 0.00442798 | 587.6181
34.4653 | -498.174 | 0.221713 | 16725.3 | -1386.61 | -0.00138661 | 0.00443426 | 587.6989
34.47 | -498.173 | 0.22143 | 16727.3 | -1386.72 | -0.00138672 | 0.0044286 | 587.7692
34.4753 | -498.173 | 0.221115 | 16729.6 | -1386.84 | -0.00138684 | 0.0044223 | 587.85
34.48 | -498.173 | 0.221399 | 16731.6 | -1386.95 | -0.00138695 | 0.00442798 | 587.9203
34.4852 | -498.173 | 0.221713 | 16733.8 | -1387.07 | -0.00138707 | 0.00443426 | 587.9976
34.49 | -498.173 | 0.221714 | 16735.8 | -1387.18 | -0.00138718 | 0.00443428 | 588.0679
34.4952 | -498.173 | 0.221715 | 16738 | -1387.42 | -0.00138742 | 0.0044343 | 588.1452
34.5 | -498.172 | 0.221715 | 16740 | -1387.64 | -0.00138764 | 0.0044343 | 588.2155
34.5052 | -498.172 | 0.221715 | 16742.2 | -1387.76 | -0.00138776 | 0.0044343 | 588.2928
34.51 | -498.172 | 0.221715 | 16744.1 | -1387.87 | -0.00138787 | 0.0044343 | 588.3595
34.5152 | -498.172 | 0.221715 | 16746.3 | -1388.11 | -0.00138811 | 0.0044343 | 588.4368
34.52 | -498.172 | 0.221715 | 16748.2 | -1388.33 | -0.00138833 | 0.0044343 | 588.5036
34.5253 | -498.172 | 0.221715 | 16750.4 | -1388.57 | -0.00138857 | 0.0044343 | 588.5809
34.53 | -498.171 | 0.221715 | 16752.3 | -1388.78 | -0.00138878 | 0.0044343 | 588.6477
34.5353 | -498.171 | 0.221715 | 16754.5 | -1388.91 | -0.00138891 | 0.0044343 | 588.725
34.54 | -498.171 | 0.221715 | 16756.5 | -1389.01 | -0.00138901 | 0.0044343 | 588.7952
34.5452 | -498.171 | 0.221715 | 16758.7 | -1389.13 | -0.00138913 | 0.0044343 | 588.8725
34.55 | -498.171 | 0.221715 | 16760.8 | -1389.24 | -0.00138924 | 0.0044343 | 588.9463
34.5552 | -498.171 | 0.221715 | 16763 | -1389.48 | -0.00138948 | 0.0044343 | 589.0236
34.56 | -498.17 | 0.221715 | 16765 | -1389.7 | -0.0013897 | 0.0044343 | 589.0939
34.5652 | -498.17 | 0.221715 | 16767.2 | -1389.82 | -0.00138982 | 0.0044343 | 589.1712
34.57 | -498.17 | 0.221715 | 16769.2 | -1389.93 | -0.00138993 | 0.0044343 | 589.2415
34.5752 | -498.17 | 0.221715 | 16771.3 | -1390.17 | -0.00139017 | 0.0044343 | 589.3153
34.58 | -498.17 | 0.221999 | 16773.3 | -1390.39 | -0.00139039 | 0.00443998 | 589.3856
34.5853 | -498.17 | 0.222313 | 16775.5 | -1390.51 | -0.00139051 | 0.00444626 | 589.4629
34.59 | -498.169 | 0.22203 | 16777.4 | -1390.62 | -0.00139062 | 0.0044406 | 589.5296
34.5953 | -498.169 | 0.221715 | 16779.6 | -1390.74 | -0.00139074 | 0.0044343 | 589.6069
34.6 | -498.169 | 0.221998 | 16781.5 | -1390.85 | -0.00139085 | 0.00443996 | 589.6737
34.6053 | -498.169 | 0.222313 | 16783.7 | -1390.97 | -0.00139097 | 0.00444626 | 589.751
34.61 | -498.169 | 0.222314 | 16785.8 | -1391.08 | -0.00139108 | 0.00444628 | 589.8248
34.6152 | -498.169 | 0.222315 | 16788 | -1391.32 | -0.00139132 | 0.0044463 | 589.9021
34.62 | -498.168 | 0.222315 | 16790 | -1391.54 | -0.00139154 | 0.0044463 | 589.9724
34.6252 | -498.168 | 0.222315 | 16792.2 | -1391.66 | -0.00139166 | 0.0044463 | 590.0497
34.63 | -498.168 | 0.222315 | 16794.2 | -1391.77 | -0.00139177 | 0.0044463 | 590.1199
34.6352 | -498.168 | 0.222315 | 16796.4 | -1392.01 | -0.00139201 | 0.0044463 | 590.1973
34.64 | -498.168 | 0.222315 | 16798.4 | -1392.23 | -0.00139223 | 0.0044463 | 590.2675
34.6453 | -498.168 | 0.222315 | 16800.6 | -1392.47 | -0.00139247 | 0.0044463 | 590.3448
34.65 | -498.167 | 0.222315 | 16802.5 | -1392.69 | -0.00139269 | 0.0044463 | 590.4116
34.6553 | -498.167 | 0.222315 | 16804.7 | -1392.81 | -0.00139281 | 0.0044463 | 590.4889
34.66 | -498.167 | 0.222315 | 16806.7 | -1392.92 | -0.00139292 | 0.0044463 | 590.5592
34.6653 | -498.167 | 0.222315 | 16808.9 | -1393.04 | -0.00139304 | 0.0044463 | 590.6365
34.67 | -498.167 | 0.222599 | 16810.9 | -1393.15 | -0.00139315 | 0.00445198 | 590.7068
34.6752 | -498.167 | 0.222913 | 16813.1 | -1393.39 | -0.00139339 | 0.00445826 | 590.7841
34.68 | -498.166 | 0.222628 | 16815.1 | -1393.61 | -0.00139361 | 0.00445256 | 590.8543
34.6852 | -498.166 | 0.222315 | 16817.3 | -1393.73 | -0.00139373 | 0.0044463 | 590.9316
34.69 | -498.166 | 0.2226 | 16819.3 | -1393.84 | -0.00139384 | 0.004452 | 591.0019
34.6952 | -498.166 | 0.222913 | 16821.6 | -1393.96 | -0.00139396 | 0.00445826 | 591.0827
34.7 | -498.166 | 0.222914 | 16823.5 | -1394.07 | -0.00139407 | 0.00445828 | 591.1495
34.7052 | -498.166 | 0.222915 | 16825.7 | -1394.31 | -0.00139431 | 0.0044583 | 591.2268
34.71 | -498.165 | 0.222915 | 16827.6 | -1394.53 | -0.00139453 | 0.0044583 | 591.2936
34.7153 | -498.165 | 0.222915 | 16829.7 | -1394.65 | -0.00139465 | 0.0044583 | 591.3674
34.72 | -498.165 | 0.222915 | 16831.7 | -1394.76 | -0.00139476 | 0.0044583 | 591.4376
34.7253 | -498.165 | 0.222915 | 16833.9 | -1395 | -0.001395 | 0.0044583 | 591.5149
34.73 | -498.165 | 0.222915 | 16835.9 | -1395.22 | -0.00139522 | 0.0044583 | 591.5852
34.7352 | -498.165 | 0.222915 | 16838.1 | -1395.22 | -0.00139522 | 0.0044583 | 591.6625
34.74 | -498.164 | 0.222915 | 16840 | -1395.22 | -0.00139522 | 0.0044583 | 591.7293
34.7452 | -498.164 | 0.222915 | 16842.2 | -1395.46 | -0.00139546 | 0.0044583 | 591.8066
34.75 | -498.164 | 0.222915 | 16844.2 | -1395.67 | -0.00139567 | 0.0044583 | 591.8769
34.7552 | -498.164 | 0.222915 | 16846.4 | -1395.8 | -0.0013958 | 0.0044583 | 591.9542
34.76 | -498.164 | 0.222915 | 16848.4 | -1395.9 | -0.0013959 | 0.0044583 | 592.0244
34.7652 | -498.164 | 0.222915 | 16850.6 | -1396.15 | -0.00139615 | 0.0044583 | 592.1017
34.77 | -498.163 | 0.222915 | 16852.5 | -1396.36 | -0.00139636 | 0.0044583 | 592.1685
34.7753 | -498.163 | 0.222915 | 16854.7 | -1396.61 | -0.00139661 | 0.0044583 | 592.2458
34.78 | -498.163 | 0.223198 | 16856.7 | -1396.82 | -0.00139682 | 0.00446396 | 592.3161
34.7853 | -498.163 | 0.223513 | 16858.9 | -1397.06 | -0.00139706 | 0.00447026 | 592.3934
34.79 | -498.163 | 0.223229 | 16860.9 | -1397.28 | -0.00139728 | 0.00446458 | 592.4637
34.7952 | -498.163 | 0.222915 | 16863.1 | -1397.28 | -0.00139728 | 0.0044583 | 592.541
34.8 | -498.162 | 0.223201 | 16865.2 | -1397.28 | -0.00139728 | 0.00446402 | 592.6148
34.8052 | -498.162 | 0.223513 | 16867.5 | -1397.52 | -0.00139752 | 0.00447026 | 592.6956
34.81 | -498.162 | 0.223514 | 16869.5 | -1397.74 | -0.00139774 | 0.00447028 | 592.7659
34.8152 | -498.162 | 0.223515 | 16871.6 | -1397.86 | -0.00139786 | 0.0044703 | 592.8397
34.82 | -498.162 | 0.223515 | 16873.6 | -1397.97 | -0.00139797 | 0.0044703 | 592.9099
34.8252 | -498.162 | 0.223515 | 16875.7 | -1398.09 | -0.00139809 | 0.0044703 | 592.9837
34.83 | -498.161 | 0.223515 | 16877.6 | -1398.2 | -0.0013982 | 0.0044703 | 593.0505
34.8353 | -498.161 | 0.223515 | 16879.8 | -1398.44 | -0.00139844 | 0.0044703 | 593.1278
34.84 | -498.161 | 0.223515 | 16881.7 | -1398.66 | -0.00139866 | 0.0044703 | 593.1946
34.8453 | -498.161 | 0.223515 | 16883.9 | -1398.78 | -0.00139878 | 0.0044703 | 593.2719
34.85 | -498.161 | 0.223515 | 16885.9 | -1398.89 | -0.00139889 | 0.0044703 | 593.3421
34.8553 | -498.161 | 0.223515 | 16888.1 | -1399.01 | -0.00139901 | 0.0044703 | 593.4194
34.86 | -498.16 | 0.223515 | 16890 | -1399.12 | -0.00139912 | 0.0044703 | 593.4862
34.8652 | -498.16 | 0.223515 | 16892 | -1399.36 | -0.00139936 | 0.0044703 | 593.5565
34.87 | -498.16 | 0.223515 | 16893.9 | -1399.58 | -0.00139958 | 0.0044703 | 593.6232
34.8752 | -498.16 | 0.223515 | 16896 | -1399.7 | -0.0013997 | 0.0044703 | 593.697
34.88 | -498.16 | 0.223515 | 16897.9 | -1399.81 | -0.00139981 | 0.0044703 | 593.7638
34.8852 | -498.16 | 0.223515 | 16900 | -1400.05 | -0.00140005 | 0.0044703 | 593.8376
34.89 | -498.159 | 0.223515 | 16901.9 | -1400.27 | -0.00140027 | 0.0044703 | 593.9043
34.8953 | -498.159 | 0.223515 | 16904.1 | -1400.51 | -0.00140051 | 0.0044703 | 593.9816
34.9 | -498.159 | 0.223515 | 16906.1 | -1400.73 | -0.00140073 | 0.0044703 | 594.0519
34.9053 | -498.159 | 0.223515 | 16908.3 | -1400.85 | -0.00140085 | 0.0044703 | 594.1292
34.91 | -498.159 | 0.223515 | 16910.3 | -1400.96 | -0.00140096 | 0.0044703 | 594.1995
34.9153 | -498.159 | 0.223515 | 16912.5 | -1401.08 | -0.00140108 | 0.0044703 | 594.2768
34.92 | -498.158 | 0.223515 | 16914.5 | -1401.19 | -0.00140119 | 0.0044703 | 594.3471
34.9252 | -498.158 | 0.223515 | 16916.7 | -1401.31 | -0.00140131 | 0.0044703 | 594.4244
34.93 | -498.158 | 0.2238 | 16918.6 | -1401.42 | -0.00140142 | 0.004476 | 594.4912
34.9352 | -498.158 | 0.224113 | 16920.7 | -1401.54 | -0.00140154 | 0.00448226 | 594.5649
34.94 | -498.158 | 0.224114 | 16922.7 | -1401.65 | -0.00140165 | 0.00448228 | 594.6352
34.9452 | -498.158 | 0.224115 | 16924.8 | -1401.77 | -0.00140177 | 0.0044823 | 594.709
34.95 | -498.157 | 0.224115 | 16926.8 | -1401.88 | -0.00140188 | 0.0044823 | 594.7793
34.9552 | -498.157 | 0.224115 | 16929 | -1402 | -0.001402 | 0.0044823 | 594.8566
34.96 | -498.157 | 0.224115 | 16931.1 | -1402.11 | -0.00140211 | 0.0044823 | 594.9304
34.9653 | -498.157 | 0.224115 | 16933.4 | -1402.35 | -0.00140235 | 0.0044823 | 595.0112
34.97 | -498.157 | 0.224115 | 16935.5 | -1402.56 | -0.00140256 | 0.0044823 | 595.085
34.9753 | -498.157 | 0.224115 | 16937.9 | -1402.81 | -0.00140281 | 0.0044823 | 595.1693
34.98 | -498.156 | 0.224115 | 16940 | -1403.02 | -0.00140302 | 0.0044823 | 595.2431
34.9852 | -498.156 | 0.224115 | 16942.3 | -1403.14 | -0.00140314 | 0.0044823 | 595.3239
34.99 | -498.156 | 0.224115 | 16944.4 | -1403.25 | -0.00140325 | 0.0044823 | 595.3977
34.9952 | -498.156 | 0.224115 | 16946.7 | -1403.49 | -0.00140349 | 0.0044823 | 595.4785
35 | -498.156 | 0.224115 | 16948.7 | -1403.71 | -0.00140371 | 0.0044823 | 595.5488
35.0052 | -498.156 | 0.224115 | 16950.8 | -1403.83 | -0.00140383 | 0.0044823 | 595.6226
35.01 | -498.155 | 0.224115 | 16952.9 | -1403.94 | -0.00140394 | 0.0044823 | 595.6964
35.0152 | -498.155 | 0.224115 | 16955.1 | -1404.06 | -0.00140406 | 0.0044823 | 595.7737
35.02 | -498.155 | 0.224399 | 16957.1 | -1404.17 | -0.00140417 | 0.00448798 | 595.844
35.0253 | -498.155 | 0.224713 | 16959.3 | -1404.41 | -0.00140441 | 0.00449426 | 595.9213
35.03 | -498.155 | 0.224714 | 16961.3 | -1404.63 | -0.00140463 | 0.00449428 | 595.9916
35.0353 | -498.155 | 0.224715 | 16963.6 | -1404.87 | -0.00140487 | 0.0044943 | 596.0724
35.04 | -498.154 | 0.224715 | 16965.6 | -1405.09 | -0.00140509 | 0.0044943 | 596.1427
35.0452 | -498.154 | 0.224715 | 16967.7 | -1405.33 | -0.00140533 | 0.0044943 | 596.2164
35.05 | -498.154 | 0.224715 | 16969.7 | -1405.55 | -0.00140555 | 0.0044943 | 596.2867
35.0552 | -498.154 | 0.224715 | 16971.9 | -1405.67 | -0.00140567 | 0.0044943 | 596.364
35.06 | -498.154 | 0.224715 | 16973.8 | -1405.78 | -0.00140578 | 0.0044943 | 596.4308
35.0652 | -498.154 | 0.224715 | 16975.9 | -1405.9 | -0.0014059 | 0.0044943 | 596.5046
35.07 | -498.153 | 0.224715 | 16977.7 | -1406.01 | -0.00140601 | 0.0044943 | 596.5678
35.0752 | -498.153 | 0.224715 | 16979.8 | -1406.13 | -0.00140613 | 0.0044943 | 596.6416
35.08 | -498.153 | 0.224715 | 16981.6 | -1406.24 | -0.00140624 | 0.0044943 | 596.7049
35.0853 | -498.153 | 0.224715 | 16983.7 | -1406.48 | -0.00140648 | 0.0044943 | 596.7787
35.09 | -498.153 | 0.224715 | 16985.6 | -1406.7 | -0.0014067 | 0.0044943 | 596.8454
35.0953 | -498.153 | 0.224715 | 16987.7 | -1406.7 | -0.0014067 | 0.0044943 | 596.9192
35.1 | -498.152 | 0.224715 | 16989.7 | -1406.7 | -0.0014067 | 0.0044943 | 596.9895
35.1053 | -498.152 | 0.224715 | 16991.9 | -1406.94 | -0.00140694 | 0.0044943 | 597.0668
35.11 | -498.152 | 0.224715 | 16993.8 | -1407.16 | -0.00140716 | 0.0044943 | 597.1336
35.1152 | -498.152 | 0.224715 | 16995.8 | -1407.28 | -0.00140728 | 0.0044943 | 597.2038
35.12 | -498.152 | 0.224715 | 16997.9 | -1407.39 | -0.00140739 | 0.0044943 | 597.2776
35.1252 | -498.152 | 0.224715 | 17000.1 | -1407.51 | -0.00140751 | 0.0044943 | 597.3549
35.13 | -498.151 | 0.224715 | 17002 | -1407.62 | -0.00140762 | 0.0044943 | 597.4217
35.1352 | -498.151 | 0.224715 | 17004.2 | -1407.86 | -0.00140786 | 0.0044943 | 597.499
35.14 | -498.151 | 0.224715 | 17006.2 | -1408.08 | -0.00140808 | 0.0044943 | 597.5693
35.1453 | -498.151 | 0.224715 | 17008.3 | -1408.2 | -0.0014082 | 0.0044943 | 597.6431
35.15 | -498.151 | 0.224715 | 17010.3 | -1408.31 | -0.00140831 | 0.0044943 | 597.7133
35.1553 | -498.151 | 0.224715 | 17012.4 | -1408.55 | -0.00140855 | 0.0044943 | 597.7871
35.16 | -498.15 | 0.224715 | 17014.4 | -1408.77 | -0.00140877 | 0.0044943 | 597.8574
35.1653 | -498.15 | 0.224715 | 17016.6 | -1408.89 | -0.00140889 | 0.0044943 | 597.9347
35.17 | -498.15 | 0.224999 | 17018.6 | -1409 | -0.001409 | 0.00449998 | 598.005
35.1752 | -498.15 | 0.225313 | 17020.8 | -1409.12 | -0.00140912 | 0.00450626 | 598.0823
35.18 | -498.15 | 0.225314 | 17022.8 | -1409.22 | -0.00140922 | 0.00450628 | 598.1526
35.1852 | -498.15 | 0.225315 | 17024.9 | -1409.47 | -0.00140947 | 0.0045063 | 598.2264
35.19 | -498.149 | 0.225315 | 17026.9 | -1409.68 | -0.00140968 | 0.0045063 | 598.2966
35.1952 | -498.149 | 0.225315 | 17029.1 | -1409.92 | -0.00140992 | 0.0045063 | 598.3739
35.2 | -498.149 | 0.225315 | 17031.1 | -1410.14 | -0.00141014 | 0.0045063 | 598.4442
35.2052 | -498.149 | 0.225315 | 17033.2 | -1410.26 | -0.00141026 | 0.0045063 | 598.518
35.21 | -498.149 | 0.225315 | 17035.3 | -1410.37 | -0.00141037 | 0.0045063 | 598.5918
35.2153 | -498.149 | 0.225315 | 17037.6 | -1410.49 | -0.00141049 | 0.0045063 | 598.6726
35.22 | -498.148 | 0.225315 | 17039.5 | -1410.6 | -0.0014106 | 0.0045063 | 598.7394
35.2253 | -498.148 | 0.225315 | 17041.6 | -1410.72 | -0.00141072 | 0.0045063 | 598.8132
35.23 | -498.148 | 0.225315 | 17043.6 | -1410.83 | -0.00141083 | 0.0045063 | 598.8834
35.2352 | -498.148 | 0.225315 | 17045.8 | -1411.07 | -0.00141107 | 0.0045063 | 598.9607
35.24 | -498.148 | 0.225315 | 17047.9 | -1411.29 | -0.00141129 | 0.0045063 | 599.0345
35.2452 | -498.148 | 0.225315 | 17050.1 | -1411.53 | -0.00141153 | 0.0045063 | 599.1118
35.25 | -498.147 | 0.225315 | 17052.1 | -1411.75 | -0.00141175 | 0.0045063 | 599.1821
35.2552 | -498.147 | 0.225315 | 17054.2 | -1411.87 | -0.00141187 | 0.0045063 | 599.2559
35.26 | -498.147 | 0.225599 | 17056.2 | -1411.98 | -0.00141198 | 0.00451198 | 599.3262
35.2652 | -498.147 | 0.225913 | 17058.3 | -1412.1 | -0.0014121 | 0.00451826 | 599.4
35.27 | -498.147 | 0.225914 | 17060.3 | -1412.21 | -0.00141221 | 0.00451828 | 599.4703
35.2753 | -498.147 | 0.225915 | 17062.5 | -1412.45 | -0.00141245 | 0.0045183 | 599.5476
35.28 | -498.146 | 0.225915 | 17064.4 | -1412.67 | -0.00141267 | 0.0045183 | 599.6143
35.2853 | -498.146 | 0.225915 | 17066.5 | -1412.79 | -0.00141279 | 0.0045183 | 599.6881
35.29 | -498.146 | 0.225915 | 17068.4 | -1412.9 | -0.0014129 | 0.0045183 | 599.7549
35.2952 | -498.146 | 0.225915 | 17070.6 | -1413.02 | -0.00141302 | 0.0045183 | 599.8322
35.3 | -498.146 | 0.225915 | 17072.5 | -1413.13 | -0.00141313 | 0.0045183 | 599.8989
35.3052 | -498.146 | 0.225915 | 17074.6 | -1413.37 | -0.00141337 | 0.0045183 | 599.9727
35.31 | -498.145 | 0.225915 | 17076.5 | -1413.59 | -0.00141359 | 0.0045183 | 600.0395
35.3152 | -498.145 | 0.225915 | 17078.6 | -1413.71 | -0.00141371 | 0.0045183 | 600.1133
35.32 | -498.145 | 0.225915 | 17080.5 | -1413.82 | -0.00141382 | 0.0045183 | 600.18
35.3252 | -498.145 | 0.225915 | 17082.6 | -1414.06 | -0.00141406 | 0.0045183 | 600.2538
35.33 | -498.145 | 0.225915 | 17084.6 | -1414.28 | -0.00141428 | 0.0045183 | 600.3241
35.3353 | -498.145 | 0.225915 | 17086.8 | -1414.4 | -0.0014144 | 0.0045183 | 600.4014
35.34 | -498.144 | 0.225915 | 17088.6 | -1414.51 | -0.00141451 | 0.0045183 | 600.4647
35.3453 | -498.144 | 0.225915 | 17090.7 | -1414.63 | -0.00141463 | 0.0045183 | 600.5385
35.35 | -498.144 | 0.225915 | 17092.6 | -1414.74 | -0.00141474 | 0.0045183 | 600.6052
35.3553 | -498.144 | 0.225915 | 17094.8 | -1414.86 | -0.00141486 | 0.0045183 | 600.6825
35.36 | -498.144 | 0.225915 | 17096.8 | -1414.97 | -0.00141497 | 0.0045183 | 600.7528
35.3652 | -498.144 | 0.225915 | 17098.9 | -1415.09 | -0.00141509 | 0.0045183 | 600.8266
35.37 | -498.143 | 0.2262 | 17100.8 | -1415.2 | -0.0014152 | 0.004524 | 600.8934
35.3752 | -498.143 | 0.226513 | 17102.9 | -1415.44 | -0.00141544 | 0.00453026 | 600.9671
35.38 | -498.143 | 0.226228 | 17104.8 | -1415.66 | -0.00141566 | 0.00452456 | 601.0339
35.3852 | -498.143 | 0.225915 | 17106.9 | -1415.9 | -0.0014159 | 0.0045183 | 601.1077
35.39 | -498.143 | 0.226199 | 17108.7 | -1416.11 | -0.00141611 | 0.00452398 | 601.1709
35.3953 | -498.143 | 0.226513 | 17110.7 | -1416.24 | -0.00141624 | 0.00453026 | 601.2412
35.4 | -498.142 | 0.226229 | 17112.6 | -1416.34 | -0.00141634 | 0.00452458 | 601.308
35.4053 | -498.142 | 0.225915 | 17114.7 | -1416.47 | -0.00141647 | 0.0045183 | 601.3818
35.41 | -498.142 | 0.226198 | 17116.5 | -1416.57 | -0.00141657 | 0.00452396 | 601.445
35.4153 | -498.142 | 0.226513 | 17118.6 | -1416.7 | -0.0014167 | 0.00453026 | 601.5188
35.42 | -498.142 | 0.226514 | 17120.6 | -1416.8 | -0.0014168 | 0.00453028 | 601.5891
35.4252 | -498.142 | 0.226515 | 17122.8 | -1417.04 | -0.00141704 | 0.0045303 | 601.6664
35.43 | -498.141 | 0.226515 | 17124.7 | -1417.26 | -0.00141726 | 0.0045303 | 601.7332
35.4352 | -498.141 | 0.226515 | 17126.8 | -1417.5 | -0.0014175 | 0.0045303 | 601.807
35.44 | -498.141 | 0.226515 | 17128.8 | -1417.72 | -0.00141772 | 0.0045303 | 601.8772
35.4452 | -498.141 | 0.226515 | 17130.9 | -1417.84 | -0.00141784 | 0.0045303 | 601.951
35.45 | -498.141 | 0.226515 | 17133 | -1417.95 | -0.00141795 | 0.0045303 | 602.0248
35.4552 | -498.141 | 0.226515 | 17135.2 | -1418.07 | -0.00141807 | 0.0045303 | 602.1021
35.46 | -498.14 | 0.226515 | 17137.2 | -1418.18 | -0.00141818 | 0.0045303 | 602.1724
35.4653 | -498.14 | 0.226515 | 17139.3 | -1418.3 | -0.0014183 | 0.0045303 | 602.2462
35.47 | -498.14 | 0.226515 | 17141.3 | -1418.41 | -0.00141841 | 0.0045303 | 602.3165
35.4753 | -498.14 | 0.226515 | 17143.5 | -1418.53 | -0.00141853 | 0.0045303 | 602.3938
35.48 | -498.14 | 0.226515 | 17145.5 | -1418.64 | -0.00141864 | 0.0045303 | 602.464
35.4852 | -498.14 | 0.226515 | 17147.7 | -1418.76 | -0.00141876 | 0.0045303 | 602.5413
35.49 | -498.139 | 0.226515 | 17149.8 | -1418.87 | -0.00141887 | 0.0045303 | 602.6151
35.4952 | -498.139 | 0.226515 | 17152 | -1419.11 | -0.00141911 | 0.0045303 | 602.6924
35.5 | -498.139 | 0.2268 | 17153.9 | -1419.33 | -0.00141933 | 0.004536 | 602.7592
35.5052 | -498.139 | 0.227113 | 17155.9 | -1419.57 | -0.00141957 | 0.00454226 | 602.8295
35.51 | -498.139 | 0.226829 | 17157.9 | -1419.79 | -0.00141979 | 0.00453658 | 602.8998
35.5152 | -498.139 | 0.226515 | 17160.1 | -1419.91 | -0.00141991 | 0.0045303 | 602.9771
35.52 | -498.138 | 0.226799 | 17161.9 | -1420.02 | -0.00142002 | 0.00453598 | 603.0403
35.5253 | -498.138 | 0.227113 | 17164 | -1420.14 | -0.00142014 | 0.00454226 | 603.1141
35.53 | -498.138 | 0.227114 | 17165.9 | -1420.25 | -0.00142025 | 0.00454228 | 603.1809
35.5353 | -498.138 | 0.227115 | 17168 | -1420.37 | -0.00142037 | 0.0045423 | 603.2547
35.54 | -498.138 | 0.227115 | 17169.9 | -1420.48 | -0.00142048 | 0.0045423 | 603.3214
35.5452 | -498.138 | 0.227115 | 17171.9 | -1420.72 | -0.00142072 | 0.0045423 | 603.3917
35.55 | -498.137 | 0.227115 | 17173.8 | -1420.94 | -0.00142094 | 0.0045423 | 603.4585
35.5552 | -498.137 | 0.227115 | 17175.8 | -1421.06 | -0.00142106 | 0.0045423 | 603.5287
35.56 | -498.137 | 0.227115 | 17177.7 | -1421.17 | -0.00142117 | 0.0045423 | 603.5955
35.5652 | -498.137 | 0.227115 | 17179.8 | -1421.41 | -0.00142141 | 0.0045423 | 603.6693
35.57 | -498.137 | 0.227115 | 17181.8 | -1421.63 | -0.00142163 | 0.0045423 | 603.7396
35.5752 | -498.137 | 0.227115 | 17183.8 | -1421.75 | -0.00142175 | 0.0045423 | 603.8098
35.58 | -498.136 | 0.227115 | 17185.8 | -1421.86 | -0.00142186 | 0.0045423 | 603.8801
35.5853 | -498.136 | 0.227115 | 17188 | -1421.98 | -0.00142198 | 0.0045423 | 603.9574
35.59 | -498.136 | 0.227115 | 17189.9 | -1422.09 | -0.00142209 | 0.0045423 | 604.0242
35.5953 | -498.136 | 0.227115 | 17192.1 | -1422.45 | -0.00142245 | 0.0045423 | 604.1015
35.6 | -498.136 | 0.227115 | 17194.1 | -1422.78 | -0.00142278 | 0.0045423 | 604.1718
35.6053 | -498.136 | 0.227115 | 17196.2 | -1422.9 | -0.0014229 | 0.0045423 | 604.2456
35.61 | -498.135 | 0.227115 | 17198.1 | -1423 | -0.001423 | 0.0045423 | 604.3123
35.6152 | -498.135 | 0.227115 | 17200.3 | -1423 | -0.001423 | 0.0045423 | 604.3896
35.62 | -498.135 | 0.227115 | 17202.2 | -1423 | -0.001423 | 0.0045423 | 604.4564
35.6252 | -498.135 | 0.227115 | 17204.3 | -1423.25 | -0.00142325 | 0.0045423 | 604.5302
35.63 | -498.135 | 0.2274 | 17206.2 | -1423.46 | -0.00142346 | 0.004548 | 604.5969
35.6352 | -498.135 | 0.227713 | 17208.3 | -1423.58 | -0.00142358 | 0.00455426 | 604.6707
35.64 | -498.134 | 0.227714 | 17210.2 | -1423.69 | -0.00142369 | 0.00455428 | 604.7375
35.6453 | -498.134 | 0.227715 | 17212.3 | -1423.81 | -0.00142381 | 0.0045543 | 604.8113
35.65 | -498.134 | 0.227715 | 17214.2 | -1423.92 | -0.00142392 | 0.0045543 | 604.878
35.6553 | -498.134 | 0.227715 | 17216.3 | -1424.17 | -0.00142417 | 0.0045543 | 604.9518
35.66 | -498.134 | 0.227715 | 17218.2 | -1424.38 | -0.00142438 | 0.0045543 | 605.0186
35.6653 | -498.134 | 0.227715 | 17220.3 | -1424.5 | -0.0014245 | 0.0045543 | 605.0924
35.67 | -498.133 | 0.227715 | 17222.2 | -1424.61 | -0.00142461 | 0.0045543 | 605.1591
35.6752 | -498.133 | 0.227715 | 17224.4 | -1424.73 | -0.00142473 | 0.0045543 | 605.2365
35.68 | -498.133 | 0.227715 | 17226.3 | -1424.84 | -0.00142484 | 0.0045543 | 605.3032
35.6852 | -498.133 | 0.227715 | 17228.3 | -1425.08 | -0.00142508 | 0.0045543 | 605.3735
35.69 | -498.133 | 0.227715 | 17230.3 | -1425.3 | -0.0014253 | 0.0045543 | 605.4438
35.6952 | -498.133 | 0.227715 | 17232.4 | -1425.54 | -0.00142554 | 0.0045543 | 605.5176
35.7 | -498.132 | 0.227715 | 17234.4 | -1425.76 | -0.00142576 | 0.0045543 | 605.5878
35.7052 | -498.132 | 0.227715 | 17236.5 | -1425.76 | -0.00142576 | 0.0045543 | 605.6616
35.71 | -498.132 | 0.227715 | 17238.6 | -1425.76 | -0.00142576 | 0.0045543 | 605.7354
35.7153 | -498.132 | 0.227715 | 17240.8 | -1425.88 | -0.00142588 | 0.0045543 | 605.8127
35.72 | -498.132 | 0.227715 | 17242.8 | -1425.99 | -0.00142599 | 0.0045543 | 605.883
35.7253 | -498.132 | 0.227715 | 17245 | -1426.23 | -0.00142623 | 0.0045543 | 605.9603
35.73 | -498.131 | 0.227715 | 17246.9 | -1426.45 | -0.00142645 | 0.0045543 | 606.0271
35.7352 | -498.131 | 0.227715 | 17249.1 | -1426.57 | -0.00142657 | 0.0045543 | 606.1044
35.74 | -498.131 | 0.227715 | 17251.1 | -1426.68 | -0.00142668 | 0.0045543 | 606.1746
35.7452 | -498.131 | 0.227715 | 17253.2 | -1426.92 | -0.00142692 | 0.0045543 | 606.2484
35.75 | -498.131 | 0.228 | 17255.2 | -1427.14 | -0.00142714 | 0.00456 | 606.3187
35.7552 | -498.131 | 0.228313 | 17257.4 | -1427.26 | -0.00142726 | 0.00456626 | 606.396
35.76 | -498.13 | 0.228314 | 17259.3 | -1427.37 | -0.00142737 | 0.00456628 | 606.4628
35.7652 | -498.13 | 0.228315 | 17261.4 | -1427.49 | -0.00142749 | 0.0045663 | 606.5366
35.77 | -498.13 | 0.228315 | 17263.4 | -1427.6 | -0.0014276 | 0.0045663 | 606.6068
35.7753 | -498.13 | 0.228315 | 17265.6 | -1427.84 | -0.00142784 | 0.0045663 | 606.6842
35.78 | -498.13 | 0.228315 | 17267.6 | -1428.06 | -0.00142806 | 0.0045663 | 606.7544
35.7853 | -498.13 | 0.228315 | 17269.8 | -1428.3 | -0.0014283 | 0.0045663 | 606.8317
35.79 | -498.129 | 0.228315 | 17271.7 | -1428.52 | -0.00142852 | 0.0045663 | 606.8985
35.7952 | -498.129 | 0.228315 | 17273.8 | -1428.64 | -0.00142864 | 0.0045663 | 606.9723
35.8 | -498.129 | 0.228315 | 17275.7 | -1428.75 | -0.00142875 | 0.0045663 | 607.039
35.8052 | -498.129 | 0.228315 | 17277.7 | -1428.99 | -0.00142899 | 0.0045663 | 607.1093
35.81 | -498.129 | 0.228315 | 17279.6 | -1429.21 | -0.00142921 | 0.0045663 | 607.1761
35.8152 | -498.129 | 0.228315 | 17281.7 | -1429.21 | -0.00142921 | 0.0045663 | 607.2499
35.82 | -498.128 | 0.228315 | 17283.5 | -1429.21 | -0.00142921 | 0.0045663 | 607.3131
35.8252 | -498.128 | 0.228315 | 17285.5 | -1429.33 | -0.00142933 | 0.0045663 | 607.3834
35.83 | -498.128 | 0.228315 | 17287.4 | -1429.44 | -0.00142944 | 0.0045663 | 607.4502
35.8353 | -498.128 | 0.228315 | 17289.5 | -1429.68 | -0.00142968 | 0.0045663 | 607.524
35.84 | -498.128 | 0.228315 | 17291.5 | -1429.89 | -0.00142989 | 0.0045663 | 607.5942
35.8453 | -498.128 | 0.228315 | 17293.6 | -1430.02 | -0.00143002 | 0.0045663 | 607.668
35.85 | -498.127 | 0.228315 | 17295.5 | -1430.12 | -0.00143012 | 0.0045663 | 607.7348
35.8553 | -498.127 | 0.228315 | 17297.5 | -1430.37 | -0.00143037 | 0.0045663 | 607.8051
35.86 | -498.127 | 0.228315 | 17299.4 | -1430.58 | -0.00143058 | 0.0045663 | 607.8718
35.8652 | -498.127 | 0.228315 | 17301.5 | -1430.7 | -0.0014307 | 0.0045663 | 607.9456
35.87 | -498.127 | 0.2286 | 17303.2 | -1430.81 | -0.00143081 | 0.004572 | 608.0054
35.8752 | -498.127 | 0.228913 | 17305.2 | -1430.93 | -0.00143093 | 0.00457826 | 608.0756
35.88 | -498.126 | 0.228914 | 17307 | -1431.04 | -0.00143104 | 0.00457828 | 608.1389
35.8852 | -498.126 | 0.228915 | 17309 | -1431.16 | -0.00143116 | 0.0045783 | 608.2092
35.89 | -498.126 | 0.228915 | 17310.9 | -1431.27 | -0.00143127 | 0.0045783 | 608.2759
35.8953 | -498.126 | 0.228915 | 17313 | -1431.51 | -0.00143151 | 0.0045783 | 608.3497
35.9 | -498.126 | 0.228915 | 17314.9 | -1431.73 | -0.00143173 | 0.0045783 | 608.4165
35.9053 | -498.126 | 0.228915 | 17317.1 | -1431.85 | -0.00143185 | 0.0045783 | 608.4938
35.91 | -498.125 | 0.228915 | 17319.1 | -1431.96 | -0.00143196 | 0.0045783 | 608.5641
35.9153 | -498.125 | 0.228915 | 17321.2 | -1432.08 | -0.00143208 | 0.0045783 | 608.6378
35.92 | -498.125 | 0.228915 | 17323.2 | -1432.19 | -0.00143219 | 0.0045783 | 608.7081
35.9252 | -498.125 | 0.228915 | 17325.3 | -1432.31 | -0.00143231 | 0.0045783 | 608.7819
35.93 | -498.125 | 0.228915 | 17327.3 | -1432.42 | -0.00143242 | 0.0045783 | 608.8522
35.9352 | -498.125 | 0.228915 | 17329.4 | -1432.54 | -0.00143254 | 0.0045783 | 608.926
35.94 | -498.124 | 0.228915 | 17331.3 | -1432.65 | -0.00143265 | 0.0045783 | 608.9927
35.9452 | -498.124 | 0.228915 | 17333.4 | -1432.77 | -0.00143277 | 0.0045783 | 609.0665
35.95 | -498.124 | 0.228915 | 17335.3 | -1432.88 | -0.00143288 | 0.0045783 | 609.1333
35.9552 | -498.124 | 0.228915 | 17337.5 | -1433.12 | -0.00143312 | 0.0045783 | 609.2106
35.96 | -498.124 | 0.229199 | 17339.5 | -1433.34 | -0.00143334 | 0.00458398 | 609.2809
35.9653 | -498.124 | 0.229513 | 17341.7 | -1433.58 | -0.00143358 | 0.00459026 | 609.3582
35.97 | -498.123 | 0.22923 | 17343.7 | -1433.8 | -0.0014338 | 0.0045846 | 609.4285
35.9753 | -498.123 | 0.228915 | 17346 | -1434.04 | -0.00143404 | 0.0045783 | 609.5093
35.98 | -498.123 | 0.229199 | 17348 | -1434.26 | -0.00143426 | 0.00458398 | 609.5795
35.9852 | -498.123 | 0.229513 | 17350.2 | -1434.38 | -0.00143438 | 0.00459026 | 609.6569
35.99 | -498.123 | 0.229514 | 17352.2 | -1434.49 | -0.00143449 | 0.00459028 | 609.7271
35.9952 | -498.123 | 0.229515 | 17354.4 | -1434.61 | -0.00143461 | 0.0045903 | 609.8044
36 | -498.122 | 0.229515 | 17356.3 | -1434.72 | -0.00143472 | 0.0045903 | 609.8712
36.0052 | -498.122 | 0.229515 | 17358.5 | -1434.96 | -0.00143496 | 0.0045903 | 609.9485
36.01 | -498.122 | 0.229515 | 17360.4 | -1435.18 | -0.00143518 | 0.0045903 | 610.0153
36.0152 | -498.122 | 0.229515 | 17362.5 | -1435.3 | -0.0014353 | 0.0045903 | 610.0891
36.02 | -498.122 | 0.229515 | 17364.4 | -1435.41 | -0.00143541 | 0.0045903 | 610.1558
36.0253 | -498.122 | 0.229515 | 17366.5 | -1435.53 | -0.00143553 | 0.0045903 | 610.2296
36.03 | -498.121 | 0.229515 | 17368.3 | -1435.64 | -0.00143564 | 0.0045903 | 610.2929
36.0353 | -498.121 | 0.229515 | 17370.3 | -1435.88 | -0.00143588 | 0.0045903 | 610.3631
36.04 | -498.121 | 0.229515 | 17372.3 | -1436.1 | -0.0014361 | 0.0045903 | 610.4334
36.0452 | -498.121 | 0.229515 | 17374.4 | -1436.22 | -0.00143622 | 0.0045903 | 610.5072
36.05 | -498.121 | 0.229515 | 17376.4 | -1436.33 | -0.00143633 | 0.0045903 | 610.5775
36.0552 | -498.121 | 0.229515 | 17378.5 | -1436.45 | -0.00143645 | 0.0045903 | 610.6513
36.06 | -498.12 | 0.2298 | 17380.4 | -1436.56 | -0.00143656 | 0.004596 | 610.718
36.0652 | -498.12 | 0.230113 | 17382.5 | -1436.68 | -0.00143668 | 0.00460226 | 610.7918
36.07 | -498.12 | 0.229828 | 17384.4 | -1436.78 | -0.00143678 | 0.00459656 | 610.8586
36.0752 | -498.12 | 0.229515 | 17386.4 | -1437.03 | -0.00143703 | 0.0045903 | 610.9289
36.08 | -498.12 | 0.229799 | 17388.4 | -1437.24 | -0.00143724 | 0.00459598 | 610.9991
36.0853 | -498.12 | 0.230113 | 17390.5 | -1437.36 | -0.00143736 | 0.00460226 | 611.0729
36.09 | -498.119 | 0.230114 | 17392.4 | -1437.47 | -0.00143747 | 0.00460228 | 611.1397
36.0953 | -498.119 | 0.230115 | 17394.6 | -1437.72 | -0.00143772 | 0.0046023 | 611.217
36.1 | -498.119 | 0.230115 | 17396.5 | -1437.93 | -0.00143793 | 0.0046023 | 611.2838
36.1053 | -498.119 | 0.230115 | 17398.6 | -1438.05 | -0.00143805 | 0.0046023 | 611.3575
36.11 | -498.119 | 0.230115 | 17400.5 | -1438.16 | -0.00143816 | 0.0046023 | 611.4243
36.1152 | -498.119 | 0.230115 | 17402.6 | -1438.28 | -0.00143828 | 0.0046023 | 611.4981
36.12 | -498.118 | 0.230115 | 17404.5 | -1438.39 | -0.00143839 | 0.0046023 | 611.5649
36.1252 | -498.118 | 0.230115 | 17406.6 | -1438.51 | -0.00143851 | 0.0046023 | 611.6387
36.13 | -498.118 | 0.230115 | 17408.6 | -1438.62 | -0.00143862 | 0.0046023 | 611.7089
36.1352 | -498.118 | 0.230115 | 17410.7 | -1438.86 | -0.00143886 | 0.0046023 | 611.7827
36.14 | -498.118 | 0.230115 | 17412.6 | -1439.08 | -0.00143908 | 0.0046023 | 611.8495
36.1453 | -498.118 | 0.230115 | 17414.7 | -1439.2 | -0.0014392 | 0.0046023 | 611.9233
36.15 | -498.117 | 0.230115 | 17416.7 | -1439.31 | -0.00143931 | 0.0046023 | 611.9936
36.1553 | -498.117 | 0.230115 | 17418.8 | -1439.55 | -0.00143955 | 0.0046023 | 612.0673
36.16 | -498.117 | 0.230115 | 17420.7 | -1439.77 | -0.00143977 | 0.0046023 | 612.1341
36.1653 | -498.117 | 0.230115 | 17422.8 | -1439.89 | -0.00143989 | 0.0046023 | 612.2079
36.17 | -498.117 | 0.230115 | 17424.7 | -1440 | -0.00144 | 0.0046023 | 612.2747
36.1752 | -498.117 | 0.230115 | 17426.9 | -1440.24 | -0.00144024 | 0.0046023 | 612.352
36.18 | -498.116 | 0.230115 | 17428.8 | -1440.46 | -0.00144046 | 0.0046023 | 612.4187
36.1852 | -498.116 | 0.230115 | 17430.9 | -1440.58 | -0.00144058 | 0.0046023 | 612.4925
36.19 | -498.116 | 0.230115 | 17432.8 | -1440.69 | -0.00144069 | 0.0046023 | 612.5593
36.1952 | -498.116 | 0.230115 | 17434.9 | -1440.81 | -0.00144081 | 0.0046023 | 612.6331
36.2 | -498.116 | 0.230115 | 17436.9 | -1440.92 | -0.00144092 | 0.0046023 | 612.7033
36.2052 | -498.116 | 0.230115 | 17439 | -1441.04 | -0.00144104 | 0.0046023 | 612.7771
36.21 | -498.115 | 0.230399 | 17441 | -1441.15 | -0.00144115 | 0.00460798 | 612.8474
36.2153 | -498.115 | 0.230713 | 17443.2 | -1441.27 | -0.00144127 | 0.00461426 | 612.9247
36.22 | -498.115 | 0.230714 | 17445.1 | -1441.38 | -0.00144138 | 0.00461428 | 612.9915
36.2253 | -498.115 | 0.230715 | 17447.3 | -1441.5 | -0.0014415 | 0.0046143 | 613.0688
36.23 | -498.115 | 0.230715 | 17449.2 | -1441.61 | -0.00144161 | 0.0046143 | 613.1355
36.2352 | -498.115 | 0.230715 | 17451.4 | -1441.85 | -0.00144185 | 0.0046143 | 613.2129
36.24 | -498.114 | 0.230715 | 17453.3 | -1442.07 | -0.00144207 | 0.0046143 | 613.2796
36.2452 | -498.114 | 0.230715 | 17455.4 | -1442.19 | -0.00144219 | 0.0046143 | 613.3534
36.25 | -498.114 | 0.230715 | 17457.3 | -1442.3 | -0.0014423 | 0.0046143 | 613.4202
36.2552 | -498.114 | 0.230715 | 17459.4 | -1442.54 | -0.00144254 | 0.0046143 | 613.494
36.26 | -498.114 | 0.230715 | 17461.3 | -1442.76 | -0.00144276 | 0.0046143 | 613.5607
36.2652 | -498.114 | 0.230715 | 17463.4 | -1442.88 | -0.00144288 | 0.0046143 | 613.6345
36.27 | -498.113 | 0.230715 | 17465.3 | -1442.99 | -0.00144299 | 0.0046143 | 613.7013
36.2753 | -498.113 | 0.230715 | 17467.4 | -1443.11 | -0.00144311 | 0.0046143 | 613.7751
36.28 | -498.113 | 0.230715 | 17469.2 | -1443.22 | -0.00144322 | 0.0046143 | 613.8383
36.2853 | -498.113 | 0.230715 | 17471.3 | -1443.46 | -0.00144346 | 0.0046143 | 613.9121
36.29 | -498.113 | 0.230715 | 17473.1 | -1443.67 | -0.00144367 | 0.0046143 | 613.9754
36.2952 | -498.113 | 0.230715 | 17475.1 | -1443.79 | -0.00144379 | 0.0046143 | 614.0456
36.3 | -498.112 | 0.230715 | 17476.9 | -1443.9 | -0.0014439 | 0.0046143 | 614.1089
36.3052 | -498.112 | 0.230715 | 17478.9 | -1444.02 | -0.00144402 | 0.0046143 | 614.1792
36.31 | -498.112 | 0.230715 | 17480.7 | -1444.13 | -0.00144413 | 0.0046143 | 614.2424
36.3152 | -498.112 | 0.230715 | 17482.7 | -1444.37 | -0.00144437 | 0.0046143 | 614.3127
36.32 | -498.112 | 0.230715 | 17484.6 | -1444.59 | -0.00144459 | 0.0046143 | 614.3794
36.3252 | -498.112 | 0.230715 | 17486.6 | -1444.71 | -0.00144471 | 0.0046143 | 614.4497
36.33 | -498.111 | 0.230999 | 17488.5 | -1444.82 | -0.00144482 | 0.00461998 | 614.5165
36.3353 | -498.111 | 0.231313 | 17490.6 | -1444.94 | -0.00144494 | 0.00462626 | 614.5903
36.34 | -498.111 | 0.231314 | 17492.5 | -1445.05 | -0.00144505 | 0.00462628 | 614.657
36.3453 | -498.111 | 0.231315 | 17494.6 | -1445.29 | -0.00144529 | 0.0046263 | 614.7308
36.35 | -498.111 | 0.231315 | 17496.5 | -1445.51 | -0.00144551 | 0.0046263 | 614.7976
36.3553 | -498.111 | 0.231315 | 17498.6 | -1445.63 | -0.00144563 | 0.0046263 | 614.8714
36.36 | -498.11 | 0.231315 | 17500.5 | -1445.74 | -0.00144574 | 0.0046263 | 614.9381
36.3652 | -498.11 | 0.231315 | 17502.6 | -1445.86 | -0.00144586 | 0.0046263 | 615.0119
36.37 | -498.11 | 0.231315 | 17504.4 | -1445.97 | -0.00144597 | 0.0046263 | 615.0752
36.3752 | -498.11 | 0.231315 | 17506.5 | -1446.21 | -0.00144621 | 0.0046263 | 615.149
36.38 | -498.11 | 0.231315 | 17508.4 | -1446.43 | -0.00144643 | 0.0046263 | 615.2157
36.3852 | -498.11 | 0.231315 | 17510.4 | -1446.55 | -0.00144655 | 0.0046263 | 615.286
36.39 | -498.109 | 0.231315 | 17512.3 | -1446.66 | -0.00144666 | 0.0046263 | 615.3528
36.3953 | -498.109 | 0.231315 | 17514.4 | -1446.78 | -0.00144678 | 0.0046263 | 615.4266
36.4 | -498.109 | 0.231315 | 17516.2 | -1446.89 | -0.00144689 | 0.0046263 | 615.4898
36.4053 | -498.109 | 0.231315 | 17518.3 | -1447.01 | -0.00144701 | 0.0046263 | 615.5636
36.41 | -498.109 | 0.231315 | 17520.2 | -1447.12 | -0.00144712 | 0.0046263 | 615.6304
36.4153 | -498.109 | 0.231315 | 17522.3 | -1447.36 | -0.00144736 | 0.0046263 | 615.7042
36.42 | -498.108 | 0.231315 | 17524.1 | -1447.58 | -0.00144758 | 0.0046263 | 615.7674
36.4252 | -498.108 | 0.231315 | 17526 | -1447.7 | -0.0014477 | 0.0046263 | 615.8342
36.43 | -498.108 | 0.231315 | 17528 | -1447.81 | -0.00144781 | 0.0046263 | 615.9044
36.4352 | -498.108 | 0.231315 | 17530.1 | -1448.05 | -0.00144805 | 0.0046263 | 615.9782
36.44 | -498.108 | 0.2316 | 17531.9 | -1448.27 | -0.00144827 | 0.004632 | 616.0415
36.4452 | -498.108 | 0.231913 | 17533.9 | -1448.39 | -0.00144839 | 0.00463826 | 616.1118
36.45 | -498.107 | 0.231914 | 17535.8 | -1448.5 | -0.0014485 | 0.00463828 | 616.1785
36.4552 | -498.107 | 0.231915 | 17537.8 | -1448.62 | -0.00144862 | 0.0046383 | 616.2488
36.46 | -498.107 | 0.231915 | 17539.8 | -1448.73 | -0.00144873 | 0.0046383 | 616.3191
36.4653 | -498.107 | 0.231915 | 17541.9 | -1448.85 | -0.00144885 | 0.0046383 | 616.3929
36.47 | -498.107 | 0.231915 | 17543.8 | -1448.96 | -0.00144896 | 0.0046383 | 616.4596
36.4753 | -498.107 | 0.231915 | 17546 | -1449.08 | -0.00144908 | 0.0046383 | 616.5369
36.48 | -498.106 | 0.231915 | 17547.9 | -1449.19 | -0.00144919 | 0.0046383 | 616.6037
36.4852 | -498.106 | 0.231915 | 17550 | -1449.43 | -0.00144943 | 0.0046383 | 616.6775
36.49 | -498.106 | 0.231915 | 17551.8 | -1449.65 | -0.00144965 | 0.0046383 | 616.7407
36.4952 | -498.106 | 0.231915 | 17553.9 | -1449.77 | -0.00144977 | 0.0046383 | 616.8145
36.5 | -498.106 | 0.231915 | 17555.8 | -1449.88 | -0.00144988 | 0.0046383 | 616.8813
36.5052 | -498.106 | 0.231915 | 17557.8 | -1450 | -0.00145 | 0.0046383 | 616.9516
36.51 | -498.105 | 0.231915 | 17559.7 | -1450.11 | -0.00145011 | 0.0046383 | 617.0183
36.5152 | -498.105 | 0.231915 | 17561.8 | -1450.35 | -0.00145035 | 0.0046383 | 617.0921
36.52 | -498.105 | 0.231915 | 17563.7 | -1450.56 | -0.00145056 | 0.0046383 | 617.1589
36.5253 | -498.105 | 0.231915 | 17565.9 | -1450.56 | -0.00145056 | 0.0046383 | 617.2362
36.53 | -498.105 | 0.231915 | 17567.7 | -1450.56 | -0.00145056 | 0.0046383 | 617.2994
36.5353 | -498.105 | 0.231915 | 17569.8 | -1450.81 | -0.00145081 | 0.0046383 | 617.3732
36.54 | -498.104 | 0.231915 | 17571.7 | -1451.02 | -0.00145102 | 0.0046383 | 617.44
36.5452 | -498.104 | 0.231915 | 17573.8 | -1451.26 | -0.00145126 | 0.0046383 | 617.5138
36.55 | -498.104 | 0.231915 | 17575.7 | -1451.48 | -0.00145148 | 0.0046383 | 617.5805
36.5552 | -498.104 | 0.231915 | 17577.8 | -1451.6 | -0.0014516 | 0.0046383 | 617.6543
36.56 | -498.104 | 0.2322 | 17579.6 | -1451.71 | -0.00145171 | 0.004644 | 617.7176
36.5652 | -498.104 | 0.232513 | 17581.7 | -1451.83 | -0.00145183 | 0.00465026 | 617.7914
36.57 | -498.103 | 0.232228 | 17583.5 | -1451.94 | -0.00145194 | 0.00464456 | 617.8546
36.5752 | -498.103 | 0.231915 | 17585.5 | -1452.06 | -0.00145206 | 0.0046383 | 617.9249
36.58 | -498.103 | 0.232199 | 17587.3 | -1452.17 | -0.00145217 | 0.00464398 | 617.9881
36.5853 | -498.103 | 0.232513 | 17589.4 | -1452.41 | -0.00145241 | 0.00465026 | 618.0619
36.59 | -498.103 | 0.232514 | 17591.3 | -1452.63 | -0.00145263 | 0.00465028 | 618.1287
36.5953 | -498.103 | 0.232515 | 17593.4 | -1452.63 | -0.00145263 | 0.0046503 | 618.2025
36.6 | -498.102 | 0.232515 | 17595.3 | -1452.63 | -0.00145263 | 0.0046503 | 618.2693
36.6053 | -498.102 | 0.232515 | 17597.4 | -1452.87 | -0.00145287 | 0.0046503 | 618.343
36.61 | -498.102 | 0.232515 | 17599.3 | -1453.09 | -0.00145309 | 0.0046503 | 618.4098
36.6152 | -498.102 | 0.232515 | 17601.4 | -1453.21 | -0.00145321 | 0.0046503 | 618.4836
36.62 | -498.102 | 0.232515 | 17603.2 | -1453.32 | -0.00145332 | 0.0046503 | 618.5468
36.6252 | -498.102 | 0.232515 | 17605.3 | -1453.44 | -0.00145344 | 0.0046503 | 618.6206
36.63 | -498.101 | 0.232515 | 17607.2 | -1453.55 | -0.00145355 | 0.0046503 | 618.6874
36.6352 | -498.101 | 0.232515 | 17609.2 | -1453.79 | -0.00145379 | 0.0046503 | 618.7577
36.64 | -498.101 | 0.232515 | 17611.1 | -1454.01 | -0.00145401 | 0.0046503 | 618.8244
36.6453 | -498.101 | 0.232515 | 17613.2 | -1454.01 | -0.00145401 | 0.0046503 | 618.8982
36.65 | -498.101 | 0.232515 | 17615.1 | -1454.01 | -0.00145401 | 0.0046503 | 618.965
36.6553 | -498.101 | 0.232515 | 17617.3 | -1454.37 | -0.00145437 | 0.0046503 | 619.0423
36.66 | -498.1 | 0.232515 | 17619.1 | -1454.7 | -0.0014547 | 0.0046503 | 619.1055
36.6653 | -498.1 | 0.232515 | 17621.1 | -1454.82 | -0.00145482 | 0.0046503 | 619.1758
36.67 | -498.1 | 0.232799 | 17623 | -1454.93 | -0.00145493 | 0.00465598 | 619.2426
36.6752 | -498.1 | 0.233113 | 17625.1 | -1455.05 | -0.00145505 | 0.00466226 | 619.3164
36.68 | -498.1 | 0.233114 | 17627 | -1455.16 | -0.00145516 | 0.00466228 | 619.3831
36.6852 | -498.1 | 0.233115 | 17629.1 | -1455.28 | -0.00145528 | 0.0046623 | 619.4569
36.69 | -498.099 | 0.233115 | 17631 | -1455.39 | -0.00145539 | 0.0046623 | 619.5237
36.6952 | -498.099 | 0.233115 | 17633.2 | -1455.51 | -0.00145551 | 0.0046623 | 619.601
36.7 | -498.099 | 0.233115 | 17635.1 | -1455.62 | -0.00145562 | 0.0046623 | 619.6678
36.7052 | -498.099 | 0.233115 | 17637.3 | -1455.74 | -0.00145574 | 0.0046623 | 619.7451
36.71 | -498.099 | 0.233115 | 17639.2 | -1455.85 | -0.00145585 | 0.0046623 | 619.8118
36.7153 | -498.099 | 0.233115 | 17641.4 | -1456.09 | -0.00145609 | 0.0046623 | 619.8891
36.72 | -498.098 | 0.233115 | 17643.3 | -1456.31 | -0.00145631 | 0.0046623 | 619.9559
36.7253 | -498.098 | 0.233115 | 17645.4 | -1456.43 | -0.00145643 | 0.0046623 | 620.0297
36.73 | -498.098 | 0.233115 | 17647.3 | -1456.54 | -0.00145654 | 0.0046623 | 620.0964
36.7352 | -498.098 | 0.233115 | 17649.4 | -1456.78 | -0.00145678 | 0.0046623 | 620.1702
36.74 | -498.098 | 0.233401 | 17651.3 | -1457 | -0.001457 | 0.00466802 | 620.237
36.7452 | -498.098 | 0.233713 | 17653.3 | -1457.24 | -0.00145724 | 0.00467426 | 620.3073
36.75 | -498.097 | 0.233428 | 17655.2 | -1457.45 | -0.00145745 | 0.00466856 | 620.374
36.7552 | -498.097 | 0.233115 | 17657.3 | -1457.57 | -0.00145757 | 0.0046623 | 620.4478
36.76 | -498.097 | 0.233399 | 17659.2 | -1457.68 | -0.00145768 | 0.00466798 | 620.5146
36.7652 | -498.097 | 0.233713 | 17661.3 | -1457.8 | -0.0014578 | 0.00467426 | 620.5884
36.77 | -498.097 | 0.233429 | 17663.2 | -1457.91 | -0.00145791 | 0.00466858 | 620.6551
36.7753 | -498.097 | 0.233115 | 17665.4 | -1458.03 | -0.00145803 | 0.0046623 | 620.7325
36.78 | -498.096 | 0.233398 | 17667.3 | -1458.14 | -0.00145814 | 0.00466796 | 620.7992
36.7853 | -498.096 | 0.233713 | 17669.4 | -1458.26 | -0.00145826 | 0.00467426 | 620.873
36.79 | -498.096 | 0.233714 | 17671.3 | -1458.37 | -0.00145837 | 0.00467428 | 620.9397673
36.7952 | -498.096 | 0.233715 | 17673.4 | -1458.61 | -0.00145861 | 0.0046743 | 621.0136
36.8 | -498.096 | 0.233715 | 17675.2 | -1458.83 | -0.00145883 | 0.0046743 | 621.0768
36.8052 | -498.096 | 0.233715 | 17677.2 | -1458.95 | -0.00145895 | 0.0046743 | 621.1471
36.81 | -498.095 | 0.233715 | 17679 | -1459.06 | -0.00145906 | 0.0046743 | 621.2103
36.8152 | -498.095 | 0.233715 | 17681.1 | -1459.18 | -0.00145918 | 0.0046743 | 621.2841
36.82 | -498.095 | 0.233715 | 17682.9 | -1459.29 | -0.00145929 | 0.0046743 | 621.3474
36.8252 | -498.095 | 0.233715 | 17684.9 | -1459.53 | -0.00145953 | 0.0046743 | 621.4176
36.83 | -498.095 | 0.233715 | 17686.7 | -1459.75 | -0.00145975 | 0.0046743 | 621.4809
36.8353 | -498.095 | 0.233715 | 17688.7 | -1459.87 | -0.00145987 | 0.0046743 | 621.5512
36.84 | -498.094 | 0.233715 | 17690.5 | -1459.98 | -0.00145998 | 0.0046743 | 621.6144
36.8453 | -498.094 | 0.233715 | 17692.4 | -1460.1 | -0.0014601 | 0.0046743 | 621.6812
36.85 | -498.094 | 0.233715 | 17694.3 | -1460.21 | -0.00146021 | 0.0046743 | 621.7479
36.8553 | -498.094 | 0.233715 | 17696.3 | -1460.45 | -0.00146045 | 0.0046743 | 621.8182
36.86 | -498.094 | 0.233715 | 17698.2 | -1460.67 | -0.00146067 | 0.0046743 | 621.885
36.8653 | -498.094 | 0.233715 | 17700.2 | -1460.91 | -0.00146091 | 0.0046743 | 621.9553
36.87 | -498.093 | 0.233715 | 17702.1 | -1461.13 | -0.00146113 | 0.0046743 | 622.022
36.8752 | -498.093 | 0.233715 | 17704.2 | -1461.25 | -0.00146125 | 0.0046743 | 622.0958
36.88 | -498.093 | 0.233715 | 17706 | -1461.36 | -0.00146136 | 0.0046743 | 622.1591
36.8852 | -498.093 | 0.233715 | 17708 | -1461.36 | -0.00146136 | 0.0046743 | 622.2293
36.89 | -498.093 | 0.233715 | 17709.8 | -1461.36 | -0.00146136 | 0.0046743 | 622.2926
36.8952 | -498.093 | 0.233715 | 17711.8 | -1461.6 | -0.0014616 | 0.0046743 | 622.3629
36.9 | -498.092 | 0.233715 | 17713.7 | -1461.82 | -0.00146182 | 0.0046743 | 622.4296
36.9053 | -498.092 | 0.233715 | 17715.7 | -1461.94 | -0.00146194 | 0.0046743 | 622.4999
36.91 | -498.092 | 0.233715 | 17717.6 | -1462.05 | -0.00146205 | 0.0046743 | 622.5667
36.9153 | -498.092 | 0.233715 | 17719.6 | -1462.17 | -0.00146217 | 0.0046743 | 622.6369
36.92 | -498.092 | 0.233715 | 17721.5 | -1462.28 | -0.00146228 | 0.0046743 | 622.7037
36.9253 | -498.092 | 0.233715 | 17723.6 | -1462.4 | -0.0014624 | 0.0046743 | 622.7775
36.93 | -498.091 | 0.233999 | 17725.5 | -1462.51 | -0.00146251 | 0.00467998 | 622.8443
36.9352 | -498.091 | 0.234313 | 17727.6 | -1462.75 | -0.00146275 | 0.00468626 | 622.9181
36.94 | -498.091 | 0.234314 | 17729.5 | -1462.97 | -0.00146297 | 0.00468628 | 622.9848
36.9452 | -498.091 | 0.234315 | 17731.7 | -1463.21 | -0.00146321 | 0.0046863 | 623.0621
36.95 | -498.091 | 0.234315 | 17733.6 | -1463.43 | -0.00146343 | 0.0046863 | 623.1289
36.9552 | -498.091 | 0.234315 | 17735.7 | -1463.55 | -0.00146355 | 0.0046863 | 623.2027
36.96 | -498.09 | 0.234315 | 17737.6 | -1463.66 | -0.00146366 | 0.0046863 | 623.2694
36.9653 | -498.09 | 0.234315 | 17739.6 | -1463.78 | -0.00146378 | 0.0046863 | 623.3397
36.97 | -498.09 | 0.234315 | 17741.4 | -1463.89 | -0.00146389 | 0.0046863 | 623.403
36.9753 | -498.09 | 0.234315 | 17743.5 | -1464.01 | -0.00146401 | 0.0046863 | 623.4768
36.98 | -498.09 | 0.234315 | 17745.4 | -1464.11 | -0.00146411 | 0.0046863 | 623.5435
36.9853 | -498.09 | 0.234315 | 17747.5 | -1464.36 | -0.00146436 | 0.0046863 | 623.6173
36.99 | -498.089 | 0.234315 | 17749.5 | -1464.57 | -0.00146457 | 0.0046863 | 623.6876
36.9952 | -498.089 | 0.234315 | 17751.7 | -1464.69 | -0.00146469 | 0.0046863 | 623.7649
37 | -498.089 | 0.234315 | 17753.6 | -1464.8 | -0.0014648 | 0.0046863 | 623.8317
37.0052 | -498.089 | 0.234315 | 17755.7 | -1464.92 | -0.00146492 | 0.0046863 | 623.9054
37.01 | -498.089 | 0.234315 | 17757.7 | -1465.03 | -0.00146503 | 0.0046863 | 623.9757
37.0152 | -498.089 | 0.234315 | 17760 | -1465.15 | -0.00146515 | 0.0046863 | 624.0565
37.02 | -498.088 | 0.234315 | 17761.9 | -1465.26 | -0.00146526 | 0.0046863 | 624.1233
37.0252 | -498.088 | 0.234315 | 17764.1 | -1465.38 | -0.00146538 | 0.0046863 | 624.2006
37.03 | -498.088 | 0.234315 | 17766.1 | -1465.49 | -0.00146549 | 0.0046863 | 624.2709
37.0353 | -498.088 | 0.234315 | 17768.2 | -1465.73 | -0.00146573 | 0.0046863 | 624.3447
37.04 | -498.088 | 0.234598 | 17770.1 | -1465.95 | -0.00146595 | 0.00469196 | 624.4114
37.0453 | -498.088 | 0.234913 | 17772.3 | -1466.07 | -0.00146607 | 0.00469826 | 624.4887
37.05 | -498.087 | 0.234914 | 17774.1 | -1466.18 | -0.00146618 | 0.00469828 | 624.552
37.0552 | -498.087 | 0.234915 | 17776.2 | -1466.3 | -0.0014663 | 0.0046983 | 624.6258
37.06 | -498.087 | 0.234915 | 17778.1 | -1466.41 | -0.00146641 | 0.0046983 | 624.6925
37.0652 | -498.087 | 0.234915 | 17780.2 | -1466.65 | -0.00146665 | 0.0046983 | 624.7663
37.07 | -498.087 | 0.234915 | 17782.1 | -1466.87 | -0.00146687 | 0.0046983 | 624.8331
37.0752 | -498.087 | 0.234915 | 17784.2 | -1466.99 | -0.00146699 | 0.0046983 | 624.9069
37.08 | -498.086 | 0.234915 | 17786.1 | -1467.1 | -0.0014671 | 0.0046983 | 624.9736
37.0852 | -498.086 | 0.234915 | 17788.1 | -1467.1 | -0.0014671 | 0.0046983 | 625.0439
37.09 | -498.086 | 0.234915 | 17790 | -1467.1 | -0.0014671 | 0.0046983 | 625.1107
37.0953 | -498.086 | 0.234915 | 17792.1 | -1467.46 | -0.00146746 | 0.0046983 | 625.1845
37.1 | -498.086 | 0.234915 | 17794 | -1467.79 | -0.00146779 | 0.0046983 | 625.2512
37.1053 | -498.086 | 0.234915 | 17796.1 | -1467.91 | -0.00146791 | 0.0046983 | 625.325
37.11 | -498.085 | 0.234915 | 17798 | -1468.02 | -0.00146802 | 0.0046983 | 625.3918
37.1153 | -498.085 | 0.234915 | 17800 | -1468.14 | -0.00146814 | 0.0046983 | 625.4621
37.12 | -498.085 | 0.234915 | 17801.9 | -1468.25 | -0.00146825 | 0.0046983 | 625.5288
37.1252 | -498.085 | 0.234915 | 17804 | -1468.49 | -0.00146849 | 0.0046983 | 625.6026
37.13 | -498.085 | 0.234915 | 17805.8 | -1468.71 | -0.00146871 | 0.0046983 | 625.6659
37.1352 | -498.085 | 0.234915 | 17807.9 | -1468.83 | -0.00146883 | 0.0046983 | 625.7397
37.14 | -498.084 | 0.234915 | 17809.7 | -1468.94 | -0.00146894 | 0.0046983 | 625.8029
37.1452 | -498.084 | 0.234915 | 17811.8 | -1469.06 | -0.00146906 | 0.0046983 | 625.8767
37.15 | -498.084 | 0.234915 | 17813.7 | -1469.17 | -0.00146917 | 0.0046983 | 625.9435
37.1553 | -498.084 | 0.234915 | 17815.8 | -1469.29 | -0.00146929 | 0.0046983 | 626.0173
37.16 | -498.084 | 0.235199 | 17817.6 | -1469.4 | -0.0014694 | 0.00470398 | 626.0805
37.1653 | -498.084 | 0.235513 | 17819.7 | -1469.64 | -0.00146964 | 0.00471026 | 626.1543
37.17 | -498.083 | 0.235514 | 17821.6 | -1469.86 | -0.00146986 | 0.00471028 | 626.2211
37.1753 | -498.083 | 0.235515 | 17823.8 | -1469.98 | -0.00146998 | 0.0047103 | 626.2984
37.18 | -498.083 | 0.235515 | 17825.6 | -1470.09 | -0.00147009 | 0.0047103 | 626.3616
37.1852 | -498.083 | 0.235515 | 17827.7 | -1470.21 | -0.00147021 | 0.0047103 | 626.4354
37.19 | -498.083 | 0.235515 | 17829.6 | -1470.32 | -0.00147032 | 0.0047103 | 626.5022
37.1952 | -498.083 | 0.235515 | 17831.6 | -1470.44 | -0.00147044 | 0.0047103 | 626.5724
37.2 | -498.082 | 0.235515 | 17833.5 | -1470.55 | -0.00147055 | 0.0047103 | 626.6392
37.2052 | -498.082 | 0.235515 | 17835.6 | -1470.79 | -0.00147079 | 0.0047103 | 626.713
37.21 | -498.082 | 0.235515 | 17837.5 | -1471 | -0.001471 | 0.0047103 | 626.7798
37.2153 | -498.082 | 0.235515 | 17839.6 | -1471.25 | -0.00147125 | 0.0047103 | 626.8535
37.22 | -498.082 | 0.235515 | 17841.5 | -1471.46 | -0.00147146 | 0.0047103 | 626.9203
37.2253 | -498.082 | 0.235515 | 17843.5 | -1471.58 | -0.00147158 | 0.0047103 | 626.9906
37.23 | -498.081 | 0.235515 | 17845.5 | -1471.69 | -0.00147169 | 0.0047103 | 627.0609
37.2353 | -498.081 | 0.235515 | 17847.7 | -1471.81 | -0.00147181 | 0.0047103 | 627.1382
37.24 | -498.081 | 0.235515 | 17849.6 | -1471.92 | -0.00147192 | 0.0047103 | 627.2049
37.2452 | -498.081 | 0.235515 | 17851.7 | -1472.16 | -0.00147216 | 0.0047103 | 627.2787
37.25 | -498.081 | 0.235515 | 17853.7 | -1472.38 | -0.00147238 | 0.0047103 | 627.349
37.2552 | -498.081 | 0.235515 | 17855.8 | -1472.5 | -0.0014725 | 0.0047103 | 627.4228
37.26 | -498.08 | 0.235515 | 17857.8 | -1472.61 | -0.00147261 | 0.0047103 | 627.4931
37.2652 | -498.08 | 0.235515 | 17859.9 | -1472.73 | -0.00147273 | 0.0047103 | 627.5669
37.27 | -498.08 | 0.235799 | 17861.8 | -1472.84 | -0.00147284 | 0.00471598 | 627.6336
37.2752 | -498.08 | 0.236113 | 17863.9 | -1473.08 | -0.00147308 | 0.00472226 | 627.7074
37.28 | -498.08 | 0.236114 | 17865.8 | -1473.3 | -0.0014733 | 0.00472228 | 627.7742
37.2853 | -498.079 | 0.236115 | 17867.9 | -1473.42 | -0.00147342 | 0.0047223 | 627.848
37.29 | -498.079 | 0.236115 | 17869.8 | -1473.53 | -0.00147353 | 0.0047223 | 627.9147
37.2953 | -498.079 | 0.236115 | 17871.8 | -1473.65 | -0.00147365 | 0.0047223 | 627.985
37.3 | -498.079 | 0.236115 | 17873.7 | -1473.76 | -0.00147376 | 0.0047223 | 628.0518
37.3052 | -498.079 | 0.236115 | 17875.8 | -1474 | -0.001474 | 0.0047223 | 628.1256
37.31 | -498.079 | 0.236115 | 17877.7 | -1474.22 | -0.00147422 | 0.0047223 | 628.1923
37.3152 | -498.079 | 0.236115 | 17879.8 | -1474.34 | -0.00147434 | 0.0047223 | 628.2661
37.32 | -498.078 | 0.236115 | 17881.6 | -1474.45 | -0.00147445 | 0.0047223 | 628.3294
37.3252 | -498.078 | 0.236115 | 17883.7 | -1474.69 | -0.00147469 | 0.0047223 | 628.4031
37.33 | -498.078 | 0.236115 | 17885.5 | -1474.91 | -0.00147491 | 0.0047223 | 628.4664
37.3352 | -498.078 | 0.236115 | 17887.5 | -1475.03 | -0.00147503 | 0.0047223 | 628.5367
37.34 | -498.078 | 0.236115 | 17889.4 | -1475.14 | -0.00147514 | 0.0047223 | 628.6034
37.3453 | -498.078 | 0.236115 | 17891.5 | -1475.26 | -0.00147526 | 0.0047223 | 628.6772
37.35 | -498.077 | 0.236115 | 17893.4 | -1475.37 | -0.00147537 | 0.0047223 | 628.744
37.3553 | -498.077 | 0.236115 | 17895.5 | -1475.49 | -0.00147549 | 0.0047223 | 628.8178
37.36 | -498.077 | 0.236115 | 17897.4 | -1475.6 | -0.0014756 | 0.0047223 | 628.8845
37.3653 | -498.077 | 0.236115 | 17899.5 | -1475.84 | -0.00147584 | 0.0047223 | 628.9583
37.37 | -498.077 | 0.236399 | 17901.4 | -1476.06 | -0.00147606 | 0.00472798 | 629.0251
37.3752 | -498.077 | 0.236713 | 17903.5 | -1476.18 | -0.00147618 | 0.00473426 | 629.0989
37.38 | -498.076 | 0.236714 | 17905.4 | -1476.29 | -0.00147629 | 0.00473428 | 629.1656
37.3852 | -498.076 | 0.236715 | 17907.5 | -1476.41 | -0.00147641 | 0.0047343 | 629.2394
37.39 | -498.076 | 0.236715 | 17909.3 | -1476.52 | -0.00147652 | 0.0047343 | 629.3027
37.3952 | -498.076 | 0.236715 | 17911.4 | -1476.76 | -0.00147676 | 0.0047343 | 629.3765
37.4 | -498.076 | 0.236715 | 17913.2 | -1476.98 | -0.00147698 | 0.0047343 | 629.4397
37.4053 | -498.076 | 0.236715 | 17915.2 | -1477.1 | -0.0014771 | 0.0047343 | 629.51
37.41 | -498.075 | 0.236715 | 17917 | -1477.21 | -0.00147721 | 0.0047343 | 629.5733
37.4153 | -498.075 | 0.236715 | 17919 | -1477.21 | -0.00147721 | 0.0047343 | 629.6435
37.42 | -498.075 | 0.236715 | 17920.9 | -1477.21 | -0.00147721 | 0.0047343 | 629.7103
37.4253 | -498.075 | 0.236715 | 17922.9 | -1477.45 | -0.00147745 | 0.0047343 | 629.7806
37.43 | -498.075 | 0.236715 | 17924.8 | -1477.67 | -0.00147767 | 0.0047343 | 629.8473
37.4352 | -498.075 | 0.236715 | 17927 | -1477.79 | -0.00147779 | 0.0047343 | 629.9246
37.44 | -498.074 | 0.236715 | 17928.9 | -1477.89 | -0.00147789 | 0.0047343 | 629.9914
37.4452 | -498.074 | 0.236715 | 17931 | -1478.14 | -0.00147814 | 0.0047343 | 630.0652
37.45 | -498.074 | 0.236715 | 17932.9 | -1478.35 | -0.00147835 | 0.0047343 | 630.132
37.4552 | -498.074 | 0.236715 | 17935 | -1478.47 | -0.00147847 | 0.0047343 | 630.2057
37.46 | -498.074 | 0.236999 | 17936.9 | -1478.58 | -0.00147858 | 0.00473998 | 630.2725
37.4653 | -498.074 | 0.237313 | 17939 | -1478.7 | -0.0014787 | 0.00474626 | 630.3463
37.47 | -498.073 | 0.237029 | 17940.9 | -1478.81 | -0.00147881 | 0.00474058 | 630.4131
37.4753 | -498.073 | 0.236715 | 17943 | -1478.93 | -0.00147893 | 0.0047343 | 630.4868
37.48 | -498.073 | 0.236998 | 17944.9 | -1479.04 | -0.00147904 | 0.00473996 | 630.5536
37.4853 | -498.073 | 0.237313 | 17947 | -1479.29 | -0.00147929 | 0.00474626 | 630.6274
37.49 | -498.073 | 0.237029 | 17948.9 | -1479.5 | -0.0014795 | 0.00474058 | 630.6942
37.4952 | -498.073 | 0.236715 | 17951 | -1479.74 | -0.00147974 | 0.0047343 | 630.768
37.5 | -498.072 | 0.237001 | 17953 | -1479.96 | -0.00147996 | 0.00474002 | 630.8382
37.5052 | -498.072 | 0.237313 | 17955.1 | -1480.08 | -0.00148008 | 0.00474626 | 630.912
37.51 | -498.072 | 0.237314 | 17957.1 | -1480.19 | -0.00148019 | 0.00474628 | 630.9823
37.5152 | -498.072 | 0.237315 | 17959.2 | -1480.31 | -0.00148031 | 0.0047463 | 631.0561
37.52 | -498.072 | 0.237315 | 17961.2 | -1480.42 | -0.00148042 | 0.0047463 | 631.1264
37.5252 | -498.072 | 0.237315 | 17963.4 | -1480.42 | -0.00148042 | 0.0047463 | 631.2037
37.53 | -498.071 | 0.237315 | 17965.3 | -1480.42 | -0.00148042 | 0.0047463 | 631.2704
37.5353 | -498.071 | 0.237315 | 17967.3 | -1480.66 | -0.00148066 | 0.0047463 | 631.3407
37.54 | -498.071 | 0.237315 | 17969.2 | -1480.88 | -0.00148088 | 0.0047463 | 631.4075
37.5453 | -498.071 | 0.237315 | 17971.2 | -1481.12 | -0.00148112 | 0.0047463 | 631.4777
37.55 | -498.071 | 0.237315 | 17973.1 | -1481.34 | -0.00148134 | 0.0047463 | 631.5445
37.5552 | -498.071 | 0.237315 | 17975.1 | -1481.46 | -0.00148146 | 0.0047463 | 631.6148
37.56 | -498.07 | 0.237315 | 17977 | -1481.57 | -0.00148157 | 0.0047463 | 631.6816
37.5652 | -498.07 | 0.237315 | 17979 | -1481.81 | -0.00148181 | 0.0047463 | 631.7518
37.57 | -498.07 | 0.237315 | 17980.9 | -1482.03 | -0.00148203 | 0.0047463 | 631.8186
37.5752 | -498.07 | 0.237315 | 17983 | -1482.15 | -0.00148215 | 0.0047463 | 631.8924
37.58 | -498.07 | 0.237315 | 17985 | -1482.26 | -0.00148226 | 0.0047463 | 631.9627
37.5852 | -498.07 | 0.237315 | 17987.1 | -1482.38 | -0.00148238 | 0.0047463 | 632.0364
37.59 | -498.069 | 0.237599 | 17989 | -1482.49 | -0.00148249 | 0.00475198 | 632.1032
37.5953 | -498.069 | 0.237913 | 17991.1 | -1482.73 | -0.00148273 | 0.00475826 | 632.177
37.6 | -498.069 | 0.237914 | 17992.9 | -1482.95 | -0.00148295 | 0.00475828 | 632.2403
37.6053 | -498.069 | 0.237915 | 17994.9 | -1483.07 | -0.00148307 | 0.0047583 | 632.3105
37.61 | -498.069 | 0.237915 | 17996.8 | -1483.18 | -0.00148318 | 0.0047583 | 632.3773
37.6153 | -498.069 | 0.237915 | 17998.8 | -1483.3 | -0.0014833 | 0.0047583 | 632.4476
37.62 | -498.068 | 0.237915 | 18000.6 | -1483.41 | -0.00148341 | 0.0047583 | 632.5108
37.6252 | -498.068 | 0.237915 | 18002.6 | -1483.53 | -0.00148353 | 0.0047583 | 632.5811
37.63 | -498.068 | 0.237915 | 18004.4 | -1483.64 | -0.00148364 | 0.0047583 | 632.6443
37.6352 | -498.068 | 0.237915 | 18006.5 | -1483.88 | -0.00148388 | 0.0047583 | 632.7181
37.64 | -498.068 | 0.237915 | 18008.3 | -1484.1 | -0.0014841 | 0.0047583 | 632.7814
37.6452 | -498.068 | 0.237915 | 18010.3 | -1484.34 | -0.00148434 | 0.0047583 | 632.8517
37.65 | -498.067 | 0.237915 | 18012.1 | -1484.56 | -0.00148456 | 0.0047583 | 632.9149
37.6553 | -498.067 | 0.237915 | 18014.2 | -1484.56 | -0.00148456 | 0.0047583 | 632.9887
37.66 | -498.067 | 0.237915 | 18016.1 | -1484.56 | -0.00148456 | 0.0047583 | 633.0555
37.6653 | -498.067 | 0.237915 | 18018.1 | -1484.8 | -0.0014848 | 0.0047583 | 633.1257
37.67 | -498.067 | 0.237915 | 18020 | -1485.01 | -0.00148501 | 0.0047583 | 633.1925
37.6753 | -498.067 | 0.237915 | 18022 | -1485.14 | -0.00148514 | 0.0047583 | 633.2628
37.68 | -498.066 | 0.237915 | 18023.9 | -1485.24 | -0.00148524 | 0.0047583 | 633.3295
37.6852 | -498.066 | 0.237915 | 18026 | -1485.36 | -0.00148536 | 0.0047583 | 633.4033
37.69 | -498.066 | 0.237915 | 18027.9 | -1485.47 | -0.00148547 | 0.0047583 | 633.4701
37.6952 | -498.066 | 0.237915 | 18030 | -1485.59 | -0.00148559 | 0.0047583 | 633.5439
37.7 | -498.066 | 0.237915 | 18032 | -1485.7 | -0.0014857 | 0.0047583 | 633.6142
37.7052 | -498.066 | 0.237915 | 18034.2 | -1485.94 | -0.00148594 | 0.0047583 | 633.6915
37.71 | -498.065 | 0.238199 | 18036.1 | -1486.16 | -0.00148616 | 0.00476398 | 633.7582
37.7153 | -498.065 | 0.238513 | 18038.3 | -1486.28 | -0.00148628 | 0.00477026 | 633.8355
37.72 | -498.065 | 0.238514 | 18040.4 | -1486.39 | -0.00148639 | 0.00477028 | 633.9093
37.7253 | -498.065 | 0.238515 | 18042.6 | -1486.51 | -0.00148651 | 0.0047703 | 633.9866
37.73 | -498.065 | 0.238515 | 18044.5 | -1486.62 | -0.00148662 | 0.0047703 | 634.0534
37.7353 | -498.065 | 0.238515 | 18046.7 | -1486.74 | -0.00148674 | 0.0047703 | 634.1307
37.74 | -498.064 | 0.238515 | 18048.7 | -1486.85 | -0.00148685 | 0.0047703 | 634.201
37.7452 | -498.064 | 0.238515 | 18050.9 | -1487.09 | -0.00148709 | 0.0047703 | 634.2783
37.75 | -498.064 | 0.238515 | 18052.8 | -1487.31 | -0.00148731 | 0.0047703 | 634.345
37.7552 | -498.064 | 0.238515 | 18054.9 | -1487.43 | -0.00148743 | 0.0047703 | 634.4188
37.76 | -498.064 | 0.238515 | 18056.9 | -1487.54 | -0.00148754 | 0.0047703 | 634.4891
37.7652 | -498.064 | 0.238515 | 18059.1 | -1487.66 | -0.00148766 | 0.0047703 | 634.5664
37.77 | -498.063 | 0.238515 | 18061 | -1487.77 | -0.00148777 | 0.0047703 | 634.6332
37.7752 | -498.063 | 0.238515 | 18063.1 | -1487.89 | -0.00148789 | 0.0047703 | 634.707
37.78 | -498.063 | 0.238515 | 18064.9 | -1488 | -0.001488 | 0.0047703 | 634.7702
37.7853 | -498.063 | 0.238515 | 18067 | -1488.24 | -0.00148824 | 0.0047703 | 634.844
37.79 | -498.063 | 0.238515 | 18068.9 | -1488.46 | -0.00148846 | 0.0047703 | 634.9108
37.7953 | -498.063 | 0.238515 | 18071 | -1488.7 | -0.0014887 | 0.0047703 | 634.9846
37.8 | -498.062 | 0.238515 | 18072.9 | -1488.92 | -0.00148892 | 0.0047703 | 635.0513
37.8052 | -498.062 | 0.238515 | 18075 | -1489.04 | -0.00148904 | 0.0047703 | 635.1251
37.81 | -498.062 | 0.238801 | 18076.9 | -1489.15 | -0.00148915 | 0.00477602 | 635.1919
37.8152 | -498.062 | 0.239113 | 18079 | -1489.27 | -0.00148927 | 0.00478226 | 635.2657
37.82 | -498.062 | 0.239114 | 18080.8 | -1489.38 | -0.00148938 | 0.00478228 | 635.3289
37.8252 | -498.062 | 0.239115 | 18082.9 | -1489.62 | -0.00148962 | 0.0047823 | 635.4027
37.83 | -498.061 | 0.239115 | 18084.8 | -1489.84 | -0.00148984 | 0.0047823 | 635.4695
37.8352 | -498.061 | 0.239115 | 18086.9 | -1489.96 | -0.00148996 | 0.0047823 | 635.5433
37.84 | -498.061 | 0.239115 | 18088.7 | -1490.07 | -0.00149007 | 0.0047823 | 635.6065
37.8453 | -498.061 | 0.239115 | 18090.8 | -1490.19 | -0.00149019 | 0.0047823 | 635.6803
37.85 | -498.061 | 0.239115 | 18092.7 | -1490.3 | -0.0014903 | 0.0047823 | 635.7471
37.8553 | -498.061 | 0.239115 | 18094.7 | -1490.42 | -0.00149042 | 0.0047823 | 635.8173
37.86 | -498.06 | 0.239115 | 18096.6 | -1490.53 | -0.00149053 | 0.0047823 | 635.8841
37.8653 | -498.06 | 0.239115 | 18098.6 | -1490.65 | -0.00149065 | 0.0047823 | 635.9544
37.87 | -498.06 | 0.239115 | 18100.5 | -1490.76 | -0.00149076 | 0.0047823 | 636.0211
37.8752 | -498.06 | 0.239115 | 18102.5 | -1491 | -0.001491 | 0.0047823 | 636.0914
37.88 | -498.06 | 0.239115 | 18104.4 | -1491.22 | -0.00149122 | 0.0047823 | 636.1582
37.8852 | -498.06 | 0.239115 | 18106.5 | -1491.34 | -0.00149134 | 0.0047823 | 636.232
37.89 | -498.059 | 0.239115 | 18108.3 | -1491.45 | -0.00149145 | 0.0047823 | 636.2952
37.8952 | -498.059 | 0.239115 | 18110.4 | -1491.69 | -0.00149169 | 0.0047823 | 636.369
37.9 | -498.059 | 0.239115 | 18112.2 | -1491.9 | -0.0014919 | 0.0047823 | 636.4323
37.9053 | -498.059 | 0.239115 | 18114.2 | -1492.03 | -0.00149203 | 0.0047823 | 636.5025
37.91 | -498.059 | 0.239115 | 18116.1 | -1492.13 | -0.00149213 | 0.0047823 | 636.5693
37.9153 | -498.059 | 0.239115 | 18118.1 | -1492.38 | -0.00149238 | 0.0047823 | 636.6396
37.92 | -498.058 | 0.239398 | 18119.9 | -1492.59 | -0.00149259 | 0.00478796 | 636.7028
37.9253 | -498.058 | 0.239713 | 18121.8 | -1492.71 | -0.00149271 | 0.00479426 | 636.7696
37.93 | -498.058 | 0.239429 | 18123.7 | -1492.82 | -0.00149282 | 0.00478858 | 636.8363
37.9352 | -498.058 | 0.239115 | 18125.9 | -1492.94 | -0.00149294 | 0.0047823 | 636.9136
37.94 | -498.058 | 0.2394 | 18127.7 | -1493.05 | -0.00149305 | 0.004788 | 636.9769
37.9452 | -498.058 | 0.239713 | 18129.7 | -1493.17 | -0.00149317 | 0.00479426 | 637.0472
37.95 | -498.057 | 0.239714 | 18131.6 | -1493.28 | -0.00149328 | 0.00479428 | 637.1139
37.9552 | -498.057 | 0.239715 | 18133.7 | -1493.4 | -0.0014934 | 0.0047943 | 637.1877
37.96 | -498.057 | 0.239715 | 18135.6 | -1493.51 | -0.00149351 | 0.0047943 | 637.2545
37.9653 | -498.057 | 0.239715 | 18137.7 | -1493.63 | -0.00149363 | 0.0047943 | 637.3283
37.97 | -498.057 | 0.239715 | 18139.6 | -1493.74 | -0.00149374 | 0.0047943 | 637.395
37.9753 | -498.057 | 0.239715 | 18141.7 | -1493.86 | -0.00149386 | 0.0047943 | 637.4688
37.98 | -498.056 | 0.239715 | 18143.6 | -1493.97 | -0.00149397 | 0.0047943 | 637.5356
37.9853 | -498.056 | 0.239715 | 18145.7 | -1494.21 | -0.00149421 | 0.0047943 | 637.6094
37.99 | -498.056 | 0.239715 | 18147.6 | -1494.43 | -0.00149443 | 0.0047943 | 637.6761
37.9952 | -498.056 | 0.239715 | 18149.7 | -1494.55 | -0.00149455 | 0.0047943 | 637.7499
38 | -498.056 | 0.239715 | 18151.5 | -1494.66 | -0.00149466 | 0.0047943 | 637.8132
38.0052 | -498.056 | 0.239715 | 18153.5 | -1494.9 | -0.0014949 | 0.0047943 | 637.8835
38.01 | -498.055 | 0.239715 | 18155.4 | -1495.12 | -0.00149512 | 0.0047943 | 637.9502
38.0152 | -498.055 | 0.239715 | 18157.4 | -1495.36 | -0.00149536 | 0.0047943 | 638.0205
38.02 | -498.055 | 0.239715 | 18159.2 | -1495.58 | -0.00149558 | 0.0047943 | 638.0838
38.0252 | -498.055 | 0.239715 | 18161.3 | -1495.7 | -0.0014957 | 0.0047943 | 638.1575
38.03 | -498.055 | 0.239715 | 18163.1 | -1495.81 | -0.00149581 | 0.0047943 | 638.2208
38.0353 | -498.055 | 0.239715 | 18165.2 | -1495.93 | -0.00149593 | 0.0047943 | 638.2946
38.04 | -498.054 | 0.239998 | 18167 | -1496.04 | -0.00149604 | 0.00479996 | 638.3578
38.0453 | -498.054 | 0.240313 | 18169 | -1496.16 | -0.00149616 | 0.00480626 | 638.4281
38.05 | -498.054 | 0.240314 | 18170.8 | -1496.27 | -0.00149627 | 0.00480628 | 638.4914
38.0552 | -498.054 | 0.240315 | 18172.8 | -1496.39 | -0.00149639 | 0.0048063 | 638.5616
38.06 | -498.054 | 0.240315 | 18174.5 | -1496.5 | -0.0014965 | 0.0048063 | 638.6214
38.0652 | -498.054 | 0.240315 | 18176.5 | -1496.62 | -0.00149662 | 0.0048063 | 638.6916
38.07 | -498.053 | 0.240315 | 18178.2 | -1496.73 | -0.00149673 | 0.0048063 | 638.7514
38.0752 | -498.053 | 0.240315 | 18180 | -1496.97 | -0.00149697 | 0.0048063 | 638.8146
38.08 | -498.053 | 0.240315 | 18181.8 | -1497.19 | -0.00149719 | 0.0048063 | 638.8779
38.0852 | -498.053 | 0.240315 | 18183.7 | -1497.31 | -0.00149731 | 0.0048063 | 638.9446
38.09 | -498.053 | 0.240315 | 18185.5 | -1497.42 | -0.00149742 | 0.0048063 | 639.0079
38.0953 | -498.053 | 0.240315 | 18187.4 | -1497.66 | -0.00149766 | 0.0048063 | 639.0747
38.1 | -498.052 | 0.240315 | 18189.2 | -1497.88 | -0.00149788 | 0.0048063 | 639.1379
38.1053 | -498.052 | 0.240315 | 18191.1 | -1498 | -0.001498 | 0.0048063 | 639.2047
38.11 | -498.052 | 0.240315 | 18192.9 | -1498.11 | -0.00149811 | 0.0048063 | 639.2679
38.1153 | -498.052 | 0.240315 | 18194.8 | -1498.23 | -0.00149823 | 0.0048063 | 639.3347
38.12 | -498.052 | 0.240315 | 18196.7 | -1498.33 | -0.00149833 | 0.0048063 | 639.4014
38.1252 | -498.052 | 0.240315 | 18198.7 | -1498.45 | -0.00149845 | 0.0048063 | 639.4717
38.13 | -498.051 | 0.240315 | 18200.6 | -1498.56 | -0.00149856 | 0.0048063 | 639.5385
38.1352 | -498.051 | 0.240315 | 18202.6 | -1498.81 | -0.00149881 | 0.0048063 | 639.6088
38.14 | -498.051 | 0.240315 | 18204.5 | -1499.02 | -0.00149902 | 0.0048063 | 639.6755
38.1452 | -498.051 | 0.240315 | 18206.5 | -1499.02 | -0.00149902 | 0.0048063 | 639.7458
38.15 | -498.051 | 0.240599 | 18208.3 | -1499.02 | -0.00149902 | 0.00481198 | 639.809
38.1553 | -498.051 | 0.240913 | 18210.3 | -1499.14 | -0.00149914 | 0.00481826 | 639.8793
38.16 | -498.05 | 0.240914 | 18212.1 | -1499.25 | -0.00149925 | 0.00481828 | 639.9426
38.1653 | -498.05 | 0.240915 | 18214 | -1499.5 | -0.0014995 | 0.0048183 | 640.0093
38.17 | -498.05 | 0.240915 | 18215.9 | -1499.71 | -0.00149971 | 0.0048183 | 640.0761
38.1753 | -498.05 | 0.240915 | 18217.9 | -1499.96 | -0.00149996 | 0.0048183 | 640.1464
38.18 | -498.05 | 0.240915 | 18219.7 | -1500.17 | -0.00150017 | 0.0048183 | 640.2096
38.1852 | -498.05 | 0.240915 | 18221.7 | -1500.29 | -0.00150029 | 0.0048183 | 640.2799
38.19 | -498.049 | 0.240915 | 18223.6 | -1500.4 | -0.0015004 | 0.0048183 | 640.3467
38.1952 | -498.049 | 0.240915 | 18225.6 | -1500.52 | -0.00150052 | 0.0048183 | 640.4169
38.2 | -498.049 | 0.240915 | 18227.5 | -1500.63 | -0.00150063 | 0.0048183 | 640.4837
38.2052 | -498.049 | 0.240915 | 18229.5 | -1500.87 | -0.00150087 | 0.0048183 | 640.554
38.21 | -498.049 | 0.240915 | 18231.4 | -1501.09 | -0.00150109 | 0.0048183 | 640.6207
38.2153 | -498.049 | 0.240915 | 18233.6 | -1501.21 | -0.00150121 | 0.0048183 | 640.698
38.22 | -498.048 | 0.240915 | 18235.4 | -1501.32 | -0.00150132 | 0.0048183 | 640.7613
38.2253 | -498.048 | 0.240915 | 18237.4 | -1501.44 | -0.00150144 | 0.0048183 | 640.8316
38.23 | -498.048 | 0.240915 | 18239.2 | -1501.55 | -0.00150155 | 0.0048183 | 640.8948
38.2353 | -498.048 | 0.240915 | 18241.2 | -1501.67 | -0.00150167 | 0.0048183 | 640.9651
38.24 | -498.048 | 0.240915 | 18243.1 | -1501.78 | -0.00150178 | 0.0048183 | 641.0319
38.2452 | -498.048 | 0.240915 | 18245.1 | -1502.02 | -0.00150202 | 0.0048183 | 641.1021
38.25 | -498.047 | 0.240915 | 18247.1 | -1502.24 | -0.00150224 | 0.0048183 | 641.1724
38.2552 | -498.047 | 0.240915 | 18249.2 | -1502.36 | -0.00150236 | 0.0048183 | 641.2462
38.26 | -498.047 | 0.2412 | 18251.2 | -1502.47 | -0.00150247 | 0.004824 | 641.3165
38.2652 | -498.047 | 0.241513 | 18253.4 | -1502.59 | -0.00150259 | 0.00483026 | 641.3938
38.27 | -498.047 | 0.241229 | 18255.3 | -1502.7 | -0.0015027 | 0.00482458 | 641.4605
38.2752 | -498.047 | 0.240915 | 18257.4 | -1502.94 | -0.00150294 | 0.0048183 | 641.5343
38.28 | -498.046 | 0.241199 | 18259.3 | -1503.16 | -0.00150316 | 0.00482398 | 641.6011
38.2853 | -498.046 | 0.241513 | 18261.5 | -1503.28 | -0.00150328 | 0.00483026 | 641.6784
38.29 | -498.046 | 0.241514 | 18263.4 | -1503.39 | -0.00150339 | 0.00483028 | 641.7452
38.2953 | -498.046 | 0.241515 | 18265.5 | -1503.63 | -0.00150363 | 0.0048303 | 641.819
38.3 | -498.046 | 0.241515 | 18267.5 | -1503.85 | -0.00150385 | 0.0048303 | 641.8892
38.3052 | -498.046 | 0.241515 | 18269.7 | -1503.97 | -0.00150397 | 0.0048303 | 641.9665
38.31 | -498.045 | 0.241515 | 18271.6 | -1504.08 | -0.00150408 | 0.0048303 | 642.0333
38.3152 | -498.045 | 0.241515 | 18273.6 | -1504.2 | -0.0015042 | 0.0048303 | 642.1036
38.32 | -498.045 | 0.241515 | 18275.5 | -1504.31 | -0.00150431 | 0.0048303 | 642.1703
38.3252 | -498.045 | 0.241515 | 18277.6 | -1504.55 | -0.00150455 | 0.0048303 | 642.2441
38.33 | -498.045 | 0.241515 | 18279.5 | -1504.77 | -0.00150477 | 0.0048303 | 642.3109
38.3352 | -498.045 | 0.241515 | 18281.5 | -1504.89 | -0.00150489 | 0.0048303 | 642.3812
38.34 | -498.044 | 0.241515 | 18283.4 | -1505 | -0.001505 | 0.0048303 | 642.4479
38.3453 | -498.044 | 0.241515 | 18285.5 | -1505.24 | -0.00150524 | 0.0048303 | 642.5217
38.35 | -498.044 | 0.241515 | 18287.4 | -1505.45 | -0.00150545 | 0.0048303 | 642.5885
38.3553 | -498.044 | 0.241515 | 18289.5 | -1505.45 | -0.00150545 | 0.0048303 | 642.6623
38.36 | -498.044 | 0.241515 | 18291.2 | -1505.45 | -0.00150545 | 0.0048303 | 642.722
38.3653 | -498.044 | 0.241515 | 18293.2 | -1505.58 | -0.00150558 | 0.0048303 | 642.7923
38.37 | -498.043 | 0.241515 | 18295.2 | -1505.68 | -0.00150568 | 0.0048303 | 642.8626
38.3752 | -498.043 | 0.241515 | 18297.4 | -1506.04 | -0.00150604 | 0.0048303 | 642.9399
38.38 | -498.043 | 0.241515 | 18299.2 | -1506.37 | -0.00150637 | 0.0048303 | 643.0031
38.3852 | -498.043 | 0.241515 | 18301.3 | -1506.49 | -0.00150649 | 0.0048303 | 643.0769
38.39 | -498.043 | 0.2418 | 18303.2 | -1506.6 | -0.0015066 | 0.004836 | 643.1437
38.3952 | -498.043 | 0.242113 | 18305.2 | -1506.72 | -0.00150672 | 0.00484226 | 643.2139
38.4 | -498.042 | 0.242114 | 18307 | -1506.83 | -0.00150683 | 0.00484228 | 643.2772
38.4053 | -498.042 | 0.242115 | 18309 | -1506.95 | -0.00150695 | 0.0048423 | 643.3475
38.41 | -498.042 | 0.242115 | 18310.8 | -1507.06 | -0.00150706 | 0.0048423 | 643.4107
38.4153 | -498.042 | 0.242115 | 18312.7 | -1507.18 | -0.00150718 | 0.0048423 | 643.4775
38.42 | -498.042 | 0.242115 | 18314.6 | -1507.29 | -0.00150729 | 0.0048423 | 643.5442
38.4253 | -498.042 | 0.242115 | 18316.7 | -1507.53 | -0.00150753 | 0.0048423 | 643.618
38.43 | -498.041 | 0.242115 | 18318.6 | -1507.75 | -0.00150775 | 0.0048423 | 643.6848
38.4352 | -498.041 | 0.242115 | 18320.7 | -1507.87 | -0.00150787 | 0.0048423 | 643.7586
38.44 | -498.041 | 0.242115 | 18322.6 | -1507.98 | -0.00150798 | 0.0048423 | 643.8254
38.4452 | -498.041 | 0.242115 | 18324.7 | -1508.22 | -0.00150822 | 0.0048423 | 643.8991
38.45 | -498.041 | 0.242115 | 18326.5 | -1508.44 | -0.00150844 | 0.0048423 | 643.9624
38.4552 | -498.041 | 0.242115 | 18328.6 | -1508.56 | -0.00150856 | 0.0048423 | 644.0362
38.46 | -498.04 | 0.242115 | 18330.5 | -1508.67 | -0.00150867 | 0.0048423 | 644.1029
38.4653 | -498.04 | 0.242115 | 18332.7 | -1508.79 | -0.00150879 | 0.0048423 | 644.1803
38.47 | -498.04 | 0.242115 | 18334.5 | -1508.9 | -0.0015089 | 0.0048423 | 644.2435
38.4753 | -498.04 | 0.242115 | 18336.6 | -1509.02 | -0.00150902 | 0.0048423 | 644.3173
38.48 | -498.04 | 0.242115 | 18338.4 | -1509.13 | -0.00150913 | 0.0048423 | 644.3805
38.4853 | -498.04 | 0.242115 | 18340.4 | -1509.37 | -0.00150937 | 0.0048423 | 644.4508
38.49 | -498.039 | 0.242115 | 18342.3 | -1509.59 | -0.00150959 | 0.0048423 | 644.5176
38.4952 | -498.039 | 0.242115 | 18344.4 | -1509.71 | -0.00150971 | 0.0048423 | 644.5914
38.5 | -498.039 | 0.242401 | 18346.3 | -1509.82 | -0.00150982 | 0.00484802 | 644.6581
38.5052 | -498.039 | 0.242713 | 18348.4 | -1509.82 | -0.00150982 | 0.00485426 | 644.7319
38.51 | -498.039 | 0.242428 | 18350.4 | -1509.82 | -0.00150982 | 0.00484856 | 644.8022
38.5152 | -498.039 | 0.242115 | 18352.5 | -1510.06 | -0.00151006 | 0.0048423 | 644.876
38.52 | -498.038 | 0.242399 | 18354.4 | -1510.28 | -0.00151028 | 0.00484798 | 644.9428
38.5252 | -498.038 | 0.242713 | 18356.4 | -1510.4 | -0.0015104 | 0.00485426 | 645.013
38.53 | -498.038 | 0.242429 | 18358.3 | -1510.51 | -0.00151051 | 0.00484858 | 645.0798
38.5353 | -498.038 | 0.242115 | 18360.4 | -1510.75 | -0.00151075 | 0.0048423 | 645.1536
38.54 | -498.038 | 0.242398 | 18362.2 | -1510.97 | -0.00151097 | 0.00484796 | 645.2168
38.5453 | -498.038 | 0.242713 | 18364.2 | -1511.09 | -0.00151109 | 0.00485426 | 645.2871
38.55 | -498.037 | 0.242714 | 18366.1 | -1511.2 | -0.0015112 | 0.00485428 | 645.3539
38.5552 | -498.037 | 0.242715 | 18368.2 | -1511.44 | -0.00151144 | 0.0048543 | 645.4277
38.56 | -498.037 | 0.242715 | 18370 | -1511.66 | -0.00151166 | 0.0048543 | 645.4909
38.5652 | -498.037 | 0.242715 | 18371.9 | -1511.78 | -0.00151178 | 0.0048543 | 645.5577
38.57 | -498.037 | 0.242715 | 18373.8 | -1511.89 | -0.00151189 | 0.0048543 | 645.6244
38.5752 | -498.037 | 0.242715 | 18376 | -1512.01 | -0.00151201 | 0.0048543 | 645.7017
38.58 | -498.036 | 0.242715 | 18377.9 | -1512.11 | -0.00151211 | 0.0048543 | 645.7685
38.5852 | -498.036 | 0.242715 | 18380.1 | -1512.24 | -0.00151224 | 0.0048543 | 645.8458
38.59 | -498.036 | 0.242715 | 18382 | -1512.34 | -0.00151234 | 0.0048543 | 645.9126
38.5953 | -498.036 | 0.242715 | 18384 | -1512.59 | -0.00151259 | 0.0048543 | 645.9828
38.6 | -498.036 | 0.242715 | 18385.9 | -1512.8 | -0.0015128 | 0.0048543 | 646.0496
38.6053 | -498.036 | 0.242715 | 18387.9 | -1512.92 | -0.00151292 | 0.0048543 | 646.1199
38.61 | -498.035 | 0.242998 | 18389.8 | -1513.03 | -0.00151303 | 0.00485996 | 646.1866
38.6153 | -498.035 | 0.243313 | 18391.8 | -1513.15 | -0.00151315 | 0.00486626 | 646.2569
38.62 | -498.035 | 0.243314 | 18393.7 | -1513.26 | -0.00151326 | 0.00486628 | 646.3237
38.6252 | -498.035 | 0.243315 | 18395.8 | -1513.38 | -0.00151338 | 0.0048663 | 646.3975
38.63 | -498.035 | 0.243315 | 18397.6 | -1513.49 | -0.00151349 | 0.0048663 | 646.4607
38.6352 | -498.035 | 0.243315 | 18399.6 | -1513.73 | -0.00151373 | 0.0048663 | 646.531
38.64 | -498.034 | 0.243315 | 18401.4 | -1513.95 | -0.00151395 | 0.0048663 | 646.5943
38.6452 | -498.034 | 0.243315 | 18403.4 | -1514.07 | -0.00151407 | 0.0048663 | 646.6645
38.65 | -498.034 | 0.243315 | 18405.2 | -1514.18 | -0.00151418 | 0.0048663 | 646.7278
38.6553 | -498.034 | 0.243315 | 18407.3 | -1514.18 | -0.00151418 | 0.0048663 | 646.8016
38.66 | -498.034 | 0.243315 | 18409.2 | -1514.18 | -0.00151418 | 0.0048663 | 646.8683
38.6653 | -498.034 | 0.243315 | 18411.2 | -1514.42 | -0.00151442 | 0.0048663 | 646.9386
38.67 | -498.033 | 0.243315 | 18413 | -1514.64 | -0.00151464 | 0.0048663 | 647.0019
38.6753 | -498.033 | 0.243315 | 18415 | -1514.88 | -0.00151488 | 0.0048663 | 647.0721
38.68 | -498.033 | 0.243315 | 18416.8 | -1515.1 | -0.0015151 | 0.0048663 | 647.1354
38.6852 | -498.033 | 0.243315 | 18418.8 | -1515.22 | -0.00151522 | 0.0048663 | 647.2057
38.69 | -498.033 | 0.243315 | 18420.6 | -1515.33 | -0.00151533 | 0.0048663 | 647.2689
38.6952 | -498.033 | 0.243315 | 18422.6 | -1515.57 | -0.00151557 | 0.0048663 | 647.3392
38.7 | -498.032 | 0.2436 | 18424.4 | -1515.79 | -0.00151579 | 0.004872 | 647.4024
38.7052 | -498.032 | 0.243913 | 18426.4 | -1515.79 | -0.00151579 | 0.00487826 | 647.4727
38.71 | -498.032 | 0.243629 | 18428.3 | -1515.79 | -0.00151579 | 0.00487258 | 647.5395
38.7153 | -498.032 | 0.243315 | 18430.3 | -1516.03 | -0.00151603 | 0.0048663 | 647.6098
38.72 | -498.032 | 0.243599 | 18432.1 | -1516.25 | -0.00151625 | 0.00487198 | 647.673
38.7253 | -498.032 | 0.243913 | 18434.1 | -1516.37 | -0.00151637 | 0.00487826 | 647.7433
38.73 | -498.031 | 0.243914 | 18436 | -1516.48 | -0.00151648 | 0.00487828 | 647.81
38.7353 | -498.031 | 0.243915 | 18438 | -1516.6 | -0.0015166 | 0.0048783 | 647.8803
38.74 | -498.031 | 0.243915 | 18439.9 | -1516.71 | -0.00151671 | 0.0048783 | 647.9471
38.7452 | -498.031 | 0.243915 | 18442 | -1516.83 | -0.00151683 | 0.0048783 | 648.0209
38.75 | -498.031 | 0.243915 | 18443.8 | -1516.94 | -0.00151694 | 0.0048783 | 648.0841
38.7552 | -498.031 | 0.243915 | 18445.8 | -1517.18 | -0.00151718 | 0.0048783 | 648.1544
38.76 | -498.03 | 0.243915 | 18447.6 | -1517.4 | -0.0015174 | 0.0048783 | 648.2176
38.7652 | -498.03 | 0.243915 | 18449.6 | -1517.64 | -0.00151764 | 0.0048783 | 648.2879
38.77 | -498.03 | 0.243915 | 18451.5 | -1517.86 | -0.00151786 | 0.0048783 | 648.3547
38.7752 | -498.03 | 0.243915 | 18453.5 | -1517.98 | -0.00151798 | 0.0048783 | 648.425
38.78 | -498.03 | 0.243915 | 18455.3 | -1518.09 | -0.00151809 | 0.0048783 | 648.4882
38.7853 | -498.03 | 0.243915 | 18457.3 | -1518.33 | -0.00151833 | 0.0048783 | 648.5585
38.79 | -498.029 | 0.243915 | 18459.2 | -1518.55 | -0.00151855 | 0.0048783 | 648.6252
38.7953 | -498.029 | 0.243915 | 18461.3 | -1518.67 | -0.00151867 | 0.0048783 | 648.699
38.8 | -498.029 | 0.243915 | 18463.2 | -1518.78 | -0.00151878 | 0.0048783 | 648.7658
38.8052 | -498.029 | 0.243915 | 18465.3 | -1518.78 | -0.00151878 | 0.0048783 | 648.8396
38.81 | -498.029 | 0.243915 | 18467.2 | -1518.78 | -0.00151878 | 0.0048783 | 648.9064
38.8152 | -498.029 | 0.243915 | 18469.3 | -1519.02 | -0.00151902 | 0.0048783 | 648.9801
38.82 | -498.028 | 0.2442 | 18471.1 | -1519.23 | -0.00151923 | 0.004884 | 649.0434
38.8252 | -498.028 | 0.244513 | 18473.2 | -1519.47 | -0.00151947 | 0.00489026 | 649.1172
38.83 | -498.028 | 0.244228 | 18475.1 | -1519.69 | -0.00151969 | 0.00488456 | 649.1839
38.8352 | -498.028 | 0.243915 | 18477.1 | -1519.81 | -0.00151981 | 0.0048783 | 649.2542
38.84 | -498.028 | 0.244199 | 18479 | -1519.92 | -0.00151992 | 0.00488398 | 649.321
38.8453 | -498.028 | 0.244513 | 18481.1 | -1520.04 | -0.00152004 | 0.00489026 | 649.3948
38.85 | -498.027 | 0.244514 | 18483 | -1520.15 | -0.00152015 | 0.00489028 | 649.4615
38.8553 | -498.027 | 0.244515 | 18485.1 | -1520.27 | -0.00152027 | 0.0048903 | 649.5353
38.86 | -498.027 | 0.244515 | 18487 | -1520.38 | -0.00152038 | 0.0048903 | 649.6021
38.8653 | -498.027 | 0.244515 | 18489 | -1520.5 | -0.0015205 | 0.0048903 | 649.6724
38.87 | -498.027 | 0.244515 | 18490.8 | -1520.61 | -0.00152061 | 0.0048903 | 649.7356
38.8752 | -498.027 | 0.244515 | 18492.8 | -1520.73 | -0.00152073 | 0.0048903 | 649.8059
38.88 | -498.026 | 0.244515 | 18494.7 | -1520.84 | -0.00152084 | 0.0048903 | 649.8727
38.8852 | -498.026 | 0.244515 | 18496.7 | -1520.96 | -0.00152096 | 0.0048903 | 649.9429
38.89 | -498.026 | 0.244515 | 18498.5 | -1521.07 | -0.00152107 | 0.0048903 | 650.0062
38.8952 | -498.026 | 0.244515 | 18500.5 | -1521.31 | -0.00152131 | 0.0048903 | 650.0765
38.9 | -498.026 | 0.244515 | 18502.3 | -1521.53 | -0.00152153 | 0.0048903 | 650.1397
38.9053 | -498.026 | 0.244515 | 18504.3 | -1521.77 | -0.00152177 | 0.0048903 | 650.21
38.91 | -498.025 | 0.244515 | 18506.2 | -1521.99 | -0.00152199 | 0.0048903 | 650.2767
38.9153 | -498.025 | 0.244515 | 18508.3 | -1522.11 | -0.00152211 | 0.0048903 | 650.3505
38.92 | -498.025 | 0.244515 | 18510.2 | -1522.22 | -0.00152222 | 0.0048903 | 650.4173
38.9253 | -498.025 | 0.244515 | 18512.3 | -1522.34 | -0.00152234 | 0.0048903 | 650.4911
38.93 | -498.025 | 0.244515 | 18514.2 | -1522.45 | -0.00152245 | 0.0048903 | 650.5579
38.9352 | -498.025 | 0.244515 | 18516.2 | -1522.57 | -0.00152257 | 0.0048903 | 650.6281
38.94 | -498.024 | 0.244515 | 18517.9 | -1522.68 | -0.00152268 | 0.0048903 | 650.6879
38.9452 | -498.024 | 0.244515 | 18519.8 | -1522.92 | -0.00152292 | 0.0048903 | 650.7546
38.95 | -498.024 | 0.244515 | 18521.7 | -1523.14 | -0.00152314 | 0.0048903 | 650.8214
38.9552 | -498.024 | 0.244515 | 18523.7 | -1523.26 | -0.00152326 | 0.0048903 | 650.8917
38.96 | -498.024 | 0.244515 | 18525.5 | -1523.37 | -0.00152337 | 0.0048903 | 650.9549
38.9653 | -498.024 | 0.244515 | 18527.5 | -1523.49 | -0.00152349 | 0.0048903 | 651.0252
38.97 | -498.023 | 0.244799 | 18529.4 | -1523.6 | -0.0015236 | 0.00489598 | 651.092
38.9753 | -498.023 | 0.245113 | 18531.5 | -1523.72 | -0.00152372 | 0.00490226 | 651.1657
38.98 | -498.023 | 0.245114 | 18533.4 | -1523.83 | -0.00152383 | 0.00490228 | 651.2325
38.9853 | -498.023 | 0.245115 | 18535.5 | -1523.95 | -0.00152395 | 0.0049023 | 651.3063
38.99 | -498.023 | 0.245115 | 18537.3 | -1524.06 | -0.00152406 | 0.0049023 | 651.3696
38.9952 | -498.023 | 0.245115 | 18539.4 | -1524.3 | -0.0015243 | 0.0049023 | 651.4433
39 | -498.022 | 0.245115 | 18541.2 | -1524.52 | -0.00152452 | 0.0049023 | 651.5066
39.0052 | -498.022 | 0.245115 | 18543.2 | -1524.64 | -0.00152464 | 0.0049023 | 651.5769
39.01 | -498.022 | 0.245115 | 18545 | -1524.75 | -0.00152475 | 0.0049023 | 651.6401
39.0152 | -498.022 | 0.245115 | 18547 | -1524.99 | -0.00152499 | 0.0049023 | 651.7104
39.02 | -498.022 | 0.245115 | 18548.8 | -1525.21 | -0.00152521 | 0.0049023 | 651.7736
39.0252 | -498.022 | 0.245115 | 18550.8 | -1525.33 | -0.00152533 | 0.0049023 | 651.8439
39.03 | -498.021 | 0.245115 | 18552.7 | -1525.44 | -0.00152544 | 0.0049023 | 651.9107
39.0353 | -498.021 | 0.245115 | 18554.8 | -1525.56 | -0.00152556 | 0.0049023 | 651.9845
39.04 | -498.021 | 0.245115 | 18556.8 | -1525.67 | -0.00152567 | 0.0049023 | 652.0547
39.0453 | -498.021 | 0.245115 | 18559 | -1525.79 | -0.00152579 | 0.0049023 | 652.1321
39.05 | -498.021 | 0.245115 | 18560.9 | -1525.89 | -0.00152589 | 0.0049023 | 652.1988
39.0552 | -498.021 | 0.245115 | 18563 | -1525.89 | -0.00152589 | 0.0049023 | 652.2726
39.06 | -498.02 | 0.245115 | 18565 | -1525.89 | -0.00152589 | 0.0049023 | 652.3429
39.0652 | -498.02 | 0.245115 | 18567.2 | -1526.13 | -0.00152613 | 0.0049023 | 652.4202
39.07 | -498.02 | 0.2454 | 18569 | -1526.35 | -0.00152635 | 0.004908 | 652.4834
39.0752 | -498.02 | 0.245713 | 18571.1 | -1526.47 | -0.00152647 | 0.00491426 | 652.5572
39.08 | -498.02 | 0.245714 | 18572.9 | -1526.58 | -0.00152658 | 0.00491428 | 652.6205
39.0852 | -498.02 | 0.245715 | 18575 | -1526.82 | -0.00152682 | 0.0049143 | 652.6943
39.09 | -498.019 | 0.245715 | 18576.9 | -1527.04 | -0.00152704 | 0.0049143 | 652.761
39.0953 | -498.019 | 0.245715 | 18579 | -1527.28 | -0.00152728 | 0.0049143 | 652.8348
39.1 | -498.019 | 0.245715 | 18580.8 | -1527.5 | -0.0015275 | 0.0049143 | 652.8981
39.1053 | -498.019 | 0.245715 | 18582.9 | -1527.62 | -0.00152762 | 0.0049143 | 652.9719
39.11 | -498.019 | 0.245715 | 18584.8 | -1527.73 | -0.00152773 | 0.0049143 | 653.0386
39.1153 | -498.019 | 0.245715 | 18586.8 | -1527.85 | -0.00152785 | 0.0049143 | 653.1089
39.12 | -498.018 | 0.245715 | 18588.7 | -1527.96 | -0.00152796 | 0.0049143 | 653.1757
39.1252 | -498.018 | 0.245715 | 18590.8 | -1528.2 | -0.0015282 | 0.0049143 | 653.2495
39.13 | -498.018 | 0.245715 | 18592.7 | -1528.42 | -0.00152842 | 0.0049143 | 653.3162
39.1352 | -498.018 | 0.245715 | 18594.8 | -1528.54 | -0.00152854 | 0.0049143 | 653.39
39.14 | -498.018 | 0.245715 | 18596.6 | -1528.65 | -0.00152865 | 0.0049143 | 653.4533
39.1452 | -498.018 | 0.245715 | 18598.5 | -1528.77 | -0.00152877 | 0.0049143 | 653.52
39.15 | -498.017 | 0.245715 | 18600.4 | -1528.88 | -0.00152888 | 0.0049143 | 653.5868
39.1553 | -498.017 | 0.245715 | 18602.5 | -1529 | -0.001529 | 0.0049143 | 653.6606
39.16 | -498.017 | 0.245715 | 18604.2 | -1529.11 | -0.00152911 | 0.0049143 | 653.7203
39.1653 | -498.017 | 0.245715 | 18606.2 | -1529.23 | -0.00152923 | 0.0049143 | 653.7906
39.17 | -498.017 | 0.245998 | 18608.1 | -1529.34 | -0.00152934 | 0.00491996 | 653.8573
39.1753 | -498.017 | 0.246313 | 18610.2 | -1529.58 | -0.00152958 | 0.00492626 | 653.9311
39.18 | -498.016 | 0.246029 | 18612 | -1529.8 | -0.0015298 | 0.00492058 | 653.9944
39.1852 | -498.016 | 0.245715 | 18614 | -1529.92 | -0.00152992 | 0.0049143 | 654.0647
39.19 | -498.016 | 0.246 | 18615.8 | -1530.03 | -0.00153003 | 0.00492 | 654.1279
39.1952 | -498.016 | 0.246313 | 18617.9 | -1530.27 | -0.00153027 | 0.00492626 | 654.2017
39.2 | -498.016 | 0.246028 | 18619.7 | -1530.49 | -0.00153049 | 0.00492056 | 654.2649
39.2052 | -498.016 | 0.245715 | 18621.7 | -1530.61 | -0.00153061 | 0.0049143 | 654.3352
39.21 | -498.015 | 0.245999 | 18623.5 | -1530.72 | -0.00153072 | 0.00491998 | 654.3985
39.2153 | -498.015 | 0.246313 | 18625.4 | -1530.84 | -0.00153084 | 0.00492626 | 654.4652
39.22 | -498.015 | 0.246314 | 18627.2 | -1530.95 | -0.00153095 | 0.00492628 | 654.5285
39.2253 | -498.015 | 0.246315 | 18629.1 | -1531.07 | -0.00153107 | 0.0049263 | 654.5952
39.23 | -498.015 | 0.246315 | 18630.9 | -1531.18 | -0.00153118 | 0.0049263 | 654.6585
39.2353 | -498.015 | 0.246315 | 18633 | -1531.3 | -0.0015313 | 0.0049263 | 654.7323
39.24 | -498.014 | 0.246315 | 18634.9 | -1531.41 | -0.00153141 | 0.0049263 | 654.7991
39.2452 | -498.014 | 0.246315 | 18636.9 | -1531.53 | -0.00153153 | 0.0049263 | 654.8693
39.25 | -498.014 | 0.246315 | 18638.8 | -1531.64 | -0.00153164 | 0.0049263 | 654.9361
39.2552 | -498.014 | 0.246315 | 18640.8 | -1532 | -0.001532 | 0.0049263 | 655.0064
39.26 | -498.014 | 0.246315 | 18642.7 | -1532.33 | -0.00153233 | 0.0049263 | 655.0731
39.2652 | -498.014 | 0.246315 | 18644.8 | -1532.45 | -0.00153245 | 0.0049263 | 655.1469
39.27 | -498.013 | 0.246315 | 18646.6 | -1532.56 | -0.00153256 | 0.0049263 | 655.2102
39.2752 | -498.013 | 0.246315 | 18648.6 | -1532.56 | -0.00153256 | 0.0049263 | 655.2804
39.28 | -498.013 | 0.246315 | 18650.4 | -1532.56 | -0.00153256 | 0.0049263 | 655.3437
39.2853 | -498.013 | 0.246315 | 18652.5 | -1532.68 | -0.00153268 | 0.0049263 | 655.4175
39.29 | -498.013 | 0.246315 | 18654.3 | -1532.78 | -0.00153278 | 0.0049263 | 655.4807
39.2953 | -498.013 | 0.246315 | 18656.3 | -1533.03 | -0.00153303 | 0.0049263 | 655.551
39.3 | -498.012 | 0.246599 | 18658.2 | -1533.24 | -0.00153324 | 0.00493198 | 655.6178
39.3052 | -498.012 | 0.246913 | 18660.2 | -1533.36 | -0.00153336 | 0.00493826 | 655.6881
39.31 | -498.012 | 0.246914 | 18662 | -1533.47 | -0.00153347 | 0.00493828 | 655.7513
39.3152 | -498.012 | 0.246915 | 18664 | -1533.71 | -0.00153371 | 0.0049383 | 655.8216
39.32 | -498.012 | 0.246915 | 18665.9 | -1533.93 | -0.00153393 | 0.0049383 | 655.8883
39.3252 | -498.012 | 0.246915 | 18667.9 | -1534.05 | -0.00153405 | 0.0049383 | 655.9586
39.33 | -498.011 | 0.246915 | 18669.6 | -1534.16 | -0.00153416 | 0.0049383 | 656.0184
39.3352 | -498.011 | 0.246915 | 18671.5 | -1534.28 | -0.00153428 | 0.0049383 | 656.0851
39.34 | -498.011 | 0.246915 | 18673.3 | -1534.39 | -0.00153439 | 0.0049383 | 656.1484
39.3453 | -498.011 | 0.246915 | 18675.2 | -1534.63 | -0.00153463 | 0.0049383 | 656.2151
39.35 | -498.011 | 0.246915 | 18677 | -1534.85 | -0.00153485 | 0.0049383 | 656.2784
39.3553 | -498.011 | 0.246915 | 18679 | -1534.97 | -0.00153497 | 0.0049383 | 656.3487
39.36 | -498.01 | 0.246915 | 18680.9 | -1535.08 | -0.00153508 | 0.0049383 | 656.4154
39.3653 | -498.01 | 0.246915 | 18682.9 | -1535.2 | -0.0015352 | 0.0049383 | 656.4857
39.37 | -498.01 | 0.246915 | 18684.8 | -1535.31 | -0.00153531 | 0.0049383 | 656.5525
39.3752 | -498.01 | 0.246915 | 18686.8 | -1535.43 | -0.00153543 | 0.0049383 | 656.6227
39.38 | -498.01 | 0.246915 | 18688.7 | -1535.54 | -0.00153554 | 0.0049383 | 656.6895
39.3852 | -498.01 | 0.246915 | 18690.6 | -1535.66 | -0.00153566 | 0.0049383 | 656.7563
39.39 | -498.009 | 0.246915 | 18692.5 | -1535.77 | -0.00153577 | 0.0049383 | 656.823
39.3952 | -498.009 | 0.246915 | 18694.4 | -1536.01 | -0.00153601 | 0.0049383 | 656.8898
39.4 | -498.009 | 0.246915 | 18696.2 | -1536.23 | -0.00153623 | 0.0049383 | 656.953
39.4053 | -498.009 | 0.246915 | 18698.2 | -1536.35 | -0.00153635 | 0.0049383 | 657.0233
39.41 | -498.009 | 0.246915 | 18700 | -1536.46 | -0.00153646 | 0.0049383 | 657.0866
39.4153 | -498.009 | 0.246915 | 18702.1 | -1536.7 | -0.0015367 | 0.0049383 | 657.1603
39.42 | -498.008 | 0.246915 | 18703.8 | -1536.92 | -0.00153692 | 0.0049383 | 657.2201
39.4253 | -498.008 | 0.246915 | 18705.8 | -1537.04 | -0.00153704 | 0.0049383 | 657.2904
39.43 | -498.008 | 0.246915 | 18707.6 | -1537.15 | -0.00153715 | 0.0049383 | 657.3536
39.4352 | -498.008 | 0.246915 | 18709.6 | -1537.39 | -0.00153739 | 0.0049383 | 657.4239
39.44 | -498.008 | 0.2472 | 18711.4 | -1537.61 | -0.00153761 | 0.004944 | 657.4871
39.4452 | -498.008 | 0.247513 | 18713.4 | -1537.61 | -0.00153761 | 0.00495026 | 657.5574
39.45 | -498.007 | 0.247514 | 18715.2 | -1537.61 | -0.00153761 | 0.00495028 | 657.6207
39.4552 | -498.007 | 0.247515 | 18717.1 | -1537.85 | -0.00153785 | 0.0049503 | 657.6874
39.46 | -498.007 | 0.247515 | 18718.8 | -1538.07 | -0.00153807 | 0.0049503 | 657.7472
39.4653 | -498.007 | 0.247515 | 18720.6 | -1538.19 | -0.00153819 | 0.0049503 | 657.8104
39.47 | -498.007 | 0.247515 | 18722.4 | -1538.3 | -0.0015383 | 0.0049503 | 657.8737
39.4753 | -498.007 | 0.247515 | 18724.4 | -1538.42 | -0.00153842 | 0.0049503 | 657.9439
39.48 | -498.006 | 0.247515 | 18726.2 | -1538.53 | -0.00153853 | 0.0049503 | 658.0072
39.4853 | -498.006 | 0.247515 | 18728.1 | -1538.77 | -0.00153877 | 0.0049503 | 658.0739
39.49 | -498.006 | 0.247515 | 18730 | -1538.99 | -0.00153899 | 0.0049503 | 658.1407
39.4952 | -498.006 | 0.247515 | 18732 | -1539.11 | -0.00153911 | 0.0049503 | 658.211
39.5 | -498.006 | 0.247515 | 18733.8 | -1539.22 | -0.00153922 | 0.0049503 | 658.2742
39.5052 | -498.006 | 0.247515 | 18735.8 | -1539.22 | -0.00153922 | 0.0049503 | 658.3445
39.51 | -498.005 | 0.247515 | 18737.6 | -1539.22 | -0.00153922 | 0.0049503 | 658.4078
39.5152 | -498.005 | 0.247515 | 18739.5 | -1539.34 | -0.00153934 | 0.0049503 | 658.4745
39.52 | -498.005 | 0.247515 | 18741.4 | -1539.45 | -0.00153945 | 0.0049503 | 658.5413
39.5252 | -498.005 | 0.247515 | 18743.4 | -1539.57 | -0.00153957 | 0.0049503 | 658.6116
39.53 | -498.005 | 0.247515 | 18745.3 | -1539.67 | -0.00153967 | 0.0049503 | 658.6783
39.5353 | -498.005 | 0.247515 | 18747.3 | -1539.92 | -0.00153992 | 0.0049503 | 658.7486
39.54 | -498.004 | 0.247515 | 18749.1 | -1540.13 | -0.00154013 | 0.0049503 | 658.8118
39.5453 | -498.004 | 0.247515 | 18751.1 | -1540.38 | -0.00154038 | 0.0049503 | 658.8821
39.55 | -498.004 | 0.247515 | 18752.9 | -1540.59 | -0.00154059 | 0.0049503 | 658.9454
39.5552 | -498.004 | 0.247515 | 18754.9 | -1540.71 | -0.00154071 | 0.0049503 | 659.0156
39.56 | -498.004 | 0.247801 | 18756.8 | -1540.82 | -0.00154082 | 0.00495602 | 659.0824
39.5652 | -498.004 | 0.248113 | 18758.8 | -1540.94 | -0.00154094 | 0.00496226 | 659.1527
39.57 | -498.003 | 0.248114 | 18760.6 | -1541.05 | -0.00154105 | 0.00496228 | 659.2159
39.5752 | -498.003 | 0.248115 | 18762.6 | -1541.29 | -0.00154129 | 0.0049623 | 659.2862
39.58 | -498.003 | 0.248115 | 18764.4 | -1541.51 | -0.00154151 | 0.0049623 | 659.3495
39.5852 | -498.003 | 0.248115 | 18766.4 | -1541.63 | -0.00154163 | 0.0049623 | 659.4197
39.59 | -498.003 | 0.248115 | 18768.2 | -1541.74 | -0.00154174 | 0.0049623 | 659.483
39.5953 | -498.003 | 0.248115 | 18770.2 | -1541.86 | -0.00154186 | 0.0049623 | 659.5533
39.6 | -498.002 | 0.248115 | 18772 | -1541.97 | -0.00154197 | 0.0049623 | 659.6165
39.6053 | -498.002 | 0.248115 | 18774.1 | -1542.21 | -0.00154221 | 0.0049623 | 659.6903
39.61 | -498.002 | 0.248115 | 18775.9 | -1542.43 | -0.00154243 | 0.0049623 | 659.7536
39.6153 | -498.002 | 0.248115 | 18778 | -1542.43 | -0.00154243 | 0.0049623 | 659.8273
39.62 | -498.002 | 0.248115 | 18779.8 | -1542.43 | -0.00154243 | 0.0049623 | 659.8906
39.6252 | -498.002 | 0.248115 | 18781.8 | -1542.55 | -0.00154255 | 0.0049623 | 659.9609
39.63 | -498.001 | 0.248115 | 18783.5 | -1542.66 | -0.00154266 | 0.0049623 | 660.0206
39.6352 | -498.001 | 0.248115 | 18785.5 | -1542.66 | -0.00154266 | 0.0049623 | 660.0909
39.64 | -498.001 | 0.248115 | 18787.3 | -1542.66 | -0.00154266 | 0.0049623 | 660.1541
39.6452 | -498.001 | 0.248115 | 18789.2 | -1542.9 | -0.0015429 | 0.0049623 | 660.2209
39.65 | -498.001 | 0.248115 | 18791 | -1543.12 | -0.00154312 | 0.0049623 | 660.2841
39.6553 | -498.001 | 0.248115 | 18793.1 | -1543.48 | -0.00154348 | 0.0049623 | 660.3579
39.66 | -498 | 0.248115 | 18794.9 | -1543.81 | -0.00154381 | 0.0049623 | 660.4212
39.6653 | -498 | 0.248115 | 18796.8 | -1543.81 | -0.00154381 | 0.0049623 | 660.4879
39.67 | -498 | 0.248398 | 18798.6 | -1543.81 | -0.00154381 | 0.00496796 | 660.5512
39.6753 | -498 | 0.248713 | 18800.6 | -1543.93 | -0.00154393 | 0.00497426 | 660.6215
39.68 | -498 | 0.248714 | 18802.4 | -1544.04 | -0.00154404 | 0.00497428 | 660.6847
39.6852 | -498 | 0.248715 | 18804.4 | -1544.16 | -0.00154416 | 0.0049743 | 660.755
39.69 | -497.999 | 0.248715 | 18806.2 | -1544.27 | -0.00154427 | 0.0049743 | 660.8182
39.6952 | -497.999 | 0.248715 | 18808.2 | -1544.51 | -0.00154451 | 0.0049743 | 660.8885
39.7 | -497.999 | 0.248715 | 18810 | -1544.73 | -0.00154473 | 0.0049743 | 660.9518
39.7052 | -497.999 | 0.248715 | 18812 | -1544.85 | -0.00154485 | 0.0049743 | 661.022
39.71 | -497.999 | 0.248715 | 18813.8 | -1544.96 | -0.00154496 | 0.0049743 | 661.0853
39.7153 | -497.999 | 0.248715 | 18815.8 | -1545.2 | -0.0015452 | 0.0049743 | 661.1556
39.72 | -497.998 | 0.248715 | 18817.6 | -1545.42 | -0.00154542 | 0.0049743 | 661.2188
39.7253 | -497.998 | 0.248715 | 18819.6 | -1545.54 | -0.00154554 | 0.0049743 | 661.2891
39.73 | -497.998 | 0.248715 | 18821.4 | -1545.65 | -0.00154565 | 0.0049743 | 661.3523
39.7353 | -497.998 | 0.248715 | 18823.4 | -1545.89 | -0.00154589 | 0.0049743 | 661.4226
39.74 | -497.998 | 0.248715 | 18825.2 | -1546.11 | -0.00154611 | 0.0049743 | 661.4859
39.7452 | -497.998 | 0.248715 | 18827.1 | -1546.11 | -0.00154611 | 0.0049743 | 661.5526
39.75 | -497.997 | 0.248715 | 18829 | -1546.11 | -0.00154611 | 0.0049743 | 661.6194
39.7552 | -497.997 | 0.248715 | 18831.1 | -1546.35 | -0.00154635 | 0.0049743 | 661.6932
39.76 | -497.997 | 0.248715 | 18832.8 | -1546.56 | -0.00154656 | 0.0049743 | 661.7529
39.7652 | -497.997 | 0.248715 | 18834.7 | -1546.68 | -0.00154668 | 0.0049743 | 661.8197
39.77 | -497.997 | 0.248999 | 18836.6 | -1546.79 | -0.00154679 | 0.00497998 | 661.8864
39.7752 | -497.997 | 0.249313 | 18838.6 | -1547.04 | -0.00154704 | 0.00498626 | 661.9567
39.78 | -497.996 | 0.249029 | 18840.4 | -1547.25 | -0.00154725 | 0.00498058 | 662.02
39.7853 | -497.996 | 0.248715 | 18842.3 | -1547.25 | -0.00154725 | 0.0049743 | 662.0867
39.79 | -497.996 | 0.248998 | 18844.1 | -1547.25 | -0.00154725 | 0.00497996 | 662.15
39.7953 | -497.996 | 0.249313 | 18846.1 | -1547.5 | -0.0015475 | 0.00498626 | 662.2203
39.8 | -497.996 | 0.249314 | 18848 | -1547.71 | -0.00154771 | 0.00498628 | 662.287
39.8052 | -497.996 | 0.249315 | 18850 | -1547.83 | -0.00154783 | 0.0049863 | 662.3573
39.81 | -497.995 | 0.249315 | 18851.8 | -1547.94 | -0.00154794 | 0.0049863 | 662.4206
39.8152 | -497.995 | 0.249315 | 18853.9 | -1548.06 | -0.00154806 | 0.0049863 | 662.4943
39.82 | -497.995 | 0.249315 | 18855.7 | -1548.17 | -0.00154817 | 0.0049863 | 662.5576
39.8252 | -497.995 | 0.249315 | 18857.7 | -1548.29 | -0.00154829 | 0.0049863 | 662.6279
39.83 | -497.995 | 0.249315 | 18859.6 | -1548.4 | -0.0015484 | 0.0049863 | 662.6946
39.8352 | -497.995 | 0.249315 | 18861.7 | -1548.64 | -0.00154864 | 0.0049863 | 662.7684
39.84 | -497.994 | 0.249315 | 18863.5 | -1548.86 | -0.00154886 | 0.0049863 | 662.8317
39.8453 | -497.994 | 0.249315 | 18865.6 | -1548.98 | -0.00154898 | 0.0049863 | 662.9055
39.85 | -497.994 | 0.249315 | 18867.3 | -1549.09 | -0.00154909 | 0.0049863 | 662.9652
39.8553 | -497.994 | 0.249315 | 18869.3 | -1549.33 | -0.00154933 | 0.0049863 | 663.0355
39.86 | -497.994 | 0.249598 | 18871.1 | -1549.55 | -0.00154955 | 0.00499196 | 663.0987
39.8653 | -497.994 | 0.249913 | 18873.2 | -1549.55 | -0.00154955 | 0.00499826 | 663.1725
39.87 | -497.993 | 0.249629 | 18874.9 | -1549.55 | -0.00154955 | 0.00499258 | 663.2322
39.8752 | -497.993 | 0.249315 | 18876.9 | -1549.79 | -0.00154979 | 0.0049863 | 663.3025
39.88 | -497.993 | 0.2496 | 18878.7 | -1550.01 | -0.00155001 | 0.004992 | 663.3658
39.8852 | -497.993 | 0.249913 | 18880.7 | -1550.01 | -0.00155001 | 0.00499826 | 663.436
39.89 | -497.993 | 0.249914 | 18882.6 | -1550.01 | -0.00155001 | 0.00499828 | 663.5028
39.8952 | -497.993 | 0.249915 | 18884.6 | -1550.25 | -0.00155025 | 0.0049983 | 663.5731
39.9 | -497.992 | 0.249915 | 18886.4 | -1550.47 | -0.00155047 | 0.0049983 | 663.6363
39.9053 | -497.992 | 0.249915 | 18888.3 | -1550.71 | -0.00155071 | 0.0049983 | 663.7031
39.91 | -497.992 | 0.249915 | 18890 | -1550.93 | -0.00155093 | 0.0049983 | 663.7628
39.9153 | -497.992 | 0.249915 | 18891.9 | -1551.05 | -0.00155105 | 0.0049983 | 663.8296
39.92 | -497.992 | 0.249915 | 18893.6 | -1551.16 | -0.00155116 | 0.0049983 | 663.8893
39.9253 | -497.992 | 0.249915 | 18895.6 | -1551.28 | -0.00155128 | 0.0049983 | 663.9596
39.93 | -497.991 | 0.249915 | 18897.3 | -1551.39 | -0.00155139 | 0.0049983 | 664.0193
39.9352 | -497.991 | 0.249915 | 18899.3 | -1551.51 | -0.00155151 | 0.0049983 | 664.0896
39.94 | -497.991 | 0.249915 | 18901.1 | -1551.62 | -0.00155162 | 0.0049983 | 664.1529
39.9452 | -497.991 | 0.249915 | 18903.1 | -1551.74 | -0.00155174 | 0.0049983 | 664.2231
39.95 | -497.991 | 0.249915 | 18904.8 | -1551.85 | -0.00155185 | 0.0049983 | 664.2829
39.9552 | -497.991 | 0.249915 | 18906.7 | -1552.09 | -0.00155209 | 0.0049983 | 664.3496
39.96 | -497.99 | 0.249915 | 18908.4 | -1552.31 | -0.00155231 | 0.0049983 | 664.4094
39.9653 | -497.99 | 0.249915 | 18910.3 | -1552.43 | -0.00155243 | 0.0049983 | 664.4761
39.97 | -497.99 | 0.249915 | 18912.1 | -1552.54 | -0.00155254 | 0.0049983 | 664.5394
39.9753 | -497.99 | 0.249915 | 18914.2 | -1552.54 | -0.00155254 | 0.0049983 | 664.6132
39.98 | -497.99 | 0.249915 | 18915.9 | -1552.54 | -0.00155254 | 0.0049983 | 664.6729
39.9853 | -497.99 | 0.249915 | 18917.8 | -1552.66 | -0.00155266 | 0.0049983 | 664.7397
39.99 | -497.989 | 0.249915 | 18919.5 | -1552.77 | -0.00155277 | 0.0049983 | 664.7994
39.9952 | -497.989 | 0.249915 | 18921.4 | -1553.01 | -0.00155301 | 0.0049983 | 664.8662
40 | -497.989 | 0.249915 | 18923.2 | -1553.22 | -0.00155322 | 0.0049983 | 664.9294
40.0052 | -497.989 | 0.249915 | 18925.1 | -1553.34 | -0.00155334 | 0.0049983 | 664.9962
40.01 | -497.989 | 0.249915 | 18926.9 | -1553.45 | -0.00155345 | 0.0049983 | 665.0594
40.0152 | -497.989 | 0.249915 | 18928.9 | -1553.7 | -0.0015537 | 0.0049983 | 665.1297
40.02 | -497.988 | 0.250199 | 18930.7 | -1553.91 | -0.00155391 | 0.00500398 | 665.193
40.0252 | -497.988 | 0.250513 | 18932.7 | -1553.91 | -0.00155391 | 0.00501026 | 665.2632
40.03 | -497.988 | 0.250514 | 18934.5 | -1553.91 | -0.00155391 | 0.00501028 | 665.3265
40.0353 | -497.988 | 0.250515 | 18936.5 | -1554.16 | -0.00155416 | 0.0050103 | 665.3968
40.04 | -497.988 | 0.250515 | 18938.3 | -1554.37 | -0.00155437 | 0.0050103 | 665.46
40.0453 | -497.988 | 0.250515 | 18940.3 | -1554.49 | -0.00155449 | 0.0050103 | 665.5303
40.05 | -497.987 | 0.250515 | 18942.1 | -1554.6 | -0.0015546 | 0.0050103 | 665.5935
40.0552 | -497.987 | 0.250515 | 18944.2 | -1554.84 | -0.00155484 | 0.0050103 | 665.6673
40.06 | -497.987 | 0.250515 | 18946.2 | -1555.06 | -0.00155506 | 0.0050103 | 665.7376
40.0652 | -497.987 | 0.250515 | 18948.3 | -1555.18 | -0.00155518 | 0.0050103 | 665.8114
40.07 | -497.987 | 0.250515 | 18950.2 | -1555.29 | -0.00155529 | 0.0050103 | 665.8782
40.0752 | -497.987 | 0.250515 | 18952.3 | -1555.53 | -0.00155553 | 0.0050103 | 665.952
40.08 | -497.986 | 0.250515 | 18954.2 | -1555.75 | -0.00155575 | 0.0050103 | 666.0187
40.0852 | -497.986 | 0.250515 | 18956.4 | -1555.87 | -0.00155587 | 0.0050103 | 666.096
40.09 | -497.986 | 0.250515 | 18958.2 | -1555.98 | -0.00155598 | 0.0050103 | 666.1593
40.0953 | -497.986 | 0.250515 | 18960.3 | -1555.98 | -0.00155598 | 0.0050103 | 666.2331
40.1 | -497.986 | 0.250515 | 18962.1 | -1555.98 | -0.00155598 | 0.0050103 | 666.2963
40.1053 | -497.986 | 0.250515 | 18964.2 | -1556.22 | -0.00155622 | 0.0050103 | 666.3701
40.11 | -497.985 | 0.250515 | 18965.9 | -1556.44 | -0.00155644 | 0.0050103 | 666.4298
40.1153 | -497.985 | 0.250515 | 18967.9 | -1556.56 | -0.00155656 | 0.0050103 | 666.5001
40.12 | -497.985 | 0.250515 | 18969.7 | -1556.67 | -0.00155667 | 0.0050103 | 666.5634
40.1252 | -497.985 | 0.250515 | 18971.7 | -1556.91 | -0.00155691 | 0.0050103 | 666.6336
40.13 | -497.985 | 0.2508 | 18973.5 | -1557.13 | -0.00155713 | 0.005016 | 666.6969
40.1352 | -497.985 | 0.251113 | 18975.5 | -1557.25 | -0.00155725 | 0.00502226 | 666.7672
40.14 | -497.984 | 0.251114 | 18977.4 | -1557.36 | -0.00155736 | 0.00502228 | 666.8339
40.1452 | -497.984 | 0.251115 | 18979.4 | -1557.48 | -0.00155748 | 0.0050223 | 666.9042
40.15 | -497.984 | 0.25083 | 18981.2 | -1557.59 | -0.00155759 | 0.0050166 | 666.9675
40.1553 | -497.984 | 0.250516 | 18983.2 | -1557.71 | -0.00155771 | 0.00501032 | 667.0377
40.16 | -497.984 | 0.2508 | 18984.9 | -1557.82 | -0.00155782 | 0.005016 | 667.0975
40.1653 | -497.984 | 0.251115 | 18986.8 | -1558.06 | -0.00155806 | 0.0050223 | 667.1642
40.17 | -497.983 | 0.251115 | 18988.5 | -1558.28 | -0.00155828 | 0.0050223 | 667.224
40.1753 | -497.983 | 0.251115 | 18990.4 | -1558.4 | -0.0015584 | 0.0050223 | 667.2907
40.18 | -497.983 | 0.251115 | 18992.1 | -1558.51 | -0.00155851 | 0.0050223 | 667.3505
40.1852 | -497.983 | 0.251115 | 18994.1 | -1558.63 | -0.00155863 | 0.0050223 | 667.4207
40.19 | -497.983 | 0.251115 | 18995.9 | -1558.74 | -0.00155874 | 0.0050223 | 667.484
40.1952 | -497.983 | 0.251115 | 18997.9 | -1558.86 | -0.00155886 | 0.0050223 | 667.5543
40.2 | -497.982 | 0.251115 | 18999.7 | -1558.97 | -0.00155897 | 0.0050223 | 667.6175
40.2052 | -497.982 | 0.251115 | 19001.7 | -1559.09 | -0.00155909 | 0.0050223 | 667.6878
40.21 | -497.982 | 0.251115 | 19003.6 | -1559.2 | -0.0015592 | 0.0050223 | 667.7545
40.2153 | -497.982 | 0.251115 | 19005.6 | -1559.32 | -0.00155932 | 0.0050223 | 667.8248
40.22 | -497.982 | 0.251115 | 19007.4 | -1559.43 | -0.00155943 | 0.0050223 | 667.8881
40.2253 | -497.982 | 0.251115 | 19009.4 | -1559.67 | -0.00155967 | 0.0050223 | 667.9584
40.23 | -497.981 | 0.251115 | 19011.1 | -1559.89 | -0.00155989 | 0.0050223 | 668.0181
40.2353 | -497.981 | 0.251115 | 19013.1 | -1560.01 | -0.00156001 | 0.0050223 | 668.0884
40.24 | -497.981 | 0.251115 | 19014.8 | -1560.11 | -0.00156011 | 0.0050223 | 668.1481
40.2452 | -497.981 | 0.251115 | 19016.8 | -1560.35 | -0.00156035 | 0.0050223 | 668.2184
40.25 | -497.981 | 0.251401 | 19018.5 | -1560.57 | -0.00156057 | 0.00502802 | 668.2781
40.2552 | -497.981 | 0.251713 | 19020.4 | -1560.69 | -0.00156069 | 0.00503426 | 668.3449
40.26 | -497.98 | 0.251428 | 19022.3 | -1560.8 | -0.0015608 | 0.00502856 | 668.4116
40.2652 | -497.98 | 0.251115 | 19024.4 | -1560.92 | -0.00156092 | 0.0050223 | 668.4854
40.27 | -497.98 | 0.251399 | 19026.2 | -1561.03 | -0.00156103 | 0.00502798 | 668.5487
40.2752 | -497.98 | 0.251713 | 19028.1 | -1561.27 | -0.00156127 | 0.00503426 | 668.6154
40.28 | -497.98 | 0.251714 | 19029.9 | -1561.49 | -0.00156149 | 0.00503428 | 668.6787
40.2853 | -497.98 | 0.251715 | 19031.9 | -1561.49 | -0.00156149 | 0.0050343 | 668.749
40.29 | -497.979 | 0.251715 | 19033.6 | -1561.49 | -0.00156149 | 0.0050343 | 668.8087
40.2953 | -497.979 | 0.251715 | 19035.5 | -1561.73 | -0.00156173 | 0.0050343 | 668.8755
40.3 | -497.979 | 0.251715 | 19037.4 | -1561.95 | -0.00156195 | 0.0050343 | 668.9422
40.3052 | -497.979 | 0.251715 | 19039.4 | -1562.07 | -0.00156207 | 0.0050343 | 669.0125
40.31 | -497.979 | 0.251715 | 19041.2 | -1562.18 | -0.00156218 | 0.0050343 | 669.0757
40.3152 | -497.979 | 0.251715 | 19043.1 | -1562.3 | -0.0015623 | 0.0050343 | 669.1425
40.32 | -497.978 | 0.251715 | 19044.9 | -1562.41 | -0.00156241 | 0.0050343 | 669.2058
40.3252 | -497.978 | 0.251715 | 19046.9 | -1562.53 | -0.00156253 | 0.0050343 | 669.276
40.33 | -497.978 | 0.251715 | 19048.7 | -1562.64 | -0.00156264 | 0.0050343 | 669.3393
40.3352 | -497.978 | 0.251715 | 19050.7 | -1562.76 | -0.00156276 | 0.0050343 | 669.4096
40.34 | -497.978 | 0.251715 | 19052.5 | -1562.87 | -0.00156287 | 0.0050343 | 669.4728
40.3453 | -497.978 | 0.251715 | 19054.6 | -1563.11 | -0.00156311 | 0.0050343 | 669.5466
40.35 | -497.977 | 0.251715 | 19056.4 | -1563.33 | -0.00156333 | 0.0050343 | 669.6099
40.3553 | -497.977 | 0.251715 | 19058.4 | -1563.45 | -0.00156345 | 0.0050343 | 669.6801
40.36 | -497.977 | 0.251998 | 19060.2 | -1563.56 | -0.00156356 | 0.00503996 | 669.7434
40.3653 | -497.977 | 0.252313 | 19062.2 | -1563.68 | -0.00156368 | 0.00504626 | 669.8137
40.37 | -497.977 | 0.252314 | 19063.9 | -1563.79 | -0.00156379 | 0.00504628 | 669.8734
40.3752 | -497.977 | 0.252315 | 19065.9 | -1563.91 | -0.00156391 | 0.0050463 | 669.9437
40.38 | -497.976 | 0.252315 | 19067.6 | -1564.02 | -0.00156402 | 0.0050463 | 670.0034
40.3852 | -497.976 | 0.252315 | 19069.5 | -1564.26 | -0.00156426 | 0.0050463 | 670.0702
40.39 | -497.976 | 0.252315 | 19071.3 | -1564.48 | -0.00156448 | 0.0050463 | 670.1334
40.3952 | -497.976 | 0.252315 | 19073.3 | -1564.6 | -0.0015646 | 0.0050463 | 670.2037
40.4 | -497.976 | 0.252315 | 19075 | -1564.71 | -0.00156471 | 0.0050463 | 670.2634
40.4053 | -497.976 | 0.252315 | 19076.9 | -1564.83 | -0.00156483 | 0.0050463 | 670.3302
40.41 | -497.975 | 0.252315 | 19078.7 | -1564.94 | -0.00156494 | 0.0050463 | 670.3934
40.4153 | -497.975 | 0.252315 | 19080.5 | -1565.06 | -0.00156506 | 0.0050463 | 670.4567
40.42 | -497.975 | 0.252315 | 19082.3 | -1565.17 | -0.00156517 | 0.0050463 | 670.5199
40.4253 | -497.975 | 0.252315 | 19084.2 | -1565.29 | -0.00156529 | 0.0050463 | 670.5867
40.43 | -497.975 | 0.252315 | 19085.9 | -1565.4 | -0.0015654 | 0.0050463 | 670.6464
40.4352 | -497.975 | 0.252315 | 19087.8 | -1565.64 | -0.00156564 | 0.0050463 | 670.7132
40.44 | -497.974 | 0.252315 | 19089.5 | -1565.86 | -0.00156586 | 0.0050463 | 670.7729
40.4452 | -497.974 | 0.252315 | 19091.4 | -1565.98 | -0.00156598 | 0.0050463 | 670.8397
40.45 | -497.974 | 0.252315 | 19093.1 | -1566.09 | -0.00156609 | 0.0050463 | 670.8994
40.4552 | -497.974 | 0.252315 | 19095 | -1566.21 | -0.00156621 | 0.0050463 | 670.9662
40.46 | -497.974 | 0.252315 | 19096.7 | -1566.32 | -0.00156632 | 0.0050463 | 671.0259
40.4653 | -497.974 | 0.252315 | 19098.5 | -1566.44 | -0.00156644 | 0.0050463 | 671.0892
40.47 | -497.973 | 0.252315 | 19100.2 | -1566.55 | -0.00156655 | 0.0050463 | 671.1489
40.4753 | -497.973 | 0.252315 | 19102.2 | -1566.67 | -0.00156667 | 0.0050463 | 671.2192
40.48 | -497.973 | 0.252315 | 19103.9 | -1566.78 | -0.00156678 | 0.0050463 | 671.2789
40.4853 | -497.973 | 0.252315 | 19105.8 | -1566.9 | -0.0015669 | 0.0050463 | 671.3457
40.49 | -497.973 | 0.252315 | 19107.6 | -1567 | -0.001567 | 0.0050463 | 671.4089
40.4952 | -497.973 | 0.252315 | 19109.6 | -1567.24 | -0.00156724 | 0.0050463 | 671.4792
40.5 | -497.972 | 0.252601 | 19111.3 | -1567.46 | -0.00156746 | 0.00505202 | 671.5389
40.5052 | -497.972 | 0.252913 | 19113.2 | -1567.58 | -0.00156758 | 0.00505826 | 671.6057
40.51 | -497.972 | 0.252628 | 19115.1 | -1567.69 | -0.00156769 | 0.00505256 | 671.6725
40.5152 | -497.972 | 0.252315 | 19117.1 | -1567.81 | -0.00156781 | 0.0050463 | 671.7427
40.52 | -497.972 | 0.252315 | 19118.9 | -1567.92 | -0.00156792 | 0.0050463 | 671.806
40.5252 | -497.972 | 0.252315 | 19120.9 | -1568.04 | -0.00156804 | 0.0050463 | 671.8763
40.53 | -497.971 | 0.252599 | 19122.7 | -1568.15 | -0.00156815 | 0.00505198 | 671.9395
40.5353 | -497.971 | 0.252913 | 19124.8 | -1568.39 | -0.00156839 | 0.00505826 | 672.0133
40.54 | -497.971 | 0.252914 | 19126.5 | -1568.61 | -0.00156861 | 0.00505828 | 672.073
40.5453 | -497.971 | 0.252915 | 19128.5 | -1568.85 | -0.00156885 | 0.0050583 | 672.1433
40.55 | -497.971 | 0.252915 | 19130.3 | -1569.07 | -0.00156907 | 0.0050583 | 672.2066
40.5552 | -497.971 | 0.252915 | 19132.3 | -1569.19 | -0.00156919 | 0.0050583 | 672.2769
40.56 | -497.97 | 0.252915 | 19134.2 | -1569.3 | -0.0015693 | 0.0050583 | 672.3436
40.5652 | -497.97 | 0.252915 | 19136.2 | -1569.42 | -0.00156942 | 0.0050583 | 672.4139
40.57 | -497.97 | 0.252915 | 19138 | -1569.53 | -0.00156953 | 0.0050583 | 672.4771
40.5752 | -497.97 | 0.252915 | 19140 | -1569.65 | -0.00156965 | 0.0050583 | 672.5474
40.58 | -497.97 | 0.252915 | 19141.9 | -1569.76 | -0.00156976 | 0.0050583 | 672.6142
40.5852 | -497.97 | 0.252915 | 19144 | -1569.88 | -0.00156988 | 0.0050583 | 672.688
40.59 | -497.969 | 0.252915 | 19145.8 | -1569.99 | -0.00156999 | 0.0050583 | 672.7512
40.5953 | -497.969 | 0.252915 | 19147.9 | -1570.23 | -0.00157023 | 0.0050583 | 672.825
40.6 | -497.969 | 0.253198 | 19149.7 | -1570.45 | -0.00157045 | 0.00506396 | 672.8883
40.6053 | -497.969 | 0.253513 | 19151.8 | -1570.57 | -0.00157057 | 0.00507026 | 672.962
40.61 | -497.969 | 0.25323 | 19153.6 | -1570.68 | -0.00157068 | 0.0050646 | 673.0253
40.6153 | -497.969 | 0.252915 | 19155.7 | -1570.8 | -0.0015708 | 0.0050583 | 673.0991
40.62 | -497.968 | 0.253199 | 19157.5 | -1570.91 | -0.00157091 | 0.00506398 | 673.1623
40.6252 | -497.968 | 0.253513 | 19159.5 | -1571.03 | -0.00157103 | 0.00507026 | 673.2326
40.63 | -497.968 | 0.253228 | 19161.3 | -1571.14 | -0.00157114 | 0.00506456 | 673.2959
40.6352 | -497.968 | 0.252915 | 19163.2 | -1571.26 | -0.00157126 | 0.0050583 | 673.3626
40.64 | -497.968 | 0.2532 | 19165 | -1571.37 | -0.00157137 | 0.005064 | 673.4259
40.6452 | -497.968 | 0.253513 | 19166.9 | -1571.49 | -0.00157149 | 0.00507026 | 673.4926
40.65 | -497.967 | 0.253514 | 19168.7 | -1571.6 | -0.0015716 | 0.00507028 | 673.5559
40.6553 | -497.967 | 0.253515 | 19170.7 | -1571.84 | -0.00157184 | 0.0050703 | 673.6262
40.66 | -497.967 | 0.253515 | 19172.5 | -1572.06 | -0.00157206 | 0.0050703 | 673.6894
40.6653 | -497.967 | 0.253515 | 19174.4 | -1572.3 | -0.0015723 | 0.0050703 | 673.7562
40.67 | -497.967 | 0.253515 | 19176.2 | -1572.52 | -0.00157252 | 0.0050703 | 673.8194
40.6753 | -497.967 | 0.253515 | 19178.2 | -1572.64 | -0.00157264 | 0.0050703 | 673.8897
40.68 | -497.966 | 0.253515 | 19180 | -1572.75 | -0.00157275 | 0.0050703 | 673.9529
40.6852 | -497.966 | 0.253515 | 19181.9 | -1572.87 | -0.00157287 | 0.0050703 | 674.0197
40.69 | -497.966 | 0.2538 | 19183.6 | -1572.98 | -0.00157298 | 0.005076 | 674.0794
40.6952 | -497.966 | 0.254113 | 19185.5 | -1573.1 | -0.0015731 | 0.00508226 | 674.1462
40.7 | -497.966 | 0.253828 | 19187.3 | -1573.21 | -0.00157321 | 0.00507656 | 674.2095
40.7052 | -497.966 | 0.253515 | 19189.3 | -1573.33 | -0.00157333 | 0.0050703 | 674.2797
40.71 | -497.965 | 0.253515 | 19191.1 | -1573.44 | -0.00157344 | 0.0050703 | 674.343
40.7153 | -497.965 | 0.253515 | 19193.1 | -1573.68 | -0.00157368 | 0.0050703 | 674.4133
40.72 | -497.965 | 0.253515 | 19194.8 | -1573.89 | -0.00157389 | 0.0050703 | 674.473
40.7253 | -497.965 | 0.253515 | 19196.7 | -1573.89 | -0.00157389 | 0.0050703 | 674.5398
40.73 | -497.965 | 0.253798 | 19198.5 | -1573.89 | -0.00157389 | 0.00507596 | 674.603
40.7353 | -497.965 | 0.254113 | 19200.5 | -1574.02 | -0.00157402 | 0.00508226 | 674.6733
40.74 | -497.964 | 0.254114 | 19202.4 | -1574.12 | -0.00157412 | 0.00508228 | 674.74
40.7452 | -497.964 | 0.254115 | 19204.3 | -1574.24 | -0.00157424 | 0.0050823 | 674.8068
40.75 | -497.964 | 0.254115 | 19206.1 | -1574.35 | -0.00157435 | 0.0050823 | 674.8701
40.7552 | -497.964 | 0.254115 | 19208 | -1574.59 | -0.00157459 | 0.0050823 | 674.9368
40.76 | -497.964 | 0.254115 | 19209.8 | -1574.81 | -0.00157481 | 0.0050823 | 675.0001
40.7652 | -497.964 | 0.254115 | 19211.7 | -1575.05 | -0.00157505 | 0.0050823 | 675.0668
40.77 | -497.963 | 0.254115 | 19213.4 | -1575.27 | -0.00157527 | 0.0050823 | 675.1266
40.7752 | -497.963 | 0.254115 | 19215.3 | -1575.27 | -0.00157527 | 0.0050823 | 675.1933
40.78 | -497.963 | 0.254115 | 19217.1 | -1575.27 | -0.00157527 | 0.0050823 | 675.2566
40.7853 | -497.963 | 0.254115 | 19219 | -1575.39 | -0.00157539 | 0.0050823 | 675.3233
40.79 | -497.963 | 0.254115 | 19220.7 | -1575.5 | -0.0015755 | 0.0050823 | 675.3831
40.7953 | -497.963 | 0.254115 | 19222.7 | -1575.62 | -0.00157562 | 0.0050823 | 675.4534
40.8 | -497.962 | 0.254115 | 19224.3 | -1575.73 | -0.00157573 | 0.0050823 | 675.5096
40.8052 | -497.962 | 0.254115 | 19226.2 | -1575.85 | -0.00157585 | 0.0050823 | 675.5763
40.81 | -497.962 | 0.254115 | 19227.9 | -1575.96 | -0.00157596 | 0.0050823 | 675.6361
40.8152 | -497.962 | 0.254115 | 19229.8 | -1576.08 | -0.00157608 | 0.0050823 | 675.7028
40.82 | -497.962 | 0.254115 | 19231.6 | -1576.19 | -0.00157619 | 0.0050823 | 675.7661
40.8252 | -497.962 | 0.254115 | 19233.6 | -1576.43 | -0.00157643 | 0.0050823 | 675.8364
40.83 | -497.961 | 0.254115 | 19235.5 | -1576.65 | -0.00157665 | 0.0050823 | 675.9031
40.8352 | -497.961 | 0.254115 | 19237.5 | -1576.89 | -0.00157689 | 0.0050823 | 675.9734
40.84 | -497.961 | 0.254115 | 19239.3 | -1577.11 | -0.00157711 | 0.0050823 | 676.0367
40.8453 | -497.961 | 0.254115 | 19241.2 | -1577.35 | -0.00157735 | 0.0050823 | 676.1034
40.85 | -497.961 | 0.254115 | 19243 | -1577.57 | -0.00157757 | 0.0050823 | 676.1667
40.8553 | -497.961 | 0.254115 | 19244.9 | -1577.57 | -0.00157757 | 0.0050823 | 676.2334
40.86 | -497.96 | 0.254398 | 19246.7 | -1577.57 | -0.00157757 | 0.00508796 | 676.2967
40.8653 | -497.96 | 0.254713 | 19248.7 | -1577.81 | -0.00157781 | 0.00509426 | 676.367
40.87 | -497.96 | 0.254714 | 19250.5 | -1578.03 | -0.00157803 | 0.00509428 | 676.4302
40.8752 | -497.96 | 0.254715 | 19252.5 | -1578.03 | -0.00157803 | 0.0050943 | 676.5005
40.88 | -497.96 | 0.254715 | 19254.3 | -1578.03 | -0.00157803 | 0.0050943 | 676.5637
40.8852 | -497.96 | 0.254715 | 19256.2 | -1578.27 | -0.00157827 | 0.0050943 | 676.6305
40.89 | -497.959 | 0.254715 | 19258 | -1578.49 | -0.00157849 | 0.0050943 | 676.6937
40.8952 | -497.959 | 0.254715 | 19259.9 | -1578.61 | -0.00157861 | 0.0050943 | 676.7605
40.9 | -497.959 | 0.254715 | 19261.7 | -1578.72 | -0.00157872 | 0.0050943 | 676.8237
40.9053 | -497.959 | 0.254715 | 19263.7 | -1578.96 | -0.00157896 | 0.0050943 | 676.894
40.91 | -497.959 | 0.254715 | 19265.5 | -1579.18 | -0.00157918 | 0.0050943 | 676.9573
40.9153 | -497.959 | 0.254715 | 19267.6 | -1579.3 | -0.0015793 | 0.0050943 | 677.0311
40.92 | -497.958 | 0.254715 | 19269.3 | -1579.41 | -0.00157941 | 0.0050943 | 677.0908
40.9253 | -497.958 | 0.254715 | 19271.2 | -1579.65 | -0.00157965 | 0.0050943 | 677.1576
40.93 | -497.958 | 0.254715 | 19272.9 | -1579.87 | -0.00157987 | 0.0050943 | 677.2173
40.9352 | -497.958 | 0.254715 | 19274.7 | -1579.87 | -0.00157987 | 0.0050943 | 677.2805
40.94 | -497.958 | 0.255001 | 19276.6 | -1579.87 | -0.00157987 | 0.00510002 | 677.3473
40.9452 | -497.958 | 0.255313 | 19278.6 | -1579.99 | -0.00157999 | 0.00510626 | 677.4176
40.95 | -497.957 | 0.255028 | 19280.3 | -1580.1 | -0.0015801 | 0.00510056 | 677.4773
40.9552 | -497.957 | 0.254715 | 19282.2 | -1580.22 | -0.00158022 | 0.0050943 | 677.5441
40.96 | -497.957 | 0.254999 | 19284 | -1580.33 | -0.00158033 | 0.00509998 | 677.6073
40.9653 | -497.957 | 0.255313 | 19286 | -1580.45 | -0.00158045 | 0.00510626 | 677.6776
40.97 | -497.957 | 0.255314 | 19287.8 | -1580.56 | -0.00158056 | 0.00510628 | 677.7409
40.9753 | -497.957 | 0.255315 | 19289.7 | -1580.8 | -0.0015808 | 0.0051063 | 677.8076
40.98 | -497.956 | 0.255315 | 19291.4 | -1581.01 | -0.00158101 | 0.0051063 | 677.8674
40.9853 | -497.956 | 0.255315 | 19293.3 | -1581.14 | -0.00158114 | 0.0051063 | 677.9341
40.99 | -497.956 | 0.255315 | 19295.1 | -1581.24 | -0.00158124 | 0.0051063 | 677.9974
40.9952 | -497.956 | 0.255315 | 19297 | -1581.36 | -0.00158136 | 0.0051063 | 678.0641
41 | -497.956 | 0.255315 | 19298.8 | -1581.47 | -0.00158147 | 0.0051063 | 678.1274
41.0052 | -497.956 | 0.255315 | 19300.7 | -1581.59 | -0.00158159 | 0.0051063 | 678.1941
41.01 | -497.955 | 0.255315 | 19302.5 | -1581.7 | -0.0015817 | 0.0051063 | 678.2574
41.0152 | -497.955 | 0.255315 | 19304.4 | -1581.94 | -0.00158194 | 0.0051063 | 678.3242
41.02 | -497.955 | 0.255315 | 19306.2 | -1582.16 | -0.00158216 | 0.0051063 | 678.3874
41.0252 | -497.955 | 0.255315 | 19308.1 | -1582.4 | -0.0015824 | 0.0051063 | 678.4542
41.03 | -497.955 | 0.255315 | 19309.8 | -1582.62 | -0.00158262 | 0.0051063 | 678.5139
41.0353 | -497.955 | 0.255315 | 19311.8 | -1582.74 | -0.00158274 | 0.0051063 | 678.5842
41.04 | -497.954 | 0.255315 | 19313.6 | -1582.85 | -0.00158285 | 0.0051063 | 678.6474
41.0453 | -497.954 | 0.255315 | 19315.5 | -1582.97 | -0.00158297 | 0.0051063 | 678.7142
41.05 | -497.954 | 0.255315 | 19317.4 | -1583.08 | -0.00158308 | 0.0051063 | 678.781
41.0552 | -497.954 | 0.255315 | 19319.5 | -1583.2 | -0.0015832 | 0.0051063 | 678.8547
41.06 | -497.954 | 0.255315 | 19321.3 | -1583.31 | -0.00158331 | 0.0051063 | 678.918
41.0652 | -497.954 | 0.255315 | 19323.2 | -1583.43 | -0.00158343 | 0.0051063 | 678.9848
41.07 | -497.953 | 0.255315 | 19324.9 | -1583.54 | -0.00158354 | 0.0051063 | 679.0445
41.0752 | -497.953 | 0.255315 | 19326.9 | -1583.66 | -0.00158366 | 0.0051063 | 679.1148
41.08 | -497.953 | 0.2556 | 19328.7 | -1583.77 | -0.00158377 | 0.005112 | 679.178
41.0852 | -497.953 | 0.255913 | 19330.7 | -1583.89 | -0.00158389 | 0.00511826 | 679.2483
41.09 | -497.953 | 0.255629 | 19332.4 | -1584 | -0.001584 | 0.00511258 | 679.308
41.0953 | -497.953 | 0.255315 | 19334.3 | -1584.12 | -0.00158412 | 0.0051063 | 679.3748
41.1 | -497.952 | 0.255598 | 19336.1 | -1584.23 | -0.00158423 | 0.00511196 | 679.438
41.1053 | -497.952 | 0.255913 | 19338 | -1584.35 | -0.00158435 | 0.00511826 | 679.5048
41.11 | -497.952 | 0.255914 | 19339.7 | -1584.46 | -0.00158446 | 0.00511828 | 679.5645
41.1153 | -497.952 | 0.255915 | 19341.5 | -1584.58 | -0.00158458 | 0.0051183 | 679.6278
41.12 | -497.952 | 0.255915 | 19343.3 | -1584.69 | -0.00158469 | 0.0051183 | 679.691
41.1252 | -497.952 | 0.255915 | 19345.3 | -1584.81 | -0.00158481 | 0.0051183 | 679.7613
41.13 | -497.951 | 0.255915 | 19347.1 | -1584.92 | -0.00158492 | 0.0051183 | 679.8246
41.1352 | -497.951 | 0.255915 | 19349.2 | -1585.04 | -0.00158504 | 0.0051183 | 679.8984
41.14 | -497.951 | 0.255915 | 19350.9 | -1585.15 | -0.00158515 | 0.0051183 | 679.9581
41.1452 | -497.951 | 0.255915 | 19352.9 | -1585.39 | -0.00158539 | 0.0051183 | 680.0284
41.15 | -497.951 | 0.255915 | 19354.7 | -1585.61 | -0.00158561 | 0.0051183 | 680.0916
41.1553 | -497.951 | 0.255915 | 19356.6 | -1585.73 | -0.00158573 | 0.0051183 | 680.1584
41.16 | -497.95 | 0.255915 | 19358.5 | -1585.84 | -0.00158584 | 0.0051183 | 680.2251
41.1653 | -497.95 | 0.255915 | 19360.5 | -1586.08 | -0.00158608 | 0.0051183 | 680.2954
41.17 | -497.95 | 0.255915 | 19362.3 | -1586.3 | -0.0015863 | 0.0051183 | 680.3587
41.1753 | -497.95 | 0.255915 | 19364.3 | -1586.3 | -0.0015863 | 0.0051183 | 680.4289
41.18 | -497.95 | 0.255915 | 19366.1 | -1586.3 | -0.0015863 | 0.0051183 | 680.4922
41.1852 | -497.95 | 0.255915 | 19368.1 | -1586.42 | -0.00158642 | 0.0051183 | 680.5625
41.19 | -497.949 | 0.255915 | 19370 | -1586.53 | -0.00158653 | 0.0051183 | 680.6292
41.1952 | -497.949 | 0.255915 | 19372 | -1586.65 | -0.00158665 | 0.0051183 | 680.6995
41.2 | -497.949 | 0.255915 | 19373.8 | -1586.76 | -0.00158676 | 0.0051183 | 680.7628
41.2052 | -497.949 | 0.255915 | 19375.8 | -1587 | -0.001587 | 0.0051183 | 680.833
41.21 | -497.949 | 0.256199 | 19377.6 | -1587.22 | -0.00158722 | 0.00512398 | 680.8963
41.2153 | -497.949 | 0.256513 | 19379.6 | -1587.34 | -0.00158734 | 0.00513026 | 680.9666
41.22 | -497.948 | 0.256514 | 19381.4 | -1587.45 | -0.00158745 | 0.00513028 | 681.0298
41.2253 | -497.948 | 0.256515 | 19383.3 | -1587.57 | -0.00158757 | 0.0051303 | 681.0966
41.23 | -497.948 | 0.256515 | 19385 | -1587.67 | -0.00158767 | 0.0051303 | 681.1563
41.2353 | -497.948 | 0.256515 | 19386.8 | -1587.8 | -0.0015878 | 0.0051303 | 681.2196
41.24 | -497.948 | 0.256515 | 19388.6 | -1587.9 | -0.0015879 | 0.0051303 | 681.2828
41.2452 | -497.948 | 0.256515 | 19390.5 | -1588.14 | -0.00158814 | 0.0051303 | 681.3496
41.25 | -497.947 | 0.256515 | 19392.2 | -1588.36 | -0.00158836 | 0.0051303 | 681.4093
41.2552 | -497.947 | 0.256515 | 19394.1 | -1588.48 | -0.00158848 | 0.0051303 | 681.4761
41.26 | -497.947 | 0.256515 | 19395.8 | -1588.59 | -0.00158859 | 0.0051303 | 681.5358
41.2652 | -497.947 | 0.256515 | 19397.7 | -1588.71 | -0.00158871 | 0.0051303 | 681.6026
41.27 | -497.947 | 0.256515 | 19399.3 | -1588.82 | -0.00158882 | 0.0051303 | 681.6588
41.2752 | -497.947 | 0.256515 | 19401.2 | -1588.94 | -0.00158894 | 0.0051303 | 681.7255
41.28 | -497.946 | 0.256515 | 19402.9 | -1589.05 | -0.00158905 | 0.0051303 | 681.7853
41.2853 | -497.946 | 0.256515 | 19404.7 | -1589.29 | -0.00158929 | 0.0051303 | 681.8485
41.29 | -497.946 | 0.256515 | 19406.5 | -1589.51 | -0.00158951 | 0.0051303 | 681.9118
41.2953 | -497.946 | 0.256515 | 19408.4 | -1589.63 | -0.00158963 | 0.0051303 | 681.9785
41.3 | -497.946 | 0.256515 | 19410.1 | -1589.74 | -0.00158974 | 0.0051303 | 682.0383
41.3052 | -497.946 | 0.256515 | 19412 | -1589.86 | -0.00158986 | 0.0051303 | 682.105
41.31 | -497.945 | 0.256801 | 19413.7 | -1589.97 | -0.00158997 | 0.00513602 | 682.1648
41.3152 | -497.945 | 0.257113 | 19415.6 | -1590.09 | -0.00159009 | 0.00514226 | 682.2315
41.32 | -497.945 | 0.256828 | 19417.4 | -1590.2 | -0.0015902 | 0.00513656 | 682.2948
41.3252 | -497.945 | 0.256515 | 19419.3 | -1590.32 | -0.00159032 | 0.0051303 | 682.3615
41.33 | -497.945 | 0.2568 | 19421.1 | -1590.43 | -0.00159043 | 0.005136 | 682.4248
41.3352 | -497.945 | 0.257113 | 19423.1 | -1590.67 | -0.00159067 | 0.00514226 | 682.4951
41.34 | -497.944 | 0.256829 | 19424.7 | -1590.89 | -0.00159089 | 0.00513658 | 682.5513
41.3453 | -497.944 | 0.256515 | 19426.6 | -1591.01 | -0.00159101 | 0.0051303 | 682.6181
41.35 | -497.944 | 0.256798 | 19428.3 | -1591.12 | -0.00159112 | 0.00513596 | 682.6778
41.3553 | -497.944 | 0.257113 | 19430.2 | -1591.24 | -0.00159124 | 0.00514226 | 682.7446
41.36 | -497.944 | 0.257114 | 19431.9 | -1591.35 | -0.00159135 | 0.00514228 | 682.8043
41.3653 | -497.944 | 0.257115 | 19433.8 | -1591.47 | -0.00159147 | 0.0051423 | 682.8711
41.37 | -497.943 | 0.257115 | 19435.5 | -1591.58 | -0.00159158 | 0.0051423 | 682.9308
41.3752 | -497.943 | 0.257115 | 19437.4 | -1591.82 | -0.00159182 | 0.0051423 | 682.9976
41.38 | -497.943 | 0.257115 | 19439.1 | -1592.04 | -0.00159204 | 0.0051423 | 683.0573
41.3852 | -497.943 | 0.257115 | 19441 | -1592.16 | -0.00159216 | 0.0051423 | 683.124
41.39 | -497.943 | 0.257115 | 19442.8 | -1592.27 | -0.00159227 | 0.0051423 | 683.1873
41.3952 | -497.943 | 0.257115 | 19444.7 | -1592.39 | -0.00159239 | 0.0051423 | 683.2541
41.4 | -497.942 | 0.257115 | 19446.5 | -1592.5 | -0.0015925 | 0.0051423 | 683.3173
41.4053 | -497.942 | 0.257115 | 19448.4 | -1592.62 | -0.00159262 | 0.0051423 | 683.3841
41.41 | -497.942 | 0.257115 | 19450.1 | -1592.73 | -0.00159273 | 0.0051423 | 683.4438
41.4153 | -497.942 | 0.257115 | 19452 | -1592.85 | -0.00159285 | 0.0051423 | 683.5106
41.42 | -497.942 | 0.257115 | 19453.7 | -1592.96 | -0.00159296 | 0.0051423 | 683.5703
41.4253 | -497.942 | 0.257115 | 19455.7 | -1593.08 | -0.00159308 | 0.0051423 | 683.6406
41.43 | -497.941 | 0.257115 | 19457.4 | -1593.19 | -0.00159319 | 0.0051423 | 683.7003
41.4352 | -497.941 | 0.257115 | 19459.3 | -1593.43 | -0.00159343 | 0.0051423 | 683.7671
41.44 | -497.941 | 0.257115 | 19461.1 | -1593.65 | -0.00159365 | 0.0051423 | 683.8303
41.4452 | -497.941 | 0.257115 | 19463.1 | -1593.77 | -0.00159377 | 0.0051423 | 683.9006
41.45 | -497.941 | 0.257115 | 19464.8 | -1593.88 | -0.00159388 | 0.0051423 | 683.9603
41.4552 | -497.941 | 0.257115 | 19466.8 | -1594 | -0.001594 | 0.0051423 | 684.0306
41.46 | -497.94 | 0.257115 | 19468.5 | -1594.11 | -0.00159411 | 0.0051423 | 684.0904
41.4653 | -497.94 | 0.257115 | 19470.5 | -1594.23 | -0.00159423 | 0.0051423 | 684.1606
41.47 | -497.94 | 0.257399 | 19472.2 | -1594.33 | -0.00159433 | 0.00514798 | 684.2204
41.4753 | -497.94 | 0.257713 | 19474.1 | -1594.46 | -0.00159446 | 0.00515426 | 684.2871
41.48 | -497.94 | 0.257714 | 19475.9 | -1594.56 | -0.00159456 | 0.00515428 | 684.3504
41.4853 | -497.94 | 0.257715 | 19477.8 | -1594.81 | -0.00159481 | 0.0051543 | 684.4171
41.49 | -497.939 | 0.257715 | 19479.5 | -1595.02 | -0.00159502 | 0.0051543 | 684.4769
41.4952 | -497.939 | 0.257715 | 19481.4 | -1595.26 | -0.00159526 | 0.0051543 | 684.5436
41.5 | -497.939 | 0.257715 | 19483.2 | -1595.48 | -0.00159548 | 0.0051543 | 684.6069
41.5052 | -497.939 | 0.257715 | 19485.2 | -1595.48 | -0.00159548 | 0.0051543 | 684.6772
41.51 | -497.939 | 0.257715 | 19486.9 | -1595.48 | -0.00159548 | 0.0051543 | 684.7369
41.5152 | -497.939 | 0.257715 | 19488.9 | -1595.6 | -0.0015956 | 0.0051543 | 684.8072
41.52 | -497.938 | 0.257715 | 19490.6 | -1595.71 | -0.00159571 | 0.0051543 | 684.8669
41.5252 | -497.938 | 0.257715 | 19492.5 | -1595.83 | -0.00159583 | 0.0051543 | 684.9337
41.53 | -497.938 | 0.257715 | 19494.1 | -1595.94 | -0.00159594 | 0.0051543 | 684.9899
41.5353 | -497.938 | 0.257715 | 19496 | -1596.18 | -0.00159618 | 0.0051543 | 685.0567
41.54 | -497.938 | 0.257715 | 19497.6 | -1596.4 | -0.0015964 | 0.0051543 | 685.1129
41.5453 | -497.938 | 0.257715 | 19499.4 | -1596.52 | -0.00159652 | 0.0051543 | 685.1761
41.55 | -497.937 | 0.257715 | 19501 | -1596.63 | -0.00159663 | 0.0051543 | 685.2323
41.5552 | -497.937 | 0.257715 | 19502.9 | -1596.75 | -0.00159675 | 0.0051543 | 685.2991
41.56 | -497.937 | 0.257715 | 19504.5 | -1596.86 | -0.00159686 | 0.0051543 | 685.3553
41.5652 | -497.937 | 0.257715 | 19506.3 | -1596.86 | -0.00159686 | 0.0051543 | 685.4186
41.57 | -497.937 | 0.257715 | 19508.1 | -1596.86 | -0.00159686 | 0.0051543 | 685.4818
41.5752 | -497.937 | 0.257715 | 19510 | -1597.1 | -0.0015971 | 0.0051543 | 685.5486
41.58 | -497.936 | 0.257715 | 19511.8 | -1597.32 | -0.00159732 | 0.0051543 | 685.6118
41.5852 | -497.936 | 0.257715 | 19513.7 | -1597.44 | -0.00159744 | 0.0051543 | 685.6786
41.59 | -497.936 | 0.257999 | 19515.4 | -1597.55 | -0.00159755 | 0.00515998 | 685.7383
41.5953 | -497.936 | 0.258313 | 19517.3 | -1597.67 | -0.00159767 | 0.00516626 | 685.8051
41.6 | -497.936 | 0.25803 | 19519 | -1597.78 | -0.00159778 | 0.0051606 | 685.8648
41.6053 | -497.936 | 0.257715 | 19520.9 | -1598.02 | -0.00159802 | 0.0051543 | 685.9316
41.61 | -497.935 | 0.257998 | 19522.5 | -1598.24 | -0.00159824 | 0.00515996 | 685.9878
41.6153 | -497.935 | 0.258313 | 19524.3 | -1598.24 | -0.00159824 | 0.00516626 | 686.0511
41.62 | -497.935 | 0.258314 | 19526.1 | -1598.24 | -0.00159824 | 0.00516628 | 686.1143
41.6252 | -497.935 | 0.258315 | 19528.1 | -1598.48 | -0.00159848 | 0.0051663 | 686.1846
41.63 | -497.935 | 0.258315 | 19529.8 | -1598.7 | -0.0015987 | 0.0051663 | 686.2443
41.6352 | -497.935 | 0.258315 | 19531.8 | -1598.94 | -0.00159894 | 0.0051663 | 686.3146
41.64 | -497.934 | 0.258315 | 19533.6 | -1599.16 | -0.00159916 | 0.0051663 | 686.3779
41.6452 | -497.934 | 0.258315 | 19535.6 | -1599.28 | -0.00159928 | 0.0051663 | 686.4481
41.65 | -497.934 | 0.258315 | 19537.4 | -1599.39 | -0.00159939 | 0.0051663 | 686.5114
41.6553 | -497.934 | 0.258315 | 19539.3 | -1599.39 | -0.00159939 | 0.0051663 | 686.5781
41.66 | -497.934 | 0.258315 | 19541.1 | -1599.39 | -0.00159939 | 0.0051663 | 686.6414
41.6653 | -497.934 | 0.258315 | 19543.1 | -1599.63 | -0.00159963 | 0.0051663 | 686.7117
41.67 | -497.933 | 0.258315 | 19544.8 | -1599.85 | -0.00159985 | 0.0051663 | 686.7714
41.6753 | -497.933 | 0.258315 | 19546.6 | -1599.97 | -0.00159997 | 0.0051663 | 686.8347
41.68 | -497.933 | 0.258315 | 19548.4 | -1600.08 | -0.00160008 | 0.0051663 | 686.8979
41.6852 | -497.933 | 0.258315 | 19550.3 | -1600.32 | -0.00160032 | 0.0051663 | 686.9647
41.69 | -497.933 | 0.258315 | 19552 | -1600.54 | -0.00160054 | 0.0051663 | 687.0244
41.6952 | -497.933 | 0.258315 | 19554 | -1600.66 | -0.00160066 | 0.0051663 | 687.0947
41.7 | -497.932 | 0.2586 | 19555.7 | -1600.77 | -0.00160077 | 0.005172 | 687.1544
41.7052 | -497.932 | 0.258913 | 19557.6 | -1601.01 | -0.00160101 | 0.00517826 | 687.2212
41.71 | -497.932 | 0.258914 | 19559.3 | -1601.22 | -0.00160122 | 0.00517828 | 687.2809
41.7153 | -497.932 | 0.258915 | 19561.3 | -1601.22 | -0.00160122 | 0.0051783 | 687.3512
41.72 | -497.932 | 0.258915 | 19562.9 | -1601.22 | -0.00160122 | 0.0051783 | 687.4074
41.7253 | -497.932 | 0.258915 | 19564.8 | -1601.35 | -0.00160135 | 0.0051783 | 687.4742
41.73 | -497.931 | 0.258915 | 19566.5 | -1601.45 | -0.00160145 | 0.0051783 | 687.5339
41.7353 | -497.931 | 0.258915 | 19568.5 | -1601.58 | -0.00160158 | 0.0051783 | 687.6042
41.74 | -497.931 | 0.258915 | 19570.1 | -1601.68 | -0.00160168 | 0.0051783 | 687.6604
41.7452 | -497.931 | 0.258915 | 19572 | -1601.92 | -0.00160192 | 0.0051783 | 687.7272
41.75 | -497.931 | 0.258915 | 19573.7 | -1602.14 | -0.00160214 | 0.0051783 | 687.7869
41.7552 | -497.931 | 0.258915 | 19575.6 | -1602.26 | -0.00160226 | 0.0051783 | 687.8537
41.76 | -497.93 | 0.258915 | 19577.4 | -1602.37 | -0.00160237 | 0.0051783 | 687.9169
41.7652 | -497.93 | 0.258915 | 19579.3 | -1602.49 | -0.00160249 | 0.0051783 | 687.9837
41.77 | -497.93 | 0.258915 | 19581 | -1602.6 | -0.0016026 | 0.0051783 | 688.0434
41.7752 | -497.93 | 0.258915 | 19582.9 | -1602.72 | -0.00160272 | 0.0051783 | 688.1102
41.78 | -497.93 | 0.258915 | 19584.5 | -1602.83 | -0.00160283 | 0.0051783 | 688.1664
41.7853 | -497.93 | 0.258915 | 19586.3 | -1602.83 | -0.00160283 | 0.0051783 | 688.2296
41.79 | -497.929 | 0.258915 | 19588 | -1602.83 | -0.00160283 | 0.0051783 | 688.2894
41.7953 | -497.929 | 0.258915 | 19589.9 | -1603.2 | -0.0016032 | 0.0051783 | 688.3561
41.8 | -497.929 | 0.258915 | 19591.6 | -1603.52 | -0.00160352 | 0.0051783 | 688.4159
41.8052 | -497.929 | 0.258915 | 19593.4 | -1603.64 | -0.00160364 | 0.0051783 | 688.4791
41.81 | -497.929 | 0.258915 | 19595.1 | -1603.75 | -0.00160375 | 0.0051783 | 688.5389
41.8152 | -497.929 | 0.258915 | 19596.9 | -1603.87 | -0.00160387 | 0.0051783 | 688.6021
41.82 | -497.928 | 0.258915 | 19598.6 | -1603.98 | -0.00160398 | 0.0051783 | 688.6618
41.8252 | -497.928 | 0.258915 | 19600.5 | -1604.1 | -0.0016041 | 0.0051783 | 688.7286
41.83 | -497.928 | 0.258915 | 19602.3 | -1604.21 | -0.00160421 | 0.0051783 | 688.7919
41.8352 | -497.928 | 0.258915 | 19604.1 | -1604.33 | -0.00160433 | 0.0051783 | 688.8551
41.84 | -497.928 | 0.259199 | 19605.8 | -1604.44 | -0.00160444 | 0.00518398 | 688.9148
41.8453 | -497.928 | 0.259513 | 19607.6 | -1604.68 | -0.00160468 | 0.00519026 | 688.9781
41.85 | -497.927 | 0.259514 | 19609.3 | -1604.9 | -0.0016049 | 0.00519028 | 689.0378
41.8553 | -497.927 | 0.259515 | 19611.2 | -1604.9 | -0.0016049 | 0.0051903 | 689.1046
41.86 | -497.927 | 0.259515 | 19612.8 | -1604.9 | -0.0016049 | 0.0051903 | 689.1608
41.8653 | -497.927 | 0.259515 | 19614.6 | -1605.02 | -0.00160502 | 0.0051903 | 689.2241
41.87 | -497.927 | 0.259515 | 19616.2 | -1605.13 | -0.00160513 | 0.0051903 | 689.2803
41.8753 | -497.927 | 0.259515 | 19618.1 | -1605.37 | -0.00160537 | 0.0051903 | 689.347
41.88 | -497.926 | 0.259515 | 19619.7 | -1605.59 | -0.00160559 | 0.0051903 | 689.4033
41.8852 | -497.926 | 0.259515 | 19621.6 | -1605.71 | -0.00160571 | 0.0051903 | 689.47
41.89 | -497.926 | 0.259515 | 19623.2 | -1605.82 | -0.00160582 | 0.0051903 | 689.5263
41.8952 | -497.926 | 0.259515 | 19625.1 | -1605.94 | -0.00160594 | 0.0051903 | 689.593
41.9 | -497.926 | 0.259515 | 19626.8 | -1606.05 | -0.00160605 | 0.0051903 | 689.6527
41.9052 | -497.926 | 0.259515 | 19628.6 | -1606.17 | -0.00160617 | 0.0051903 | 689.716
41.91 | -497.925 | 0.259515 | 19630.4 | -1606.28 | -0.00160628 | 0.0051903 | 689.7792
41.9153 | -497.925 | 0.259515 | 19632.3 | -1606.4 | -0.0016064 | 0.0051903 | 689.846
41.92 | -497.925 | 0.259515 | 19634 | -1606.51 | -0.00160651 | 0.0051903 | 689.9057
41.9253 | -497.925 | 0.259515 | 19635.8 | -1606.63 | -0.00160663 | 0.0051903 | 689.969
41.93 | -497.925 | 0.259798 | 19637.5 | -1606.74 | -0.00160674 | 0.00519596 | 690.0287
41.9353 | -497.925 | 0.260113 | 19639.4 | -1606.98 | -0.00160698 | 0.00520226 | 690.0955
41.94 | -497.924 | 0.259829 | 19641.1 | -1607.2 | -0.0016072 | 0.00519658 | 690.1552
41.9452 | -497.924 | 0.259515 | 19643.1 | -1607.32 | -0.00160732 | 0.0051903 | 690.2255
41.95 | -497.924 | 0.2598 | 19644.8 | -1607.43 | -0.00160743 | 0.005196 | 690.2852
41.9552 | -497.924 | 0.260113 | 19646.6 | -1607.55 | -0.00160755 | 0.00520226 | 690.3485
41.96 | -497.924 | 0.260114 | 19648.4 | -1607.66 | -0.00160766 | 0.00520228 | 690.4117
41.9652 | -497.924 | 0.260115 | 19650.3 | -1607.9 | -0.0016079 | 0.0052023 | 690.4785
41.97 | -497.923 | 0.260115 | 19652.1 | -1608.11 | -0.00160811 | 0.0052023 | 690.5417
41.9753 | -497.923 | 0.260115 | 19654.1 | -1608.11 | -0.00160811 | 0.0052023 | 690.612
41.98 | -497.923 | 0.260115 | 19655.9 | -1608.11 | -0.00160811 | 0.0052023 | 690.6753
41.9853 | -497.923 | 0.260115 | 19657.8 | -1608.36 | -0.00160836 | 0.0052023 | 690.742
41.99 | -497.923 | 0.260115 | 19659.5 | -1608.57 | -0.00160857 | 0.0052023 | 690.8018
41.9953 | -497.923 | 0.260115 | 19661.4 | -1608.7 | -0.0016087 | 0.0052023 | 690.8685
42 | -497.922 | 0.260115 | 19663.2 | -1608.8 | -0.0016088 | 0.0052023 | 690.9318
42.0052 | -497.922 | 0.260115 | 19665.1 | -1608.8 | -0.0016088 | 0.0052023 | 690.9985
42.01 | -497.922 | 0.260115 | 19666.8 | -1608.8 | -0.0016088 | 0.0052023 | 691.0583
42.0152 | -497.922 | 0.260115 | 19668.6 | -1609.04 | -0.00160904 | 0.0052023 | 691.1215
42.02 | -497.922 | 0.260115 | 19670.4 | -1609.26 | -0.00160926 | 0.0052023 | 691.1848
42.0252 | -497.922 | 0.260115 | 19672.3 | -1609.38 | -0.00160938 | 0.0052023 | 691.2515
42.03 | -497.921 | 0.260115 | 19674 | -1609.49 | -0.00160949 | 0.0052023 | 691.3113
42.0352 | -497.921 | 0.260115 | 19675.8 | -1609.61 | -0.00160961 | 0.0052023 | 691.3745
42.04 | -497.921 | 0.260115 | 19677.5 | -1609.72 | -0.00160972 | 0.0052023 | 691.4343
42.0453 | -497.921 | 0.260115 | 19679.4 | -1609.96 | -0.00160996 | 0.0052023 | 691.501
42.05 | -497.921 | 0.260398 | 19681.2 | -1610.18 | -0.00161018 | 0.00520796 | 691.5643
42.0553 | -497.921 | 0.260713 | 19683.1 | -1610.3 | -0.0016103 | 0.00521426 | 691.631
42.06 | -497.92 | 0.260429 | 19684.7 | -1610.41 | -0.00161041 | 0.00520858 | 691.6873
42.0652 | -497.92 | 0.260115 | 19686.6 | -1610.53 | -0.00161053 | 0.0052023 | 691.754
42.07 | -497.92 | 0.260401 | 19688.2 | -1610.64 | -0.00161064 | 0.00520802 | 691.8102
42.0752 | -497.92 | 0.260713 | 19690 | -1610.76 | -0.00161076 | 0.00521426 | 691.8735
42.08 | -497.92 | 0.260714 | 19691.7 | -1610.87 | -0.00161087 | 0.00521428 | 691.9332
42.0852 | -497.92 | 0.260715 | 19693.5 | -1610.99 | -0.00161099 | 0.0052143 | 691.9965
42.09 | -497.919 | 0.260715 | 19695.1 | -1611.1 | -0.0016111 | 0.0052143 | 692.0527
42.0952 | -497.919 | 0.260715 | 19696.9 | -1611.22 | -0.00161122 | 0.0052143 | 692.1159
42.1 | -497.919 | 0.260715 | 19698.6 | -1611.33 | -0.00161133 | 0.0052143 | 692.1757
42.1053 | -497.919 | 0.260715 | 19700.4 | -1611.45 | -0.00161145 | 0.0052143 | 692.2389
42.11 | -497.919 | 0.260715 | 19702 | -1611.56 | -0.00161156 | 0.0052143 | 692.2952
42.1153 | -497.919 | 0.260715 | 19703.8 | -1611.68 | -0.00161168 | 0.0052143 | 692.3584
42.12 | -497.918 | 0.260715 | 19705.5 | -1611.79 | -0.00161179 | 0.0052143 | 692.4181
42.1253 | -497.918 | 0.260715 | 19707.3 | -1612.03 | -0.00161203 | 0.0052143 | 692.4814
42.13 | -497.918 | 0.260715 | 19709 | -1612.25 | -0.00161225 | 0.0052143 | 692.5411
42.1352 | -497.918 | 0.260715 | 19710.9 | -1612.37 | -0.00161237 | 0.0052143 | 692.6079
42.14 | -497.918 | 0.260715 | 19712.5 | -1612.48 | -0.00161248 | 0.0052143 | 692.6641
42.1452 | -497.918 | 0.260715 | 19714.3 | -1612.6 | -0.0016126 | 0.0052143 | 692.7274
42.15 | -497.917 | 0.260715 | 19716 | -1612.71 | -0.00161271 | 0.0052143 | 692.7871
42.1552 | -497.917 | 0.260715 | 19717.8 | -1612.71 | -0.00161271 | 0.0052143 | 692.8503
42.16 | -497.917 | 0.260715 | 19719.5 | -1612.71 | -0.00161271 | 0.0052143 | 692.9101
42.1653 | -497.917 | 0.260715 | 19721.3 | -1612.95 | -0.00161295 | 0.0052143 | 692.9733
42.17 | -497.917 | 0.260715 | 19723 | -1613.17 | -0.00161317 | 0.0052143 | 693.0331
42.1753 | -497.917 | 0.260715 | 19724.9 | -1613.41 | -0.00161341 | 0.0052143 | 693.0998
42.18 | -497.916 | 0.260715 | 19726.6 | -1613.63 | -0.00161363 | 0.0052143 | 693.1596
42.1853 | -497.916 | 0.260715 | 19728.5 | -1613.63 | -0.00161363 | 0.0052143 | 693.2263
42.19 | -497.916 | 0.260715 | 19730.3 | -1613.63 | -0.00161363 | 0.0052143 | 693.2896
42.1952 | -497.916 | 0.260715 | 19732.3 | -1613.87 | -0.00161387 | 0.0052143 | 693.3598
42.2 | -497.916 | 0.260715 | 19734 | -1614.09 | -0.00161409 | 0.0052143 | 693.4196
42.2052 | -497.916 | 0.260715 | 19735.9 | -1614.21 | -0.00161421 | 0.0052143 | 693.4863
42.21 | -497.915 | 0.261 | 19737.6 | -1614.32 | -0.00161432 | 0.00522 | 693.5461
42.2152 | -497.915 | 0.261313 | 19739.5 | -1614.44 | -0.00161444 | 0.00522626 | 693.6128
42.22 | -497.915 | 0.261029 | 19741.3 | -1614.55 | -0.00161455 | 0.00522058 | 693.6761
42.2253 | -497.915 | 0.260715 | 19743.2 | -1614.67 | -0.00161467 | 0.0052143 | 693.7428
42.23 | -497.915 | 0.260999 | 19745 | -1614.78 | -0.00161478 | 0.00521998 | 693.8061
42.2353 | -497.915 | 0.261313 | 19747 | -1614.9 | -0.0016149 | 0.00522626 | 693.8764
42.24 | -497.914 | 0.261314 | 19748.7 | -1615 | -0.001615 | 0.00522628 | 693.9361
42.2453 | -497.914 | 0.261315 | 19750.7 | -1615.25 | -0.00161525 | 0.0052263 | 694.0064
42.25 | -497.914 | 0.261315 | 19752.5 | -1615.46 | -0.00161546 | 0.0052263 | 694.0696
42.2552 | -497.914 | 0.261315 | 19754.5 | -1615.58 | -0.00161558 | 0.0052263 | 694.1399
42.26 | -497.914 | 0.261315 | 19756.3 | -1615.69 | -0.00161569 | 0.0052263 | 694.2032
42.2652 | -497.914 | 0.261315 | 19758.3 | -1615.81 | -0.00161581 | 0.0052263 | 694.2734
42.27 | -497.913 | 0.261315 | 19760.2 | -1615.92 | -0.00161592 | 0.0052263 | 694.3402
42.2752 | -497.913 | 0.261315 | 19762.2 | -1616.04 | -0.00161604 | 0.0052263 | 694.4105
42.28 | -497.913 | 0.261315 | 19764 | -1616.15 | -0.00161615 | 0.0052263 | 694.4737
42.2852 | -497.913 | 0.261315 | 19766 | -1616.39 | -0.00161639 | 0.0052263 | 694.544
42.29 | -497.913 | 0.261315 | 19767.8 | -1616.61 | -0.00161661 | 0.0052263 | 694.6073
42.2953 | -497.913 | 0.261315 | 19769.7 | -1616.73 | -0.00161673 | 0.0052263 | 694.674
42.3 | -497.912 | 0.261315 | 19771.5 | -1616.84 | -0.00161684 | 0.0052263 | 694.7373
42.3053 | -497.912 | 0.261315 | 19773.4 | -1616.96 | -0.00161696 | 0.0052263 | 694.804
42.31 | -497.912 | 0.261315 | 19775.2 | -1617.07 | -0.00161707 | 0.0052263 | 694.8673
42.3152 | -497.912 | 0.261315 | 19777.1 | -1617.19 | -0.00161719 | 0.0052263 | 694.934
42.32 | -497.912 | 0.261601 | 19778.8 | -1617.3 | -0.0016173 | 0.00523202 | 694.9938
42.3252 | -497.912 | 0.261913 | 19780.7 | -1617.42 | -0.00161742 | 0.00523826 | 695.0605
42.33 | -497.911 | 0.261914 | 19782.3 | -1617.53 | -0.00161753 | 0.00523828 | 695.1168
42.3352 | -497.911 | 0.261915 | 19784.1 | -1617.65 | -0.00161765 | 0.0052383 | 695.18
42.34 | -497.911 | 0.261915 | 19785.8 | -1617.76 | -0.00161776 | 0.0052383 | 695.2397
42.3452 | -497.911 | 0.261915 | 19787.7 | -1617.88 | -0.00161788 | 0.0052383 | 695.3065
42.35 | -497.911 | 0.261915 | 19789.4 | -1617.99 | -0.00161799 | 0.0052383 | 695.3662
42.3553 | -497.911 | 0.261915 | 19791.3 | -1618.11 | -0.00161811 | 0.0052383 | 695.433
42.36 | -497.91 | 0.261915 | 19792.9 | -1618.22 | -0.00161822 | 0.0052383 | 695.4892
42.3653 | -497.91 | 0.261915 | 19794.8 | -1618.46 | -0.00161846 | 0.0052383 | 695.556
42.37 | -497.91 | 0.261915 | 19796.4 | -1618.68 | -0.00161868 | 0.0052383 | 695.6122
42.3753 | -497.91 | 0.261915 | 19798.2 | -1618.8 | -0.0016188 | 0.0052383 | 695.6755
42.38 | -497.91 | 0.261915 | 19800 | -1618.91 | -0.00161891 | 0.0052383 | 695.7387
42.3852 | -497.91 | 0.261915 | 19801.9 | -1619.15 | -0.00161915 | 0.0052383 | 695.8055
42.39 | -497.909 | 0.261915 | 19803.6 | -1619.37 | -0.00161937 | 0.0052383 | 695.8652
42.3952 | -497.909 | 0.261915 | 19805.5 | -1619.49 | -0.00161949 | 0.0052383 | 695.932
42.4 | -497.909 | 0.2622 | 19807.2 | -1619.6 | -0.0016196 | 0.005244 | 695.9917
42.4052 | -497.909 | 0.262513 | 19809 | -1619.72 | -0.00161972 | 0.00525026 | 696.055
42.41 | -497.909 | 0.262229 | 19810.8 | -1619.83 | -0.00161983 | 0.00524458 | 696.1182
42.4153 | -497.909 | 0.261915 | 19812.7 | -1619.95 | -0.00161995 | 0.0052383 | 696.185
42.42 | -497.908 | 0.262199 | 19814.3 | -1620.06 | -0.00162006 | 0.00524398 | 696.2412
42.4253 | -497.908 | 0.262513 | 19816.2 | -1620.18 | -0.00162018 | 0.00525026 | 696.3079
42.43 | -497.908 | 0.26223 | 19817.9 | -1620.29 | -0.00162029 | 0.0052446 | 696.3677
42.4353 | -497.908 | 0.261915 | 19819.8 | -1620.41 | -0.00162041 | 0.0052383 | 696.4344
42.44 | -497.908 | 0.262199 | 19821.4 | -1620.52 | -0.00162052 | 0.00524398 | 696.4907
42.4452 | -497.908 | 0.262513 | 19823.1 | -1620.52 | -0.00162052 | 0.00525026 | 696.5504
42.45 | -497.907 | 0.262228 | 19824.7 | -1620.52 | -0.00162052 | 0.00524456 | 696.6066
42.4552 | -497.907 | 0.261915 | 19826.5 | -1620.76 | -0.00162076 | 0.0052383 | 696.6699
42.46 | -497.907 | 0.2622 | 19828.1 | -1620.98 | -0.00162098 | 0.005244 | 696.7261
42.4652 | -497.907 | 0.262513 | 19829.9 | -1621.1 | -0.0016211 | 0.00525026 | 696.7893
42.47 | -497.907 | 0.262514 | 19831.5 | -1621.21 | -0.00162121 | 0.00525028 | 696.8456
42.4753 | -497.907 | 0.262515 | 19833.3 | -1621.33 | -0.00162133 | 0.0052503 | 696.9088
42.48 | -497.906 | 0.262515 | 19834.9 | -1621.44 | -0.00162144 | 0.0052503 | 696.965
42.4853 | -497.906 | 0.262515 | 19836.7 | -1621.56 | -0.00162156 | 0.0052503 | 697.0283
42.49 | -497.906 | 0.262515 | 19838.3 | -1621.67 | -0.00162167 | 0.0052503 | 697.0845
42.4953 | -497.906 | 0.262515 | 19840.2 | -1621.91 | -0.00162191 | 0.0052503 | 697.1513
42.5 | -497.906 | 0.262515 | 19841.8 | -1622.12 | -0.00162212 | 0.0052503 | 697.2075
42.5052 | -497.906 | 0.262515 | 19843.6 | -1622.36 | -0.00162236 | 0.0052503 | 697.2707
42.51 | -497.905 | 0.262515 | 19845.3 | -1622.58 | -0.00162258 | 0.0052503 | 697.3305
42.5152 | -497.905 | 0.262515 | 19847.2 | -1622.58 | -0.00162258 | 0.0052503 | 697.3972
42.52 | -497.905 | 0.262515 | 19848.9 | -1622.58 | -0.00162258 | 0.0052503 | 697.457
42.5252 | -497.905 | 0.262515 | 19850.8 | -1622.7 | -0.0016227 | 0.0052503 | 697.5237
42.53 | -497.905 | 0.262515 | 19852.5 | -1622.81 | -0.00162281 | 0.0052503 | 697.5835
42.5352 | -497.905 | 0.262515 | 19854.4 | -1622.93 | -0.00162293 | 0.0052503 | 697.6502
42.54 | -497.904 | 0.262515 | 19856.2 | -1623.04 | -0.00162304 | 0.0052503 | 697.7135
42.5453 | -497.904 | 0.262515 | 19858.1 | -1623.28 | -0.00162328 | 0.0052503 | 697.7802
42.55 | -497.904 | 0.262515 | 19859.8 | -1623.5 | -0.0016235 | 0.0052503 | 697.84
42.5553 | -497.904 | 0.262515 | 19861.6 | -1623.5 | -0.0016235 | 0.0052503 | 697.9032
42.56 | -497.904 | 0.262515 | 19863.3 | -1623.5 | -0.0016235 | 0.0052503 | 697.963
42.5652 | -497.904 | 0.262515 | 19865.1 | -1623.62 | -0.00162362 | 0.0052503 | 698.0262
42.57 | -497.903 | 0.262515 | 19866.8 | -1623.73 | -0.00162373 | 0.0052503 | 698.0859
42.5752 | -497.903 | 0.262515 | 19868.6 | -1623.97 | -0.00162397 | 0.0052503 | 698.1492
42.58 | -497.903 | 0.2628 | 19870.2 | -1624.19 | -0.00162419 | 0.005256 | 698.2054
42.5852 | -497.903 | 0.263113 | 19872 | -1624.43 | -0.00162443 | 0.00526226 | 698.2687
42.59 | -497.903 | 0.262828 | 19873.6 | -1624.65 | -0.00162465 | 0.00525656 | 698.3249
42.5952 | -497.903 | 0.262515 | 19875.4 | -1624.65 | -0.00162465 | 0.0052503 | 698.3881
42.6 | -497.902 | 0.262799 | 19877.1 | -1624.65 | -0.00162465 | 0.00525598 | 698.4479
42.6053 | -497.902 | 0.263113 | 19878.9 | -1624.89 | -0.00162489 | 0.00526226 | 698.5111
42.61 | -497.902 | 0.263114 | 19880.5 | -1625.11 | -0.00162511 | 0.00526228 | 698.5673
42.6153 | -497.902 | 0.263115 | 19882.2 | -1625.23 | -0.00162523 | 0.0052623 | 698.6271
42.62 | -497.902 | 0.263115 | 19883.9 | -1625.34 | -0.00162534 | 0.0052623 | 698.6868
42.6253 | -497.902 | 0.263115 | 19885.7 | -1625.46 | -0.00162546 | 0.0052623 | 698.7501
42.63 | -497.901 | 0.263115 | 19887.3 | -1625.57 | -0.00162557 | 0.0052623 | 698.8063
42.6352 | -497.901 | 0.263115 | 19889.2 | -1625.69 | -0.00162569 | 0.0052623 | 698.873
42.64 | -497.901 | 0.263115 | 19890.9 | -1625.8 | -0.0016258 | 0.0052623 | 698.9328
42.6452 | -497.901 | 0.263115 | 19892.7 | -1625.8 | -0.0016258 | 0.0052623 | 698.996
42.65 | -497.901 | 0.263115 | 19894.4 | -1625.8 | -0.0016258 | 0.0052623 | 699.0558
42.6552 | -497.901 | 0.263115 | 19896.3 | -1625.92 | -0.00162592 | 0.0052623 | 699.1225
42.66 | -497.9 | 0.263115 | 19897.9 | -1626.03 | -0.00162603 | 0.0052623 | 699.1787
42.6653 | -497.9 | 0.263115 | 19899.7 | -1626.15 | -0.00162615 | 0.0052623 | 699.242
42.67 | -497.9 | 0.263115 | 19901.4 | -1626.26 | -0.00162626 | 0.0052623 | 699.3017
42.6753 | -497.9 | 0.263115 | 19903.3 | -1626.5 | -0.0016265 | 0.0052623 | 699.3685
42.68 | -497.9 | 0.263115 | 19904.9 | -1626.72 | -0.00162672 | 0.0052623 | 699.4247
42.6853 | -497.9 | 0.263115 | 19906.8 | -1626.84 | -0.00162684 | 0.0052623 | 699.4915
42.69 | -497.899 | 0.263115 | 19908.4 | -1626.95 | -0.00162695 | 0.0052623 | 699.5477
42.6952 | -497.899 | 0.263115 | 19910.3 | -1627.07 | -0.00162707 | 0.0052623 | 699.6145
42.7 | -497.899 | 0.2634 | 19912 | -1627.18 | -0.00162718 | 0.005268 | 699.6742
42.7052 | -497.899 | 0.263713 | 19913.8 | -1627.3 | -0.0016273 | 0.00527426 | 699.7374
42.71 | -497.899 | 0.263428 | 19915.5 | -1627.41 | -0.00162741 | 0.00526856 | 699.7972
42.7152 | -497.899 | 0.263115 | 19917.3 | -1627.65 | -0.00162765 | 0.0052623 | 699.8604
42.72 | -497.898 | 0.263399 | 19918.9 | -1627.87 | -0.00162787 | 0.00526798 | 699.9167
42.7253 | -497.898 | 0.263713 | 19920.8 | -1627.99 | -0.00162799 | 0.00527426 | 699.9834
42.73 | -497.898 | 0.263429 | 19922.3 | -1628.1 | -0.0016281 | 0.00526858 | 700.0361
42.7353 | -497.898 | 0.263115 | 19924.1 | -1628.22 | -0.00162822 | 0.0052623 | 700.0994
42.74 | -497.898 | 0.263398 | 19925.7 | -1628.33 | -0.00162833 | 0.00526796 | 700.1556
42.7453 | -497.898 | 0.263713 | 19927.4 | -1628.45 | -0.00162845 | 0.00527426 | 700.2153
42.75 | -497.897 | 0.263714 | 19929 | -1628.56 | -0.00162856 | 0.00527428 | 700.2715
42.7552 | -497.897 | 0.263715 | 19930.8 | -1628.79 | -0.00162879 | 0.0052743 | 700.3348
42.76 | -497.897 | 0.263715 | 19932.5 | -1629.01 | -0.00162901 | 0.0052743 | 700.3945
42.7652 | -497.897 | 0.263715 | 19934.2 | -1629.13 | -0.00162913 | 0.0052743 | 700.4543
42.77 | -497.897 | 0.263715 | 19935.9 | -1629.24 | -0.00162924 | 0.0052743 | 700.514
42.7752 | -497.897 | 0.263715 | 19937.6 | -1629.36 | -0.00162936 | 0.0052743 | 700.5737
42.78 | -497.896 | 0.263715 | 19939.3 | -1629.47 | -0.00162947 | 0.0052743 | 700.6335
42.7852 | -497.896 | 0.263715 | 19941.1 | -1629.59 | -0.00162959 | 0.0052743 | 700.6967
42.79 | -497.896 | 0.263715 | 19942.7 | -1629.7 | -0.0016297 | 0.0052743 | 700.7529
42.7953 | -497.896 | 0.263715 | 19944.6 | -1629.7 | -0.0016297 | 0.0052743 | 700.8197
42.8 | -497.896 | 0.263715 | 19946.2 | -1629.7 | -0.0016297 | 0.0052743 | 700.8759
42.8053 | -497.896 | 0.263715 | 19948.1 | -1629.95 | -0.00162995 | 0.0052743 | 700.9427
42.81 | -497.895 | 0.263999 | 19949.8 | -1630.16 | -0.00163016 | 0.00527998 | 701.0024
42.8152 | -497.895 | 0.264313 | 19951.7 | -1630.16 | -0.00163016 | 0.00528626 | 701.0692
42.82 | -497.895 | 0.264027 | 19953.4 | -1630.16 | -0.00163016 | 0.00528054 | 701.1289
42.8252 | -497.895 | 0.263715 | 19955.3 | -1630.4 | -0.0016304 | 0.0052743 | 701.1957
42.83 | -497.895 | 0.263715 | 19957.1 | -1630.62 | -0.00163062 | 0.0052743 | 701.2589
42.8352 | -497.895 | 0.263715 | 19959 | -1630.86 | -0.00163086 | 0.0052743 | 701.3257
42.84 | -497.894 | 0.263715 | 19960.7 | -1631.08 | -0.00163108 | 0.0052743 | 701.3854
42.8452 | -497.894 | 0.263715 | 19962.6 | -1631.2 | -0.0016312 | 0.0052743 | 701.4522
42.85 | -497.894 | 0.263715 | 19964.3 | -1631.31 | -0.00163131 | 0.0052743 | 701.5119
42.8553 | -497.894 | 0.263715 | 19966.2 | -1631.43 | -0.00163143 | 0.0052743 | 701.5787
42.86 | -497.894 | 0.263998 | 19968 | -1631.54 | -0.00163154 | 0.00527996 | 701.6419
42.8653 | -497.894 | 0.264313 | 19969.9 | -1631.78 | -0.00163178 | 0.00528626 | 701.7087
42.87 | -497.893 | 0.264314 | 19971.6 | -1632 | -0.001632 | 0.00528628 | 701.7684
42.8753 | -497.893 | 0.264315 | 19973.6 | -1632 | -0.001632 | 0.0052863 | 701.8387
42.88 | -497.893 | 0.264315 | 19975.3 | -1632 | -0.001632 | 0.0052863 | 701.8985
42.8852 | -497.893 | 0.264315 | 19977.1 | -1632.12 | -0.00163212 | 0.0052863 | 701.9617
42.89 | -497.893 | 0.264315 | 19978.8 | -1632.23 | -0.00163223 | 0.0052863 | 702.0214
42.8952 | -497.893 | 0.264315 | 19980.6 | -1632.35 | -0.00163235 | 0.0052863 | 702.0847
42.9 | -497.892 | 0.264315 | 19982.1 | -1632.46 | -0.00163246 | 0.0052863 | 702.1374
42.9052 | -497.892 | 0.264315 | 19983.8 | -1632.7 | -0.0016327 | 0.0052863 | 702.1971
42.91 | -497.892 | 0.264315 | 19985.4 | -1632.92 | -0.00163292 | 0.0052863 | 702.2534
42.9153 | -497.892 | 0.264315 | 19987.2 | -1633.04 | -0.00163304 | 0.0052863 | 702.3166
42.92 | -497.892 | 0.264315 | 19988.6 | -1633.15 | -0.00163315 | 0.0052863 | 702.3658
42.9253 | -497.892 | 0.264315 | 19990.2 | -1633.27 | -0.00163327 | 0.0052863 | 702.422
42.93 | -497.891 | 0.264315 | 19991.8 | -1633.38 | -0.00163338 | 0.0052863 | 702.4782
42.9353 | -497.891 | 0.264315 | 19993.6 | -1633.5 | -0.0016335 | 0.0052863 | 702.5415
42.94 | -497.891 | 0.264315 | 19995.2 | -1633.61 | -0.00163361 | 0.0052863 | 702.5977
42.9452 | -497.891 | 0.264315 | 19996.9 | -1633.73 | -0.00163373 | 0.0052863 | 702.6574
42.95 | -497.891 | 0.264315 | 19998.6 | -1633.84 | -0.00163384 | 0.0052863 | 702.7172
42.9552 | -497.891 | 0.264315 | 20000.4 | -1633.96 | -0.00163396 | 0.0052863 | 702.7804
42.96 | -497.89 | 0.264315 | 20002.1 | -1634.07 | -0.00163407 | 0.0052863 | 702.8402
42.9652 | -497.89 | 0.264315 | 20003.9 | -1634.19 | -0.00163419 | 0.0052863 | 702.9034
42.97 | -497.89 | 0.264599 | 20005.4 | -1634.3 | -0.0016343 | 0.00529198 | 702.9561
42.9753 | -497.89 | 0.264913 | 20007.1 | -1634.42 | -0.00163442 | 0.00529826 | 703.0159
42.98 | -497.89 | 0.264914 | 20008.8 | -1634.53 | -0.00163453 | 0.00529828 | 703.0756
42.9853 | -497.89 | 0.264915 | 20010.7 | -1634.65 | -0.00163465 | 0.0052983 | 703.1423
42.99 | -497.889 | 0.264915 | 20012.3 | -1634.76 | -0.00163476 | 0.0052983 | 703.1986
42.9953 | -497.889 | 0.264915 | 20014.2 | -1635 | -0.001635 | 0.0052983 | 703.2653
43 | -497.889 | 0.264915 | 20015.8 | -1635.22 | -0.00163522 | 0.0052983 | 703.3216
43.0052 | -497.889 | 0.264915 | 20017.7 | -1635.34 | -0.00163534 | 0.0052983 | 703.3883
43.01 | -497.889 | 0.264915 | 20019.4 | -1635.45 | -0.00163545 | 0.0052983 | 703.4481
43.0152 | -497.889 | 0.264915 | 20021.3 | -1635.69 | -0.00163569 | 0.0052983 | 703.5148
43.02 | -497.888 | 0.264915 | 20023.1 | -1635.9 | -0.0016359 | 0.0052983 | 703.5781
43.0252 | -497.888 | 0.264915 | 20025 | -1636.02 | -0.00163602 | 0.0052983 | 703.6448
43.03 | -497.888 | 0.264915 | 20026.7 | -1636.13 | -0.00163613 | 0.0052983 | 703.7046
43.0352 | -497.888 | 0.264915 | 20028.5 | -1636.13 | -0.00163613 | 0.0052983 | 703.7678
43.04 | -497.888 | 0.264915 | 20030.2 | -1636.13 | -0.00163613 | 0.0052983 | 703.8275
43.0453 | -497.888 | 0.264915 | 20032.1 | -1636.38 | -0.00163638 | 0.0052983 | 703.8943
43.05 | -497.887 | 0.264915 | 20033.7 | -1636.59 | -0.00163659 | 0.0052983 | 703.9505
43.0553 | -497.887 | 0.264915 | 20035.5 | -1636.71 | -0.00163671 | 0.0052983 | 704.0138
43.06 | -497.887 | 0.264915 | 20037.1 | -1636.82 | -0.00163682 | 0.0052983 | 704.07
43.0652 | -497.887 | 0.264915 | 20038.8 | -1636.94 | -0.00163694 | 0.0052983 | 704.1297
43.07 | -497.887 | 0.264915 | 20040.6 | -1637.05 | -0.00163705 | 0.0052983 | 704.193
43.0752 | -497.887 | 0.264915 | 20042.5 | -1637.17 | -0.00163717 | 0.0052983 | 704.2597
43.08 | -497.886 | 0.264915 | 20044.2 | -1637.28 | -0.00163728 | 0.0052983 | 704.3195
43.0852 | -497.886 | 0.264915 | 20046 | -1637.52 | -0.00163752 | 0.0052983 | 704.3827
43.09 | -497.886 | 0.2652 | 20047.7 | -1637.74 | -0.00163774 | 0.005304 | 704.4425
43.0952 | -497.886 | 0.265513 | 20049.6 | -1637.74 | -0.00163774 | 0.00531026 | 704.5092
43.1 | -497.886 | 0.265229 | 20051.3 | -1637.74 | -0.00163774 | 0.00530458 | 704.569
43.1053 | -497.886 | 0.264915 | 20053.2 | -1637.98 | -0.00163798 | 0.0052983 | 704.6357
43.11 | -497.885 | 0.265198 | 20054.8 | -1638.2 | -0.0016382 | 0.00530396 | 704.6919
43.1153 | -497.885 | 0.265513 | 20056.7 | -1638.32 | -0.00163832 | 0.00531026 | 704.7587
43.12 | -497.885 | 0.265514 | 20058.4 | -1638.43 | -0.00163843 | 0.00531028 | 704.8184
43.1253 | -497.885 | 0.265515 | 20060.2 | -1638.55 | -0.00163855 | 0.0053103 | 704.8817
43.13 | -497.885 | 0.265515 | 20061.9 | -1638.66 | -0.00163866 | 0.0053103 | 704.9414
43.1352 | -497.885 | 0.265515 | 20063.7 | -1638.78 | -0.00163878 | 0.0053103 | 705.0047
43.14 | -497.884 | 0.265515 | 20065.4 | -1638.89 | -0.00163889 | 0.0053103 | 705.0644
43.1452 | -497.884 | 0.265515 | 20067.2 | -1639.13 | -0.00163913 | 0.0053103 | 705.1277
43.15 | -497.884 | 0.265515 | 20068.8 | -1639.35 | -0.00163935 | 0.0053103 | 705.1839
43.1552 | -497.884 | 0.265515 | 20070.6 | -1639.47 | -0.00163947 | 0.0053103 | 705.2471
43.16 | -497.884 | 0.265515 | 20072.3 | -1639.58 | -0.00163958 | 0.0053103 | 705.3069
43.1653 | -497.884 | 0.265515 | 20074.2 | -1639.7 | -0.0016397 | 0.0053103 | 705.3736
43.17 | -497.883 | 0.265515 | 20075.8 | -1639.81 | -0.00163981 | 0.0053103 | 705.4299
43.1753 | -497.883 | 0.265515 | 20077.6 | -1639.93 | -0.00163993 | 0.0053103 | 705.4931
43.18 | -497.883 | 0.265515 | 20079.2 | -1640.04 | -0.00164004 | 0.0053103 | 705.5493
43.1853 | -497.883 | 0.265515 | 20081.1 | -1640.16 | -0.00164016 | 0.0053103 | 705.6161
43.19 | -497.883 | 0.265515 | 20082.7 | -1640.27 | -0.00164027 | 0.0053103 | 705.6723
43.1952 | -497.883 | 0.265515 | 20084.5 | -1640.39 | -0.00164039 | 0.0053103 | 705.7356
43.2 | -497.882 | 0.265801 | 20086.2 | -1640.5 | -0.0016405 | 0.00531602 | 705.7953
43.2052 | -497.882 | 0.266113 | 20088.1 | -1640.38 | -0.00164038 | 0.00532226 | 705.8621
43.21 | -497.882 | 0.265828 | 20089.6 | -1640.27 | -0.00164027 | 0.00531656 | 705.9148
43.2152 | -497.882 | 0.265515 | 20091.3 | -1640.51 | -0.00164051 | 0.0053103 | 705.9745
43.22 | -497.882 | 0.265799 | 20092.9 | -1640.73 | -0.00164073 | 0.00531598 | 706.0307
43.2253 | -497.882 | 0.266113 | 20094.7 | -1640.97 | -0.00164097 | 0.00532226 | 706.094
43.23 | -497.881 | 0.266114 | 20096.3 | -1641.19 | -0.00164119 | 0.00532228 | 706.1502
43.2353 | -497.881 | 0.266115 | 20098.1 | -1641.31 | -0.00164131 | 0.0053223 | 706.2134
43.24 | -497.881 | 0.266115 | 20099.6 | -1641.42 | -0.00164142 | 0.0053223 | 706.2661
43.2453 | -497.881 | 0.266115 | 20101.4 | -1641.54 | -0.00164154 | 0.0053223 | 706.3294
43.25 | -497.881 | 0.266115 | 20103.1 | -1641.65 | -0.00164165 | 0.0053223 | 706.3891
43.2552 | -497.881 | 0.266115 | 20104.9 | -1641.77 | -0.00164177 | 0.0053223 | 706.4524
43.26 | -497.88 | 0.265829 | 20106.6 | -1641.88 | -0.00164188 | 0.00531658 | 706.5121
43.2652 | -497.88 | 0.265516 | 20108.5 | -1642.12 | -0.00164212 | 0.00531032 | 706.5789
43.27 | -497.88 | 0.265801 | 20110.1 | -1642.33 | -0.00164233 | 0.00531602 | 706.6351
43.2752 | -497.88 | 0.266115 | 20111.9 | -1642.46 | -0.00164246 | 0.0053223 | 706.6983
43.28 | -497.88 | 0.266115 | 20113.5 | -1642.56 | -0.00164256 | 0.0053223 | 706.7546
43.2852 | -497.88 | 0.266115 | 20115.3 | -1642.69 | -0.00164269 | 0.0053223 | 706.8178
43.29 | -497.879 | 0.266115 | 20117 | -1642.79 | -0.00164279 | 0.0053223 | 706.8776
43.2953 | -497.879 | 0.266115 | 20118.9 | -1642.92 | -0.00164292 | 0.0053223 | 706.9443
43.3 | -497.879 | 0.266115 | 20120.6 | -1643.02 | -0.00164302 | 0.0053223 | 707.0041
43.3053 | -497.879 | 0.266115 | 20122.4 | -1643.14 | -0.00164314 | 0.0053223 | 707.0673
43.31 | -497.879 | 0.266115 | 20124.1 | -1643.25 | -0.00164325 | 0.0053223 | 707.127
43.3152 | -497.879 | 0.266115 | 20126 | -1643.37 | -0.00164337 | 0.0053223 | 707.1938
43.32 | -497.878 | 0.266115 | 20127.7 | -1643.48 | -0.00164348 | 0.0053223 | 707.2535
43.3252 | -497.878 | 0.266115 | 20129.6 | -1643.6 | -0.0016436 | 0.0053223 | 707.3203
43.33 | -497.878 | 0.266115 | 20131.3 | -1643.71 | -0.00164371 | 0.0053223 | 707.38
43.3352 | -497.878 | 0.266115 | 20133.3 | -1643.95 | -0.00164395 | 0.0053223 | 707.4503
43.34 | -497.878 | 0.266115 | 20135 | -1644.17 | -0.00164417 | 0.0053223 | 707.51
43.3452 | -497.878 | 0.266115 | 20137 | -1644.29 | -0.00164429 | 0.0053223 | 707.5803
43.35 | -497.877 | 0.266115 | 20138.6 | -1644.4 | -0.0016444 | 0.0053223 | 707.6365
43.3553 | -497.877 | 0.266115 | 20140.5 | -1644.52 | -0.00164452 | 0.0053223 | 707.7033
43.36 | -497.877 | 0.266115 | 20142.2 | -1644.63 | -0.00164463 | 0.0053223 | 707.763
43.3653 | -497.877 | 0.266115 | 20144 | -1644.75 | -0.00164475 | 0.0053223 | 707.8263
43.37 | -497.877 | 0.266398 | 20145.7 | -1644.86 | -0.00164486 | 0.00532796 | 707.886
43.3753 | -497.877 | 0.266713 | 20147.6 | -1644.98 | -0.00164498 | 0.00533426 | 707.9528
43.38 | -497.876 | 0.266429 | 20149.3 | -1645.09 | -0.00164509 | 0.00532858 | 708.0125
43.3852 | -497.876 | 0.266115 | 20151.1 | -1645.21 | -0.00164521 | 0.0053223 | 708.0758
43.39 | -497.876 | 0.2664 | 20152.9 | -1645.32 | -0.00164532 | 0.005328 | 708.139
43.3952 | -497.876 | 0.266713 | 20154.8 | -1645.44 | -0.00164544 | 0.00533426 | 708.2058
43.4 | -497.876 | 0.266714 | 20156.6 | -1645.55 | -0.00164555 | 0.00533428 | 708.269
43.4052 | -497.876 | 0.266715 | 20158.5 | -1645.79 | -0.00164579 | 0.0053343 | 708.3358
43.41 | -497.875 | 0.266715 | 20160.2 | -1646.01 | -0.00164601 | 0.0053343 | 708.3955
43.4153 | -497.875 | 0.266715 | 20162 | -1646.13 | -0.00164613 | 0.0053343 | 708.4588
43.42 | -497.875 | 0.266715 | 20163.7 | -1646.24 | -0.00164624 | 0.0053343 | 708.5185
43.4253 | -497.875 | 0.266715 | 20165.6 | -1646.36 | -0.00164636 | 0.0053343 | 708.5853
43.43 | -497.875 | 0.266715 | 20167.3 | -1646.47 | -0.00164647 | 0.0053343 | 708.645
43.4353 | -497.874 | 0.266715 | 20169.1 | -1646.59 | -0.00164659 | 0.0053343 | 708.7083
43.44 | -497.874 | 0.266715 | 20170.8 | -1646.7 | -0.0016467 | 0.0053343 | 708.768
43.4452 | -497.874 | 0.266715 | 20172.6 | -1646.82 | -0.00164682 | 0.0053343 | 708.8312
43.45 | -497.874 | 0.266715 | 20174.3 | -1646.93 | -0.00164693 | 0.0053343 | 708.891
43.4552 | -497.874 | 0.266715 | 20176.1 | -1647.05 | -0.00164705 | 0.0053343 | 708.9542
43.46 | -497.874 | 0.266715 | 20177.6 | -1647.16 | -0.00164716 | 0.0053343 | 709.0069
43.4652 | -497.874 | 0.266715 | 20179.3 | -1647.28 | -0.00164728 | 0.0053343 | 709.0667
43.47 | -497.873 | 0.266715 | 20180.9 | -1647.39 | -0.00164739 | 0.0053343 | 709.1229
43.4753 | -497.873 | 0.266715 | 20182.7 | -1647.63 | -0.00164763 | 0.0053343 | 709.1861
43.48 | -497.873 | 0.266715 | 20184.3 | -1647.85 | -0.00164785 | 0.0053343 | 709.2424
43.4853 | -497.873 | 0.266715 | 20186.1 | -1647.97 | -0.00164797 | 0.0053343 | 709.3056
43.49 | -497.873 | 0.266998 | 20187.5 | -1648.08 | -0.00164808 | 0.00533996 | 709.3548
43.4953 | -497.873 | 0.267313 | 20189.2 | -1648.2 | -0.0016482 | 0.00534626 | 709.4145
43.5 | -497.872 | 0.267314 | 20190.7 | -1648.31 | -0.00164831 | 0.00534628 | 709.4672
43.5052 | -497.872 | 0.267315 | 20192.4 | -1648.43 | -0.00164843 | 0.0053463 | 709.527
43.51 | -497.872 | 0.267315 | 20194.1 | -1648.54 | -0.00164854 | 0.0053463 | 709.5867
43.5152 | -497.872 | 0.267315 | 20195.9 | -1648.66 | -0.00164866 | 0.0053463 | 709.65
43.52 | -497.872 | 0.267315 | 20197.5 | -1648.77 | -0.00164877 | 0.0053463 | 709.7062
43.5252 | -497.872 | 0.267315 | 20199.2 | -1648.89 | -0.00164889 | 0.0053463 | 709.7659
43.53 | -497.871 | 0.267315 | 20200.7 | -1649 | -0.001649 | 0.0053463 | 709.8186
43.5352 | -497.871 | 0.267315 | 20202.4 | -1649 | -0.001649 | 0.0053463 | 709.8784
43.54 | -497.871 | 0.267315 | 20203.9 | -1649 | -0.001649 | 0.0053463 | 709.9311
43.5453 | -497.871 | 0.267315 | 20205.6 | -1649.12 | -0.00164912 | 0.0053463 | 709.9908
43.55 | -497.871 | 0.267315 | 20207.2 | -1649.22 | -0.00164922 | 0.0053463 | 710.047
43.5553 | -497.871 | 0.267315 | 20208.9 | -1649.35 | -0.00164935 | 0.0053463 | 710.1068
43.56 | -497.87 | 0.267315 | 20210.6 | -1649.45 | -0.00164945 | 0.0053463 | 710.1665
43.5652 | -497.87 | 0.267315 | 20212.5 | -1649.69 | -0.00164969 | 0.0053463 | 710.2333
43.57 | -497.87 | 0.267315 | 20214.1 | -1649.91 | -0.00164991 | 0.0053463 | 710.2895
43.5752 | -497.87 | 0.267315 | 20215.9 | -1650.03 | -0.00165003 | 0.0053463 | 710.3527
43.58 | -497.87 | 0.267315 | 20217.5 | -1650.14 | -0.00165014 | 0.0053463 | 710.409
43.5852 | -497.87 | 0.267315 | 20219.3 | -1650.26 | -0.00165026 | 0.0053463 | 710.4722
43.59 | -497.869 | 0.267315 | 20220.9 | -1650.37 | -0.00165037 | 0.0053463 | 710.5284
43.5952 | -497.869 | 0.267315 | 20222.7 | -1650.49 | -0.00165049 | 0.0053463 | 710.5917
43.6 | -497.869 | 0.267315 | 20224.3 | -1650.6 | -0.0016506 | 0.0053463 | 710.6479
43.6053 | -497.869 | 0.267315 | 20226.2 | -1650.72 | -0.00165072 | 0.0053463 | 710.7147
43.61 | -497.869 | 0.267315 | 20227.8 | -1650.83 | -0.00165083 | 0.0053463 | 710.7709
43.6153 | -497.869 | 0.267315 | 20229.6 | -1650.95 | -0.00165095 | 0.0053463 | 710.8341
43.62 | -497.868 | 0.267315 | 20231.2 | -1651.06 | -0.00165106 | 0.0053463 | 710.8903
43.6253 | -497.868 | 0.267315 | 20233 | -1651.3 | -0.0016513 | 0.0053463 | 710.9536
43.63 | -497.868 | 0.267599 | 20234.6 | -1651.52 | -0.00165152 | 0.00535198 | 711.0098
43.6352 | -497.868 | 0.267913 | 20236.4 | -1651.64 | -0.00165164 | 0.00535826 | 711.0731
43.64 | -497.868 | 0.267914 | 20238.1 | -1651.75 | -0.00165175 | 0.00535828 | 711.1328
43.6452 | -497.868 | 0.267915 | 20239.9 | -1651.87 | -0.00165187 | 0.0053583 | 711.1961
43.65 | -497.867 | 0.267915 | 20241.5 | -1651.98 | -0.00165198 | 0.0053583 | 711.2523
43.6552 | -497.867 | 0.267915 | 20243.3 | -1651.98 | -0.00165198 | 0.0053583 | 711.3155
43.66 | -497.867 | 0.267915 | 20244.8 | -1651.98 | -0.00165198 | 0.0053583 | 711.3682
43.6653 | -497.867 | 0.267915 | 20246.5 | -1652.22 | -0.00165222 | 0.0053583 | 711.428
43.67 | -497.867 | 0.267915 | 20248.2 | -1652.44 | -0.00165244 | 0.0053583 | 711.4877
43.6753 | -497.867 | 0.267915 | 20250 | -1652.56 | -0.00165256 | 0.0053583 | 711.5509
43.68 | -497.866 | 0.267915 | 20251.6 | -1652.67 | -0.00165267 | 0.0053583 | 711.6072
43.6853 | -497.866 | 0.267915 | 20253.4 | -1652.91 | -0.00165291 | 0.0053583 | 711.6704
43.69 | -497.866 | 0.267915 | 20255 | -1653.13 | -0.00165313 | 0.0053583 | 711.7266
43.6952 | -497.866 | 0.267915 | 20256.8 | -1653.13 | -0.00165313 | 0.0053583 | 711.7899
43.7 | -497.866 | 0.267915 | 20258.5 | -1653.13 | -0.00165313 | 0.0053583 | 711.8496
43.7052 | -497.866 | 0.267915 | 20260.4 | -1653.25 | -0.00165325 | 0.0053583 | 711.9164
43.71 | -497.865 | 0.2682 | 20262.1 | -1653.36 | -0.00165336 | 0.005364 | 711.9761
43.7152 | -497.865 | 0.268513 | 20264 | -1653.48 | -0.00165348 | 0.00537026 | 712.0429
43.72 | -497.865 | 0.268229 | 20265.7 | -1653.59 | -0.00165359 | 0.00536458 | 712.1026
43.7253 | -497.865 | 0.267915 | 20267.6 | -1653.83 | -0.00165383 | 0.0053583 | 712.1694
43.73 | -497.865 | 0.268199 | 20269.3 | -1654.05 | -0.00165405 | 0.00536398 | 712.2291
43.7353 | -497.865 | 0.268513 | 20271.2 | -1654.17 | -0.00165417 | 0.00537026 | 712.2959
43.74 | -497.864 | 0.268514 | 20272.9 | -1654.28 | -0.00165428 | 0.00537028 | 712.3556
43.7453 | -497.864 | 0.268515 | 20274.8 | -1654.52 | -0.00165452 | 0.0053703 | 712.4224
43.75 | -497.864 | 0.268515 | 20276.6 | -1654.74 | -0.00165474 | 0.0053703 | 712.4856
43.7552 | -497.864 | 0.268515 | 20278.5 | -1654.86 | -0.00165486 | 0.0053703 | 712.5524
43.76 | -497.864 | 0.268515 | 20280.3 | -1654.97 | -0.00165497 | 0.0053703 | 712.6156
43.7652 | -497.864 | 0.268515 | 20282.1 | -1655.09 | -0.00165509 | 0.0053703 | 712.6789
43.77 | -497.863 | 0.268515 | 20283.8 | -1655.2 | -0.0016552 | 0.0053703 | 712.7386
43.7752 | -497.863 | 0.268515 | 20285.6 | -1655.32 | -0.00165532 | 0.0053703 | 712.8019
43.78 | -497.863 | 0.268515 | 20287.2 | -1655.43 | -0.00165543 | 0.0053703 | 712.8581
43.7852 | -497.863 | 0.268515 | 20289 | -1655.55 | -0.00165555 | 0.0053703 | 712.9213
43.79 | -497.863 | 0.268515 | 20290.6 | -1655.66 | -0.00165566 | 0.0053703 | 712.9776
43.7953 | -497.863 | 0.268515 | 20292.3 | -1655.78 | -0.00165578 | 0.0053703 | 713.0373
43.8 | -497.862 | 0.268798 | 20293.9 | -1655.89 | -0.00165589 | 0.00537596 | 713.0935
43.8053 | -497.862 | 0.269113 | 20295.6 | -1656.01 | -0.00165601 | 0.00538226 | 713.1533
43.81 | -497.862 | 0.268829 | 20297.1 | -1656.11 | -0.00165611 | 0.00537658 | 713.206
43.8152 | -497.862 | 0.268515 | 20298.7 | -1656.35 | -0.00165635 | 0.0053703 | 713.2622
43.82 | -497.862 | 0.268801 | 20300.3 | -1656.57 | -0.00165657 | 0.00537602 | 713.3184
43.8252 | -497.862 | 0.269113 | 20301.9 | -1656.69 | -0.00165669 | 0.00538226 | 713.3746
43.83 | -497.861 | 0.268828 | 20303.6 | -1656.8 | -0.0016568 | 0.00537656 | 713.4344
43.8352 | -497.861 | 0.268515 | 20305.3 | -1656.92 | -0.00165692 | 0.0053703 | 713.4941
43.84 | -497.861 | 0.268515 | 20306.9 | -1657.03 | -0.00165703 | 0.0053703 | 713.5503
43.8452 | -497.861 | 0.268515 | 20308.6 | -1657.15 | -0.00165715 | 0.0053703 | 713.6101
43.85 | -497.861 | 0.268799 | 20310.2 | -1657.26 | -0.00165726 | 0.00537598 | 713.6663
43.8553 | -497.861 | 0.269113 | 20312 | -1657.38 | -0.00165738 | 0.00538226 | 713.7295
43.86 | -497.86 | 0.26883 | 20313.6 | -1657.49 | -0.00165749 | 0.0053766 | 713.7857
43.8653 | -497.86 | 0.268515 | 20315.4 | -1657.61 | -0.00165761 | 0.0053703 | 713.849
43.87 | -497.86 | 0.268798 | 20316.9 | -1657.72 | -0.00165772 | 0.00537596 | 713.9017
43.8753 | -497.86 | 0.269113 | 20318.7 | -1657.72 | -0.00165772 | 0.00538226 | 713.965
43.88 | -497.86 | 0.268829 | 20320.3 | -1657.72 | -0.00165772 | 0.00537658 | 714.0212
43.8852 | -497.86 | 0.268515 | 20322.2 | -1657.96 | -0.00165796 | 0.0053703 | 714.0879
43.89 | -497.859 | 0.2688 | 20323.8 | -1658.18 | -0.00165818 | 0.005376 | 714.1442
43.8952 | -497.859 | 0.269113 | 20325.5 | -1658.3 | -0.0016583 | 0.00538226 | 714.2039
43.9 | -497.859 | 0.269114 | 20327 | -1658.41 | -0.00165841 | 0.00538228 | 714.2566
43.9052 | -497.859 | 0.269115 | 20328.7 | -1658.53 | -0.00165853 | 0.0053823 | 714.3163
43.91 | -497.859 | 0.269115 | 20330.3 | -1658.64 | -0.00165864 | 0.0053823 | 714.3726
43.9153 | -497.859 | 0.269115 | 20332.1 | -1658.76 | -0.00165876 | 0.0053823 | 714.4358
43.92 | -497.858 | 0.269115 | 20333.7 | -1658.87 | -0.00165887 | 0.0053823 | 714.492
43.9253 | -497.858 | 0.269115 | 20335.5 | -1659.11 | -0.00165911 | 0.0053823 | 714.5553
43.93 | -497.858 | 0.269115 | 20337.1 | -1659.33 | -0.00165933 | 0.0053823 | 714.6115
43.9353 | -497.858 | 0.269115 | 20338.9 | -1659.45 | -0.00165945 | 0.0053823 | 714.6747
43.94 | -497.858 | 0.269115 | 20340.4 | -1659.56 | -0.00165956 | 0.0053823 | 714.7275
43.9452 | -497.858 | 0.269115 | 20342.1 | -1659.68 | -0.00165968 | 0.0053823 | 714.7872
43.95 | -497.857 | 0.269115 | 20343.7 | -1659.79 | -0.00165979 | 0.0053823 | 714.8434
43.9552 | -497.857 | 0.269115 | 20345.4 | -1659.91 | -0.00165991 | 0.0053823 | 714.9031
43.96 | -497.857 | 0.269115 | 20347 | -1660.02 | -0.00166002 | 0.0053823 | 714.9594
43.9652 | -497.857 | 0.269115 | 20348.8 | -1660.14 | -0.00166014 | 0.0053823 | 715.0226
43.97 | -497.857 | 0.269115 | 20350.4 | -1660.25 | -0.00166025 | 0.0053823 | 715.0788
43.9753 | -497.857 | 0.269115 | 20352.2 | -1660.37 | -0.00166037 | 0.0053823 | 715.1421
43.98 | -497.856 | 0.269115 | 20353.8 | -1660.48 | -0.00166048 | 0.0053823 | 715.1983
43.9853 | -497.856 | 0.269115 | 20355.6 | -1660.48 | -0.00166048 | 0.0053823 | 715.2616
43.99 | -497.856 | 0.269398 | 20357.3 | -1660.48 | -0.00166048 | 0.00538796 | 715.3213
43.9953 | -497.856 | 0.269713 | 20359.3 | -1660.6 | -0.0016606 | 0.00539426 | 715.3916
44 | -497.856 | 0.269429 | 20361 | -1660.71 | -0.00166071 | 0.00538858 | 715.4513
44.0052 | -497.856 | 0.269115 | 20363 | -1660.95 | -0.00166095 | 0.0053823 | 715.5216
44.01 | -497.855 | 0.269401 | 20364.8 | -1661.17 | -0.00166117 | 0.00538802 | 715.5848
44.0152 | -497.855 | 0.269713 | 20366.7 | -1661.29 | -0.00166129 | 0.00539426 | 715.6516
44.02 | -497.855 | 0.269714 | 20368.3 | -1661.4 | -0.0016614 | 0.00539428 | 715.7078
44.0252 | -497.855 | 0.269715 | 20370.1 | -1661.52 | -0.00166152 | 0.0053943 | 715.7711
44.03 | -497.855 | 0.269715 | 20371.8 | -1661.63 | -0.00166163 | 0.0053943 | 715.8308
44.0352 | -497.855 | 0.269715 | 20373.7 | -1661.75 | -0.00166175 | 0.0053943 | 715.8976
44.04 | -497.854 | 0.269715 | 20375.4 | -1661.86 | -0.00166186 | 0.0053943 | 715.9573
44.0453 | -497.854 | 0.269715 | 20377.4 | -1661.98 | -0.00166198 | 0.0053943 | 716.0276
44.05 | -497.854 | 0.269715 | 20379.1 | -1662.09 | -0.00166209 | 0.0053943 | 716.0873
44.0553 | -497.854 | 0.269715 | 20381 | -1662.33 | -0.00166233 | 0.0053943 | 716.1541
44.06 | -497.854 | 0.269715 | 20382.7 | -1662.55 | -0.00166255 | 0.0053943 | 716.2138
44.0652 | -497.854 | 0.269715 | 20384.6 | -1662.67 | -0.00166267 | 0.0053943 | 716.2806
44.07 | -497.853 | 0.269715 | 20386.4 | -1662.78 | -0.00166278 | 0.0053943 | 716.3438
44.0752 | -497.853 | 0.269715 | 20388.3 | -1662.9 | -0.0016629 | 0.0053943 | 716.4106
44.08 | -497.853 | 0.269715 | 20390.1 | -1663 | -0.001663 | 0.0053943 | 716.4738
44.0852 | -497.853 | 0.269715 | 20392 | -1663.25 | -0.00166325 | 0.0053943 | 716.5406
44.09 | -497.853 | 0.269715 | 20393.6 | -1663.46 | -0.00166346 | 0.0053943 | 716.5968
44.0952 | -497.853 | 0.269715 | 20395.5 | -1663.58 | -0.00166358 | 0.0053943 | 716.6636
44.1 | -497.852 | 0.269715 | 20397.1 | -1663.69 | -0.00166369 | 0.0053943 | 716.7198
44.1053 | -497.852 | 0.269715 | 20399 | -1663.69 | -0.00166369 | 0.0053943 | 716.7866
44.11 | -497.852 | 0.269998 | 20400.6 | -1663.69 | -0.00166369 | 0.00539996 | 716.8428
44.1153 | -497.852 | 0.270313 | 20402.4 | -1663.94 | -0.00166394 | 0.00540626 | 716.906
44.12 | -497.852 | 0.270314 | 20404.1 | -1664.15 | -0.00166415 | 0.00540628 | 716.9658
44.1253 | -497.852 | 0.270315 | 20405.9 | -1664.4 | -0.0016644 | 0.0054063 | 717.029
44.13 | -497.851 | 0.270315 | 20407.6 | -1664.61 | -0.00166461 | 0.0054063 | 717.0887
44.1352 | -497.851 | 0.270315 | 20409.4 | -1664.61 | -0.00166461 | 0.0054063 | 717.152
44.14 | -497.851 | 0.270315 | 20411.1 | -1664.61 | -0.00166461 | 0.0054063 | 717.2117
44.1452 | -497.851 | 0.270315 | 20412.9 | -1664.73 | -0.00166473 | 0.0054063 | 717.275
44.15 | -497.851 | 0.270315 | 20414.5 | -1664.84 | -0.00166484 | 0.0054063 | 717.3312
44.1552 | -497.851 | 0.270315 | 20416.2 | -1665.08 | -0.00166508 | 0.0054063 | 717.3909
44.16 | -497.85 | 0.270315 | 20417.8 | -1665.3 | -0.0016653 | 0.0054063 | 717.4472
44.1653 | -497.85 | 0.270315 | 20419.5 | -1665.42 | -0.00166542 | 0.0054063 | 717.5069
44.17 | -497.85 | 0.270315 | 20421 | -1665.53 | -0.00166553 | 0.0054063 | 717.5596
44.1753 | -497.85 | 0.270315 | 20422.8 | -1665.77 | -0.00166577 | 0.0054063 | 717.6229
44.18 | -497.85 | 0.270315 | 20424.3 | -1665.99 | -0.00166599 | 0.0054063 | 717.6756
44.1853 | -497.85 | 0.270315 | 20426 | -1665.99 | -0.00166599 | 0.0054063 | 717.7353
44.19 | -497.849 | 0.270315 | 20427.5 | -1665.99 | -0.00166599 | 0.0054063 | 717.788
44.1952 | -497.849 | 0.270315 | 20429.3 | -1665.99 | -0.00166599 | 0.0054063 | 717.8512
44.2 | -497.849 | 0.270315 | 20430.8 | -1665.99 | -0.00166599 | 0.0054063 | 717.904
44.2052 | -497.849 | 0.270315 | 20432.5 | -1666.11 | -0.00166611 | 0.0054063 | 717.9637
44.21 | -497.849 | 0.270315 | 20434.1 | -1666.22 | -0.00166622 | 0.0054063 | 718.0199
44.2152 | -497.849 | 0.270315 | 20435.8 | -1666.34 | -0.00166634 | 0.0054063 | 718.0796
44.22 | -497.848 | 0.270315 | 20437.4 | -1666.45 | -0.00166645 | 0.0054063 | 718.1359
44.2253 | -497.848 | 0.270315 | 20439.1 | -1666.57 | -0.00166657 | 0.0054063 | 718.1956
44.23 | -497.848 | 0.270315 | 20440.6 | -1666.68 | -0.00166668 | 0.0054063 | 718.2483
44.2353 | -497.848 | 0.270315 | 20442.3 | -1666.8 | -0.0016668 | 0.0054063 | 718.308
44.24 | -497.848 | 0.270598 | 20443.8 | -1666.91 | -0.00166691 | 0.00541196 | 718.3608
44.2453 | -497.848 | 0.270913 | 20445.6 | -1667.03 | -0.00166703 | 0.00541826 | 718.424
44.25 | -497.847 | 0.270629 | 20447.3 | -1667.14 | -0.00166714 | 0.00541258 | 718.4837
44.2552 | -497.847 | 0.270315 | 20449.2 | -1667.38 | -0.00166738 | 0.0054063 | 718.5505
44.26 | -497.847 | 0.270601 | 20450.8 | -1667.6 | -0.0016676 | 0.00541202 | 718.6067
44.2652 | -497.847 | 0.270913 | 20452.5 | -1667.72 | -0.00166772 | 0.00541826 | 718.6665
44.27 | -497.847 | 0.270628 | 20454.2 | -1667.83 | -0.00166783 | 0.00541256 | 718.7262
44.2752 | -497.847 | 0.270315 | 20456 | -1667.95 | -0.00166795 | 0.0054063 | 718.7894
44.28 | -497.846 | 0.270599 | 20457.7 | -1668.06 | -0.00166806 | 0.00541198 | 718.8492
44.2852 | -497.846 | 0.270913 | 20459.5 | -1668.18 | -0.00166818 | 0.00541826 | 718.9124
44.29 | -497.846 | 0.270914 | 20461.2 | -1668.29 | -0.00166829 | 0.00541828 | 718.9722
44.2953 | -497.846 | 0.270915 | 20463.1 | -1668.41 | -0.00166841 | 0.0054183 | 719.0389
44.3 | -497.846 | 0.270915 | 20464.7 | -1668.52 | -0.00166852 | 0.0054183 | 719.0951
44.3053 | -497.846 | 0.270915 | 20466.6 | -1668.52 | -0.00166852 | 0.0054183 | 719.1619
44.31 | -497.845 | 0.270915 | 20468.2 | -1668.52 | -0.00166852 | 0.0054183 | 719.2181
44.3152 | -497.845 | 0.270915 | 20470 | -1668.76 | -0.00166876 | 0.0054183 | 719.2814
44.32 | -497.845 | 0.270915 | 20471.6 | -1668.98 | -0.00166898 | 0.0054183 | 719.3376
44.3252 | -497.845 | 0.270915 | 20473.5 | -1669.1 | -0.0016691 | 0.0054183 | 719.4044
44.33 | -497.845 | 0.270915 | 20475.2 | -1669.21 | -0.00166921 | 0.0054183 | 719.4641
44.3352 | -497.845 | 0.270915 | 20477.1 | -1669.33 | -0.00166933 | 0.0054183 | 719.5309
44.34 | -497.844 | 0.270915 | 20478.7 | -1669.44 | -0.00166944 | 0.0054183 | 719.5871
44.3452 | -497.844 | 0.270915 | 20480.6 | -1669.68 | -0.00166968 | 0.0054183 | 719.6538
44.35 | -497.844 | 0.270915 | 20482.1 | -1669.89 | -0.00166989 | 0.0054183 | 719.7066
44.3553 | -497.844 | 0.270915 | 20483.8 | -1670.02 | -0.00167002 | 0.0054183 | 719.7663
44.36 | -497.844 | 0.271198 | 20485.5 | -1670.12 | -0.00167012 | 0.00542396 | 719.826
44.3653 | -497.844 | 0.271513 | 20487.3 | -1670.37 | -0.00167037 | 0.00543026 | 719.8893
44.37 | -497.843 | 0.27123 | 20489 | -1670.58 | -0.00167058 | 0.0054246 | 719.949
44.3753 | -497.843 | 0.270915 | 20490.8 | -1670.7 | -0.0016707 | 0.0054183 | 720.0123
44.38 | -497.843 | 0.271199 | 20492.5 | -1670.81 | -0.00167081 | 0.00542398 | 720.072
44.3852 | -497.843 | 0.271513 | 20494.3 | -1670.81 | -0.00167081 | 0.00543026 | 720.1352
44.39 | -497.843 | 0.271228 | 20495.9 | -1670.81 | -0.00167081 | 0.00542456 | 720.1915
44.3952 | -497.843 | 0.270915 | 20497.7 | -1670.93 | -0.00167093 | 0.0054183 | 720.2547
44.4 | -497.842 | 0.2712 | 20499.4 | -1671.04 | -0.00167104 | 0.005424 | 720.3144
44.4052 | -497.842 | 0.271513 | 20501.2 | -1671.16 | -0.00167116 | 0.00543026 | 720.3777
44.41 | -497.842 | 0.271229 | 20502.9 | -1671.27 | -0.00167127 | 0.00542458 | 720.4374
44.4153 | -497.842 | 0.270915 | 20504.8 | -1671.39 | -0.00167139 | 0.0054183 | 720.5042
44.42 | -497.842 | 0.271199 | 20506.4 | -1671.5 | -0.0016715 | 0.00542398 | 720.5604
44.4253 | -497.842 | 0.271513 | 20508.2 | -1671.62 | -0.00167162 | 0.00543026 | 720.6237
44.43 | -497.841 | 0.271514 | 20509.8 | -1671.73 | -0.00167173 | 0.00543028 | 720.6799
44.4353 | -497.841 | 0.271515 | 20511.7 | -1671.97 | -0.00167197 | 0.0054303 | 720.7466
44.44 | -497.841 | 0.271515 | 20513.3 | -1672.19 | -0.00167219 | 0.0054303 | 720.8029
44.4452 | -497.841 | 0.271515 | 20515.1 | -1672.31 | -0.00167231 | 0.0054303 | 720.8661
44.45 | -497.841 | 0.271515 | 20516.7 | -1672.42 | -0.00167242 | 0.0054303 | 720.9223
44.4552 | -497.841 | 0.271515 | 20518.6 | -1672.54 | -0.00167254 | 0.0054303 | 720.9891
44.46 | -497.84 | 0.271515 | 20520.1 | -1672.65 | -0.00167265 | 0.0054303 | 721.0418
44.4652 | -497.84 | 0.271515 | 20521.8 | -1672.77 | -0.00167277 | 0.0054303 | 721.1015
44.47 | -497.84 | 0.271515 | 20523.3 | -1672.88 | -0.00167288 | 0.0054303 | 721.1543
44.4753 | -497.84 | 0.271515 | 20525 | -1673.12 | -0.00167312 | 0.0054303 | 721.214
44.48 | -497.84 | 0.271515 | 20526.6 | -1673.34 | -0.00167334 | 0.0054303 | 721.2702
44.4853 | -497.84 | 0.271515 | 20528.3 | -1673.46 | -0.00167346 | 0.0054303 | 721.3299
44.49 | -497.839 | 0.271515 | 20529.8 | -1673.57 | -0.00167357 | 0.0054303 | 721.3827
44.4953 | -497.839 | 0.271515 | 20531.5 | -1673.69 | -0.00167369 | 0.0054303 | 721.4424
44.5 | -497.839 | 0.271799 | 20533 | -1673.8 | -0.0016738 | 0.00543598 | 721.4951
44.5052 | -497.839 | 0.272113 | 20534.6 | -1673.92 | -0.00167392 | 0.00544226 | 721.5513
44.51 | -497.839 | 0.271827 | 20536.2 | -1674.03 | -0.00167403 | 0.00543654 | 721.6075
44.5152 | -497.839 | 0.271515 | 20537.9 | -1674.15 | -0.00167415 | 0.0054303 | 721.6673
44.52 | -497.838 | 0.2718 | 20539.5 | -1674.26 | -0.00167426 | 0.005436 | 721.7235
44.5252 | -497.838 | 0.272113 | 20541.3 | -1674.38 | -0.00167438 | 0.00544226 | 721.7867
44.53 | -497.838 | 0.272114 | 20542.8 | -1674.49 | -0.00167449 | 0.00544228 | 721.8394
44.5352 | -497.838 | 0.272115 | 20544.6 | -1674.61 | -0.00167461 | 0.0054423 | 721.9027
44.54 | -497.838 | 0.272115 | 20546.1 | -1674.72 | -0.00167472 | 0.0054423 | 721.9554
44.5453 | -497.838 | 0.272115 | 20547.8 | -1674.84 | -0.00167484 | 0.0054423 | 722.0151
44.55 | -497.837 | 0.272115 | 20549.4 | -1674.95 | -0.00167495 | 0.0054423 | 722.0714
44.5553 | -497.837 | 0.272115 | 20551.1 | -1675.07 | -0.00167507 | 0.0054423 | 722.1311
44.56 | -497.837 | 0.272115 | 20552.7 | -1675.18 | -0.00167518 | 0.0054423 | 722.1873
44.5652 | -497.837 | 0.272115 | 20554.5 | -1675.18 | -0.00167518 | 0.0054423 | 722.2506
44.57 | -497.837 | 0.272115 | 20556.1 | -1675.18 | -0.00167518 | 0.0054423 | 722.3068
44.5752 | -497.837 | 0.272115 | 20557.8 | -1675.54 | -0.00167554 | 0.0054423 | 722.3665
44.58 | -497.836 | 0.272115 | 20559.4 | -1675.87 | -0.00167587 | 0.0054423 | 722.4227
44.5852 | -497.836 | 0.272115 | 20561 | -1675.87 | -0.00167587 | 0.0054423 | 722.479
44.59 | -497.836 | 0.272115 | 20562.7 | -1675.87 | -0.00167587 | 0.0054423 | 722.5387
44.5952 | -497.836 | 0.272115 | 20564.5 | -1676.11 | -0.00167611 | 0.0054423 | 722.602
44.6 | -497.836 | 0.272115 | 20566.3 | -1676.33 | -0.00167633 | 0.0054423 | 722.6652
44.6053 | -497.836 | 0.272115 | 20568.2 | -1676.45 | -0.00167645 | 0.0054423 | 722.732
44.61 | -497.835 | 0.272115 | 20569.8 | -1676.56 | -0.00167656 | 0.0054423 | 722.7882
44.6153 | -497.835 | 0.272115 | 20571.6 | -1676.68 | -0.00167668 | 0.0054423 | 722.8514
44.62 | -497.835 | 0.272115 | 20573.2 | -1676.78 | -0.00167678 | 0.0054423 | 722.9077
44.6253 | -497.835 | 0.272115 | 20575 | -1676.91 | -0.00167691 | 0.0054423 | 722.9709
44.63 | -497.835 | 0.272115 | 20576.6 | -1677.01 | -0.00167701 | 0.0054423 | 723.0271
44.6352 | -497.835 | 0.272115 | 20578.4 | -1677.13 | -0.00167713 | 0.0054423 | 723.0904
44.64 | -497.834 | 0.272115 | 20580.1 | -1677.24 | -0.00167724 | 0.0054423 | 723.1501
44.6452 | -497.834 | 0.272115 | 20582 | -1677.36 | -0.00167736 | 0.0054423 | 723.2169
44.65 | -497.834 | 0.2724 | 20583.7 | -1677.47 | -0.00167747 | 0.005448 | 723.2766
44.6552 | -497.834 | 0.272713 | 20585.5 | -1677.47 | -0.00167747 | 0.00545426 | 723.3399
44.66 | -497.834 | 0.272714 | 20587.2 | -1677.47 | -0.00167747 | 0.00545428 | 723.3996
44.6653 | -497.834 | 0.272715 | 20589 | -1677.59 | -0.00167759 | 0.0054543 | 723.4628
44.67 | -497.833 | 0.272431 | 20590.6 | -1677.7 | -0.0016777 | 0.00544862 | 723.5191
44.6753 | -497.833 | 0.272116 | 20592.5 | -1677.82 | -0.00167782 | 0.00544232 | 723.5858
44.68 | -497.833 | 0.272399 | 20594.1 | -1677.93 | -0.00167793 | 0.00544798 | 723.642
44.6853 | -497.833 | 0.272715 | 20596 | -1678.05 | -0.00167805 | 0.0054543 | 723.7088
44.69 | -497.833 | 0.272715 | 20597.6 | -1678.16 | -0.00167816 | 0.0054543 | 723.765
44.6952 | -497.833 | 0.272715 | 20599.3 | -1678.4 | -0.0016784 | 0.0054543 | 723.8248
44.7 | -497.832 | 0.272715 | 20600.8 | -1678.62 | -0.00167862 | 0.0054543 | 723.8775
44.7052 | -497.832 | 0.272715 | 20602.5 | -1678.74 | -0.00167874 | 0.0054543 | 723.9372
44.71 | -497.832 | 0.272715 | 20604.1 | -1678.85 | -0.00167885 | 0.0054543 | 723.9934
44.7152 | -497.832 | 0.272715 | 20605.8 | -1679.09 | -0.00167909 | 0.0054543 | 724.0532
44.72 | -497.832 | 0.272999 | 20607.4 | -1679.31 | -0.00167931 | 0.00545998 | 724.1094
44.7253 | -497.832 | 0.273313 | 20609.2 | -1679.31 | -0.00167931 | 0.00546626 | 724.1726
44.73 | -497.831 | 0.273029 | 20610.8 | -1679.31 | -0.00167931 | 0.00546058 | 724.2289
44.7353 | -497.831 | 0.272715 | 20612.6 | -1679.55 | -0.00167955 | 0.0054543 | 724.2921
44.74 | -497.831 | 0.272715 | 20614.1 | -1679.77 | -0.00167977 | 0.0054543 | 724.3448
44.7453 | -497.831 | 0.272715 | 20615.9 | -1679.77 | -0.00167977 | 0.0054543 | 724.4081
44.75 | -497.831 | 0.272715 | 20617.5 | -1679.77 | -0.00167977 | 0.0054543 | 724.4643
44.7552 | -497.831 | 0.272715 | 20619.4 | -1679.89 | -0.00167989 | 0.0054543 | 724.531
44.76 | -497.83 | 0.272715 | 20621 | -1680 | -0.00168 | 0.0054543 | 724.5873
44.7652 | -497.83 | 0.272715 | 20622.8 | -1680.12 | -0.00168012 | 0.0054543 | 724.6505
44.77 | -497.83 | 0.272715 | 20624.5 | -1680.23 | -0.00168023 | 0.0054543 | 724.7102
44.7752 | -497.83 | 0.272715 | 20626.3 | -1680.35 | -0.00168035 | 0.0054543 | 724.7735
44.78 | -497.83 | 0.272999 | 20628 | -1680.46 | -0.00168046 | 0.00545998 | 724.8332
44.7852 | -497.83 | 0.273313 | 20629.8 | -1680.7 | -0.0016807 | 0.00546626 | 724.8965
44.79 | -497.829 | 0.273314 | 20631.4 | -1680.92 | -0.00168092 | 0.00546628 | 724.9527
44.7953 | -497.829 | 0.273315 | 20633.3 | -1681.16 | -0.00168116 | 0.0054663 | 725.0195
44.8 | -497.829 | 0.273315 | 20635 | -1681.38 | -0.00168138 | 0.0054663 | 725.0792
44.8053 | -497.829 | 0.273315 | 20636.8 | -1681.5 | -0.0016815 | 0.0054663 | 725.1425
44.81 | -497.829 | 0.273315 | 20638.5 | -1681.61 | -0.00168161 | 0.0054663 | 725.2022
44.8152 | -497.829 | 0.273315 | 20640.3 | -1681.73 | -0.00168173 | 0.0054663 | 725.2654
44.82 | -497.828 | 0.273315 | 20641.9 | -1681.84 | -0.00168184 | 0.0054663 | 725.3217
44.8252 | -497.828 | 0.273315 | 20643.6 | -1681.96 | -0.00168196 | 0.0054663 | 725.3814
44.83 | -497.828 | 0.273315 | 20645.2 | -1682.07 | -0.00168207 | 0.0054663 | 725.4376
44.8352 | -497.828 | 0.273315 | 20646.9 | -1682.19 | -0.00168219 | 0.0054663 | 725.4973
44.84 | -497.828 | 0.2736 | 20648.5 | -1682.3 | -0.0016823 | 0.005472 | 725.5536
44.8452 | -497.828 | 0.273913 | 20650.3 | -1682.42 | -0.00168242 | 0.00547826 | 725.6168
44.85 | -497.827 | 0.273629 | 20651.8 | -1682.53 | -0.00168253 | 0.00547258 | 725.6695
44.8553 | -497.827 | 0.273315 | 20653.6 | -1682.77 | -0.00168277 | 0.0054663 | 725.7328
44.86 | -497.827 | 0.273598 | 20655.2 | -1682.99 | -0.00168299 | 0.00547196 | 725.789
44.8653 | -497.827 | 0.273913 | 20656.9 | -1682.99 | -0.00168299 | 0.00547826 | 725.8487
44.87 | -497.827 | 0.27363 | 20658.5 | -1682.99 | -0.00168299 | 0.0054726 | 725.905
44.8753 | -497.827 | 0.273315 | 20660.2 | -1683.23 | -0.00168323 | 0.0054663 | 725.9647
44.88 | -497.826 | 0.273599 | 20661.7 | -1683.45 | -0.00168345 | 0.00547198 | 726.0174
44.8852 | -497.826 | 0.273913 | 20663.5 | -1683.45 | -0.00168345 | 0.00547826 | 726.0806
44.89 | -497.826 | 0.273914 | 20665 | -1683.45 | -0.00168345 | 0.00547828 | 726.1334
44.8952 | -497.826 | 0.273915 | 20666.6 | -1683.69 | -0.00168369 | 0.0054783 | 726.1896
44.9 | -497.826 | 0.273915 | 20668.2 | -1683.9 | -0.0016839 | 0.0054783 | 726.2458
44.9052 | -497.826 | 0.273915 | 20669.9 | -1683.9 | -0.0016839 | 0.0054783 | 726.3055
44.91 | -497.825 | 0.273915 | 20671.5 | -1683.9 | -0.0016839 | 0.0054783 | 726.3618
44.9153 | -497.825 | 0.273915 | 20673.2 | -1684.03 | -0.00168403 | 0.0054783 | 726.4215
44.92 | -497.825 | 0.273915 | 20674.9 | -1684.13 | -0.00168413 | 0.0054783 | 726.4812
44.9253 | -497.825 | 0.273915 | 20676.6 | -1684.25 | -0.00168425 | 0.0054783 | 726.541
44.93 | -497.825 | 0.273915 | 20678.2 | -1684.36 | -0.00168436 | 0.0054783 | 726.5972
44.9353 | -497.825 | 0.273915 | 20680 | -1684.48 | -0.00168448 | 0.0054783 | 726.6604
44.94 | -497.824 | 0.273915 | 20681.6 | -1684.59 | -0.00168459 | 0.0054783 | 726.7166
44.9452 | -497.824 | 0.273915 | 20683.4 | -1684.71 | -0.00168471 | 0.0054783 | 726.7799
44.95 | -497.824 | 0.273915 | 20684.9 | -1684.82 | -0.00168482 | 0.0054783 | 726.8326
44.9552 | -497.824 | 0.273915 | 20686.6 | -1684.94 | -0.00168494 | 0.0054783 | 726.8923
44.96 | -497.824 | 0.273915 | 20688.2 | -1685.05 | -0.00168505 | 0.0054783 | 726.9486
44.9652 | -497.824 | 0.273915 | 20689.9 | -1685.17 | -0.00168517 | 0.0054783 | 727.0083
44.97 | -497.823 | 0.273915 | 20691.5 | -1685.28 | -0.00168528 | 0.0054783 | 727.0645
44.9753 | -497.823 | 0.273915 | 20693.2 | -1685.4 | -0.0016854 | 0.0054783 | 727.1243
44.98 | -497.823 | 0.273915 | 20694.9 | -1685.51 | -0.00168551 | 0.0054783 | 727.184
44.9853 | -497.823 | 0.273915 | 20696.7 | -1685.75 | -0.00168575 | 0.0054783 | 727.2472
44.99 | -497.823 | 0.273915 | 20698.3 | -1685.97 | -0.00168597 | 0.0054783 | 727.3035
44.9953 | -497.823 | 0.273915 | 20700.1 | -1686.21 | -0.00168621 | 0.0054783 | 727.3667
45 | -497.822 | 0.273915 | 20701.7 | -1686.43 | -0.00168643 | 0.0054783 | 727.4229
45.0052 | -497.822 | 0.273915 | 20703.5 | -1686.43 | -0.00168643 | 0.0054783 | 727.4862
45.01 | -497.822 | 0.273915 | 20705.2 | -1686.43 | -0.00168643 | 0.0054783 | 727.5459
45.0152 | -497.822 | 0.273915 | 20707.1 | -1686.55 | -0.00168655 | 0.0054783 | 727.6127
45.02 | -497.822 | 0.273915 | 20708.7 | -1686.66 | -0.00168666 | 0.0054783 | 727.6689
45.0252 | -497.822 | 0.273915 | 20710.5 | -1686.78 | -0.00168678 | 0.0054783 | 727.7321
45.03 | -497.821 | 0.273915 | 20712.2 | -1686.89 | -0.00168689 | 0.0054783 | 727.7919
45.0352 | -497.821 | 0.273915 | 20714 | -1687.01 | -0.00168701 | 0.0054783 | 727.8551
45.04 | -497.821 | 0.273915 | 20715.7 | -1687.12 | -0.00168712 | 0.0054783 | 727.9149
45.0453 | -497.821 | 0.273915 | 20717.6 | -1687.48 | -0.00168748 | 0.0054783 | 727.9816
45.05 | -497.821 | 0.274198 | 20719.3 | -1687.81 | -0.00168781 | 0.00548396 | 728.0414
45.0553 | -497.821 | 0.274513 | 20721.1 | -1687.81 | -0.00168781 | 0.00549026 | 728.1046
45.06 | -497.82 | 0.274229 | 20722.9 | -1687.81 | -0.00168781 | 0.00548458 | 728.1679
45.0652 | -497.82 | 0.273915 | 20724.8 | -1687.93 | -0.00168793 | 0.0054783 | 728.2346
45.07 | -497.82 | 0.274201 | 20726.5 | -1688.04 | -0.00168804 | 0.00548402 | 728.2944
45.0752 | -497.82 | 0.274513 | 20728.4 | -1688.16 | -0.00168816 | 0.00549026 | 728.3611
45.08 | -497.82 | 0.274514 | 20730 | -1688.27 | -0.00168827 | 0.00549028 | 728.4173
45.0852 | -497.82 | 0.274515 | 20731.7 | -1688.39 | -0.00168839 | 0.0054903 | 728.4771
45.09 | -497.819 | 0.274515 | 20733.4 | -1688.5 | -0.0016885 | 0.0054903 | 728.5368
45.0952 | -497.819 | 0.274515 | 20735.3 | -1688.62 | -0.00168862 | 0.0054903 | 728.6036
45.1 | -497.819 | 0.274515 | 20737 | -1688.73 | -0.00168873 | 0.0054903 | 728.6633
45.1053 | -497.819 | 0.274515 | 20739 | -1688.85 | -0.00168885 | 0.0054903 | 728.7336
45.11 | -497.819 | 0.274515 | 20740.5 | -1688.96 | -0.00168896 | 0.0054903 | 728.7863
45.1153 | -497.819 | 0.274515 | 20742.2 | -1689.2 | -0.0016892 | 0.0054903 | 728.846
45.12 | -497.818 | 0.274515 | 20743.8 | -1689.42 | -0.00168942 | 0.0054903 | 728.9023
45.1253 | -497.818 | 0.274515 | 20745.5 | -1689.42 | -0.00168942 | 0.0054903 | 728.962
45.13 | -497.818 | 0.274515 | 20747.1 | -1689.42 | -0.00168942 | 0.0054903 | 729.0182
45.1352 | -497.818 | 0.274515 | 20748.9 | -1689.66 | -0.00168966 | 0.0054903 | 729.0815
45.14 | -497.818 | 0.274515 | 20750.4 | -1689.88 | -0.00168988 | 0.0054903 | 729.1342
45.1452 | -497.818 | 0.274515 | 20752 | -1690 | -0.00169 | 0.0054903 | 729.1904
45.15 | -497.817 | 0.274515 | 20753.6 | -1690.11 | -0.00169011 | 0.0054903 | 729.2466
45.1552 | -497.817 | 0.274515 | 20755.4 | -1690.23 | -0.00169023 | 0.0054903 | 729.3099
45.16 | -497.817 | 0.274799 | 20756.9 | -1690.33 | -0.00169033 | 0.00549598 | 729.3626
45.1653 | -497.817 | 0.275113 | 20758.6 | -1690.58 | -0.00169058 | 0.00550226 | 729.4223
45.17 | -497.817 | 0.275114 | 20760.2 | -1690.79 | -0.00169079 | 0.00550228 | 729.4785
45.1753 | -497.817 | 0.275115 | 20762.1 | -1690.79 | -0.00169079 | 0.0055023 | 729.5453
45.18 | -497.816 | 0.275115 | 20763.7 | -1690.79 | -0.00169079 | 0.0055023 | 729.6015
45.1853 | -497.816 | 0.275115 | 20765.5 | -1690.92 | -0.00169092 | 0.0055023 | 729.6648
45.19 | -497.816 | 0.275115 | 20767.1 | -1691.02 | -0.00169102 | 0.0055023 | 729.721
45.1952 | -497.816 | 0.275115 | 20768.9 | -1691.14 | -0.00169114 | 0.0055023 | 729.7842
45.2 | -497.816 | 0.274829 | 20770.4 | -1691.25 | -0.00169125 | 0.00549658 | 729.8369
45.2052 | -497.816 | 0.274516 | 20772.1 | -1691.37 | -0.00169137 | 0.00549032 | 729.8967
45.21 | -497.815 | 0.274801 | 20773.8 | -1691.48 | -0.00169148 | 0.00549602 | 729.9564
45.2152 | -497.815 | 0.275115 | 20775.6 | -1691.6 | -0.0016916 | 0.0055023 | 730.0196
45.22 | -497.815 | 0.275115 | 20777.1 | -1691.71 | -0.00169171 | 0.0055023 | 730.0724
45.2253 | -497.815 | 0.275115 | 20778.8 | -1691.83 | -0.00169183 | 0.0055023 | 730.1321
45.23 | -497.815 | 0.275115 | 20780.4 | -1691.94 | -0.00169194 | 0.0055023 | 730.1883
45.2353 | -497.815 | 0.275115 | 20782.1 | -1692.18 | -0.00169218 | 0.0055023 | 730.248
45.24 | -497.814 | 0.275115 | 20783.8 | -1692.4 | -0.0016924 | 0.0055023 | 730.3078
45.2453 | -497.814 | 0.275115 | 20785.6 | -1692.52 | -0.00169252 | 0.0055023 | 730.371
45.25 | -497.814 | 0.275115 | 20787.1 | -1692.63 | -0.00169263 | 0.0055023 | 730.4237
45.2552 | -497.814 | 0.275115 | 20788.8 | -1692.75 | -0.00169275 | 0.0055023 | 730.4835
45.26 | -497.814 | 0.275115 | 20790.3 | -1692.86 | -0.00169286 | 0.0055023 | 730.5362
45.2652 | -497.814 | 0.275115 | 20792 | -1692.98 | -0.00169298 | 0.0055023 | 730.5959
45.27 | -497.813 | 0.275115 | 20793.4 | -1693.09 | -0.00169309 | 0.0055023 | 730.6451
45.2752 | -497.813 | 0.275115 | 20795.1 | -1693.21 | -0.00169321 | 0.0055023 | 730.7048
45.28 | -497.813 | 0.275115 | 20796.6 | -1693.32 | -0.00169332 | 0.0055023 | 730.7576
45.2852 | -497.813 | 0.275115 | 20798.3 | -1693.44 | -0.00169344 | 0.0055023 | 730.8173
45.29 | -497.813 | 0.275115 | 20799.8 | -1693.55 | -0.00169355 | 0.0055023 | 730.87
45.2953 | -497.813 | 0.275115 | 20801.5 | -1693.55 | -0.00169355 | 0.0055023 | 730.9297
45.3 | -497.812 | 0.275115 | 20803 | -1693.55 | -0.00169355 | 0.0055023 | 730.9824
45.3053 | -497.812 | 0.275115 | 20804.7 | -1693.79 | -0.00169379 | 0.0055023 | 731.0422
45.31 | -497.812 | 0.275399 | 20806.4 | -1694.01 | -0.00169401 | 0.00550798 | 731.1019
45.3152 | -497.812 | 0.275713 | 20808.2 | -1694.13 | -0.00169413 | 0.00551426 | 731.1652
45.32 | -497.812 | 0.275714 | 20809.8 | -1694.24 | -0.00169424 | 0.00551428 | 731.2214
45.3252 | -497.812 | 0.275715 | 20811.5 | -1694.36 | -0.00169436 | 0.0055143 | 731.2811
45.33 | -497.811 | 0.275715 | 20813.1 | -1694.47 | -0.00169447 | 0.0055143 | 731.3373
45.3352 | -497.811 | 0.275715 | 20814.8 | -1694.59 | -0.00169459 | 0.0055143 | 731.3971
45.34 | -497.811 | 0.275715 | 20816.4 | -1694.7 | -0.0016947 | 0.0055143 | 731.4533
45.3452 | -497.811 | 0.275715 | 20818.1 | -1694.82 | -0.00169482 | 0.0055143 | 731.513
45.35 | -497.811 | 0.275715 | 20819.8 | -1694.93 | -0.00169493 | 0.0055143 | 731.5728
45.3553 | -497.81 | 0.275715 | 20821.6 | -1695.17 | -0.00169517 | 0.0055143 | 731.636
45.36 | -497.81 | 0.275715 | 20823.2 | -1695.39 | -0.00169539 | 0.0055143 | 731.6922
45.3653 | -497.81 | 0.275715 | 20825 | -1695.39 | -0.00169539 | 0.0055143 | 731.7555
45.37 | -497.81 | 0.275715 | 20826.7 | -1695.39 | -0.00169539 | 0.0055143 | 731.8152
45.3753 | -497.81 | 0.275715 | 20828.5 | -1695.63 | -0.00169563 | 0.0055143 | 731.8785
45.38 | -497.81 | 0.275715 | 20830.1 | -1695.85 | -0.00169585 | 0.0055143 | 731.9347
45.3852 | -497.81 | 0.275715 | 20831.9 | -1695.97 | -0.00169597 | 0.0055143 | 731.9979
45.39 | -497.809 | 0.276 | 20833.5 | -1696.08 | -0.00169608 | 0.00552 | 732.0542
45.3952 | -497.809 | 0.276313 | 20835.4 | -1696.08 | -0.00169608 | 0.00552626 | 732.1209
45.4 | -497.809 | 0.276028 | 20837.1 | -1696.08 | -0.00169608 | 0.00552056 | 732.1807
45.4052 | -497.809 | 0.275715 | 20838.9 | -1696.32 | -0.00169632 | 0.0055143 | 732.2439
45.41 | -497.809 | 0.275715 | 20840.5 | -1696.54 | -0.00169654 | 0.0055143 | 732.3001
45.4153 | -497.809 | 0.275715 | 20842.2 | -1696.66 | -0.00169666 | 0.0055143 | 732.3599
45.42 | -497.808 | 0.275715 | 20843.9 | -1696.77 | -0.00169677 | 0.0055143 | 732.4196
45.4253 | -497.808 | 0.275715 | 20845.7 | -1697.01 | -0.00169701 | 0.0055143 | 732.4828
45.43 | -497.808 | 0.275998 | 20847.4 | -1697.22 | -0.00169722 | 0.00551996 | 732.5426
45.4353 | -497.808 | 0.276313 | 20849.3 | -1697.22 | -0.00169722 | 0.00552626 | 732.6093
45.44 | -497.808 | 0.276029 | 20850.9 | -1697.22 | -0.00169722 | 0.00552058 | 732.6656
45.4452 | -497.807 | 0.275715 | 20852.7 | -1697.34 | -0.00169734 | 0.0055143 | 732.7288
45.45 | -497.807 | 0.276 | 20854.4 | -1697.45 | -0.00169745 | 0.00552 | 732.7885
45.4552 | -497.807 | 0.276313 | 20856.2 | -1697.57 | -0.00169757 | 0.00552626 | 732.8518
45.46 | -497.807 | 0.276314 | 20858 | -1697.68 | -0.00169768 | 0.00552628 | 732.915
45.4652 | -497.807 | 0.276315 | 20859.9 | -1697.92 | -0.00169792 | 0.0055263 | 732.9818
45.47 | -497.807 | 0.276315 | 20861.5 | -1698.14 | -0.00169814 | 0.0055263 | 733.038
45.4753 | -497.807 | 0.276315 | 20863.3 | -1698.26 | -0.00169826 | 0.0055263 | 733.1013
45.48 | -497.806 | 0.276315 | 20864.9 | -1698.37 | -0.00169837 | 0.0055263 | 733.1575
45.4853 | -497.806 | 0.276315 | 20866.7 | -1698.49 | -0.00169849 | 0.0055263 | 733.2208
45.49 | -497.806 | 0.276315 | 20868.3 | -1698.6 | -0.0016986 | 0.0055263 | 733.277
45.4953 | -497.806 | 0.276315 | 20870.1 | -1698.72 | -0.00169872 | 0.0055263 | 733.3402
45.5 | -497.806 | 0.27603 | 20871.6 | -1698.83 | -0.00169883 | 0.0055206 | 733.3929
45.5052 | -497.806 | 0.275716 | 20873.3 | -1699.07 | -0.00169907 | 0.00551432 | 733.4527
45.51 | -497.805 | 0.276288 | 20874.9 | -1699.29 | -0.00169929 | 0.00552576 | 733.5089
45.5152 | -497.805 | 0.276913 | 20876.7 | -1699.41 | -0.00169941 | 0.00553826 | 733.5721
45.52 | -497.805 | 0.276343 | 20878.3 | -1699.52 | -0.00169952 | 0.00552686 | 733.6284
45.5252 | -497.805 | 0.275716 | 20880 | -1699.64 | -0.00169964 | 0.00551432 | 733.6881
45.53 | -497.805 | 0.276285 | 20881.6 | -1699.75 | -0.00169975 | 0.0055257 | 733.7443
45.5352 | -497.805 | 0.276913 | 20883.4 | -1699.75 | -0.00169975 | 0.00553826 | 733.8076
45.54 | -497.804 | 0.276629 | 20885 | -1699.75 | -0.00169975 | 0.00553258 | 733.8638
45.5453 | -497.804 | 0.276315 | 20886.8 | -1699.99 | -0.00169999 | 0.0055263 | 733.927
45.55 | -497.804 | 0.276598 | 20888.3 | -1700.21 | -0.00170021 | 0.00553196 | 733.9797
45.5553 | -497.804 | 0.276913 | 20890.1 | -1700.21 | -0.00170021 | 0.00553826 | 734.043
45.56 | -497.804 | 0.276629 | 20891.5 | -1700.21 | -0.00170021 | 0.00553258 | 734.0922
45.5652 | -497.804 | 0.276315 | 20893.2 | -1700.33 | -0.00170033 | 0.0055263 | 734.1519
45.57 | -497.803 | 0.276601 | 20894.7 | -1700.44 | -0.00170044 | 0.00553202 | 734.2046
45.5752 | -497.803 | 0.276913 | 20896.3 | -1700.56 | -0.00170056 | 0.00553826 | 734.2608
45.58 | -497.803 | 0.276914 | 20897.8 | -1700.67 | -0.00170067 | 0.00553828 | 734.3136
45.5852 | -497.803 | 0.276915 | 20899.5 | -1700.91 | -0.00170091 | 0.0055383 | 734.3733
45.59 | -497.803 | 0.276915 | 20901 | -1701.13 | -0.00170113 | 0.0055383 | 734.426
45.5952 | -497.803 | 0.276915 | 20902.6 | -1701.37 | -0.00170137 | 0.0055383 | 734.4822
45.6 | -497.802 | 0.276915 | 20904.1 | -1701.59 | -0.00170159 | 0.0055383 | 734.5349
45.6053 | -497.802 | 0.276915 | 20905.8 | -1701.59 | -0.00170159 | 0.0055383 | 734.5947
45.61 | -497.802 | 0.276915 | 20907.3 | -1701.59 | -0.00170159 | 0.0055383 | 734.6474
45.6153 | -497.802 | 0.276915 | 20909 | -1701.71 | -0.00170171 | 0.0055383 | 734.7071
45.62 | -497.802 | 0.276915 | 20910.5 | -1701.82 | -0.00170182 | 0.0055383 | 734.7598
45.6253 | -497.802 | 0.276915 | 20912.2 | -1701.94 | -0.00170194 | 0.0055383 | 734.8195
45.63 | -497.801 | 0.276915 | 20913.7 | -1702.05 | -0.00170205 | 0.0055383 | 734.8723
45.6352 | -497.801 | 0.276915 | 20915.4 | -1702.17 | -0.00170217 | 0.0055383 | 734.932
45.64 | -497.801 | 0.276915 | 20916.9 | -1702.28 | -0.00170228 | 0.0055383 | 734.9847
45.6452 | -497.801 | 0.276915 | 20918.5 | -1702.4 | -0.0017024 | 0.0055383 | 735.0409
45.65 | -497.801 | 0.276915 | 20920 | -1702.51 | -0.00170251 | 0.0055383 | 735.0936
45.6552 | -497.801 | 0.276915 | 20921.7 | -1702.63 | -0.00170263 | 0.0055383 | 735.1534
45.66 | -497.8 | 0.276915 | 20923.2 | -1702.74 | -0.00170274 | 0.0055383 | 735.2061
45.6653 | -497.8 | 0.276915 | 20924.9 | -1702.86 | -0.00170286 | 0.0055383 | 735.2658
45.67 | -497.8 | 0.276915 | 20926.5 | -1702.97 | -0.00170297 | 0.0055383 | 735.322
45.6753 | -497.8 | 0.276915 | 20928.2 | -1703.21 | -0.00170321 | 0.0055383 | 735.3818
45.68 | -497.8 | 0.276915 | 20929.8 | -1703.43 | -0.00170343 | 0.0055383 | 735.438
45.6853 | -497.8 | 0.276915 | 20931.5 | -1703.43 | -0.00170343 | 0.0055383 | 735.4977
45.69 | -497.799 | 0.276915 | 20933.1 | -1703.43 | -0.00170343 | 0.0055383 | 735.5539
45.6952 | -497.799 | 0.276915 | 20934.8 | -1703.43 | -0.00170343 | 0.0055383 | 735.6137
45.7 | -497.799 | 0.276915 | 20936.4 | -1703.43 | -0.00170343 | 0.0055383 | 735.6699
45.7052 | -497.799 | 0.276915 | 20938 | -1703.67 | -0.00170367 | 0.0055383 | 735.7261
45.71 | -497.799 | 0.2772 | 20939.6 | -1703.89 | -0.00170389 | 0.005544 | 735.7823
45.7152 | -497.799 | 0.277513 | 20941.3 | -1704.01 | -0.00170401 | 0.00555026 | 735.8421
45.72 | -497.798 | 0.277229 | 20942.8 | -1704.11 | -0.00170411 | 0.00554458 | 735.8948
45.7253 | -497.798 | 0.276915 | 20944.5 | -1704.24 | -0.00170424 | 0.0055383 | 735.9545
45.73 | -497.798 | 0.277199 | 20946.1 | -1704.34 | -0.00170434 | 0.00554398 | 736.0107
45.7353 | -497.798 | 0.277513 | 20947.8 | -1704.47 | -0.00170447 | 0.00555026 | 736.0705
45.74 | -497.798 | 0.277514 | 20949.4 | -1704.57 | -0.00170457 | 0.00555028 | 736.1267
45.7453 | -497.798 | 0.277515 | 20951.2 | -1704.82 | -0.00170482 | 0.0055503 | 736.1899
45.75 | -497.797 | 0.277515 | 20952.8 | -1705.03 | -0.00170503 | 0.0055503 | 736.2462
45.7552 | -497.797 | 0.277515 | 20954.7 | -1705.15 | -0.00170515 | 0.0055503 | 736.3129
45.76 | -497.797 | 0.277515 | 20956.3 | -1705.26 | -0.00170526 | 0.0055503 | 736.3691
45.7652 | -497.797 | 0.277515 | 20958.1 | -1705.38 | -0.00170538 | 0.0055503 | 736.4324
45.77 | -497.797 | 0.277515 | 20959.8 | -1705.49 | -0.00170549 | 0.0055503 | 736.4921
45.7752 | -497.797 | 0.277515 | 20961.6 | -1705.49 | -0.00170549 | 0.0055503 | 736.5554
45.78 | -497.796 | 0.277515 | 20963.2 | -1705.49 | -0.00170549 | 0.0055503 | 736.6116
45.7852 | -497.796 | 0.277515 | 20965 | -1705.61 | -0.00170561 | 0.0055503 | 736.6748
45.79 | -497.796 | 0.277515 | 20966.7 | -1705.72 | -0.00170572 | 0.0055503 | 736.7346
45.7953 | -497.796 | 0.277515 | 20968.6 | -1705.84 | -0.00170584 | 0.0055503 | 736.8013
45.8 | -497.796 | 0.277515 | 20970.2 | -1705.95 | -0.00170595 | 0.0055503 | 736.8576
45.8053 | -497.796 | 0.277515 | 20972.1 | -1706.07 | -0.00170607 | 0.0055503 | 736.9243
45.81 | -497.795 | 0.277799 | 20973.7 | -1706.18 | -0.00170618 | 0.00555598 | 736.9806
45.8152 | -497.795 | 0.278113 | 20975.5 | -1706.42 | -0.00170642 | 0.00556226 | 737.0438
45.82 | -497.795 | 0.277827 | 20977.3 | -1706.64 | -0.00170664 | 0.00555654 | 737.107
45.8252 | -497.795 | 0.277515 | 20979.2 | -1706.76 | -0.00170676 | 0.0055503 | 737.1738
45.83 | -497.795 | 0.2778 | 20980.8 | -1706.87 | -0.00170687 | 0.005556 | 737.23
45.8352 | -497.795 | 0.278113 | 20982.6 | -1706.99 | -0.00170699 | 0.00556226 | 737.2933
45.84 | -497.794 | 0.277828 | 20984.3 | -1707.1 | -0.0017071 | 0.00555656 | 737.353
45.8452 | -497.794 | 0.277515 | 20986 | -1707.34 | -0.00170734 | 0.0055503 | 737.4128
45.85 | -497.794 | 0.277799 | 20987.6 | -1707.56 | -0.00170756 | 0.00555598 | 737.469
45.8553 | -497.794 | 0.278113 | 20989.3 | -1707.56 | -0.00170756 | 0.00556226 | 737.5287
45.86 | -497.794 | 0.27783 | 20990.8 | -1707.56 | -0.00170756 | 0.0055566 | 737.5814
45.8653 | -497.794 | 0.277515 | 20992.5 | -1707.8 | -0.0017078 | 0.0055503 | 737.6412
45.87 | -497.793 | 0.277798 | 20994.1 | -1708.02 | -0.00170802 | 0.00555596 | 737.6974
45.8753 | -497.793 | 0.278113 | 20995.8 | -1708.02 | -0.00170802 | 0.00556226 | 737.7571
45.88 | -497.793 | 0.278114 | 20997.3 | -1708.02 | -0.00170802 | 0.00556228 | 737.8098
45.8852 | -497.793 | 0.278115 | 20999 | -1708.26 | -0.00170826 | 0.0055623 | 737.8695
45.89 | -497.793 | 0.278115 | 21000.4 | -1708.48 | -0.00170848 | 0.0055623 | 737.9187
45.8952 | -497.793 | 0.278115 | 21002 | -1708.48 | -0.00170848 | 0.0055623 | 737.975
45.9 | -497.792 | 0.278115 | 21003.5 | -1708.48 | -0.00170848 | 0.0055623 | 738.0277
45.9052 | -497.792 | 0.278115 | 21005.1 | -1708.6 | -0.0017086 | 0.0055623 | 738.0839
45.91 | -497.792 | 0.278115 | 21006.6 | -1708.71 | -0.00170871 | 0.0055623 | 738.1366
45.9153 | -497.792 | 0.278115 | 21008.2 | -1708.95 | -0.00170895 | 0.0055623 | 738.1928
45.92 | -497.792 | 0.278115 | 21009.6 | -1709.17 | -0.00170917 | 0.0055623 | 738.242
45.9253 | -497.792 | 0.278115 | 21011.2 | -1709.29 | -0.00170929 | 0.0055623 | 738.2982
45.93 | -497.791 | 0.278115 | 21012.6 | -1709.4 | -0.0017094 | 0.0055623 | 738.3474
45.9353 | -497.791 | 0.278115 | 21014.2 | -1709.64 | -0.00170964 | 0.0055623 | 738.4037
45.94 | -497.791 | 0.278115 | 21015.7 | -1709.86 | -0.00170986 | 0.0055623 | 738.4564
45.9452 | -497.791 | 0.278115 | 21017.4 | -1709.86 | -0.00170986 | 0.0055623 | 738.5161
45.95 | -497.791 | 0.278115 | 21019 | -1709.86 | -0.00170986 | 0.0055623 | 738.5723
45.9552 | -497.791 | 0.278115 | 21020.7 | -1709.98 | -0.00170998 | 0.0055623 | 738.6321
45.96 | -497.79 | 0.278115 | 21022.1 | -1710.09 | -0.00171009 | 0.0055623 | 738.6812
45.9652 | -497.79 | 0.278115 | 21023.8 | -1710.21 | -0.00171021 | 0.0055623 | 738.741
45.97 | -497.79 | 0.278399 | 21025.2 | -1710.32 | -0.00171032 | 0.00556798 | 738.7902
45.9753 | -497.79 | 0.278713 | 21026.8 | -1710.44 | -0.00171044 | 0.00557426 | 738.8464
45.98 | -497.79 | 0.278429 | 21028.4 | -1710.55 | -0.00171055 | 0.00556858 | 738.9026
45.9853 | -497.79 | 0.278115 | 21030 | -1710.67 | -0.00171067 | 0.0055623 | 738.9588
45.99 | -497.789 | 0.278398 | 21031.6 | -1710.78 | -0.00171078 | 0.00556796 | 739.0151
45.9953 | -497.789 | 0.278713 | 21033.4 | -1710.9 | -0.0017109 | 0.00557426 | 739.0783
46 | -497.789 | 0.278714 | 21034.9 | -1711 | -0.001711 | 0.00557428 | 739.131
46.0052 | -497.789 | 0.278715 | 21036.6 | -1711.12 | -0.00171112 | 0.0055743 | 739.1908
46.01 | -497.789 | 0.278715 | 21038.2 | -1711.23 | -0.00171123 | 0.0055743 | 739.247
46.0152 | -497.789 | 0.278715 | 21039.9 | -1711.35 | -0.00171135 | 0.0055743 | 739.3067
46.02 | -497.788 | 0.278715 | 21041.4 | -1711.46 | -0.00171146 | 0.0055743 | 739.3594
46.0252 | -497.788 | 0.278715 | 21043.1 | -1711.58 | -0.00171158 | 0.0055743 | 739.4191
46.03 | -497.788 | 0.278715 | 21044.7 | -1711.69 | -0.00171169 | 0.0055743 | 739.4754
46.0352 | -497.788 | 0.278715 | 21046.5 | -1711.69 | -0.00171169 | 0.0055743 | 739.5386
46.04 | -497.788 | 0.278715 | 21047.9 | -1711.69 | -0.00171169 | 0.0055743 | 739.5878
46.0453 | -497.788 | 0.278715 | 21049.6 | -1711.94 | -0.00171194 | 0.0055743 | 739.6475
46.05 | -497.787 | 0.278715 | 21051.1 | -1712.15 | -0.00171215 | 0.0055743 | 739.7003
46.0553 | -497.787 | 0.278715 | 21052.9 | -1712.15 | -0.00171215 | 0.0055743 | 739.7635
46.06 | -497.787 | 0.278715 | 21054.5 | -1712.15 | -0.00171215 | 0.0055743 | 739.8197
46.0652 | -497.787 | 0.278715 | 21056.3 | -1712.39 | -0.00171239 | 0.0055743 | 739.883
46.07 | -497.787 | 0.278715 | 21058 | -1712.61 | -0.00171261 | 0.0055743 | 739.9427
46.0752 | -497.787 | 0.278715 | 21059.8 | -1712.73 | -0.00171273 | 0.0055743 | 740.006
46.08 | -497.786 | 0.278715 | 21061.4 | -1712.84 | -0.00171284 | 0.0055743 | 740.0622
46.0852 | -497.786 | 0.278715 | 21063.1 | -1712.96 | -0.00171296 | 0.0055743 | 740.1219
46.09 | -497.786 | 0.278715 | 21064.8 | -1713.07 | -0.00171307 | 0.0055743 | 740.1817
46.0952 | -497.786 | 0.278715 | 21066.5 | -1713.31 | -0.00171331 | 0.0055743 | 740.2414
46.1 | -497.786 | 0.278715 | 21068.2 | -1713.53 | -0.00171353 | 0.0055743 | 740.3011
46.1053 | -497.786 | 0.278715 | 21070 | -1713.65 | -0.00171365 | 0.0055743 | 740.3644
46.11 | -497.785 | 0.278998 | 21071.6 | -1713.76 | -0.00171376 | 0.00557996 | 740.4206
46.1153 | -497.785 | 0.279313 | 21073.3 | -1713.88 | -0.00171388 | 0.00558626 | 740.4803
46.12 | -497.785 | 0.27903 | 21075 | -1713.99 | -0.00171399 | 0.0055806 | 740.5401
46.1253 | -497.785 | 0.278715 | 21076.9 | -1714.11 | -0.00171411 | 0.0055743 | 740.6068
46.13 | -497.785 | 0.278999 | 21078.4 | -1714.22 | -0.00171422 | 0.00557998 | 740.6595
46.1352 | -497.785 | 0.279313 | 21080.1 | -1714.34 | -0.00171434 | 0.00558626 | 740.7193
46.14 | -497.784 | 0.279314 | 21081.8 | -1714.45 | -0.00171445 | 0.00558628 | 740.779
46.1452 | -497.784 | 0.279315 | 21083.6 | -1714.45 | -0.00171445 | 0.0055863 | 740.8423
46.15 | -497.784 | 0.279315 | 21085.1 | -1714.45 | -0.00171445 | 0.0055863 | 740.895
46.1552 | -497.784 | 0.279315 | 21086.8 | -1714.69 | -0.00171469 | 0.0055863 | 740.9547
46.16 | -497.784 | 0.279315 | 21088.3 | -1714.91 | -0.00171491 | 0.0055863 | 741.0074
46.1653 | -497.784 | 0.279315 | 21090 | -1715.03 | -0.00171503 | 0.0055863 | 741.0671
46.17 | -497.783 | 0.279315 | 21091.5 | -1715.14 | -0.00171514 | 0.0055863 | 741.1198
46.1753 | -497.783 | 0.279315 | 21093.2 | -1715.26 | -0.00171526 | 0.0055863 | 741.1796
46.18 | -497.783 | 0.279315 | 21094.8 | -1715.37 | -0.00171537 | 0.0055863 | 741.2358
46.1853 | -497.783 | 0.279315 | 21096.5 | -1715.49 | -0.00171549 | 0.0055863 | 741.2955
46.19 | -497.783 | 0.279315 | 21098 | -1715.6 | -0.0017156 | 0.0055863 | 741.3482
46.1952 | -497.783 | 0.279315 | 21099.7 | -1715.72 | -0.00171572 | 0.0055863 | 741.408
46.2 | -497.782 | 0.279601 | 21101.2 | -1715.83 | -0.00171583 | 0.00559202 | 741.4607
46.2052 | -497.782 | 0.279913 | 21103 | -1715.95 | -0.00171595 | 0.00559826 | 741.5239
46.21 | -497.782 | 0.279628 | 21104.5 | -1716.06 | -0.00171606 | 0.00559256 | 741.5766
46.2152 | -497.782 | 0.279315 | 21106.3 | -1716.3 | -0.0017163 | 0.0055863 | 741.6399
46.22 | -497.782 | 0.279599 | 21107.7 | -1716.52 | -0.00171652 | 0.00559198 | 741.6891
46.2253 | -497.782 | 0.279913 | 21109.4 | -1716.64 | -0.00171664 | 0.00559826 | 741.7488
46.23 | -497.781 | 0.279629 | 21110.8 | -1716.75 | -0.00171675 | 0.00559258 | 741.798
46.2353 | -497.781 | 0.279315 | 21112.4 | -1716.75 | -0.00171675 | 0.0055863 | 741.8542
46.24 | -497.781 | 0.279598 | 21113.9 | -1716.75 | -0.00171675 | 0.00559196 | 741.9069
46.2453 | -497.781 | 0.279913 | 21115.6 | -1716.87 | -0.00171687 | 0.00559826 | 741.9667
46.25 | -497.781 | 0.279629 | 21117.1 | -1716.98 | -0.00171698 | 0.00559258 | 742.0194
46.2552 | -497.781 | 0.279315 | 21118.8 | -1717.22 | -0.00171722 | 0.0055863 | 742.0791
46.26 | -497.78 | 0.279601 | 21120.3 | -1717.44 | -0.00171744 | 0.00559202 | 742.1318
46.2652 | -497.78 | 0.279913 | 21121.9 | -1717.56 | -0.00171756 | 0.00559826 | 742.188
46.27 | -497.78 | 0.279914 | 21123.5 | -1717.67 | -0.00171767 | 0.00559828 | 742.2443
46.2752 | -497.78 | 0.279915 | 21125.2 | -1717.79 | -0.00171779 | 0.0055983 | 742.304
46.28 | -497.78 | 0.279915 | 21126.8 | -1717.89 | -0.00171789 | 0.0055983 | 742.3602
46.2852 | -497.78 | 0.279915 | 21128.5 | -1718.02 | -0.00171802 | 0.0055983 | 742.42
46.29 | -497.779 | 0.279915 | 21130.1 | -1718.12 | -0.00171812 | 0.0055983 | 742.4762
46.2953 | -497.779 | 0.279915 | 21131.8 | -1718.25 | -0.00171825 | 0.0055983 | 742.5359
46.3 | -497.779 | 0.279915 | 21133.4 | -1718.35 | -0.00171835 | 0.0055983 | 742.5921
46.3053 | -497.779 | 0.279915 | 21135.1 | -1718.48 | -0.00171848 | 0.0055983 | 742.6519
46.31 | -497.779 | 0.279915 | 21136.6 | -1718.58 | -0.00171858 | 0.0055983 | 742.7046
46.3152 | -497.779 | 0.279915 | 21138.3 | -1718.7 | -0.0017187 | 0.0055983 | 742.7643
46.32 | -497.778 | 0.279915 | 21139.9 | -1718.81 | -0.00171881 | 0.0055983 | 742.8205
46.3252 | -497.778 | 0.279915 | 21141.6 | -1718.93 | -0.00171893 | 0.0055983 | 742.8803
46.33 | -497.778 | 0.279915 | 21143.3 | -1719.04 | -0.00171904 | 0.0055983 | 742.94
46.3352 | -497.778 | 0.279915 | 21145.2 | -1719.28 | -0.00171928 | 0.0055983 | 743.0068
46.34 | -497.778 | 0.279915 | 21146.8 | -1719.5 | -0.0017195 | 0.0055983 | 743.063
46.3452 | -497.778 | 0.279915 | 21148.5 | -1719.5 | -0.0017195 | 0.0055983 | 743.1227
46.35 | -497.777 | 0.279915 | 21150.1 | -1719.5 | -0.0017195 | 0.0055983 | 743.1789
46.3553 | -497.777 | 0.279915 | 21151.8 | -1719.62 | -0.00171962 | 0.0055983 | 743.2387
46.36 | -497.777 | 0.279915 | 21153.4 | -1719.73 | -0.00171973 | 0.0055983 | 743.2949
46.3653 | -497.777 | 0.279915 | 21155.2 | -1719.73 | -0.00171973 | 0.0055983 | 743.3582
46.37 | -497.777 | 0.279915 | 21156.8 | -1719.73 | -0.00171973 | 0.0055983 | 743.4144
46.3753 | -497.777 | 0.279915 | 21158.6 | -1719.85 | -0.00171985 | 0.0055983 | 743.4776
46.38 | -497.776 | 0.280199 | 21160.1 | -1719.96 | -0.00171996 | 0.00560398 | 743.5303
46.3852 | -497.776 | 0.280513 | 21161.8 | -1720.08 | -0.00172008 | 0.00561026 | 743.5901
46.39 | -497.776 | 0.280228 | 21163.3 | -1720.19 | -0.00172019 | 0.00560456 | 743.6428
46.3952 | -497.776 | 0.279915 | 21165.1 | -1720.43 | -0.00172043 | 0.0055983 | 743.706
46.4 | -497.776 | 0.2802 | 21166.7 | -1720.65 | -0.00172065 | 0.005604 | 743.7622
46.4052 | -497.776 | 0.280513 | 21168.5 | -1720.77 | -0.00172077 | 0.00561026 | 743.8255
46.41 | -497.775 | 0.280514 | 21170.2 | -1720.88 | -0.00172088 | 0.00561028 | 743.8852
46.4153 | -497.775 | 0.280515 | 21172 | -1721.12 | -0.00172112 | 0.0056103 | 743.9485
46.42 | -497.775 | 0.280515 | 21173.6 | -1721.34 | -0.00172134 | 0.0056103 | 744.0047
46.4253 | -497.775 | 0.280515 | 21175.5 | -1721.46 | -0.00172146 | 0.0056103 | 744.0715
46.43 | -497.775 | 0.280515 | 21177.1 | -1721.57 | -0.00172157 | 0.0056103 | 744.1277
46.4353 | -497.775 | 0.280515 | 21178.8 | -1721.69 | -0.00172169 | 0.0056103 | 744.1874
46.44 | -497.774 | 0.280515 | 21180.5 | -1721.8 | -0.0017218 | 0.0056103 | 744.2472
46.4452 | -497.774 | 0.280515 | 21182.3 | -1721.92 | -0.00172192 | 0.0056103 | 744.3104
46.45 | -497.774 | 0.280515 | 21183.9 | -1722.03 | -0.00172203 | 0.0056103 | 744.3666
46.4552 | -497.774 | 0.280515 | 21185.7 | -1722.15 | -0.00172215 | 0.0056103 | 744.4299
46.46 | -497.774 | 0.280515 | 21187.3 | -1722.26 | -0.00172226 | 0.0056103 | 744.4861
46.4652 | -497.774 | 0.280515 | 21189 | -1722.26 | -0.00172226 | 0.0056103 | 744.5458
46.47 | -497.773 | 0.280515 | 21190.6 | -1722.26 | -0.00172226 | 0.0056103 | 744.6021
46.4753 | -497.773 | 0.280515 | 21192.3 | -1722.5 | -0.0017225 | 0.0056103 | 744.6618
46.48 | -497.773 | 0.280515 | 21193.9 | -1722.72 | -0.00172272 | 0.0056103 | 744.718
46.4853 | -497.773 | 0.280515 | 21195.6 | -1722.84 | -0.00172284 | 0.0056103 | 744.7777
46.49 | -497.773 | 0.280515 | 21197.2 | -1722.95 | -0.00172295 | 0.0056103 | 744.834
46.4953 | -497.773 | 0.280515 | 21199 | -1723.07 | -0.00172307 | 0.0056103 | 744.8972
46.5 | -497.772 | 0.280799 | 21200.5 | -1723.18 | -0.00172318 | 0.00561598 | 744.9499
46.5052 | -497.772 | 0.281113 | 21202.1 | -1723.3 | -0.0017233 | 0.00562226 | 745.0061
46.51 | -497.772 | 0.280827 | 21203.6 | -1723.41 | -0.00172341 | 0.00561654 | 745.0588
46.5152 | -497.772 | 0.280515 | 21205.3 | -1723.65 | -0.00172365 | 0.0056103 | 745.1186
46.52 | -497.772 | 0.2808 | 21206.9 | -1723.87 | -0.00172387 | 0.005616 | 745.1748
46.5252 | -497.772 | 0.281113 | 21208.6 | -1723.87 | -0.00172387 | 0.00562226 | 745.2345
46.53 | -497.771 | 0.280829 | 21210 | -1723.87 | -0.00172387 | 0.00561658 | 745.2837
46.5352 | -497.771 | 0.280515 | 21211.7 | -1724.11 | -0.00172411 | 0.0056103 | 745.3435
46.54 | -497.771 | 0.280799 | 21213.2 | -1724.33 | -0.00172433 | 0.00561598 | 745.3962
46.5453 | -497.771 | 0.281113 | 21215 | -1724.33 | -0.00172433 | 0.00562226 | 745.4594
46.55 | -497.771 | 0.281114 | 21216.5 | -1724.33 | -0.00172433 | 0.00562228 | 745.5121
46.5553 | -497.771 | 0.281115 | 21218.2 | -1724.45 | -0.00172445 | 0.0056223 | 745.5719
46.56 | -497.77 | 0.281115 | 21219.8 | -1724.56 | -0.00172456 | 0.0056223 | 745.6281
46.5652 | -497.77 | 0.281115 | 21221.5 | -1724.67 | -0.00172467 | 0.0056223 | 745.6878
46.57 | -497.77 | 0.281115 | 21222.9 | -1724.78 | -0.00172478 | 0.0056223 | 745.737
46.5752 | -497.77 | 0.281115 | 21224.5 | -1725.02 | -0.00172502 | 0.0056223 | 745.7932
46.58 | -497.77 | 0.281115 | 21226 | -1725.24 | -0.00172524 | 0.0056223 | 745.8459
46.5852 | -497.77 | 0.281115 | 21227.7 | -1725.36 | -0.00172536 | 0.0056223 | 745.9057
46.59 | -497.769 | 0.281115 | 21229.1 | -1725.47 | -0.00172547 | 0.0056223 | 745.9549
46.5952 | -497.769 | 0.281115 | 21230.7 | -1725.59 | -0.00172559 | 0.0056223 | 746.0111
46.6 | -497.769 | 0.281115 | 21232.2 | -1725.7 | -0.0017257 | 0.0056223 | 746.0638
46.6053 | -497.769 | 0.281115 | 21233.9 | -1725.94 | -0.00172594 | 0.0056223 | 746.1235
46.61 | -497.769 | 0.281115 | 21235.4 | -1726.16 | -0.00172616 | 0.0056223 | 746.1762
46.6153 | -497.769 | 0.281115 | 21237 | -1726.16 | -0.00172616 | 0.0056223 | 746.2325
46.62 | -497.768 | 0.281398 | 21238.5 | -1726.16 | -0.00172616 | 0.00562796 | 746.2852
46.6253 | -497.768 | 0.281713 | 21240.1 | -1726.28 | -0.00172628 | 0.00563426 | 746.3414
46.63 | -497.768 | 0.281429 | 21241.7 | -1726.39 | -0.00172639 | 0.00562858 | 746.3976
46.6352 | -497.768 | 0.281115 | 21243.4 | -1726.63 | -0.00172663 | 0.0056223 | 746.4574
46.64 | -497.768 | 0.2814 | 21244.8 | -1726.85 | -0.00172685 | 0.005628 | 746.5065
46.6452 | -497.768 | 0.281713 | 21246.4 | -1726.85 | -0.00172685 | 0.00563426 | 746.5628
46.65 | -497.767 | 0.281428 | 21247.9 | -1726.85 | -0.00172685 | 0.00562856 | 746.6155
46.6552 | -497.767 | 0.281115 | 21249.6 | -1726.97 | -0.00172697 | 0.0056223 | 746.6752
46.66 | -497.767 | 0.281399 | 21251 | -1727.08 | -0.00172708 | 0.00562798 | 746.7244
46.6653 | -497.767 | 0.281713 | 21252.7 | -1727.32 | -0.00172732 | 0.00563426 | 746.7841
46.67 | -497.767 | 0.281429 | 21254.3 | -1727.54 | -0.00172754 | 0.00562858 | 746.8404
46.6753 | -497.767 | 0.281115 | 21256.1 | -1727.54 | -0.00172754 | 0.0056223 | 746.9036
46.68 | -497.766 | 0.281398 | 21257.6 | -1727.54 | -0.00172754 | 0.00562796 | 746.9563
46.6853 | -497.766 | 0.281713 | 21259.3 | -1727.66 | -0.00172766 | 0.00563426 | 747.0161
46.69 | -497.766 | 0.281714 | 21260.9 | -1727.77 | -0.00172777 | 0.00563428 | 747.0723
46.6952 | -497.766 | 0.281715 | 21262.6 | -1727.89 | -0.00172789 | 0.0056343 | 747.132
46.7 | -497.766 | 0.281715 | 21264.1 | -1728 | -0.001728 | 0.0056343 | 747.1847
46.7052 | -497.766 | 0.281715 | 21265.8 | -1728.12 | -0.00172812 | 0.0056343 | 747.2445
46.71 | -497.765 | 0.281715 | 21267.3 | -1728.23 | -0.00172823 | 0.0056343 | 747.2972
46.7152 | -497.765 | 0.281715 | 21269 | -1728.35 | -0.00172835 | 0.0056343 | 747.3569
46.72 | -497.765 | 0.281715 | 21270.5 | -1728.46 | -0.00172846 | 0.0056343 | 747.4096
46.7253 | -497.765 | 0.281715 | 21272.2 | -1728.58 | -0.00172858 | 0.0056343 | 747.4693
46.73 | -497.765 | 0.281715 | 21273.8 | -1728.69 | -0.00172869 | 0.0056343 | 747.5256
46.7353 | -497.765 | 0.281715 | 21275.6 | -1728.69 | -0.00172869 | 0.0056343 | 747.5888
46.74 | -497.764 | 0.281715 | 21277.2 | -1728.69 | -0.00172869 | 0.0056343 | 747.645
46.7453 | -497.764 | 0.281715 | 21279 | -1728.93 | -0.00172893 | 0.0056343 | 747.7083
46.75 | -497.764 | 0.281715 | 21280.5 | -1729.15 | -0.00172915 | 0.0056343 | 747.761
46.7552 | -497.764 | 0.281715 | 21282.2 | -1729.27 | -0.00172927 | 0.0056343 | 747.8207
46.76 | -497.764 | 0.281715 | 21283.9 | -1729.38 | -0.00172938 | 0.0056343 | 747.8805
46.7652 | -497.764 | 0.281715 | 21285.6 | -1729.62 | -0.00172962 | 0.0056343 | 747.9402
46.77 | -497.763 | 0.281715 | 21287.3 | -1729.84 | -0.00172984 | 0.0056343 | 747.9999
46.7752 | -497.763 | 0.281715 | 21289 | -1729.84 | -0.00172984 | 0.0056343 | 748.0597
46.78 | -497.763 | 0.281999 | 21290.7 | -1729.84 | -0.00172984 | 0.00563998 | 748.1194
46.7852 | -497.763 | 0.282313 | 21292.4 | -1729.96 | -0.00172996 | 0.00564626 | 748.1791
46.79 | -497.763 | 0.282029 | 21294.1 | -1730.07 | -0.00173007 | 0.00564058 | 748.2389
46.7953 | -497.763 | 0.281715 | 21295.9 | -1730.19 | -0.00173019 | 0.0056343 | 748.3021
46.8 | -497.762 | 0.281998 | 21297.4 | -1730.3 | -0.0017303 | 0.00563996 | 748.3548
46.8053 | -497.762 | 0.282313 | 21299.1 | -1730.42 | -0.00173042 | 0.00564626 | 748.4146
46.81 | -497.762 | 0.282314 | 21300.7 | -1730.53 | -0.00173053 | 0.00564628 | 748.4708
46.8152 | -497.762 | 0.282315 | 21302.5 | -1730.77 | -0.00173077 | 0.0056463 | 748.534
46.82 | -497.762 | 0.282315 | 21304.1 | -1730.99 | -0.00173099 | 0.0056463 | 748.5903
46.8252 | -497.762 | 0.282315 | 21305.9 | -1730.99 | -0.00173099 | 0.0056463 | 748.6535
46.83 | -497.761 | 0.282315 | 21307.4 | -1730.99 | -0.00173099 | 0.0056463 | 748.7062
46.8352 | -497.761 | 0.282315 | 21309.1 | -1731.11 | -0.00173111 | 0.0056463 | 748.7659
46.84 | -497.761 | 0.282315 | 21310.6 | -1731.22 | -0.00173122 | 0.0056463 | 748.8186
46.8452 | -497.761 | 0.282315 | 21312.3 | -1731.46 | -0.00173146 | 0.0056463 | 748.8784
46.85 | -497.761 | 0.282315 | 21314 | -1731.67 | -0.00173167 | 0.0056463 | 748.9381
46.8553 | -497.761 | 0.282315 | 21315.7 | -1731.8 | -0.0017318 | 0.0056463 | 748.9979
46.86 | -497.76 | 0.282315 | 21317.3 | -1731.9 | -0.0017319 | 0.0056463 | 749.0541
46.8653 | -497.76 | 0.282315 | 21319.1 | -1732.03 | -0.00173203 | 0.0056463 | 749.1173
46.87 | -497.76 | 0.282315 | 21320.6 | -1732.13 | -0.00173213 | 0.0056463 | 749.17
46.8753 | -497.76 | 0.282315 | 21322.3 | -1732.26 | -0.00173226 | 0.0056463 | 749.2298
46.88 | -497.76 | 0.282598 | 21323.9 | -1732.36 | -0.00173236 | 0.00565196 | 749.286
46.8853 | -497.76 | 0.282915 | 21325.6 | -1732.48 | -0.00173248 | 0.0056583 | 749.3457
46.89 | -497.759 | 0.28263 | 21327.2 | -1732.59 | -0.00173259 | 0.0056526 | 749.4019
46.8952 | -497.759 | 0.282316 | 21328.8 | -1732.83 | -0.00173283 | 0.00564632 | 749.4582
46.9 | -497.759 | 0.282315 | 21330.4 | -1733.05 | -0.00173305 | 0.0056463 | 749.5144
46.9052 | -497.759 | 0.282315 | 21332.1 | -1733.17 | -0.00173317 | 0.0056463 | 749.5741
46.91 | -497.759 | 0.2826 | 21333.7 | -1733.28 | -0.00173328 | 0.005652 | 749.6303
46.9152 | -497.759 | 0.282913 | 21335.4 | -1733.28 | -0.00173328 | 0.00565826 | 749.6901
46.92 | -497.758 | 0.282914 | 21336.8 | -1733.28 | -0.00173328 | 0.00565828 | 749.7393
46.9253 | -497.758 | 0.282915 | 21338.4 | -1733.52 | -0.00173352 | 0.0056583 | 749.7955
46.93 | -497.758 | 0.282631 | 21339.9 | -1733.74 | -0.00173374 | 0.00565262 | 749.8482
46.9353 | -497.758 | 0.282316 | 21341.6 | -1733.86 | -0.00173386 | 0.00564632 | 749.9079
46.94 | -497.758 | 0.282599 | 21343 | -1733.97 | -0.00173397 | 0.00565198 | 749.9571
46.9453 | -497.758 | 0.282915 | 21344.6 | -1734.09 | -0.00173409 | 0.0056583 | 750.0134
46.95 | -497.757 | 0.282915 | 21346.1 | -1734.2 | -0.0017342 | 0.0056583 | 750.0661
46.9552 | -497.757 | 0.282915 | 21347.7 | -1734.32 | -0.00173432 | 0.0056583 | 750.1223
46.96 | -497.757 | 0.282915 | 21349.1 | -1734.43 | -0.00173443 | 0.0056583 | 750.1715
46.9652 | -497.757 | 0.282915 | 21350.7 | -1734.43 | -0.00173443 | 0.0056583 | 750.2277
46.97 | -497.757 | 0.282915 | 21352.3 | -1734.43 | -0.00173443 | 0.0056583 | 750.2839
46.9752 | -497.757 | 0.282915 | 21354 | -1734.55 | -0.00173455 | 0.0056583 | 750.3437
46.98 | -497.756 | 0.282915 | 21355.6 | -1734.66 | -0.00173466 | 0.0056583 | 750.3999
46.9853 | -497.756 | 0.282915 | 21357.3 | -1734.78 | -0.00173478 | 0.0056583 | 750.4596
46.99 | -497.756 | 0.282915 | 21358.9 | -1734.89 | -0.00173489 | 0.0056583 | 750.5158
46.9953 | -497.756 | 0.282915 | 21360.7 | -1735.13 | -0.00173513 | 0.0056583 | 750.5791
47 | -497.756 | 0.282915 | 21362.2 | -1735.35 | -0.00173535 | 0.0056583 | 750.6318
47.0053 | -497.756 | 0.282915 | 21364 | -1735.35 | -0.00173535 | 0.0056583 | 750.695
47.01 | -497.755 | 0.282915 | 21365.5 | -1735.35 | -0.00173535 | 0.0056583 | 750.7477
47.0152 | -497.755 | 0.282915 | 21367.3 | -1735.47 | -0.00173547 | 0.0056583 | 750.811
47.02 | -497.755 | 0.282915 | 21368.8 | -1735.58 | -0.00173558 | 0.0056583 | 750.8637
47.0252 | -497.755 | 0.282915 | 21370.6 | -1735.82 | -0.00173582 | 0.0056583 | 750.9269
47.03 | -497.755 | 0.282915 | 21372.1 | -1736.04 | -0.00173604 | 0.0056583 | 750.9797
47.0352 | -497.755 | 0.282915 | 21373.7 | -1736.04 | -0.00173604 | 0.0056583 | 751.0359
47.04 | -497.754 | 0.282915 | 21375.2 | -1736.04 | -0.00173604 | 0.0056583 | 751.0886
47.0452 | -497.754 | 0.282915 | 21377 | -1736.28 | -0.00173628 | 0.0056583 | 751.1518
47.05 | -497.754 | 0.283199 | 21378.3 | -1736.5 | -0.0017365 | 0.00566398 | 751.1975
47.0553 | -497.754 | 0.283513 | 21379.7 | -1736.62 | -0.00173662 | 0.00567026 | 751.2467
47.06 | -497.754 | 0.28323 | 21381.2 | -1736.73 | -0.00173673 | 0.0056646 | 751.2994
47.0653 | -497.754 | 0.282915 | 21382.9 | -1736.73 | -0.00173673 | 0.0056583 | 751.3592
47.07 | -497.753 | 0.283199 | 21384.1 | -1736.73 | -0.00173673 | 0.00566398 | 751.4013
47.0752 | -497.753 | 0.283513 | 21385.4 | -1736.85 | -0.00173685 | 0.00567026 | 751.447
47.08 | -497.753 | 0.283514 | 21386.7 | -1736.96 | -0.00173696 | 0.00567028 | 751.4927
47.0852 | -497.753 | 0.283515 | 21388 | -1737.2 | -0.0017372 | 0.0056703 | 751.5384
47.09 | -497.753 | 0.283515 | 21389.3 | -1737.42 | -0.00173742 | 0.0056703 | 751.584
47.0952 | -497.753 | 0.283515 | 21390.6 | -1737.42 | -0.00173742 | 0.0056703 | 751.6297
47.1 | -497.752 | 0.283515 | 21392 | -1737.42 | -0.00173742 | 0.0056703 | 751.6789
47.1052 | -497.752 | 0.283515 | 21393.5 | -1737.54 | -0.00173754 | 0.0056703 | 751.7316
47.11 | -497.752 | 0.283515 | 21394.8 | -1737.65 | -0.00173765 | 0.0056703 | 751.7773
47.1153 | -497.752 | 0.283515 | 21396.3 | -1737.89 | -0.00173789 | 0.0056703 | 751.83
47.12 | -497.752 | 0.283515 | 21397.6 | -1738.11 | -0.00173811 | 0.0056703 | 751.8757
47.1253 | -497.752 | 0.283515 | 21399.1 | -1738.23 | -0.00173823 | 0.0056703 | 751.9284
47.13 | -497.751 | 0.283515 | 21400.5 | -1738.33 | -0.00173833 | 0.0056703 | 751.9776
47.1353 | -497.751 | 0.283515 | 21402.1 | -1738.46 | -0.00173846 | 0.0056703 | 752.0338
47.14 | -497.751 | 0.283799 | 21403.5 | -1738.56 | -0.00173856 | 0.00567598 | 752.083
47.1452 | -497.751 | 0.284113 | 21405.1 | -1738.68 | -0.00173868 | 0.00568226 | 752.1392
47.15 | -497.751 | 0.283828 | 21406.6 | -1738.79 | -0.00173879 | 0.00567656 | 752.1919
47.1552 | -497.751 | 0.283515 | 21408.3 | -1738.91 | -0.00173891 | 0.0056703 | 752.2517
47.16 | -497.75 | 0.283515 | 21409.7 | -1739.02 | -0.00173902 | 0.0056703 | 752.3009
47.1652 | -497.75 | 0.283515 | 21411.3 | -1739.26 | -0.00173926 | 0.0056703 | 752.3571
47.17 | -497.75 | 0.283799 | 21413 | -1739.48 | -0.00173948 | 0.00567598 | 752.4168
47.1753 | -497.75 | 0.284113 | 21414.8 | -1739.48 | -0.00173948 | 0.00568226 | 752.4801
47.18 | -497.75 | 0.283829 | 21416.4 | -1739.48 | -0.00173948 | 0.00567658 | 752.5363
47.1853 | -497.75 | 0.283515 | 21418.2 | -1739.73 | -0.00173973 | 0.0056703 | 752.5995
47.19 | -497.749 | 0.283798 | 21419.8 | -1739.94 | -0.00173994 | 0.00567596 | 752.6558
47.1953 | -497.749 | 0.284113 | 21421.6 | -1739.94 | -0.00173994 | 0.00568226 | 752.719
47.2 | -497.749 | 0.283829 | 21423.2 | -1739.94 | -0.00173994 | 0.00567658 | 752.7752
47.2052 | -497.749 | 0.283515 | 21424.9 | -1740.06 | -0.00174006 | 0.0056703 | 752.835
47.21 | -497.749 | 0.2838 | 21426.5 | -1740.17 | -0.00174017 | 0.005676 | 752.8912
47.2152 | -497.749 | 0.284113 | 21428.3 | -1740.29 | -0.00174029 | 0.00568226 | 752.9544
47.22 | -497.748 | 0.284114 | 21429.9 | -1740.4 | -0.0017404 | 0.00568228 | 753.0107
47.2252 | -497.748 | 0.284115 | 21431.6 | -1740.64 | -0.00174064 | 0.0056823 | 753.0704
47.23 | -497.748 | 0.284115 | 21433.1 | -1740.86 | -0.00174086 | 0.0056823 | 753.1231
47.2353 | -497.748 | 0.284115 | 21434.8 | -1740.98 | -0.00174098 | 0.0056823 | 753.1828
47.24 | -497.748 | 0.284115 | 21436.3 | -1741.09 | -0.00174109 | 0.0056823 | 753.2355
47.2453 | -497.748 | 0.284115 | 21437.9 | -1741.21 | -0.00174121 | 0.0056823 | 753.2918
47.25 | -497.747 | 0.284115 | 21439.5 | -1741.32 | -0.00174132 | 0.0056823 | 753.348
47.2553 | -497.747 | 0.284115 | 21441.3 | -1741.44 | -0.00174144 | 0.0056823 | 753.4112
47.26 | -497.747 | 0.284115 | 21442.8 | -1741.55 | -0.00174155 | 0.0056823 | 753.4639
47.2652 | -497.747 | 0.284115 | 21444.5 | -1741.67 | -0.00174167 | 0.0056823 | 753.5237
47.27 | -497.747 | 0.284115 | 21445.9 | -1741.78 | -0.00174178 | 0.0056823 | 753.5729
47.2752 | -497.747 | 0.284115 | 21447.6 | -1741.9 | -0.0017419 | 0.0056823 | 753.6326
47.28 | -497.746 | 0.284115 | 21449.1 | -1742.01 | -0.00174201 | 0.0056823 | 753.6853
47.2852 | -497.746 | 0.284115 | 21450.7 | -1742.13 | -0.00174213 | 0.0056823 | 753.7415
47.29 | -497.746 | 0.284115 | 21452.2 | -1742.24 | -0.00174224 | 0.0056823 | 753.7942
47.2952 | -497.746 | 0.284115 | 21453.9 | -1742.36 | -0.00174236 | 0.0056823 | 753.854
47.3 | -497.746 | 0.284115 | 21455.3 | -1742.47 | -0.00174247 | 0.0056823 | 753.9032
47.3053 | -497.746 | 0.284115 | 21456.9 | -1742.71 | -0.00174271 | 0.0056823 | 753.9594
47.31 | -497.745 | 0.284398 | 21458.4 | -1742.93 | -0.00174293 | 0.00568796 | 754.0121
47.3153 | -497.745 | 0.284713 | 21460.1 | -1742.93 | -0.00174293 | 0.00569426 | 754.0718
47.32 | -497.745 | 0.284429 | 21461.5 | -1742.93 | -0.00174293 | 0.00568858 | 754.121
47.3252 | -497.745 | 0.284115 | 21463.2 | -1742.93 | -0.00174293 | 0.0056823 | 754.1808
47.33 | -497.745 | 0.284401 | 21464.7 | -1742.93 | -0.00174293 | 0.00568802 | 754.2335
47.3352 | -497.745 | 0.284713 | 21466.4 | -1743.17 | -0.00174317 | 0.00569426 | 754.2932
47.34 | -497.744 | 0.284428 | 21468 | -1743.39 | -0.00174339 | 0.00568856 | 754.3494
47.3452 | -497.744 | 0.284115 | 21469.7 | -1743.51 | -0.00174351 | 0.0056823 | 754.4092
47.35 | -497.744 | 0.2844 | 21471.3 | -1743.62 | -0.00174362 | 0.005688 | 754.4654
47.3552 | -497.744 | 0.284713 | 21473 | -1743.74 | -0.00174374 | 0.00569426 | 754.5251
47.36 | -497.744 | 0.284714 | 21474.6 | -1743.85 | -0.00174385 | 0.00569428 | 754.5813
47.3653 | -497.744 | 0.284715 | 21476.4 | -1743.85 | -0.00174385 | 0.0056943 | 754.6446
47.37 | -497.743 | 0.284715 | 21477.9 | -1743.85 | -0.00174385 | 0.0056943 | 754.6973
47.3753 | -497.743 | 0.284715 | 21479.5 | -1743.97 | -0.00174397 | 0.0056943 | 754.7535
47.38 | -497.743 | 0.284715 | 21481 | -1744.08 | -0.00174408 | 0.0056943 | 754.8062
47.3853 | -497.743 | 0.284715 | 21482.6 | -1744.32 | -0.00174432 | 0.0056943 | 754.8624
47.39 | -497.743 | 0.284715 | 21484.1 | -1744.54 | -0.00174454 | 0.0056943 | 754.9151
47.3952 | -497.743 | 0.284715 | 21485.7 | -1744.66 | -0.00174466 | 0.0056943 | 754.9714
47.4 | -497.742 | 0.284715 | 21487.2 | -1744.77 | -0.00174477 | 0.0056943 | 755.0241
47.4052 | -497.742 | 0.284715 | 21488.9 | -1745.01 | -0.00174501 | 0.0056943 | 755.0838
47.41 | -497.742 | 0.284715 | 21490.4 | -1745.22 | -0.00174522 | 0.0056943 | 755.1365
47.4152 | -497.742 | 0.284715 | 21492.1 | -1745.22 | -0.00174522 | 0.0056943 | 755.1963
47.42 | -497.742 | 0.284715 | 21493.7 | -1745.22 | -0.00174522 | 0.0056943 | 755.2525
47.4253 | -497.742 | 0.284715 | 21495.4 | -1745.35 | -0.00174535 | 0.0056943 | 755.3122
47.43 | -497.741 | 0.284715 | 21497 | -1745.45 | -0.00174545 | 0.0056943 | 755.3684
47.4353 | -497.741 | 0.284715 | 21498.7 | -1745.58 | -0.00174558 | 0.0056943 | 755.4282
47.44 | -497.741 | 0.284715 | 21500.2 | -1745.68 | -0.00174568 | 0.0056943 | 755.4809
47.4453 | -497.741 | 0.284715 | 21501.8 | -1745.81 | -0.00174581 | 0.0056943 | 755.5371
47.45 | -497.741 | 0.284999 | 21503.4 | -1745.91 | -0.00174591 | 0.00569998 | 755.5933
47.4552 | -497.741 | 0.285313 | 21505.1 | -1746.15 | -0.00174615 | 0.00570626 | 755.6531
47.46 | -497.74 | 0.285028 | 21506.5 | -1746.37 | -0.00174637 | 0.00570056 | 755.7022
47.4652 | -497.74 | 0.284715 | 21508.1 | -1746.49 | -0.00174649 | 0.0056943 | 755.7585
47.47 | -497.74 | 0.285 | 21509.7 | -1746.6 | -0.0017466 | 0.0057 | 755.8147
47.4752 | -497.74 | 0.285313 | 21511.4 | -1746.6 | -0.0017466 | 0.00570626 | 755.8744
47.48 | -497.74 | 0.285029 | 21512.9 | -1746.6 | -0.0017466 | 0.00570058 | 755.9271
47.4853 | -497.74 | 0.284715 | 21514.6 | -1746.72 | -0.00174672 | 0.0056943 | 755.9869
47.49 | -497.739 | 0.284999 | 21516.1 | -1746.83 | -0.00174683 | 0.00569998 | 756.0396
47.4953 | -497.739 | 0.285313 | 21517.8 | -1746.95 | -0.00174695 | 0.00570626 | 756.0993
47.5 | -497.739 | 0.28503 | 21519.4 | -1747.06 | -0.00174706 | 0.0057006 | 756.1555
47.5053 | -497.739 | 0.284715 | 21521.2 | -1747.3 | -0.0017473 | 0.0056943 | 756.2188
47.51 | -497.739 | 0.284999 | 21522.7 | -1747.52 | -0.00174752 | 0.00569998 | 756.2715
47.5152 | -497.739 | 0.285313 | 21524.3 | -1747.64 | -0.00174764 | 0.00570626 | 756.3277
47.52 | -497.738 | 0.285027 | 21525.9 | -1747.75 | -0.00174775 | 0.00570054 | 756.3839
47.5252 | -497.738 | 0.284715 | 21527.5 | -1747.87 | -0.00174787 | 0.0056943 | 756.4402
47.53 | -497.738 | 0.285 | 21529.1 | -1747.98 | -0.00174798 | 0.0057 | 756.4964
47.5352 | -497.738 | 0.285313 | 21530.8 | -1748.1 | -0.0017481 | 0.00570626 | 756.5561
47.54 | -497.738 | 0.285314 | 21532.4 | -1748.21 | -0.00174821 | 0.00570628 | 756.6123
47.5452 | -497.738 | 0.285315 | 21534.1 | -1748.21 | -0.00174821 | 0.0057063 | 756.6721
47.55 | -497.737 | 0.285315 | 21535.7 | -1748.21 | -0.00174821 | 0.0057063 | 756.7283
47.5553 | -497.737 | 0.285315 | 21537.4 | -1748.45 | -0.00174845 | 0.0057063 | 756.788
47.56 | -497.737 | 0.285315 | 21538.9 | -1748.67 | -0.00174867 | 0.0057063 | 756.8407
47.5653 | -497.737 | 0.285315 | 21540.6 | -1748.91 | -0.00174891 | 0.0057063 | 756.9005
47.57 | -497.737 | 0.285315 | 21542.2 | -1749.13 | -0.00174913 | 0.0057063 | 756.9567
47.5752 | -497.737 | 0.285315 | 21543.9 | -1749.25 | -0.00174925 | 0.0057063 | 757.0164
47.58 | -497.736 | 0.285315 | 21545.4 | -1749.36 | -0.00174936 | 0.0057063 | 757.0691
47.5852 | -497.736 | 0.285315 | 21547.1 | -1749.24 | -0.00174924 | 0.0057063 | 757.1289
47.59 | -497.736 | 0.285315 | 21548.6 | -1749.13 | -0.00174913 | 0.0057063 | 757.1816
47.5952 | -497.736 | 0.285315 | 21550.2 | -1749.25 | -0.00174925 | 0.0057063 | 757.2378
47.6 | -497.736 | 0.285315 | 21551.6 | -1749.36 | -0.00174936 | 0.0057063 | 757.287
47.6052 | -497.736 | 0.285315 | 21553.1 | -1749.6 | -0.0017496 | 0.0057063 | 757.3397
47.61 | -497.735 | 0.285599 | 21554.6 | -1749.82 | -0.00174982 | 0.00571198 | 757.3924
47.6153 | -497.735 | 0.285913 | 21556.2 | -1749.94 | -0.00174994 | 0.00571826 | 757.4486
47.62 | -497.735 | 0.28563 | 21557.6 | -1750.05 | -0.00175005 | 0.0057126 | 757.4978
47.6253 | -497.735 | 0.285315 | 21559.2 | -1750.17 | -0.00175017 | 0.0057063 | 757.554
47.63 | -497.735 | 0.285598 | 21560.6 | -1750.28 | -0.00175028 | 0.00571196 | 757.6032
47.6353 | -497.735 | 0.285913 | 21562.2 | -1750.52 | -0.00175052 | 0.00571826 | 757.6595
47.64 | -497.734 | 0.285914 | 21563.6 | -1750.74 | -0.00175074 | 0.00571828 | 757.7086
47.6452 | -497.734 | 0.285915 | 21565.2 | -1750.86 | -0.00175086 | 0.0057183 | 757.7649
47.65 | -497.734 | 0.285915 | 21566.7 | -1750.97 | -0.00175097 | 0.0057183 | 757.8176
47.6552 | -497.734 | 0.285915 | 21568.3 | -1750.97 | -0.00175097 | 0.0057183 | 757.8738
47.66 | -497.734 | 0.285915 | 21569.7 | -1750.97 | -0.00175097 | 0.0057183 | 757.923
47.6652 | -497.734 | 0.285915 | 21571.3 | -1751.09 | -0.00175109 | 0.0057183 | 757.9792
47.67 | -497.733 | 0.285915 | 21572.8 | -1751.2 | -0.0017512 | 0.0057183 | 758.0319
47.6753 | -497.733 | 0.285915 | 21574.4 | -1751.32 | -0.00175132 | 0.0057183 | 758.0881
47.68 | -497.733 | 0.285915 | 21575.9 | -1751.43 | -0.00175143 | 0.0057183 | 758.1408
47.6853 | -497.733 | 0.285915 | 21577.6 | -1751.55 | -0.00175155 | 0.0057183 | 758.2006
47.69 | -497.733 | 0.285915 | 21579 | -1751.66 | -0.00175166 | 0.0057183 | 758.2498
47.6953 | -497.733 | 0.285915 | 21580.7 | -1751.78 | -0.00175178 | 0.0057183 | 758.3095
47.7 | -497.732 | 0.286199 | 21582.3 | -1751.89 | -0.00175189 | 0.00572398 | 758.3657
47.7052 | -497.732 | 0.286513 | 21584 | -1752.01 | -0.00175201 | 0.00573026 | 758.4255
47.71 | -497.732 | 0.286228 | 21585.4 | -1752.11 | -0.00175211 | 0.00572456 | 758.4747
47.7152 | -497.732 | 0.285915 | 21587 | -1752.11 | -0.00175211 | 0.0057183 | 758.5309
47.72 | -497.732 | 0.285915 | 21588.4 | -1752.11 | -0.00175211 | 0.0057183 | 758.5801
47.7252 | -497.732 | 0.285915 | 21590 | -1752.24 | -0.00175224 | 0.0057183 | 758.6363
47.73 | -497.731 | 0.285915 | 21591.5 | -1752.34 | -0.00175234 | 0.0057183 | 758.689
47.7353 | -497.731 | 0.285915 | 21593.1 | -1752.59 | -0.00175259 | 0.0057183 | 758.7452
47.74 | -497.731 | 0.286199 | 21594.6 | -1752.8 | -0.0017528 | 0.00572398 | 758.7979
47.7453 | -497.731 | 0.286513 | 21596.2 | -1752.92 | -0.00175292 | 0.00573026 | 758.8542
47.75 | -497.731 | 0.286514 | 21597.6 | -1753.03 | -0.00175303 | 0.00573028 | 758.9033
47.7553 | -497.731 | 0.286515 | 21599.2 | -1753.15 | -0.00175315 | 0.0057303 | 758.9596
47.76 | -497.73 | 0.286515 | 21600.6 | -1753.26 | -0.00175326 | 0.0057303 | 759.0088
47.7652 | -497.73 | 0.286515 | 21602.1 | -1753.38 | -0.00175338 | 0.0057303 | 759.0615
47.77 | -497.73 | 0.286515 | 21603.6 | -1753.49 | -0.00175349 | 0.0057303 | 759.1142
47.7752 | -497.73 | 0.286515 | 21605.2 | -1753.61 | -0.00175361 | 0.0057303 | 759.1704
47.78 | -497.73 | 0.286515 | 21606.6 | -1753.72 | -0.00175372 | 0.0057303 | 759.2196
47.7852 | -497.73 | 0.286515 | 21608.2 | -1753.84 | -0.00175384 | 0.0057303 | 759.2758
47.79 | -497.729 | 0.286515 | 21609.7 | -1753.95 | -0.00175395 | 0.0057303 | 759.3285
47.7952 | -497.729 | 0.286515 | 21611.3 | -1754.07 | -0.00175407 | 0.0057303 | 759.3847
47.8 | -497.729 | 0.286515 | 21612.8 | -1754.18 | -0.00175418 | 0.0057303 | 759.4374
47.8053 | -497.729 | 0.286515 | 21614.5 | -1754.3 | -0.0017543 | 0.0057303 | 759.4972
47.81 | -497.729 | 0.286515 | 21616 | -1754.41 | -0.00175441 | 0.0057303 | 759.5499
47.8153 | -497.729 | 0.286515 | 21617.7 | -1754.53 | -0.00175453 | 0.0057303 | 759.6096
47.82 | -497.728 | 0.286515 | 21619.3 | -1754.64 | -0.00175464 | 0.0057303 | 759.6658
47.8252 | -497.728 | 0.286515 | 21621.1 | -1754.76 | -0.00175476 | 0.0057303 | 759.7291
47.83 | -497.728 | 0.286515 | 21622.5 | -1754.87 | -0.00175487 | 0.0057303 | 759.7783
47.8352 | -497.728 | 0.286515 | 21624.2 | -1754.99 | -0.00175499 | 0.0057303 | 759.838
47.84 | -497.728 | 0.286515 | 21625.7 | -1755.1 | -0.0017551 | 0.0057303 | 759.8907
47.8452 | -497.728 | 0.286515 | 21627.4 | -1755.22 | -0.00175522 | 0.0057303 | 759.9505
47.85 | -497.727 | 0.286515 | 21628.9 | -1755.33 | -0.00175533 | 0.0057303 | 760.0032
47.8552 | -497.727 | 0.286515 | 21630.7 | -1755.45 | -0.00175545 | 0.0057303 | 760.0664
47.86 | -497.727 | 0.286515 | 21632.3 | -1755.56 | -0.00175556 | 0.0057303 | 760.1226
47.8653 | -497.727 | 0.286515 | 21634.1 | -1755.68 | -0.00175568 | 0.0057303 | 760.1859
47.87 | -497.727 | 0.286798 | 21635.6 | -1755.79 | -0.00175579 | 0.00573596 | 760.2386
47.8753 | -497.727 | 0.287113 | 21637.4 | -1755.91 | -0.00175591 | 0.00574226 | 760.3019
47.88 | -497.726 | 0.28683 | 21638.9 | -1756.02 | -0.00175602 | 0.0057366 | 760.3546
47.8853 | -497.726 | 0.286515 | 21640.6 | -1756.14 | -0.00175614 | 0.0057303 | 760.4143
47.89 | -497.726 | 0.286799 | 21642.2 | -1756.25 | -0.00175625 | 0.00573598 | 760.4705
47.8952 | -497.726 | 0.287113 | 21643.9 | -1756.25 | -0.00175625 | 0.00574226 | 760.5303
47.9 | -497.726 | 0.286828 | 21645.4 | -1756.25 | -0.00175625 | 0.00573656 | 760.583
47.9052 | -497.726 | 0.286515 | 21647 | -1756.49 | -0.00175649 | 0.0057303 | 760.6392
47.91 | -497.725 | 0.2868 | 21648.5 | -1756.71 | -0.00175671 | 0.005736 | 760.6919
47.9152 | -497.725 | 0.287113 | 21650.2 | -1756.83 | -0.00175683 | 0.00574226 | 760.7516
47.92 | -497.725 | 0.286829 | 21651.6 | -1756.94 | -0.00175694 | 0.00573658 | 760.8008
47.9253 | -497.725 | 0.286515 | 21653.2 | -1757.18 | -0.00175718 | 0.0057303 | 760.857
47.93 | -497.725 | 0.286799 | 21654.7 | -1757.4 | -0.0017574 | 0.00573598 | 760.9097
47.9353 | -497.725 | 0.287113 | 21656.3 | -1757.4 | -0.0017574 | 0.00574226 | 760.966
47.94 | -497.724 | 0.287114 | 21657.8 | -1757.4 | -0.0017574 | 0.00574228 | 761.0187
47.9453 | -497.724 | 0.287115 | 21659.4 | -1757.52 | -0.00175752 | 0.0057423 | 761.0749
47.95 | -497.724 | 0.287115 | 21660.9 | -1757.63 | -0.00175763 | 0.0057423 | 761.1276
47.9552 | -497.724 | 0.287115 | 21662.5 | -1757.87 | -0.00175787 | 0.0057423 | 761.1838
47.96 | -497.724 | 0.287115 | 21664.1 | -1758.09 | -0.00175809 | 0.0057423 | 761.24
47.9652 | -497.724 | 0.287115 | 21665.7 | -1758.33 | -0.00175833 | 0.0057423 | 761.2963
47.97 | -497.723 | 0.287115 | 21667.2 | -1758.55 | -0.00175855 | 0.0057423 | 761.349
47.9752 | -497.723 | 0.287115 | 21668.9 | -1758.67 | -0.00175867 | 0.0057423 | 761.4087
47.98 | -497.723 | 0.287115 | 21670.4 | -1758.78 | -0.00175878 | 0.0057423 | 761.4614
47.9853 | -497.723 | 0.287115 | 21672.1 | -1758.78 | -0.00175878 | 0.0057423 | 761.5212
47.99 | -497.723 | 0.287115 | 21673.5 | -1758.78 | -0.00175878 | 0.0057423 | 761.5703
47.9953 | -497.723 | 0.287115 | 21675.1 | -1758.78 | -0.00175878 | 0.0057423 | 761.6266
48 | -497.722 | 0.287115 | 21676.6 | -1758.78 | -0.00175878 | 0.0057423 | 761.6793
48.0053 | -497.722 | 0.287115 | 21678.2 | -1758.9 | -0.0017589 | 0.0057423 | 761.7355
48.01 | -497.722 | 0.287115 | 21679.7 | -1759 | -0.001759 | 0.0057423 | 761.7882
48.0152 | -497.722 | 0.287115 | 21681.3 | -1759.12 | -0.00175912 | 0.0057423 | 761.8444
48.02 | -497.722 | 0.287115 | 21682.9 | -1759.23 | -0.00175923 | 0.0057423 | 761.9006
48.0252 | -497.722 | 0.287115 | 21684.6 | -1759.35 | -0.00175935 | 0.0057423 | 761.9604
48.03 | -497.721 | 0.287115 | 21686.1 | -1759.46 | -0.00175946 | 0.0057423 | 762.0131
48.0352 | -497.721 | 0.287115 | 21687.7 | -1759.58 | -0.00175958 | 0.0057423 | 762.0693
48.04 | -497.721 | 0.287115 | 21689.2 | -1759.69 | -0.00175969 | 0.0057423 | 762.122
48.0452 | -497.721 | 0.287115 | 21690.8 | -1759.81 | -0.00175981 | 0.0057423 | 762.1782
48.05 | -497.721 | 0.287115 | 21692.3 | -1759.92 | -0.00175992 | 0.0057423 | 762.2309
48.0553 | -497.721 | 0.287115 | 21693.9 | -1760.17 | -0.00176017 | 0.0057423 | 762.2872
48.06 | -497.72 | 0.287398 | 21695.3 | -1760.38 | -0.00176038 | 0.00574796 | 762.3364
48.0653 | -497.72 | 0.287713 | 21696.9 | -1760.5 | -0.0017605 | 0.00575426 | 762.3926
48.07 | -497.72 | 0.287714 | 21698.4 | -1760.61 | -0.00176061 | 0.00575428 | 762.4453
48.0752 | -497.72 | 0.287715 | 21700 | -1760.73 | -0.00176073 | 0.0057543 | 762.5015
48.08 | -497.72 | 0.287715 | 21701.5 | -1760.84 | -0.00176084 | 0.0057543 | 762.5542
48.0852 | -497.72 | 0.287715 | 21703.1 | -1760.96 | -0.00176096 | 0.0057543 | 762.6104
48.09 | -497.719 | 0.287715 | 21704.7 | -1761.07 | -0.00176107 | 0.0057543 | 762.6667
48.0952 | -497.719 | 0.287715 | 21706.4 | -1761.19 | -0.00176119 | 0.0057543 | 762.7264
48.1 | -497.719 | 0.287715 | 21708 | -1761.3 | -0.0017613 | 0.0057543 | 762.7826
48.1052 | -497.719 | 0.287715 | 21709.6 | -1761.3 | -0.0017613 | 0.0057543 | 762.8388
48.11 | -497.719 | 0.287715 | 21711.3 | -1761.3 | -0.0017613 | 0.0057543 | 762.8986
48.1153 | -497.719 | 0.287715 | 21713.1 | -1761.42 | -0.00176142 | 0.0057543 | 762.9618
48.12 | -497.718 | 0.287715 | 21714.7 | -1761.53 | -0.00176153 | 0.0057543 | 763.018
48.1253 | -497.718 | 0.287715 | 21716.5 | -1761.65 | -0.00176165 | 0.0057543 | 763.0813
48.13 | -497.718 | 0.287715 | 21718.1 | -1761.76 | -0.00176176 | 0.0057543 | 763.1375
48.1353 | -497.718 | 0.287715 | 21719.9 | -1761.88 | -0.00176188 | 0.0057543 | 763.2008
48.14 | -497.718 | 0.287999 | 21721.5 | -1761.99 | -0.00176199 | 0.00575998 | 763.257
48.1452 | -497.718 | 0.288313 | 21723.2 | -1762.11 | -0.00176211 | 0.00576626 | 763.3167
48.15 | -497.717 | 0.288028 | 21724.8 | -1762.22 | -0.00176222 | 0.00576056 | 763.3729
48.1552 | -497.717 | 0.287715 | 21726.5 | -1762.46 | -0.00176246 | 0.0057543 | 763.4327
48.16 | -497.717 | 0.288 | 21728.1 | -1762.68 | -0.00176268 | 0.00576 | 763.4889
48.1652 | -497.717 | 0.288313 | 21729.8 | -1762.8 | -0.0017628 | 0.00576626 | 763.5486
48.17 | -497.717 | 0.288029 | 21731.4 | -1762.91 | -0.00176291 | 0.00576058 | 763.6049
48.1753 | -497.717 | 0.287715 | 21733.1 | -1763.15 | -0.00176315 | 0.0057543 | 763.6646
48.18 | -497.716 | 0.287999 | 21734.7 | -1763.37 | -0.00176337 | 0.00575998 | 763.7208
48.1853 | -497.716 | 0.288313 | 21736.5 | -1763.49 | -0.00176349 | 0.00576626 | 763.7841
48.19 | -497.716 | 0.28803 | 21738 | -1763.6 | -0.0017636 | 0.0057606 | 763.8368
48.1953 | -497.716 | 0.287715 | 21739.7 | -1763.6 | -0.0017636 | 0.0057543 | 763.8965
48.2 | -497.716 | 0.287999 | 21741.3 | -1763.6 | -0.0017636 | 0.00575998 | 763.9527
48.2052 | -497.716 | 0.288313 | 21743.1 | -1763.72 | -0.00176372 | 0.00576626 | 764.016
48.21 | -497.715 | 0.288314 | 21744.6 | -1763.83 | -0.00176383 | 0.00576628 | 764.0687
48.2152 | -497.715 | 0.288315 | 21746.2 | -1764.07 | -0.00176407 | 0.0057663 | 764.1249
48.22 | -497.715 | 0.288315 | 21747.8 | -1764.29 | -0.00176429 | 0.0057663 | 764.1811
48.2252 | -497.715 | 0.288315 | 21749.4 | -1764.29 | -0.00176429 | 0.0057663 | 764.2373
48.23 | -497.715 | 0.288315 | 21750.9 | -1764.29 | -0.00176429 | 0.0057663 | 764.2901
48.2353 | -497.715 | 0.288315 | 21752.5 | -1764.53 | -0.00176453 | 0.0057663 | 764.3463
48.24 | -497.714 | 0.288315 | 21754.1 | -1764.75 | -0.00176475 | 0.0057663 | 764.4025
48.2453 | -497.714 | 0.288315 | 21755.9 | -1764.75 | -0.00176475 | 0.0057663 | 764.4657
48.25 | -497.714 | 0.288315 | 21757.5 | -1764.75 | -0.00176475 | 0.0057663 | 764.522
48.2553 | -497.714 | 0.288315 | 21759.2 | -1764.87 | -0.00176487 | 0.0057663 | 764.5817
48.26 | -497.714 | 0.288599 | 21760.7 | -1764.98 | -0.00176498 | 0.00577198 | 764.6344
48.2652 | -497.714 | 0.288913 | 21762.4 | -1765.22 | -0.00176522 | 0.00577826 | 764.6941
48.27 | -497.713 | 0.288627 | 21764 | -1765.44 | -0.00176544 | 0.00577254 | 764.7504
48.2752 | -497.713 | 0.288315 | 21765.7 | -1765.56 | -0.00176556 | 0.0057663 | 764.8101
48.28 | -497.713 | 0.2886 | 21767.2 | -1765.67 | -0.00176567 | 0.005772 | 764.8628
48.2852 | -497.713 | 0.288913 | 21768.8 | -1765.79 | -0.00176579 | 0.00577826 | 764.919
48.29 | -497.713 | 0.288629 | 21770.4 | -1765.89 | -0.00176589 | 0.00577258 | 764.9752
48.2952 | -497.713 | 0.288315 | 21772.1 | -1766.02 | -0.00176602 | 0.0057663 | 765.035
48.3 | -497.712 | 0.288599 | 21773.6 | -1766.12 | -0.00176612 | 0.00577198 | 765.0877
48.3053 | -497.712 | 0.288913 | 21775.2 | -1766.25 | -0.00176625 | 0.00577826 | 765.1439
48.31 | -497.712 | 0.28863 | 21776.8 | -1766.35 | -0.00176635 | 0.0057726 | 765.2001
48.3153 | -497.712 | 0.288315 | 21778.5 | -1766.48 | -0.00176648 | 0.0057663 | 765.2599
48.32 | -497.712 | 0.288599 | 21780 | -1766.58 | -0.00176658 | 0.00577198 | 765.3126
48.3252 | -497.712 | 0.288913 | 21781.7 | -1766.58 | -0.00176658 | 0.00577826 | 765.3723
48.33 | -497.711 | 0.288627 | 21783.2 | -1766.58 | -0.00176658 | 0.00577254 | 765.425
48.3352 | -497.711 | 0.288315 | 21784.9 | -1766.7 | -0.0017667 | 0.0057663 | 765.4848
48.34 | -497.711 | 0.2886 | 21786.3 | -1766.81 | -0.00176681 | 0.005772 | 765.5339
48.3452 | -497.711 | 0.288913 | 21787.9 | -1767.05 | -0.00176705 | 0.00577826 | 765.5902
48.35 | -497.711 | 0.288914 | 21789.3 | -1767.27 | -0.00176727 | 0.00577828 | 765.6394
48.3552 | -497.711 | 0.288915 | 21790.8 | -1767.39 | -0.00176739 | 0.0057783 | 765.6921
48.36 | -497.71 | 0.288915 | 21792.2 | -1767.5 | -0.0017675 | 0.0057783 | 765.7413
48.3653 | -497.71 | 0.288915 | 21793.8 | -1767.62 | -0.00176762 | 0.0057783 | 765.7975
48.37 | -497.71 | 0.288915 | 21795.2 | -1767.73 | -0.00176773 | 0.0057783 | 765.8467
48.3753 | -497.71 | 0.288915 | 21796.7 | -1767.85 | -0.00176785 | 0.0057783 | 765.8994
48.38 | -497.71 | 0.288915 | 21798.1 | -1767.96 | -0.00176796 | 0.0057783 | 765.9486
48.3853 | -497.71 | 0.288915 | 21799.7 | -1767.96 | -0.00176796 | 0.0057783 | 766.0048
48.39 | -497.709 | 0.288915 | 21801.1 | -1767.96 | -0.00176796 | 0.0057783 | 766.054
48.3952 | -497.709 | 0.288915 | 21802.7 | -1768.2 | -0.0017682 | 0.0057783 | 766.1102
48.4 | -497.709 | 0.288915 | 21804.2 | -1768.42 | -0.00176842 | 0.0057783 | 766.1629
48.4052 | -497.709 | 0.288915 | 21805.8 | -1768.42 | -0.00176842 | 0.0057783 | 766.2191
48.41 | -497.709 | 0.288915 | 21807.2 | -1768.42 | -0.00176842 | 0.0057783 | 766.2683
48.4152 | -497.709 | 0.288915 | 21808.8 | -1768.54 | -0.00176854 | 0.0057783 | 766.3246
48.42 | -497.708 | 0.288915 | 21810.2 | -1768.65 | -0.00176865 | 0.0057783 | 766.3738
48.4253 | -497.708 | 0.288915 | 21811.8 | -1768.89 | -0.00176889 | 0.0057783 | 766.43
48.43 | -497.708 | 0.288915 | 21813.3 | -1769.11 | -0.00176911 | 0.0057783 | 766.4827
48.4353 | -497.708 | 0.288915 | 21814.9 | -1769.23 | -0.00176923 | 0.0057783 | 766.5389
48.44 | -497.708 | 0.289198 | 21816.5 | -1769.34 | -0.00176934 | 0.00578396 | 766.5951
48.4453 | -497.708 | 0.289513 | 21818.3 | -1769.34 | -0.00176934 | 0.00579026 | 766.6584
48.45 | -497.707 | 0.289229 | 21819.9 | -1769.34 | -0.00176934 | 0.00578458 | 766.7146
48.4552 | -497.707 | 0.288915 | 21821.6 | -1769.34 | -0.00176934 | 0.0057783 | 766.7743
48.46 | -497.707 | 0.2892 | 21823.2 | -1769.34 | -0.00176934 | 0.005784 | 766.8306
48.4652 | -497.707 | 0.289513 | 21824.9 | -1769.58 | -0.00176958 | 0.00579026 | 766.8903
48.47 | -497.707 | 0.289228 | 21826.4 | -1769.8 | -0.0017698 | 0.00578456 | 766.943
48.4752 | -497.707 | 0.288915 | 21828.1 | -1769.92 | -0.00176992 | 0.0057783 | 767.0027
48.48 | -497.706 | 0.289199 | 21829.6 | -1770.03 | -0.00177003 | 0.00578398 | 767.0554
48.4853 | -497.706 | 0.289513 | 21831.3 | -1770.15 | -0.00177015 | 0.00579026 | 767.1152
48.49 | -497.706 | 0.289229 | 21832.8 | -1770.26 | -0.00177026 | 0.00578458 | 767.1679
48.4953 | -497.706 | 0.288915 | 21834.4 | -1770.5 | -0.0017705 | 0.0057783 | 767.2241
48.5 | -497.706 | 0.289198 | 21836 | -1770.72 | -0.00177072 | 0.00578396 | 767.2803
48.5053 | -497.706 | 0.289513 | 21837.6 | -1770.72 | -0.00177072 | 0.00579026 | 767.3365
48.51 | -497.705 | 0.289514 | 21839.1 | -1770.72 | -0.00177072 | 0.00579028 | 767.3893
48.5152 | -497.705 | 0.289515 | 21840.7 | -1770.96 | -0.00177096 | 0.0057903 | 767.4455
48.52 | -497.705 | 0.289515 | 21842.3 | -1771.18 | -0.00177118 | 0.0057903 | 767.5017
48.5252 | -497.705 | 0.289515 | 21844 | -1771.3 | -0.0017713 | 0.0057903 | 767.5614
48.53 | -497.705 | 0.289515 | 21845.5 | -1771.41 | -0.00177141 | 0.0057903 | 767.6141
48.5352 | -497.705 | 0.289515 | 21847.1 | -1771.53 | -0.00177153 | 0.0057903 | 767.6704
48.54 | -497.704 | 0.289515 | 21848.5 | -1771.64 | -0.00177164 | 0.0057903 | 767.7196
48.5452 | -497.704 | 0.289515 | 21850.1 | -1771.76 | -0.00177176 | 0.0057903 | 767.7758
48.55 | -497.704 | 0.289515 | 21851.6 | -1771.87 | -0.00177187 | 0.0057903 | 767.8285
48.5553 | -497.704 | 0.289515 | 21853.3 | -1771.99 | -0.00177199 | 0.0057903 | 767.8882
48.56 | -497.704 | 0.289798 | 21854.8 | -1772.1 | -0.0017721 | 0.00579596 | 767.9409
48.5653 | -497.704 | 0.290113 | 21856.4 | -1772.22 | -0.00177222 | 0.00580226 | 767.9971
48.57 | -497.703 | 0.289829 | 21857.9 | -1772.33 | -0.00177233 | 0.00579658 | 768.0499
48.5752 | -497.703 | 0.289515 | 21859.5 | -1772.45 | -0.00177245 | 0.0057903 | 768.1061
48.58 | -497.703 | 0.289801 | 21861 | -1772.56 | -0.00177256 | 0.00579602 | 768.1588
48.5852 | -497.703 | 0.290113 | 21862.7 | -1772.56 | -0.00177256 | 0.00580226 | 768.2185
48.59 | -497.703 | 0.289828 | 21864.2 | -1772.56 | -0.00177256 | 0.00579656 | 768.2712
48.5952 | -497.703 | 0.289515 | 21865.8 | -1772.8 | -0.0017728 | 0.0057903 | 768.3274
48.6 | -497.702 | 0.2898 | 21867.2 | -1773.01 | -0.00177301 | 0.005796 | 768.3766
48.6052 | -497.702 | 0.290113 | 21868.8 | -1773.01 | -0.00177301 | 0.00580226 | 768.4329
48.61 | -497.702 | 0.289829 | 21870.4 | -1773.01 | -0.00177301 | 0.00579658 | 768.4891
48.6153 | -497.702 | 0.289515 | 21872.1 | -1773.14 | -0.00177314 | 0.0057903 | 768.5488
48.62 | -497.702 | 0.289798 | 21873.6 | -1773.24 | -0.00177324 | 0.00579596 | 768.6015
48.6253 | -497.702 | 0.290113 | 21875.2 | -1773.49 | -0.00177349 | 0.00580226 | 768.6577
48.63 | -497.701 | 0.28983 | 21876.7 | -1773.7 | -0.0017737 | 0.0057966 | 768.7105
48.6353 | -497.701 | 0.289515 | 21878.4 | -1773.95 | -0.00177395 | 0.0057903 | 768.7702
48.64 | -497.701 | 0.289799 | 21879.9 | -1774.16 | -0.00177416 | 0.00579598 | 768.8229
48.6452 | -497.701 | 0.290113 | 21881.5 | -1774.04 | -0.00177404 | 0.00580226 | 768.8791
48.65 | -497.701 | 0.290114 | 21882.9 | -1773.93 | -0.00177393 | 0.00580228 | 768.9283
48.6552 | -497.701 | 0.290115 | 21884.5 | -1774.17 | -0.00177417 | 0.0058023 | 768.9845
48.66 | -497.7 | 0.290115 | 21886.1 | -1774.39 | -0.00177439 | 0.0058023 | 769.0408
48.6652 | -497.7 | 0.290115 | 21887.8 | -1774.51 | -0.00177451 | 0.0058023 | 769.1005
48.67 | -497.7 | 0.290115 | 21889.3 | -1774.62 | -0.00177462 | 0.0058023 | 769.1532
48.6753 | -497.7 | 0.290115 | 21891 | -1774.74 | -0.00177474 | 0.0058023 | 769.2129
48.68 | -497.7 | 0.290115 | 21892.5 | -1774.85 | -0.00177485 | 0.0058023 | 769.2656
48.6853 | -497.7 | 0.290115 | 21894.2 | -1774.97 | -0.00177497 | 0.0058023 | 769.3254
48.69 | -497.699 | 0.290115 | 21895.7 | -1775.08 | -0.00177508 | 0.0058023 | 769.3781
48.6953 | -497.699 | 0.290115 | 21897.4 | -1775.2 | -0.0017752 | 0.0058023 | 769.4378
48.7 | -497.699 | 0.290115 | 21898.8 | -1775.31 | -0.00177531 | 0.0058023 | 769.487
48.7052 | -497.699 | 0.290115 | 21900.4 | -1775.31 | -0.00177531 | 0.0058023 | 769.5432
48.71 | -497.699 | 0.290115 | 21901.8 | -1775.31 | -0.00177531 | 0.0058023 | 769.5924
48.7152 | -497.699 | 0.290115 | 21903.4 | -1775.43 | -0.00177543 | 0.0058023 | 769.6486
48.72 | -497.698 | 0.290115 | 21904.8 | -1775.54 | -0.00177554 | 0.0058023 | 769.6978
48.7252 | -497.698 | 0.290115 | 21906.4 | -1775.66 | -0.00177566 | 0.0058023 | 769.7541
48.73 | -497.698 | 0.290115 | 21907.8 | -1775.77 | -0.00177577 | 0.0058023 | 769.8033
48.7353 | -497.698 | 0.290115 | 21909.3 | -1775.89 | -0.00177589 | 0.0058023 | 769.856
48.74 | -497.698 | 0.290115 | 21910.8 | -1776 | -0.001776 | 0.0058023 | 769.9087
48.7453 | -497.698 | 0.290115 | 21912.4 | -1776.24 | -0.00177624 | 0.0058023 | 769.9649
48.75 | -497.697 | 0.290398 | 21913.9 | -1776.46 | -0.00177646 | 0.00580796 | 770.0176
48.7553 | -497.697 | 0.290713 | 21915.4 | -1776.58 | -0.00177658 | 0.00581426 | 770.0703
48.76 | -497.697 | 0.290714 | 21916.9 | -1776.69 | -0.00177669 | 0.00581428 | 770.123
48.7652 | -497.697 | 0.290715 | 21918.5 | -1776.81 | -0.00177681 | 0.0058143 | 770.1792
48.77 | -497.697 | 0.290715 | 21920 | -1776.92 | -0.00177692 | 0.0058143 | 770.2319
48.7752 | -497.697 | 0.290715 | 21921.6 | -1777.04 | -0.00177704 | 0.0058143 | 770.2882
48.78 | -497.696 | 0.290715 | 21923.1 | -1777.15 | -0.00177715 | 0.0058143 | 770.3409
48.7852 | -497.696 | 0.290715 | 21924.6 | -1777.15 | -0.00177715 | 0.0058143 | 770.3936
48.79 | -497.696 | 0.290715 | 21926.1 | -1777.15 | -0.00177715 | 0.0058143 | 770.4463
48.7952 | -497.696 | 0.290715 | 21927.8 | -1777.27 | -0.00177727 | 0.0058143 | 770.506
48.8 | -497.696 | 0.290715 | 21929.3 | -1777.38 | -0.00177738 | 0.0058143 | 770.5587
48.8053 | -497.696 | 0.290715 | 21931 | -1777.5 | -0.0017775 | 0.0058143 | 770.6185
48.81 | -497.695 | 0.290715 | 21932.5 | -1777.61 | -0.00177761 | 0.0058143 | 770.6712
48.8153 | -497.695 | 0.290715 | 21934.2 | -1777.73 | -0.00177773 | 0.0058143 | 770.7309
48.82 | -497.695 | 0.290715 | 21935.7 | -1777.84 | -0.00177784 | 0.0058143 | 770.7836
48.8252 | -497.695 | 0.290715 | 21937.4 | -1777.96 | -0.00177796 | 0.0058143 | 770.8433
48.83 | -497.695 | 0.290715 | 21938.9 | -1778.07 | -0.00177807 | 0.0058143 | 770.8961
48.8352 | -497.695 | 0.290715 | 21940.5 | -1778.31 | -0.00177831 | 0.0058143 | 770.9523
48.84 | -497.694 | 0.290715 | 21942 | -1778.53 | -0.00177853 | 0.0058143 | 771.005
48.8452 | -497.694 | 0.290715 | 21943.7 | -1778.65 | -0.00177865 | 0.0058143 | 771.0647
48.85 | -497.694 | 0.291 | 21945.3 | -1778.76 | -0.00177876 | 0.00582 | 771.1209
48.8552 | -497.694 | 0.291313 | 21947.1 | -1778.88 | -0.00177888 | 0.00582626 | 771.1842
48.86 | -497.694 | 0.291029 | 21948.7 | -1778.99 | -0.00177899 | 0.00582058 | 771.2404
48.8653 | -497.694 | 0.290715 | 21950.4 | -1779.23 | -0.00177923 | 0.0058143 | 771.3001
48.87 | -497.693 | 0.290998 | 21951.9 | -1779.45 | -0.00177945 | 0.00581996 | 771.3529
48.8753 | -497.693 | 0.291313 | 21953.5 | -1779.45 | -0.00177945 | 0.00582626 | 771.4091
48.88 | -497.693 | 0.291314 | 21955.1 | -1779.45 | -0.00177945 | 0.00582628 | 771.4653
48.8853 | -497.693 | 0.291315 | 21956.9 | -1779.57 | -0.00177957 | 0.0058263 | 771.5285
48.89 | -497.693 | 0.29103 | 21958.6 | -1779.67 | -0.00177967 | 0.0058206 | 771.5883
48.8952 | -497.693 | 0.290716 | 21960.4 | -1779.79 | -0.00177979 | 0.00581432 | 771.6515
48.9 | -497.692 | 0.291001 | 21961.9 | -1779.9 | -0.0017799 | 0.00582002 | 771.7042
48.9052 | -497.692 | 0.291315 | 21963.6 | -1779.9 | -0.0017799 | 0.0058263 | 771.764
48.91 | -497.692 | 0.291029 | 21965.2 | -1779.9 | -0.0017799 | 0.00582058 | 771.8202
48.9152 | -497.692 | 0.290716 | 21967 | -1780.02 | -0.00178002 | 0.00581432 | 771.8834
48.92 | -497.692 | 0.291 | 21968.5 | -1780.13 | -0.00178013 | 0.00582 | 771.9361
48.9253 | -497.692 | 0.291315 | 21970.2 | -1780.25 | -0.00178025 | 0.0058263 | 771.9959
48.93 | -497.691 | 0.291315 | 21971.8 | -1780.36 | -0.00178036 | 0.0058263 | 772.0521
48.9353 | -497.691 | 0.291315 | 21973.6 | -1780.61 | -0.00178061 | 0.0058263 | 772.1154
48.94 | -497.691 | 0.291315 | 21975.1 | -1780.82 | -0.00178082 | 0.0058263 | 772.1681
48.9453 | -497.691 | 0.291315 | 21976.8 | -1780.94 | -0.00178094 | 0.0058263 | 772.2278
48.95 | -497.691 | 0.291315 | 21978.2 | -1781.05 | -0.00178105 | 0.0058263 | 772.277
48.9552 | -497.691 | 0.291315 | 21979.8 | -1781.17 | -0.00178117 | 0.0058263 | 772.3332
48.96 | -497.69 | 0.291315 | 21981.3 | -1781.28 | -0.00178128 | 0.0058263 | 772.3859
48.9652 | -497.69 | 0.291315 | 21982.9 | -1781.4 | -0.0017814 | 0.0058263 | 772.4421
48.97 | -497.69 | 0.291315 | 21984.3 | -1781.51 | -0.00178151 | 0.0058263 | 772.4913
48.9752 | -497.69 | 0.291315 | 21985.9 | -1781.63 | -0.00178163 | 0.0058263 | 772.5476
48.98 | -497.69 | 0.291315 | 21987.4 | -1781.74 | -0.00178174 | 0.0058263 | 772.6003
48.9853 | -497.69 | 0.291315 | 21989.1 | -1781.98 | -0.00178198 | 0.0058263 | 772.66
48.99 | -497.689 | 0.291599 | 21990.4 | -1782.2 | -0.0017822 | 0.00583198 | 772.7057
48.9953 | -497.689 | 0.291913 | 21991.9 | -1782.32 | -0.00178232 | 0.00583826 | 772.7584
49 | -497.689 | 0.29163 | 21993.4 | -1782.43 | -0.00178243 | 0.0058326 | 772.8111
49.0053 | -497.689 | 0.291315 | 21995 | -1782.55 | -0.00178255 | 0.0058263 | 772.8673
49.01 | -497.689 | 0.291599 | 21996.4 | -1782.66 | -0.00178266 | 0.00583198 | 772.9165
49.0152 | -497.689 | 0.291913 | 21997.9 | -1782.66 | -0.00178266 | 0.00583826 | 772.9692
49.02 | -497.688 | 0.291914 | 21999.4 | -1782.66 | -0.00178266 | 0.00583828 | 773.0219
49.0252 | -497.688 | 0.291915 | 22001.1 | -1782.78 | -0.00178278 | 0.0058383 | 773.0817
49.03 | -497.688 | 0.291915 | 22002.4 | -1782.89 | -0.00178289 | 0.0058383 | 773.1273
49.0352 | -497.688 | 0.291915 | 22004 | -1783.01 | -0.00178301 | 0.0058383 | 773.1836
49.04 | -497.688 | 0.291915 | 22005.4 | -1783.12 | -0.00178312 | 0.0058383 | 773.2328
49.0452 | -497.688 | 0.291915 | 22006.9 | -1783.24 | -0.00178324 | 0.0058383 | 773.2855
49.05 | -497.687 | 0.291915 | 22008.3 | -1783.35 | -0.00178335 | 0.0058383 | 773.3347
49.0553 | -497.687 | 0.291915 | 22009.8 | -1783.47 | -0.00178347 | 0.0058383 | 773.3874
49.06 | -497.687 | 0.291915 | 22011.2 | -1783.58 | -0.00178358 | 0.0058383 | 773.4366
49.0653 | -497.687 | 0.291915 | 22012.7 | -1783.7 | -0.0017837 | 0.0058383 | 773.4893
49.07 | -497.687 | 0.291915 | 22014.2 | -1783.81 | -0.00178381 | 0.0058383 | 773.542
49.0752 | -497.687 | 0.291915 | 22015.7 | -1783.81 | -0.00178381 | 0.0058383 | 773.5947
49.08 | -497.686 | 0.291915 | 22017.2 | -1783.81 | -0.00178381 | 0.0058383 | 773.6474
49.0852 | -497.686 | 0.291915 | 22018.8 | -1784.05 | -0.00178405 | 0.0058383 | 773.7036
49.09 | -497.686 | 0.291915 | 22020.3 | -1784.27 | -0.00178427 | 0.0058383 | 773.7563
49.0952 | -497.686 | 0.291915 | 22021.9 | -1784.51 | -0.00178451 | 0.0058383 | 773.8125
49.1 | -497.686 | 0.291915 | 22023.3 | -1784.73 | -0.00178473 | 0.0058383 | 773.8617
49.1052 | -497.686 | 0.291915 | 22024.9 | -1784.73 | -0.00178473 | 0.0058383 | 773.918
49.11 | -497.685 | 0.291915 | 22026.4 | -1784.73 | -0.00178473 | 0.0058383 | 773.9707
49.1153 | -497.685 | 0.291915 | 22028 | -1784.85 | -0.00178485 | 0.0058383 | 774.0269
49.12 | -497.685 | 0.291915 | 22029.5 | -1784.96 | -0.00178496 | 0.0058383 | 774.0796
49.1253 | -497.685 | 0.291915 | 22031.1 | -1784.96 | -0.00178496 | 0.0058383 | 774.1358
49.13 | -497.685 | 0.292198 | 22032.6 | -1784.96 | -0.00178496 | 0.00584396 | 774.1885
49.1353 | -497.685 | 0.292513 | 22034.2 | -1785.08 | -0.00178508 | 0.00585026 | 774.2447
49.14 | -497.684 | 0.292514 | 22035.6 | -1785.19 | -0.00178519 | 0.00585028 | 774.2939
49.1452 | -497.684 | 0.292515 | 22037.3 | -1785.43 | -0.00178543 | 0.0058503 | 774.3537
49.15 | -497.684 | 0.292515 | 22038.8 | -1785.65 | -0.00178565 | 0.0058503 | 774.4064
49.1552 | -497.684 | 0.292515 | 22040.4 | -1785.77 | -0.00178577 | 0.0058503 | 774.4626
49.16 | -497.684 | 0.292229 | 22041.9 | -1785.88 | -0.00178588 | 0.00584458 | 774.5153
49.1652 | -497.684 | 0.291916 | 22043.6 | -1786 | -0.001786 | 0.00583832 | 774.575
49.17 | -497.683 | 0.2922 | 22045 | -1786.11 | -0.00178611 | 0.005844 | 774.6242
49.1753 | -497.683 | 0.292515 | 22046.6 | -1786.23 | -0.00178623 | 0.0058503 | 774.6805
49.18 | -497.683 | 0.292515 | 22048 | -1786.33 | -0.00178633 | 0.0058503 | 774.7296
49.1853 | -497.683 | 0.292515 | 22049.6 | -1786.46 | -0.00178646 | 0.0058503 | 774.7859
49.19 | -497.683 | 0.292515 | 22051 | -1786.56 | -0.00178656 | 0.0058503 | 774.8351
49.1953 | -497.683 | 0.292515 | 22052.6 | -1786.69 | -0.00178669 | 0.0058503 | 774.8913
49.2 | -497.682 | 0.292515 | 22054.1 | -1786.79 | -0.00178679 | 0.0058503 | 774.944
49.2052 | -497.682 | 0.292515 | 22055.8 | -1786.91 | -0.00178691 | 0.0058503 | 775.0037
49.21 | -497.682 | 0.292515 | 22057.3 | -1787.02 | -0.00178702 | 0.0058503 | 775.0564
49.2152 | -497.682 | 0.292515 | 22058.9 | -1787.14 | -0.00178714 | 0.0058503 | 775.1127
49.22 | -497.682 | 0.292515 | 22060.4 | -1787.25 | -0.00178725 | 0.0058503 | 775.1654
49.2252 | -497.682 | 0.292515 | 22062.2 | -1787.37 | -0.00178737 | 0.0058503 | 775.2286
49.23 | -497.681 | 0.292515 | 22063.8 | -1787.48 | -0.00178748 | 0.0058503 | 775.2848
49.2353 | -497.681 | 0.292515 | 22065.5 | -1787.6 | -0.0017876 | 0.0058503 | 775.3446
49.24 | -497.681 | 0.292515 | 22067 | -1787.71 | -0.00178771 | 0.0058503 | 775.3973
49.2453 | -497.681 | 0.292515 | 22068.6 | -1787.71 | -0.00178771 | 0.0058503 | 775.4535
49.25 | -497.681 | 0.292515 | 22070.2 | -1787.71 | -0.00178771 | 0.0058503 | 775.5097
49.2553 | -497.681 | 0.292515 | 22072 | -1787.83 | -0.00178783 | 0.0058503 | 775.573
49.26 | -497.68 | 0.292515 | 22073.5 | -1787.94 | -0.00178794 | 0.0058503 | 775.6257
49.2652 | -497.68 | 0.292515 | 22075.2 | -1788.18 | -0.00178818 | 0.0058503 | 775.6854
49.27 | -497.68 | 0.292801 | 22076.8 | -1788.4 | -0.0017884 | 0.00585602 | 775.7416
49.2752 | -497.68 | 0.293113 | 22078.6 | -1788.52 | -0.00178852 | 0.00586226 | 775.8049
49.28 | -497.68 | 0.292828 | 22080.1 | -1788.63 | -0.00178863 | 0.00585656 | 775.8576
49.2852 | -497.68 | 0.292515 | 22081.7 | -1788.75 | -0.00178875 | 0.0058503 | 775.9138
49.29 | -497.679 | 0.292799 | 22083.2 | -1788.86 | -0.00178886 | 0.00585598 | 775.9665
49.2952 | -497.679 | 0.293113 | 22084.9 | -1789.1 | -0.0017891 | 0.00586226 | 776.0262
49.3 | -497.679 | 0.292829 | 22086.4 | -1789.32 | -0.00178932 | 0.00585658 | 776.079
49.3053 | -497.679 | 0.292515 | 22088 | -1789.32 | -0.00178932 | 0.0058503 | 776.1352
49.31 | -497.679 | 0.292798 | 22089.5 | -1789.32 | -0.00178932 | 0.00585596 | 776.1879
49.3153 | -497.679 | 0.293113 | 22091.1 | -1789.44 | -0.00178944 | 0.00586226 | 776.2441
49.32 | -497.678 | 0.292829 | 22092.5 | -1789.55 | -0.00178955 | 0.00585658 | 776.2933
49.3252 | -497.678 | 0.292515 | 22094.1 | -1789.67 | -0.00178967 | 0.0058503 | 776.3495
49.33 | -497.678 | 0.292801 | 22095.5 | -1789.78 | -0.00178978 | 0.00585602 | 776.3987
49.3352 | -497.678 | 0.293113 | 22097 | -1789.9 | -0.0017899 | 0.00586226 | 776.4514
49.34 | -497.678 | 0.293114 | 22098.5 | -1790.01 | -0.00179001 | 0.00586228 | 776.5041
49.3452 | -497.678 | 0.293115 | 22100.2 | -1790.13 | -0.00179013 | 0.0058623 | 776.5639
49.35 | -497.677 | 0.293115 | 22101.7 | -1790.24 | -0.00179024 | 0.0058623 | 776.6166
49.3552 | -497.677 | 0.293115 | 22103.3 | -1790.36 | -0.00179036 | 0.0058623 | 776.6728
49.36 | -497.677 | 0.293115 | 22104.8 | -1790.47 | -0.00179047 | 0.0058623 | 776.7255
49.3653 | -497.677 | 0.293115 | 22106.4 | -1790.59 | -0.00179059 | 0.0058623 | 776.7817
49.37 | -497.677 | 0.293115 | 22107.7 | -1790.7 | -0.0017907 | 0.0058623 | 776.8274
49.3753 | -497.677 | 0.293115 | 22109.3 | -1790.82 | -0.00179082 | 0.0058623 | 776.8836
49.38 | -497.676 | 0.293115 | 22110.7 | -1790.93 | -0.00179093 | 0.0058623 | 776.9328
49.3853 | -497.676 | 0.293115 | 22112.3 | -1790.93 | -0.00179093 | 0.0058623 | 776.989
49.39 | -497.676 | 0.293115 | 22113.7 | -1790.93 | -0.00179093 | 0.0058623 | 777.0382
49.3952 | -497.676 | 0.293115 | 22115.2 | -1791.17 | -0.00179117 | 0.0058623 | 777.0909
49.4 | -497.676 | 0.293115 | 22116.6 | -1791.39 | -0.00179139 | 0.0058623 | 777.1401
49.4052 | -497.676 | 0.293115 | 22118.2 | -1791.51 | -0.00179151 | 0.0058623 | 777.1964
49.41 | -497.675 | 0.293115 | 22119.7 | -1791.62 | -0.00179162 | 0.0058623 | 777.2491
49.4152 | -497.675 | 0.293115 | 22121.3 | -1791.62 | -0.00179162 | 0.0058623 | 777.3053
49.42 | -497.675 | 0.293115 | 22122.8 | -1791.62 | -0.00179162 | 0.0058623 | 777.358
49.4253 | -497.675 | 0.293115 | 22124.4 | -1791.74 | -0.00179174 | 0.0058623 | 777.4142
49.43 | -497.675 | 0.293115 | 22125.9 | -1791.85 | -0.00179185 | 0.0058623 | 777.4669
49.4353 | -497.675 | 0.293115 | 22127.6 | -1792.09 | -0.00179209 | 0.0058623 | 777.5267
49.44 | -497.674 | 0.293115 | 22129 | -1792.31 | -0.00179231 | 0.0058623 | 777.5758
49.4453 | -497.674 | 0.293115 | 22130.6 | -1792.31 | -0.00179231 | 0.0058623 | 777.6321
49.45 | -497.674 | 0.293399 | 22132 | -1792.31 | -0.00179231 | 0.00586798 | 777.6813
49.4552 | -497.674 | 0.293713 | 22133.6 | -1792.43 | -0.00179243 | 0.00587426 | 777.7375
49.46 | -497.674 | 0.293428 | 22135.1 | -1792.54 | -0.00179254 | 0.00586856 | 777.7902
49.4652 | -497.673 | 0.293115 | 22136.7 | -1792.66 | -0.00179266 | 0.0058623 | 777.8464
49.47 | -497.673 | 0.2934 | 22138.2 | -1792.77 | -0.00179277 | 0.005868 | 777.8991
49.4752 | -497.673 | 0.293713 | 22139.8 | -1793.01 | -0.00179301 | 0.00587426 | 777.9553
49.48 | -497.673 | 0.293429 | 22141.3 | -1793.22 | -0.00179322 | 0.00586858 | 778.0081
49.4853 | -497.673 | 0.293115 | 22142.9 | -1793.35 | -0.00179335 | 0.0058623 | 778.0643
49.49 | -497.673 | 0.293399 | 22144.4 | -1793.45 | -0.00179345 | 0.00586798 | 778.117
49.4953 | -497.673 | 0.293713 | 22146.1 | -1793.58 | -0.00179358 | 0.00587426 | 778.1767
49.5 | -497.672 | 0.293714 | 22147.6 | -1793.68 | -0.00179368 | 0.00587428 | 778.2294
49.5053 | -497.672 | 0.293715 | 22149.2 | -1793.81 | -0.00179381 | 0.0058743 | 778.2856
49.51 | -497.672 | 0.293715 | 22150.7 | -1793.91 | -0.00179391 | 0.0058743 | 778.3384
49.5152 | -497.672 | 0.293715 | 22152.3 | -1794.03 | -0.00179403 | 0.0058743 | 778.3946
49.52 | -497.672 | 0.293715 | 22153.8 | -1794.14 | -0.00179414 | 0.0058743 | 778.4473
49.5252 | -497.672 | 0.293715 | 22155.4 | -1794.26 | -0.00179426 | 0.0058743 | 778.5035
49.53 | -497.671 | 0.293715 | 22157 | -1794.37 | -0.00179437 | 0.0058743 | 778.5597
49.5352 | -497.671 | 0.293715 | 22158.7 | -1794.37 | -0.00179437 | 0.0058743 | 778.6195
49.54 | -497.671 | 0.293715 | 22160.3 | -1794.37 | -0.00179437 | 0.0058743 | 778.6757
49.5452 | -497.671 | 0.293715 | 22162 | -1794.49 | -0.00179449 | 0.0058743 | 778.7354
49.55 | -497.671 | 0.293999 | 22163.6 | -1794.6 | -0.0017946 | 0.00587998 | 778.7916
49.5553 | -497.671 | 0.294313 | 22165.4 | -1794.72 | -0.00179472 | 0.00588626 | 778.8549
49.56 | -497.67 | 0.29403 | 22167 | -1794.83 | -0.00179483 | 0.0058806 | 778.9111
49.5653 | -497.67 | 0.293715 | 22168.7 | -1794.95 | -0.00179495 | 0.0058743 | 778.9708
49.57 | -497.67 | 0.293999 | 22170.4 | -1795.06 | -0.00179506 | 0.00587998 | 779.0306
49.5752 | -497.67 | 0.294313 | 22172.2 | -1795.3 | -0.0017953 | 0.00588626 | 779.0938
49.58 | -497.67 | 0.294027 | 22173.8 | -1795.52 | -0.00179552 | 0.00588054 | 779.15
49.5852 | -497.67 | 0.293715 | 22175.5 | -1795.64 | -0.00179564 | 0.0058743 | 779.2098
49.59 | -497.669 | 0.294 | 22177.1 | -1795.75 | -0.00179575 | 0.00588 | 779.266
49.5952 | -497.669 | 0.294313 | 22179 | -1795.75 | -0.00179575 | 0.00588626 | 779.3328
49.6 | -497.669 | 0.294028 | 22180.6 | -1795.75 | -0.00179575 | 0.00588056 | 779.389
49.6052 | -497.669 | 0.293715 | 22182.3 | -1795.99 | -0.00179599 | 0.0058743 | 779.4487
49.61 | -497.669 | 0.293999 | 22183.8 | -1796.21 | -0.00179621 | 0.00587998 | 779.5014
49.6153 | -497.669 | 0.294313 | 22185.4 | -1796.21 | -0.00179621 | 0.00588626 | 779.5577
49.62 | -497.668 | 0.294314 | 22187 | -1796.21 | -0.00179621 | 0.00588628 | 779.6139
49.6253 | -497.668 | 0.294315 | 22188.6 | -1796.33 | -0.00179633 | 0.0058863 | 779.6701
49.63 | -497.668 | 0.294315 | 22190 | -1796.44 | -0.00179644 | 0.0058863 | 779.7193
49.6353 | -497.668 | 0.294315 | 22191.6 | -1796.56 | -0.00179656 | 0.0058863 | 779.7755
49.64 | -497.668 | 0.294315 | 22193.1 | -1796.67 | -0.00179667 | 0.0058863 | 779.8282
49.6452 | -497.668 | 0.294315 | 22194.7 | -1796.91 | -0.00179691 | 0.0058863 | 779.8844
49.65 | -497.667 | 0.294315 | 22196.1 | -1797.13 | -0.00179713 | 0.0058863 | 779.9336
49.6552 | -497.667 | 0.294315 | 22197.7 | -1797.25 | -0.00179725 | 0.0058863 | 779.9899
49.66 | -497.667 | 0.294315 | 22199.2 | -1797.36 | -0.00179736 | 0.0058863 | 780.0426
49.6652 | -497.667 | 0.294315 | 22200.7 | -1797.48 | -0.00179748 | 0.0058863 | 780.0953
49.67 | -497.667 | 0.294315 | 22202.2 | -1797.59 | -0.00179759 | 0.0058863 | 780.148
49.6753 | -497.667 | 0.294315 | 22203.8 | -1797.71 | -0.00179771 | 0.0058863 | 780.2042
49.68 | -497.666 | 0.294315 | 22205.3 | -1797.82 | -0.00179782 | 0.0058863 | 780.2569
49.6853 | -497.666 | 0.294315 | 22206.9 | -1797.94 | -0.00179794 | 0.0058863 | 780.3131
49.69 | -497.666 | 0.294315 | 22208.3 | -1798.05 | -0.00179805 | 0.0058863 | 780.3623
49.6953 | -497.666 | 0.294315 | 22209.8 | -1798.17 | -0.00179817 | 0.0058863 | 780.415
49.7 | -497.666 | 0.294315 | 22211.2 | -1798.28 | -0.00179828 | 0.0058863 | 780.4642
49.7052 | -497.666 | 0.294315 | 22212.8 | -1798.4 | -0.0017984 | 0.0058863 | 780.5204
49.71 | -497.665 | 0.294315 | 22214.2 | -1798.51 | -0.00179851 | 0.0058863 | 780.5696
49.7152 | -497.665 | 0.294315 | 22215.8 | -1798.63 | -0.00179863 | 0.0058863 | 780.6259
49.72 | -497.665 | 0.294315 | 22217.3 | -1798.74 | -0.00179874 | 0.0058863 | 780.6786
49.7252 | -497.665 | 0.294315 | 22218.9 | -1798.74 | -0.00179874 | 0.0058863 | 780.7348
49.73 | -497.665 | 0.294599 | 22220.3 | -1798.74 | -0.00179874 | 0.00589198 | 780.784
49.7353 | -497.665 | 0.294913 | 22221.9 | -1798.98 | -0.00179898 | 0.00589826 | 780.8402
49.74 | -497.664 | 0.294629 | 22223.3 | -1799.2 | -0.0017992 | 0.00589258 | 780.8894
49.7453 | -497.664 | 0.294315 | 22224.8 | -1799.32 | -0.00179932 | 0.0058863 | 780.9421
49.75 | -497.664 | 0.294598 | 22226.3 | -1799.43 | -0.00179943 | 0.00589196 | 780.9948
49.7553 | -497.664 | 0.294913 | 22227.9 | -1799.43 | -0.00179943 | 0.00589826 | 781.051
49.76 | -497.664 | 0.294629 | 22229.3 | -1799.43 | -0.00179943 | 0.00589258 | 781.1002
49.7652 | -497.664 | 0.294315 | 22230.9 | -1799.55 | -0.00179955 | 0.0058863 | 781.1564
49.77 | -497.663 | 0.294601 | 22232.3 | -1799.66 | -0.00179966 | 0.00589202 | 781.2056
49.7752 | -497.663 | 0.294913 | 22233.9 | -1799.9 | -0.0017999 | 0.00589826 | 781.2619
49.78 | -497.663 | 0.294914 | 22235.3 | -1800.11 | -0.00180011 | 0.00589828 | 781.3111
49.7852 | -497.663 | 0.294915 | 22236.9 | -1800.11 | -0.00180011 | 0.0058983 | 781.3673
49.79 | -497.663 | 0.294915 | 22238.3 | -1800.11 | -0.00180011 | 0.0058983 | 781.4165
49.7952 | -497.663 | 0.294915 | 22239.8 | -1800.24 | -0.00180024 | 0.0058983 | 781.4692
49.8 | -497.662 | 0.294915 | 22241.3 | -1800.34 | -0.00180034 | 0.0058983 | 781.5219
49.8053 | -497.662 | 0.294915 | 22242.9 | -1800.47 | -0.00180047 | 0.0058983 | 781.5781
49.81 | -497.662 | 0.294915 | 22244.4 | -1800.57 | -0.00180057 | 0.0058983 | 781.6308
49.8153 | -497.662 | 0.294915 | 22246 | -1800.7 | -0.0018007 | 0.0058983 | 781.687
49.82 | -497.662 | 0.294915 | 22247.4 | -1800.8 | -0.0018008 | 0.0058983 | 781.7362
49.8252 | -497.662 | 0.294915 | 22248.9 | -1800.92 | -0.00180092 | 0.0058983 | 781.7889
49.83 | -497.661 | 0.294915 | 22250.3 | -1801.03 | -0.00180103 | 0.0058983 | 781.8381
49.8352 | -497.661 | 0.294915 | 22252 | -1801.15 | -0.00180115 | 0.0058983 | 781.8979
49.84 | -497.661 | 0.294915 | 22253.5 | -1801.26 | -0.00180126 | 0.0058983 | 781.9506
49.8452 | -497.661 | 0.294915 | 22255.1 | -1801.26 | -0.00180126 | 0.0058983 | 782.0068
49.85 | -497.661 | 0.294915 | 22256.5 | -1801.26 | -0.00180126 | 0.0058983 | 782.056
49.8552 | -497.661 | 0.294915 | 22258 | -1801.5 | -0.0018015 | 0.0058983 | 782.1087
49.86 | -497.66 | 0.294915 | 22259.5 | -1801.72 | -0.00180172 | 0.0058983 | 782.1614
49.8653 | -497.66 | 0.294915 | 22261 | -1801.84 | -0.00180184 | 0.0058983 | 782.2141
49.87 | -497.66 | 0.295198 | 22262.6 | -1801.95 | -0.00180195 | 0.00590396 | 782.2703
49.8753 | -497.66 | 0.295513 | 22264.2 | -1802.07 | -0.00180207 | 0.00591026 | 782.3266
49.88 | -497.66 | 0.29523 | 22265.8 | -1802.18 | -0.00180218 | 0.0059046 | 782.3828
49.8853 | -497.66 | 0.294915 | 22267.4 | -1802.18 | -0.00180218 | 0.0058983 | 782.439
49.89 | -497.659 | 0.295199 | 22269.1 | -1802.18 | -0.00180218 | 0.00590398 | 782.4987
49.8952 | -497.659 | 0.295513 | 22270.9 | -1802.42 | -0.00180242 | 0.00591026 | 782.562
49.9 | -497.659 | 0.295514 | 22272.4 | -1802.64 | -0.00180264 | 0.00591028 | 782.6147
49.9052 | -497.659 | 0.295515 | 22274.1 | -1802.64 | -0.00180264 | 0.0059103 | 782.6744
49.91 | -497.659 | 0.295515 | 22275.6 | -1802.64 | -0.00180264 | 0.0059103 | 782.7271
49.9152 | -497.659 | 0.295515 | 22277.2 | -1802.76 | -0.00180276 | 0.0059103 | 782.7833
49.92 | -497.658 | 0.295515 | 22278.9 | -1802.87 | -0.00180287 | 0.0059103 | 782.8431
49.9253 | -497.658 | 0.295515 | 22280.7 | -1802.99 | -0.00180299 | 0.0059103 | 782.9063
49.93 | -497.658 | 0.295515 | 22282.2 | -1803.1 | -0.0018031 | 0.0059103 | 782.959
49.9353 | -497.658 | 0.295515 | 22283.8 | -1803.22 | -0.00180322 | 0.0059103 | 783.0153
49.94 | -497.658 | 0.295515 | 22285.3 | -1803.33 | -0.00180333 | 0.0059103 | 783.068
49.9453 | -497.658 | 0.295515 | 22287 | -1803.57 | -0.00180357 | 0.0059103 | 783.1277
49.95 | -497.657 | 0.295515 | 22288.5 | -1803.79 | -0.00180379 | 0.0059103 | 783.1804
49.9552 | -497.657 | 0.295515 | 22290.1 | -1803.91 | -0.00180391 | 0.0059103 | 783.2366
49.96 | -497.657 | 0.295515 | 22291.6 | -1804.02 | -0.00180402 | 0.0059103 | 783.2893
49.9652 | -497.657 | 0.295515 | 22293.2 | -1804.14 | -0.00180414 | 0.0059103 | 783.3456
49.97 | -497.657 | 0.295515 | 22294.6 | -1804.25 | -0.00180425 | 0.0059103 | 783.3948
49.9752 | -497.657 | 0.295515 | 22296 | -1804.37 | -0.00180437 | 0.0059103 | 783.4439
49.98 | -497.656 | 0.295515 | 22297.4 | -1804.48 | -0.00180448 | 0.0059103 | 783.4931
49.9853 | -497.656 | 0.295515 | 22299 | -1804.6 | -0.0018046 | 0.0059103 | 783.5494
49.99 | -497.656 | 0.295515 | 22300.3 | -1804.71 | -0.00180471 | 0.0059103 | 783.595
49.9953 | -497.656 | 0.295515 | 22301.8 | -1804.83 | -0.00180483 | 0.0059103 | 783.6478
50 | -497.656 | 0.295515 | 22303.2 | -1804.94 | -0.00180494 | 0.0059103 | 783.6969
50.0053 | -497.656 | 0.295515 | 22304.7 | -1805.18 | -0.00180518 | 0.0059103 | 783.7497
50.01 | -497.655 | 0.295515 | 22306.1 | -1805.4 | -0.0018054 | 0.0059103 | 783.7988
50.0152 | -497.655 | 0.295515 | 22307.7 | -1805.52 | -0.00180552 | 0.0059103 | 783.8551
50.02 | -497.655 | 0.295515 | 22309.1 | -1805.63 | -0.00180563 | 0.0059103 | 783.9043
50.0252 | -497.655 | 0.295515 | 22310.6 | -1805.75 | -0.00180575 | 0.0059103 | 783.957
50.03 | -497.655 | 0.2958 | 22312 | -1805.86 | -0.00180586 | 0.005916 | 784.0062
50.0352 | -497.655 | 0.296113 | 22313.6 | -1805.86 | -0.00180586 | 0.00592226 | 784.0624
50.04 | -497.654 | 0.295829 | 22314.9 | -1805.86 | -0.00180586 | 0.00591658 | 784.1081
50.0452 | -497.654 | 0.295515 | 22316.4 | -1805.98 | -0.00180598 | 0.0059103 | 784.1608
50.05 | -497.654 | 0.295799 | 22317.8 | -1806.09 | -0.00180609 | 0.00591598 | 784.21
50.0553 | -497.654 | 0.296113 | 22319.4 | -1806.21 | -0.00180621 | 0.00592226 | 784.2662
50.06 | -497.654 | 0.296114 | 22320.8 | -1806.32 | -0.00180632 | 0.00592228 | 784.3154
50.0653 | -497.654 | 0.296115 | 22322.3 | -1806.44 | -0.00180644 | 0.0059223 | 784.3681
50.07 | -497.653 | 0.296115 | 22323.8 | -1806.55 | -0.00180655 | 0.0059223 | 784.4208
50.0752 | -497.653 | 0.296115 | 22325.5 | -1806.67 | -0.00180667 | 0.0059223 | 784.4805
50.08 | -497.653 | 0.296115 | 22326.9 | -1806.78 | -0.00180678 | 0.0059223 | 784.5297
50.0852 | -497.653 | 0.296115 | 22328.5 | -1806.9 | -0.0018069 | 0.0059223 | 784.5859
50.09 | -497.653 | 0.296115 | 22330 | -1807 | -0.001807 | 0.0059223 | 784.6387
50.0952 | -497.653 | 0.296115 | 22331.6 | -1807.25 | -0.00180725 | 0.0059223 | 784.6949
50.1 | -497.652 | 0.296115 | 22333.1 | -1807.46 | -0.00180746 | 0.0059223 | 784.7476
50.1052 | -497.652 | 0.296115 | 22334.8 | -1807.46 | -0.00180746 | 0.0059223 | 784.8073
50.11 | -497.652 | 0.296115 | 22336.3 | -1807.46 | -0.00180746 | 0.0059223 | 784.86
50.1153 | -497.652 | 0.296115 | 22338 | -1807.58 | -0.00180758 | 0.0059223 | 784.9198
50.12 | -497.652 | 0.296115 | 22339.5 | -1807.69 | -0.00180769 | 0.0059223 | 784.9725
50.1253 | -497.652 | 0.296115 | 22341.1 | -1807.81 | -0.00180781 | 0.0059223 | 785.0287
50.13 | -497.651 | 0.296115 | 22342.7 | -1807.92 | -0.00180792 | 0.0059223 | 785.0849
50.1353 | -497.651 | 0.296115 | 22344.4 | -1808.04 | -0.00180804 | 0.0059223 | 785.1446
50.14 | -497.651 | 0.296399 | 22345.9 | -1808.15 | -0.00180815 | 0.00592798 | 785.1974
50.1452 | -497.651 | 0.296713 | 22347.5 | -1808.27 | -0.00180827 | 0.00593426 | 785.2536
50.15 | -497.651 | 0.296428 | 22349.2 | -1808.38 | -0.00180838 | 0.00592856 | 785.3133
50.1552 | -497.651 | 0.296115 | 22350.9 | -1808.5 | -0.0018085 | 0.0059223 | 785.373
50.16 | -497.65 | 0.296115 | 22352.6 | -1808.61 | -0.00180861 | 0.0059223 | 785.4328
50.1652 | -497.65 | 0.296115 | 22354.4 | -1808.73 | -0.00180873 | 0.0059223 | 785.496
50.17 | -497.65 | 0.296399 | 22355.9 | -1808.84 | -0.00180884 | 0.00592798 | 785.5487
50.1753 | -497.65 | 0.296713 | 22357.6 | -1808.84 | -0.00180884 | 0.00593426 | 785.6085
50.18 | -497.65 | 0.296714 | 22359.2 | -1808.84 | -0.00180884 | 0.00593428 | 785.6647
50.1853 | -497.65 | 0.296715 | 22360.9 | -1809.08 | -0.00180908 | 0.0059343 | 785.7244
50.19 | -497.649 | 0.296715 | 22362.4 | -1809.3 | -0.0018093 | 0.0059343 | 785.7771
50.1953 | -497.649 | 0.296715 | 22364.1 | -1809.42 | -0.00180942 | 0.0059343 | 785.8369
50.2 | -497.649 | 0.296715 | 22365.7 | -1809.53 | -0.00180953 | 0.0059343 | 785.8931
50.2052 | -497.649 | 0.296715 | 22367.4 | -1809.65 | -0.00180965 | 0.0059343 | 785.9528
50.21 | -497.649 | 0.296715 | 22369 | -1809.76 | -0.00180976 | 0.0059343 | 786.009
50.2152 | -497.649 | 0.296715 | 22370.7 | -1809.88 | -0.00180988 | 0.0059343 | 786.0688
50.22 | -497.648 | 0.296715 | 22372.4 | -1809.99 | -0.00180999 | 0.0059343 | 786.1285
50.2252 | -497.648 | 0.296715 | 22374.1 | -1810.11 | -0.00181011 | 0.0059343 | 786.1883
50.23 | -497.648 | 0.296715 | 22375.8 | -1810.22 | -0.00181022 | 0.0059343 | 786.248
50.2353 | -497.648 | 0.296715 | 22377.6 | -1810.34 | -0.00181034 | 0.0059343 | 786.3112
50.24 | -497.648 | 0.296715 | 22379.2 | -1810.45 | -0.00181045 | 0.0059343 | 786.3675
50.2453 | -497.648 | 0.296715 | 22381 | -1810.69 | -0.00181069 | 0.0059343 | 786.4307
50.25 | -497.647 | 0.296715 | 22382.5 | -1810.91 | -0.00181091 | 0.0059343 | 786.4834
50.2553 | -497.647 | 0.296715 | 22384.2 | -1810.91 | -0.00181091 | 0.0059343 | 786.5431
50.26 | -497.647 | 0.296999 | 22385.7 | -1810.91 | -0.00181091 | 0.00593998 | 786.5959
50.2652 | -497.647 | 0.297313 | 22387.3 | -1811.03 | -0.00181103 | 0.00594626 | 786.6521
50.27 | -497.647 | 0.297027 | 22388.9 | -1811.14 | -0.00181114 | 0.00594054 | 786.7083
50.2752 | -497.647 | 0.296715 | 22390.6 | -1811.26 | -0.00181126 | 0.0059343 | 786.768
50.28 | -497.646 | 0.297 | 22392.1 | -1811.37 | -0.00181137 | 0.00594 | 786.8207
50.2852 | -497.646 | 0.297313 | 22393.8 | -1811.49 | -0.00181149 | 0.00594626 | 786.8805
50.29 | -497.646 | 0.297029 | 22395.3 | -1811.6 | -0.0018116 | 0.00594058 | 786.9332
50.2952 | -497.646 | 0.296715 | 22396.9 | -1811.84 | -0.00181184 | 0.0059343 | 786.9894
50.3 | -497.646 | 0.296999 | 22398.4 | -1812.06 | -0.00181206 | 0.00593998 | 787.0421
50.3053 | -497.646 | 0.297313 | 22400 | -1812.06 | -0.00181206 | 0.00594626 | 787.0983
50.31 | -497.645 | 0.29703 | 22401.5 | -1812.06 | -0.00181206 | 0.0059406 | 787.151
50.3153 | -497.645 | 0.296715 | 22403.1 | -1812.3 | -0.0018123 | 0.0059343 | 787.2073
50.32 | -497.645 | 0.296999 | 22404.6 | -1812.52 | -0.00181252 | 0.00593998 | 787.26
50.3252 | -497.645 | 0.297313 | 22406.3 | -1812.64 | -0.00181264 | 0.00594626 | 787.3197
50.33 | -497.645 | 0.297314 | 22407.6 | -1812.75 | -0.00181275 | 0.00594628 | 787.3654
50.3352 | -497.645 | 0.297315 | 22409.1 | -1812.87 | -0.00181287 | 0.0059463 | 787.4181
50.34 | -497.644 | 0.297315 | 22410.6 | -1812.98 | -0.00181298 | 0.0059463 | 787.4708
50.3452 | -497.644 | 0.297315 | 22412.2 | -1813.1 | -0.0018131 | 0.0059463 | 787.527
50.35 | -497.644 | 0.297315 | 22413.6 | -1813.21 | -0.00181321 | 0.0059463 | 787.5762
50.3552 | -497.644 | 0.297315 | 22415.3 | -1813.33 | -0.00181333 | 0.0059463 | 787.636
50.36 | -497.644 | 0.297315 | 22416.7 | -1813.44 | -0.00181344 | 0.0059463 | 787.6851
50.3653 | -497.644 | 0.297315 | 22418.4 | -1813.56 | -0.00181356 | 0.0059463 | 787.7449
50.37 | -497.643 | 0.297315 | 22419.8 | -1813.67 | -0.00181367 | 0.0059463 | 787.7941
50.3753 | -497.643 | 0.297315 | 22421.3 | -1813.79 | -0.00181379 | 0.0059463 | 787.8468
50.38 | -497.643 | 0.297315 | 22422.9 | -1813.89 | -0.00181389 | 0.0059463 | 787.903
50.3853 | -497.643 | 0.297315 | 22424.5 | -1813.89 | -0.00181389 | 0.0059463 | 787.9592
50.39 | -497.643 | 0.297315 | 22426 | -1813.89 | -0.00181389 | 0.0059463 | 788.0119
50.3952 | -497.643 | 0.297315 | 22427.5 | -1814.01 | -0.00181401 | 0.0059463 | 788.0646
50.4 | -497.642 | 0.297315 | 22429 | -1814.12 | -0.00181412 | 0.0059463 | 788.1173
50.4052 | -497.642 | 0.297315 | 22430.7 | -1814.24 | -0.00181424 | 0.0059463 | 788.1771
50.41 | -497.642 | 0.297315 | 22432.1 | -1814.35 | -0.00181435 | 0.0059463 | 788.2263
50.4152 | -497.642 | 0.297315 | 22433.7 | -1814.59 | -0.00181459 | 0.0059463 | 788.2825
50.42 | -497.642 | 0.297599 | 22435.2 | -1814.81 | -0.00181481 | 0.00595198 | 788.3352
50.4253 | -497.642 | 0.297913 | 22436.8 | -1814.93 | -0.00181493 | 0.00595826 | 788.3914
50.43 | -497.641 | 0.297629 | 22438.3 | -1815.04 | -0.00181504 | 0.00595258 | 788.4441
50.4353 | -497.641 | 0.297315 | 22440 | -1815.04 | -0.00181504 | 0.0059463 | 788.5039
50.44 | -497.641 | 0.297598 | 22441.5 | -1815.04 | -0.00181504 | 0.00595196 | 788.5566
50.4453 | -497.641 | 0.297913 | 22443.1 | -1815.29 | -0.00181529 | 0.00595826 | 788.6128
50.45 | -497.641 | 0.297629 | 22444.6 | -1815.5 | -0.0018155 | 0.00595258 | 788.6655
50.4552 | -497.641 | 0.297315 | 22446.3 | -1815.62 | -0.00181562 | 0.0059463 | 788.7252
50.46 | -497.64 | 0.297601 | 22447.9 | -1815.73 | -0.00181573 | 0.00595202 | 788.7815
50.4652 | -497.64 | 0.297913 | 22449.7 | -1815.85 | -0.00181585 | 0.00595826 | 788.8447
50.47 | -497.64 | 0.297628 | 22451.3 | -1815.96 | -0.00181596 | 0.00595256 | 788.9009
50.4752 | -497.64 | 0.297315 | 22453 | -1815.96 | -0.00181596 | 0.0059463 | 788.9607
50.48 | -497.64 | 0.297599 | 22454.5 | -1815.96 | -0.00181596 | 0.00595198 | 789.0134
50.4853 | -497.64 | 0.297913 | 22456.1 | -1816.08 | -0.00181608 | 0.00595826 | 789.0696
50.49 | -497.639 | 0.297914 | 22457.6 | -1816.19 | -0.00181619 | 0.00595828 | 789.1223
50.4953 | -497.639 | 0.297915 | 22459.4 | -1816.31 | -0.00181631 | 0.0059583 | 789.1855
50.5 | -497.639 | 0.297915 | 22460.8 | -1816.42 | -0.00181642 | 0.0059583 | 789.2347
50.5053 | -497.639 | 0.297915 | 22462.4 | -1816.54 | -0.00181654 | 0.0059583 | 789.291
50.51 | -497.639 | 0.297915 | 22464 | -1816.65 | -0.00181665 | 0.0059583 | 789.3472
50.5152 | -497.639 | 0.297915 | 22465.7 | -1816.77 | -0.00181677 | 0.0059583 | 789.4069
50.52 | -497.638 | 0.297915 | 22467.2 | -1816.88 | -0.00181688 | 0.0059583 | 789.4596
50.5252 | -497.638 | 0.297915 | 22468.8 | -1817 | -0.001817 | 0.0059583 | 789.5159
50.53 | -497.638 | 0.297915 | 22470.4 | -1817.11 | -0.00181711 | 0.0059583 | 789.5721
50.5352 | -497.638 | 0.297915 | 22472.1 | -1817.23 | -0.00181723 | 0.0059583 | 789.6318
50.54 | -497.638 | 0.297915 | 22473.6 | -1817.34 | -0.00181734 | 0.0059583 | 789.6845
50.5452 | -497.638 | 0.297915 | 22475.3 | -1817.46 | -0.00181746 | 0.0059583 | 789.7442
50.55 | -497.637 | 0.297915 | 22476.8 | -1817.57 | -0.00181757 | 0.0059583 | 789.797
50.5553 | -497.637 | 0.297915 | 22478.5 | -1817.81 | -0.00181781 | 0.0059583 | 789.8567
50.56 | -497.637 | 0.298198 | 22480.1 | -1818.03 | -0.00181803 | 0.00596396 | 789.9129
50.5653 | -497.637 | 0.298513 | 22481.9 | -1818.15 | -0.00181815 | 0.00597026 | 789.9762
50.57 | -497.637 | 0.298229 | 22483.5 | -1818.26 | -0.00181826 | 0.00596458 | 790.0324
50.5752 | -497.637 | 0.297915 | 22485.3 | -1818.38 | -0.00181838 | 0.0059583 | 790.0956
50.58 | -497.636 | 0.298201 | 22486.9 | -1818.49 | -0.00181849 | 0.00596402 | 790.1519
50.5852 | -497.636 | 0.298513 | 22488.6 | -1818.49 | -0.00181849 | 0.00597026 | 790.2116
50.59 | -497.636 | 0.298228 | 22490.2 | -1818.49 | -0.00181849 | 0.00596456 | 790.2678
50.5952 | -497.636 | 0.297915 | 22491.9 | -1818.61 | -0.00181861 | 0.0059583 | 790.3275
50.6 | -497.636 | 0.2982 | 22493.5 | -1818.72 | -0.00181872 | 0.005964 | 790.3838
50.6052 | -497.636 | 0.298513 | 22495.2 | -1818.84 | -0.00181884 | 0.00597026 | 790.4435
50.61 | -497.635 | 0.298229 | 22496.6 | -1818.95 | -0.00181895 | 0.00596458 | 790.4927
50.6153 | -497.635 | 0.297915 | 22498.2 | -1819.19 | -0.00181919 | 0.0059583 | 790.5489
50.62 | -497.635 | 0.298198 | 22499.6 | -1819.41 | -0.00181941 | 0.00596396 | 790.5981
50.6253 | -497.635 | 0.298513 | 22501.3 | -1819.53 | -0.00181953 | 0.00597026 | 790.6578
50.63 | -497.635 | 0.29823 | 22502.7 | -1819.64 | -0.00181964 | 0.0059646 | 790.707
50.6353 | -497.635 | 0.297915 | 22504.3 | -1819.76 | -0.00181976 | 0.0059583 | 790.7633
50.64 | -497.634 | 0.298199 | 22505.7 | -1819.87 | -0.00181987 | 0.00596398 | 790.8125
50.6452 | -497.634 | 0.298513 | 22507.3 | -1819.99 | -0.00181999 | 0.00597026 | 790.8687
50.65 | -497.634 | 0.298514 | 22508.8 | -1820.1 | -0.0018201 | 0.00597028 | 790.9214
50.6552 | -497.634 | 0.298515 | 22510.4 | -1820.22 | -0.00182022 | 0.0059703 | 790.9776
50.66 | -497.634 | 0.298515 | 22511.7 | -1820.33 | -0.00182033 | 0.0059703 | 791.0233
50.6652 | -497.634 | 0.298515 | 22513.1 | -1820.45 | -0.00182045 | 0.0059703 | 791.0725
50.67 | -497.633 | 0.298515 | 22514.5 | -1820.56 | -0.00182056 | 0.0059703 | 791.1217
50.6753 | -497.633 | 0.298515 | 22516 | -1820.68 | -0.00182068 | 0.0059703 | 791.1744
50.68 | -497.633 | 0.298515 | 22517.4 | -1820.78 | -0.00182078 | 0.0059703 | 791.2236
50.6853 | -497.633 | 0.298515 | 22519 | -1820.91 | -0.00182091 | 0.0059703 | 791.2798
50.69 | -497.633 | 0.298515 | 22520.4 | -1821.01 | -0.00182101 | 0.0059703 | 791.329
50.6953 | -497.633 | 0.298515 | 22522 | -1821.01 | -0.00182101 | 0.0059703 | 791.3852
50.7 | -497.632 | 0.298515 | 22523.4 | -1821.01 | -0.00182101 | 0.0059703 | 791.4344
50.7052 | -497.632 | 0.298515 | 22525.1 | -1821.13 | -0.00182113 | 0.0059703 | 791.4941
50.71 | -497.632 | 0.298515 | 22526.4 | -1821.24 | -0.00182124 | 0.0059703 | 791.5398
50.7152 | -497.632 | 0.298515 | 22527.9 | -1821.36 | -0.00182136 | 0.0059703 | 791.5925
50.72 | -497.632 | 0.2988 | 22529.3 | -1821.47 | -0.00182147 | 0.005976 | 791.6417
50.7252 | -497.632 | 0.299113 | 22530.9 | -1821.59 | -0.00182159 | 0.00598226 | 791.6979
50.73 | -497.631 | 0.298829 | 22532.3 | -1821.7 | -0.0018217 | 0.00597658 | 791.7471
50.7353 | -497.631 | 0.298515 | 22533.9 | -1821.82 | -0.00182182 | 0.0059703 | 791.8034
50.74 | -497.631 | 0.298799 | 22535.3 | -1821.93 | -0.00182193 | 0.00597598 | 791.8525
50.7453 | -497.631 | 0.299113 | 22536.8 | -1822.05 | -0.00182205 | 0.00598226 | 791.9053
50.75 | -497.631 | 0.29883 | 22538.3 | -1822.16 | -0.00182216 | 0.0059766 | 791.958
50.7553 | -497.631 | 0.298515 | 22539.9 | -1822.28 | -0.00182228 | 0.0059703 | 792.0142
50.76 | -497.63 | 0.298799 | 22541.4 | -1822.39 | -0.00182239 | 0.00597598 | 792.0669
50.7652 | -497.63 | 0.299113 | 22543 | -1822.63 | -0.00182263 | 0.00598226 | 792.1231
50.77 | -497.63 | 0.299114 | 22544.5 | -1822.85 | -0.00182285 | 0.00598228 | 792.1758
50.7752 | -497.63 | 0.299115 | 22546 | -1822.97 | -0.00182297 | 0.0059823 | 792.2285
50.78 | -497.63 | 0.299115 | 22547.5 | -1823.08 | -0.00182308 | 0.0059823 | 792.2812
50.7852 | -497.63 | 0.299115 | 22549.1 | -1823.2 | -0.0018232 | 0.0059823 | 792.3375
50.79 | -497.629 | 0.299115 | 22550.5 | -1823.31 | -0.00182331 | 0.0059823 | 792.3867
50.7952 | -497.629 | 0.299115 | 22552 | -1823.31 | -0.00182331 | 0.0059823 | 792.4394
50.8 | -497.629 | 0.299115 | 22553.5 | -1823.31 | -0.00182331 | 0.0059823 | 792.4921
50.8053 | -497.629 | 0.299115 | 22555.2 | -1823.43 | -0.00182343 | 0.0059823 | 792.5518
50.81 | -497.629 | 0.299115 | 22556.7 | -1823.54 | -0.00182354 | 0.0059823 | 792.6045
50.8153 | -497.629 | 0.299115 | 22558.4 | -1823.66 | -0.00182366 | 0.0059823 | 792.6642
50.82 | -497.628 | 0.299115 | 22560 | -1823.77 | -0.00182377 | 0.0059823 | 792.7205
50.8252 | -497.628 | 0.299115 | 22561.6 | -1823.89 | -0.00182389 | 0.0059823 | 792.7767
50.83 | -497.628 | 0.299115 | 22563.2 | -1824 | -0.001824 | 0.0059823 | 792.8329
50.8352 | -497.628 | 0.299115 | 22564.9 | -1824 | -0.001824 | 0.0059823 | 792.8926
50.84 | -497.628 | 0.299115 | 22566.4 | -1824 | -0.001824 | 0.0059823 | 792.9454
50.8452 | -497.628 | 0.299115 | 22568.1 | -1824.24 | -0.00182424 | 0.0059823 | 793.0051
50.85 | -497.627 | 0.299115 | 22569.5 | -1824.46 | -0.00182446 | 0.0059823 | 793.0543
50.8552 | -497.627 | 0.299115 | 22571.2 | -1824.58 | -0.00182458 | 0.0059823 | 793.114
50.86 | -497.627 | 0.299115 | 22572.7 | -1824.69 | -0.00182469 | 0.0059823 | 793.1667
50.8653 | -497.627 | 0.299115 | 22574.4 | -1824.69 | -0.00182469 | 0.0059823 | 793.2265
50.87 | -497.627 | 0.299115 | 22575.9 | -1824.69 | -0.00182469 | 0.0059823 | 793.2792
50.8753 | -497.627 | 0.299115 | 22577.6 | -1824.93 | -0.00182493 | 0.0059823 | 793.3389
50.88 | -497.626 | 0.299115 | 22579.2 | -1825.15 | -0.00182515 | 0.0059823 | 793.3951
50.8853 | -497.626 | 0.299115 | 22580.9 | -1825.15 | -0.00182515 | 0.0059823 | 793.4549
50.89 | -497.626 | 0.299115 | 22582.5 | -1825.15 | -0.00182515 | 0.0059823 | 793.5111
50.8952 | -497.626 | 0.299115 | 22584.2 | -1825.27 | -0.00182527 | 0.0059823 | 793.5708
50.9 | -497.626 | 0.2994 | 22585.7 | -1825.38 | -0.00182538 | 0.005988 | 793.6235
50.9052 | -497.626 | 0.299713 | 22587.4 | -1825.62 | -0.00182562 | 0.00599426 | 793.6833
50.91 | -497.625 | 0.299428 | 22589 | -1825.84 | -0.00182584 | 0.00598856 | 793.7395
50.9152 | -497.625 | 0.299115 | 22590.8 | -1825.96 | -0.00182596 | 0.0059823 | 793.8027
50.92 | -497.625 | 0.299399 | 22592.3 | -1826.07 | -0.00182607 | 0.00598798 | 793.8554
50.9253 | -497.625 | 0.299713 | 22594 | -1826.19 | -0.00182619 | 0.00599426 | 793.9152
50.93 | -497.625 | 0.299714 | 22595.5 | -1826.3 | -0.0018263 | 0.00599428 | 793.9679
50.9353 | -497.625 | 0.299715 | 22597.1 | -1826.42 | -0.00182642 | 0.0059943 | 794.0241
50.94 | -497.624 | 0.299715 | 22598.7 | -1826.53 | -0.00182653 | 0.0059943 | 794.0803
50.9453 | -497.624 | 0.299715 | 22600.4 | -1826.53 | -0.00182653 | 0.0059943 | 794.1401
50.95 | -497.624 | 0.299715 | 22601.9 | -1826.53 | -0.00182653 | 0.0059943 | 794.1928
50.9552 | -497.624 | 0.299715 | 22603.5 | -1826.65 | -0.00182665 | 0.0059943 | 794.249
50.96 | -497.624 | 0.299715 | 22605 | -1826.76 | -0.00182676 | 0.0059943 | 794.3017
50.9652 | -497.624 | 0.299715 | 22606.6 | -1826.88 | -0.00182688 | 0.0059943 | 794.3579
50.97 | -497.623 | 0.299715 | 22608.1 | -1826.99 | -0.00182699 | 0.0059943 | 794.4106
50.9752 | -497.623 | 0.299715 | 22609.6 | -1827.11 | -0.00182711 | 0.0059943 | 794.4633
50.98 | -497.623 | 0.299715 | 22611 | -1827.22 | -0.00182722 | 0.0059943 | 794.5125
50.9853 | -497.623 | 0.299715 | 22612.5 | -1827.34 | -0.00182734 | 0.0059943 | 794.5652
50.99 | -497.623 | 0.299715 | 22614 | -1827.45 | -0.00182745 | 0.0059943 | 794.6179
50.9953 | -497.623 | 0.299715 | 22615.6 | -1827.69 | -0.00182769 | 0.0059943 | 794.6742
51 | -497.622 | 0.299715 | 22617 | -1827.9 | -0.0018279 | 0.0059943 | 794.7233
51.0053 | -497.622 | 0.299715 | 22618.6 | -1828.03 | -0.00182803 | 0.0059943 | 794.7796
51.01 | -497.622 | 0.299715 | 22620.1 | -1828.13 | -0.00182813 | 0.0059943 | 794.8323
51.0152 | -497.622 | 0.299715 | 22621.7 | -1828.25 | -0.00182825 | 0.0059943 | 794.8885
51.02 | -497.622 | 0.300001 | 22623.2 | -1828.36 | -0.00182836 | 0.00600002 | 794.9412
51.0252 | -497.622 | 0.300313 | 22624.8 | -1828.48 | -0.00182848 | 0.00600626 | 794.9974
51.03 | -497.621 | 0.300028 | 22626.2 | -1828.59 | -0.00182859 | 0.00600056 | 795.0466
51.0352 | -497.621 | 0.299715 | 22627.7 | -1828.71 | -0.00182871 | 0.0059943 | 795.0993
51.04 | -497.621 | 0.299999 | 22629.1 | -1828.82 | -0.00182882 | 0.00599998 | 795.1485
51.0452 | -497.621 | 0.300313 | 22630.6 | -1828.82 | -0.00182882 | 0.00600626 | 795.2012
51.05 | -497.621 | 0.300029 | 22632 | -1828.82 | -0.00182882 | 0.00600058 | 795.2504
51.0553 | -497.621 | 0.299715 | 22633.6 | -1828.94 | -0.00182894 | 0.0059943 | 795.3066
51.06 | -497.62 | 0.299998 | 22635 | -1829.05 | -0.00182905 | 0.00599996 | 795.3558
51.0653 | -497.62 | 0.300313 | 22636.6 | -1829.29 | -0.00182929 | 0.00600626 | 795.4121
51.07 | -497.62 | 0.300314 | 22638.1 | -1829.51 | -0.00182951 | 0.00600628 | 795.4648
51.0752 | -497.62 | 0.300315 | 22639.7 | -1829.63 | -0.00182963 | 0.0060063 | 795.521
51.08 | -497.62 | 0.300315 | 22641.2 | -1829.74 | -0.00182974 | 0.0060063 | 795.5737
51.0852 | -497.62 | 0.300315 | 22642.8 | -1829.86 | -0.00182986 | 0.0060063 | 795.6299
51.09 | -497.619 | 0.300315 | 22644.2 | -1829.97 | -0.00182997 | 0.0060063 | 795.6791
51.0952 | -497.619 | 0.300315 | 22645.7 | -1829.97 | -0.00182997 | 0.0060063 | 795.7318
51.1 | -497.619 | 0.300315 | 22647.2 | -1829.97 | -0.00182997 | 0.0060063 | 795.7845
51.1052 | -497.619 | 0.300315 | 22648.9 | -1830.21 | -0.00183021 | 0.0060063 | 795.8443
51.11 | -497.619 | 0.300315 | 22650.3 | -1830.43 | -0.00183043 | 0.0060063 | 795.8935
51.1153 | -497.619 | 0.300315 | 22651.8 | -1830.55 | -0.00183055 | 0.0060063 | 795.9462
51.12 | -497.618 | 0.300315 | 22653.3 | -1830.66 | -0.00183066 | 0.0060063 | 795.9989
51.1253 | -497.618 | 0.300315 | 22654.9 | -1830.78 | -0.00183078 | 0.0060063 | 796.0551
51.13 | -497.618 | 0.300315 | 22656.5 | -1830.89 | -0.00183089 | 0.0060063 | 796.1113
51.1353 | -497.618 | 0.300315 | 22658.1 | -1830.89 | -0.00183089 | 0.0060063 | 796.1675
51.14 | -497.618 | 0.300315 | 22659.7 | -1830.89 | -0.00183089 | 0.0060063 | 796.2238
51.1452 | -497.618 | 0.300315 | 22661.4 | -1831.01 | -0.00183101 | 0.0060063 | 796.2835
51.15 | -497.617 | 0.300315 | 22662.9 | -1831.12 | -0.00183112 | 0.0060063 | 796.3362
51.1552 | -497.617 | 0.300315 | 22664.5 | -1831.24 | -0.00183124 | 0.0060063 | 796.3924
51.16 | -497.617 | 0.300315 | 22666 | -1831.35 | -0.00183135 | 0.0060063 | 796.4451
51.1652 | -497.617 | 0.300315 | 22667.7 | -1831.59 | -0.00183159 | 0.0060063 | 796.5049
51.17 | -497.617 | 0.300315 | 22669.2 | -1831.81 | -0.00183181 | 0.0060063 | 796.5576
51.1753 | -497.617 | 0.300315 | 22670.8 | -1831.81 | -0.00183181 | 0.0060063 | 796.6138
51.18 | -497.616 | 0.300315 | 22672.4 | -1831.81 | -0.00183181 | 0.0060063 | 796.67
51.1853 | -497.616 | 0.300315 | 22674.1 | -1831.93 | -0.00183193 | 0.0060063 | 796.7297
51.19 | -497.616 | 0.300315 | 22675.6 | -1832.04 | -0.00183204 | 0.0060063 | 796.7825
51.1953 | -497.616 | 0.300315 | 22677.4 | -1832.16 | -0.00183216 | 0.0060063 | 796.8457
51.2 | -497.616 | 0.300315 | 22678.9 | -1832.27 | -0.00183227 | 0.0060063 | 796.8984
51.2052 | -497.616 | 0.300315 | 22680.6 | -1832.51 | -0.00183251 | 0.0060063 | 796.9581
51.21 | -497.615 | 0.3006 | 22682.2 | -1832.73 | -0.00183273 | 0.006012 | 797.0144
51.2152 | -497.615 | 0.300913 | 22683.9 | -1832.85 | -0.00183285 | 0.00601826 | 797.0741
51.22 | -497.615 | 0.300914 | 22685.5 | -1832.96 | -0.00183296 | 0.00601828 | 797.1303
51.2252 | -497.615 | 0.300915 | 22687.3 | -1832.96 | -0.00183296 | 0.0060183 | 797.1936
51.23 | -497.615 | 0.300915 | 22688.9 | -1832.96 | -0.00183296 | 0.0060183 | 797.2498
51.2353 | -497.615 | 0.300915 | 22690.7 | -1833.08 | -0.00183308 | 0.0060183 | 797.313
51.24 | -497.614 | 0.300915 | 22692.2 | -1833.19 | -0.00183319 | 0.0060183 | 797.3658
51.2453 | -497.614 | 0.300915 | 22694 | -1833.43 | -0.00183343 | 0.0060183 | 797.429
51.25 | -497.614 | 0.300915 | 22695.6 | -1833.65 | -0.00183365 | 0.0060183 | 797.4852
51.2553 | -497.614 | 0.300915 | 22697.3 | -1833.77 | -0.00183377 | 0.0060183 | 797.545
51.26 | -497.614 | 0.300915 | 22698.8 | -1833.88 | -0.00183388 | 0.0060183 | 797.5977
51.2652 | -497.614 | 0.300915 | 22700.5 | -1833.88 | -0.00183388 | 0.0060183 | 797.6574
51.27 | -497.613 | 0.300915 | 22702.2 | -1833.88 | -0.00183388 | 0.0060183 | 797.7171
51.2752 | -497.613 | 0.300915 | 22703.9 | -1834 | -0.001834 | 0.0060183 | 797.7769
51.28 | -497.613 | 0.300915 | 22705.4 | -1834.11 | -0.00183411 | 0.0060183 | 797.8296
51.2852 | -497.613 | 0.300915 | 22707.1 | -1834.23 | -0.00183423 | 0.0060183 | 797.8893
51.29 | -497.613 | 0.301199 | 22708.7 | -1834.33 | -0.00183433 | 0.00602398 | 797.9455
51.2952 | -497.613 | 0.301513 | 22710.4 | -1834.46 | -0.00183446 | 0.00603026 | 798.0053
51.3 | -497.612 | 0.301229 | 22711.8 | -1834.56 | -0.00183456 | 0.00602458 | 798.0545
51.3053 | -497.612 | 0.300915 | 22713.4 | -1834.81 | -0.00183481 | 0.0060183 | 798.1107
51.31 | -497.612 | 0.301198 | 22714.9 | -1835.02 | -0.00183502 | 0.00602396 | 798.1634
51.3153 | -497.612 | 0.301513 | 22716.5 | -1835.02 | -0.00183502 | 0.00603026 | 798.2196
51.32 | -497.612 | 0.301229 | 22717.9 | -1835.02 | -0.00183502 | 0.00602458 | 798.2688
51.3252 | -497.612 | 0.300915 | 22719.5 | -1835.26 | -0.00183526 | 0.0060183 | 798.325
51.33 | -497.611 | 0.301201 | 22721 | -1835.48 | -0.00183548 | 0.00602402 | 798.3777
51.3352 | -497.611 | 0.301513 | 22722.6 | -1835.6 | -0.0018356 | 0.00603026 | 798.434
51.34 | -497.611 | 0.301228 | 22724 | -1835.71 | -0.00183571 | 0.00602456 | 798.4831
51.3452 | -497.611 | 0.300915 | 22725.6 | -1835.83 | -0.00183583 | 0.0060183 | 798.5394
51.35 | -497.611 | 0.3012 | 22727.1 | -1835.94 | -0.00183594 | 0.006024 | 798.5921
51.3552 | -497.611 | 0.301513 | 22728.8 | -1836.06 | -0.00183606 | 0.00603026 | 798.6518
51.36 | -497.61 | 0.301229 | 22730.3 | -1836.17 | -0.00183617 | 0.00602458 | 798.7045
51.3653 | -497.61 | 0.300915 | 22731.9 | -1836.29 | -0.00183629 | 0.0060183 | 798.7607
51.37 | -497.61 | 0.301198 | 22733.3 | -1836.4 | -0.0018364 | 0.00602396 | 798.8099
51.3753 | -497.61 | 0.301513 | 22734.9 | -1836.52 | -0.00183652 | 0.00603026 | 798.8662
51.38 | -497.61 | 0.301514 | 22736.4 | -1836.63 | -0.00183663 | 0.00603028 | 798.9189
51.3853 | -497.609 | 0.301515 | 22738 | -1836.75 | -0.00183675 | 0.0060303 | 798.9751
51.39 | -497.609 | 0.301515 | 22739.4 | -1836.86 | -0.00183686 | 0.0060303 | 799.0243
51.3952 | -497.609 | 0.301515 | 22741 | -1836.86 | -0.00183686 | 0.0060303 | 799.0805
51.4 | -497.609 | 0.301515 | 22742.4 | -1836.86 | -0.00183686 | 0.0060303 | 799.1297
51.4052 | -497.609 | 0.301515 | 22744 | -1836.98 | -0.00183698 | 0.0060303 | 799.1859
51.41 | -497.609 | 0.301515 | 22745.5 | -1837.09 | -0.00183709 | 0.0060303 | 799.2386
51.4152 | -497.609 | 0.301515 | 22747.1 | -1837.21 | -0.00183721 | 0.0060303 | 799.2948
51.42 | -497.608 | 0.301515 | 22748.6 | -1837.32 | -0.00183732 | 0.0060303 | 799.3476
51.4253 | -497.608 | 0.301515 | 22750.3 | -1837.56 | -0.00183756 | 0.0060303 | 799.4073
51.43 | -497.608 | 0.301515 | 22751.8 | -1837.78 | -0.00183778 | 0.0060303 | 799.46
51.4353 | -497.608 | 0.301515 | 22753.4 | -1837.9 | -0.0018379 | 0.0060303 | 799.5162
51.44 | -497.608 | 0.301515 | 22754.9 | -1838.01 | -0.00183801 | 0.0060303 | 799.5689
51.4453 | -497.608 | 0.301515 | 22756.6 | -1838.25 | -0.00183825 | 0.0060303 | 799.6287
51.45 | -497.607 | 0.301515 | 22758.1 | -1838.47 | -0.00183847 | 0.0060303 | 799.6814
51.4552 | -497.607 | 0.301515 | 22759.8 | -1838.59 | -0.00183859 | 0.0060303 | 799.7411
51.46 | -497.607 | 0.301515 | 22761.3 | -1838.7 | -0.0018387 | 0.0060303 | 799.7938
51.4652 | -497.607 | 0.301515 | 22762.9 | -1838.7 | -0.0018387 | 0.0060303 | 799.85
51.47 | -497.607 | 0.301515 | 22764.4 | -1838.7 | -0.0018387 | 0.0060303 | 799.9027
51.4752 | -497.607 | 0.301515 | 22766.1 | -1838.82 | -0.00183882 | 0.0060303 | 799.9625
51.48 | -497.606 | 0.301515 | 22767.7 | -1838.93 | -0.00183893 | 0.0060303 | 800.0187
51.4853 | -497.606 | 0.301515 | 22769.4 | -1839.05 | -0.00183905 | 0.0060303 | 800.0784
51.49 | -497.606 | 0.301799 | 22771 | -1839.16 | -0.00183916 | 0.00603598 | 800.1347
51.4953 | -497.606 | 0.302113 | 22772.8 | -1839.28 | -0.00183928 | 0.00604226 | 800.1979
51.5 | -497.606 | 0.30183 | 22774.4 | -1839.39 | -0.00183939 | 0.0060366 | 800.2541
51.5053 | -497.605 | 0.301515 | 22776.2 | -1839.39 | -0.00183939 | 0.0060303 | 800.3174
51.51 | -497.605 | 0.301799 | 22777.8 | -1839.39 | -0.00183939 | 0.00603598 | 800.3736
51.5152 | -497.605 | 0.302113 | 22779.5 | -1839.63 | -0.00183963 | 0.00604226 | 800.4333
51.52 | -497.605 | 0.302114 | 22781 | -1839.85 | -0.00183985 | 0.00604228 | 800.486
51.5252 | -497.605 | 0.302115 | 22782.7 | -1840.09 | -0.00184009 | 0.0060423 | 800.5458
51.53 | -497.605 | 0.302115 | 22784.2 | -1840.31 | -0.00184031 | 0.0060423 | 800.5985
51.5352 | -497.605 | 0.302115 | 22785.9 | -1840.31 | -0.00184031 | 0.0060423 | 800.6582
51.54 | -497.604 | 0.302115 | 22787.5 | -1840.31 | -0.00184031 | 0.0060423 | 800.7144
51.5452 | -497.604 | 0.302115 | 22789.3 | -1840.43 | -0.00184043 | 0.0060423 | 800.7777
51.55 | -497.604 | 0.302399 | 22790.8 | -1840.54 | -0.00184054 | 0.00604798 | 800.8304
51.5553 | -497.604 | 0.302713 | 22792.5 | -1840.66 | -0.00184066 | 0.00605426 | 800.8901
51.56 | -497.604 | 0.30243 | 22794.1 | -1840.77 | -0.00184077 | 0.0060486 | 800.9463
51.5653 | -497.604 | 0.302115 | 22795.9 | -1840.89 | -0.00184089 | 0.0060423 | 801.0096
51.57 | -497.603 | 0.302115 | 22797.4 | -1841 | -0.001841 | 0.0060423 | 801.0623
51.5752 | -497.603 | 0.302115 | 22799.2 | -1841.12 | -0.00184112 | 0.0060423 | 801.1256
51.58 | -497.603 | 0.302115 | 22800.8 | -1841.22 | -0.00184122 | 0.0060423 | 801.1818
51.5852 | -497.603 | 0.302115 | 22802.5 | -1841.46 | -0.00184146 | 0.0060423 | 801.2415
51.59 | -497.603 | 0.3024 | 22804 | -1841.68 | -0.00184168 | 0.006048 | 801.2942
51.5952 | -497.603 | 0.302713 | 22805.7 | -1841.68 | -0.00184168 | 0.00605426 | 801.3539
51.6 | -497.602 | 0.302428 | 22807.2 | -1841.68 | -0.00184168 | 0.00604856 | 801.4067
51.6052 | -497.602 | 0.302115 | 22808.8 | -1841.8 | -0.0018418 | 0.0060423 | 801.4629
51.61 | -497.602 | 0.302399 | 22810.3 | -1841.91 | -0.00184191 | 0.00604798 | 801.5156
51.6153 | -497.602 | 0.302713 | 22812 | -1842.03 | -0.00184203 | 0.00605426 | 801.5753
51.62 | -497.602 | 0.302714 | 22813.4 | -1842.14 | -0.00184214 | 0.00605428 | 801.6245
51.6253 | -497.602 | 0.302715 | 22815.1 | -1842.26 | -0.00184226 | 0.0060543 | 801.6842
51.63 | -497.601 | 0.302715 | 22816.5 | -1842.37 | -0.00184237 | 0.0060543 | 801.7334
51.6353 | -497.601 | 0.302715 | 22818.1 | -1842.37 | -0.00184237 | 0.0060543 | 801.7897
51.64 | -497.601 | 0.302715 | 22819.5 | -1842.37 | -0.00184237 | 0.0060543 | 801.8389
51.6452 | -497.601 | 0.302715 | 22821.1 | -1842.61 | -0.00184261 | 0.0060543 | 801.8951
51.65 | -497.601 | 0.302715 | 22822.6 | -1842.83 | -0.00184283 | 0.0060543 | 801.9478
51.6552 | -497.601 | 0.302715 | 22824.2 | -1842.95 | -0.00184295 | 0.0060543 | 802.004
51.66 | -497.6 | 0.302715 | 22825.6 | -1843.06 | -0.00184306 | 0.0060543 | 802.0532
51.6652 | -497.6 | 0.302715 | 22827.1 | -1843.06 | -0.00184306 | 0.0060543 | 802.1059
51.67 | -497.6 | 0.302715 | 22828.6 | -1843.06 | -0.00184306 | 0.0060543 | 802.1586
51.6753 | -497.6 | 0.302715 | 22830.2 | -1843.3 | -0.0018433 | 0.0060543 | 802.2148
51.68 | -497.6 | 0.302715 | 22831.6 | -1843.52 | -0.00184352 | 0.0060543 | 802.264
51.6853 | -497.6 | 0.302715 | 22833.2 | -1843.76 | -0.00184376 | 0.0060543 | 802.3203
51.69 | -497.599 | 0.302715 | 22834.6 | -1843.98 | -0.00184398 | 0.0060543 | 802.3694
51.6953 | -497.599 | 0.302715 | 22836.2 | -1843.98 | -0.00184398 | 0.0060543 | 802.4257
51.7 | -497.599 | 0.302715 | 22837.7 | -1843.98 | -0.00184398 | 0.0060543 | 802.4784
51.7052 | -497.599 | 0.302715 | 22839.3 | -1844.1 | -0.0018441 | 0.0060543 | 802.5346
51.71 | -497.599 | 0.303001 | 22840.8 | -1844.21 | -0.00184421 | 0.00606002 | 802.5873
51.7152 | -497.599 | 0.303313 | 22842.4 | -1844.21 | -0.00184421 | 0.00606626 | 802.6435
51.72 | -497.598 | 0.303028 | 22843.8 | -1844.21 | -0.00184421 | 0.00606056 | 802.6927
51.7252 | -497.598 | 0.302715 | 22845.5 | -1844.45 | -0.00184445 | 0.0060543 | 802.7525
51.73 | -497.598 | 0.302715 | 22847 | -1844.67 | -0.00184467 | 0.0060543 | 802.8052
51.7353 | -497.598 | 0.302715 | 22848.6 | -1844.67 | -0.00184467 | 0.0060543 | 802.8614
51.74 | -497.598 | 0.302715 | 22850.1 | -1844.67 | -0.00184467 | 0.0060543 | 802.9141
51.7453 | -497.598 | 0.302715 | 22851.7 | -1844.79 | -0.00184479 | 0.0060543 | 802.9703
51.75 | -497.597 | 0.302715 | 22853.1 | -1844.9 | -0.0018449 | 0.0060543 | 803.0195
51.7553 | -497.597 | 0.302715 | 22854.7 | -1845.14 | -0.00184514 | 0.0060543 | 803.0757
51.76 | -497.597 | 0.302715 | 22856.2 | -1845.36 | -0.00184536 | 0.0060543 | 803.1284
51.7652 | -497.597 | 0.302715 | 22857.8 | -1845.48 | -0.00184548 | 0.0060543 | 803.1847
51.77 | -497.597 | 0.303001 | 22859.2 | -1845.59 | -0.00184559 | 0.00606002 | 803.2338
51.7752 | -497.597 | 0.303313 | 22860.7 | -1845.71 | -0.00184571 | 0.00606626 | 803.2866
51.78 | -497.596 | 0.303314 | 22862.2 | -1845.82 | -0.00184582 | 0.00606628 | 803.3393
51.7852 | -497.596 | 0.303315 | 22863.7 | -1845.94 | -0.00184594 | 0.0060663 | 803.392
51.79 | -497.596 | 0.30303 | 22865.4 | -1846.05 | -0.00184605 | 0.0060606 | 803.4517
51.7952 | -497.596 | 0.302716 | 22867.2 | -1846.17 | -0.00184617 | 0.00605432 | 803.515
51.8 | -497.596 | 0.303 | 22868.7 | -1846.28 | -0.00184628 | 0.00606 | 803.5677
51.8053 | -497.596 | 0.303315 | 22870.3 | -1846.4 | -0.0018464 | 0.0060663 | 803.6239
51.81 | -497.595 | 0.303315 | 22871.9 | -1846.51 | -0.00184651 | 0.0060663 | 803.6801
51.8153 | -497.595 | 0.303315 | 22873.5 | -1846.63 | -0.00184663 | 0.0060663 | 803.7363
51.82 | -497.595 | 0.303315 | 22875.1 | -1846.74 | -0.00184674 | 0.0060663 | 803.7925
51.8252 | -497.595 | 0.303315 | 22876.8 | -1846.86 | -0.00184686 | 0.0060663 | 803.8523
51.83 | -497.595 | 0.303315 | 22878.3 | -1846.97 | -0.00184697 | 0.0060663 | 803.905
51.8352 | -497.595 | 0.303315 | 22880 | -1847.09 | -0.00184709 | 0.0060663 | 803.9647
51.84 | -497.594 | 0.303315 | 22881.5 | -1847.2 | -0.0018472 | 0.0060663 | 804.0174
51.8452 | -497.594 | 0.303315 | 22883.2 | -1847.32 | -0.00184732 | 0.0060663 | 804.0772
51.85 | -497.594 | 0.303315 | 22884.8 | -1847.43 | -0.00184743 | 0.0060663 | 804.1334
51.8552 | -497.594 | 0.303315 | 22886.5 | -1847.43 | -0.00184743 | 0.0060663 | 804.1931
51.86 | -497.594 | 0.303315 | 22888 | -1847.43 | -0.00184743 | 0.0060663 | 804.2458
51.8653 | -497.594 | 0.303315 | 22889.7 | -1847.67 | -0.00184767 | 0.0060663 | 804.3056
51.87 | -497.593 | 0.303315 | 22891.3 | -1847.89 | -0.00184789 | 0.0060663 | 804.3618
51.8753 | -497.593 | 0.303315 | 22893.1 | -1848.01 | -0.00184801 | 0.0060663 | 804.425
51.88 | -497.593 | 0.303315 | 22894.7 | -1848.11 | -0.00184811 | 0.0060663 | 804.4813
51.8853 | -497.593 | 0.303315 | 22896.5 | -1848.24 | -0.00184824 | 0.0060663 | 804.5445
51.89 | -497.593 | 0.303598 | 22897.9 | -1848.34 | -0.00184834 | 0.00607196 | 804.5937
51.8953 | -497.593 | 0.303915 | 22899.5 | -1848.59 | -0.00184859 | 0.0060783 | 804.6499
51.9 | -497.592 | 0.30363 | 22901.1 | -1848.8 | -0.0018488 | 0.0060726 | 804.7061
51.9052 | -497.592 | 0.303316 | 22902.8 | -1848.92 | -0.00184892 | 0.00606632 | 804.7659
51.91 | -497.592 | 0.303315 | 22904.4 | -1849.03 | -0.00184903 | 0.0060663 | 804.8221
51.9152 | -497.592 | 0.303315 | 22906.1 | -1849.03 | -0.00184903 | 0.0060663 | 804.8818
51.92 | -497.592 | 0.303315 | 22907.7 | -1849.03 | -0.00184903 | 0.0060663 | 804.9381
51.9252 | -497.592 | 0.303315 | 22909.4 | -1849.15 | -0.00184915 | 0.0060663 | 804.9978
51.93 | -497.591 | 0.303599 | 22910.9 | -1849.26 | -0.00184926 | 0.00607198 | 805.0505
51.9353 | -497.591 | 0.303913 | 22912.6 | -1849.26 | -0.00184926 | 0.00607826 | 805.1102
51.94 | -497.591 | 0.303914 | 22914.2 | -1849.26 | -0.00184926 | 0.00607828 | 805.1665
51.9453 | -497.591 | 0.303915 | 22915.9 | -1849.51 | -0.00184951 | 0.0060783 | 805.2262
51.95 | -497.591 | 0.303915 | 22917.4 | -1849.72 | -0.00184972 | 0.0060783 | 805.2789
51.9553 | -497.591 | 0.303915 | 22919.2 | -1849.96 | -0.00184996 | 0.0060783 | 805.3421
51.96 | -497.59 | 0.303915 | 22920.8 | -1850.18 | -0.00185018 | 0.0060783 | 805.3984
51.9652 | -497.59 | 0.303915 | 22922.5 | -1850.18 | -0.00185018 | 0.0060783 | 805.4581
51.97 | -497.59 | 0.303915 | 22924.1 | -1850.18 | -0.00185018 | 0.0060783 | 805.5143
51.9752 | -497.59 | 0.303915 | 22925.7 | -1850.42 | -0.00185042 | 0.0060783 | 805.5705
51.98 | -497.59 | 0.303915 | 22927.2 | -1850.64 | -0.00185064 | 0.0060783 | 805.6233
51.9852 | -497.59 | 0.303915 | 22928.8 | -1850.64 | -0.00185064 | 0.0060783 | 805.6795
51.99 | -497.589 | 0.303915 | 22930.3 | -1850.64 | -0.00185064 | 0.0060783 | 805.7322
51.9953 | -497.589 | 0.303915 | 22932 | -1850.76 | -0.00185076 | 0.0060783 | 805.7919
52 | -497.589 | 0.303915 | 22933.5 | -1850.87 | -0.00185087 | 0.0060783 | 805.8446
52.0053 | -497.589 | 0.303915 | 22935.1 | -1850.99 | -0.00185099 | 0.0060783 | 805.9008
52.01 | -497.589 | 0.303915 | 22936.6 | -1851.1 | -0.0018511 | 0.0060783 | 805.9536
52.0153 | -497.589 | 0.303915 | 22938.3 | -1851.34 | -0.00185134 | 0.0060783 | 806.0133
52.02 | -497.588 | 0.303915 | 22939.8 | -1851.56 | -0.00185156 | 0.0060783 | 806.066
52.0252 | -497.588 | 0.303915 | 22941.4 | -1851.68 | -0.00185168 | 0.0060783 | 806.1222
52.03 | -497.588 | 0.303915 | 22942.8 | -1851.79 | -0.00185179 | 0.0060783 | 806.1714
52.0352 | -497.588 | 0.303915 | 22944.4 | -1851.91 | -0.00185191 | 0.0060783 | 806.2276
52.04 | -497.588 | 0.303915 | 22946 | -1852.02 | -0.00185202 | 0.0060783 | 806.2839
52.0452 | -497.588 | 0.303915 | 22947.7 | -1852.14 | -0.00185214 | 0.0060783 | 806.3436
52.05 | -497.587 | 0.303915 | 22949.1 | -1852.25 | -0.00185225 | 0.0060783 | 806.3928
52.0552 | -497.587 | 0.303915 | 22950.7 | -1852.37 | -0.00185237 | 0.0060783 | 806.449
52.06 | -497.587 | 0.304199 | 22952.2 | -1852.48 | -0.00185248 | 0.00608398 | 806.5017
52.0653 | -497.587 | 0.304513 | 22953.8 | -1852.6 | -0.0018526 | 0.00609026 | 806.5579
52.07 | -497.587 | 0.30423 | 22955.3 | -1852.71 | -0.00185271 | 0.0060846 | 806.6106
52.0753 | -497.587 | 0.303915 | 22956.9 | -1852.83 | -0.00185283 | 0.0060783 | 806.6669
52.08 | -497.586 | 0.304199 | 22958.4 | -1852.94 | -0.00185294 | 0.00608398 | 806.7196
52.0852 | -497.586 | 0.304513 | 22960.1 | -1853.06 | -0.00185306 | 0.00609026 | 806.7793
52.09 | -497.586 | 0.304514 | 22961.7 | -1853.17 | -0.00185317 | 0.00609028 | 806.8355
52.0952 | -497.586 | 0.304515 | 22963.4 | -1853.29 | -0.00185329 | 0.0060903 | 806.8953
52.1 | -497.586 | 0.304515 | 22964.8 | -1853.4 | -0.0018534 | 0.0060903 | 806.9445
52.1052 | -497.586 | 0.304515 | 22966.4 | -1853.52 | -0.00185352 | 0.0060903 | 807.0007
52.11 | -497.585 | 0.304515 | 22967.9 | -1853.63 | -0.00185363 | 0.0060903 | 807.0534
52.1152 | -497.585 | 0.304515 | 22969.6 | -1853.63 | -0.00185363 | 0.0060903 | 807.1131
52.12 | -497.585 | 0.304515 | 22971.1 | -1853.63 | -0.00185363 | 0.0060903 | 807.1658
52.1253 | -497.585 | 0.304515 | 22972.9 | -1853.87 | -0.00185387 | 0.0060903 | 807.2291
52.13 | -497.585 | 0.304515 | 22974.5 | -1854.09 | -0.00185409 | 0.0060903 | 807.2853
52.1353 | -497.585 | 0.304515 | 22976.3 | -1854.21 | -0.00185421 | 0.0060903 | 807.3485
52.14 | -497.584 | 0.304515 | 22977.9 | -1854.32 | -0.00185432 | 0.0060903 | 807.4048
52.1453 | -497.584 | 0.304515 | 22979.7 | -1854.32 | -0.00185432 | 0.0060903 | 807.468
52.15 | -497.584 | 0.304515 | 22981.3 | -1854.32 | -0.00185432 | 0.0060903 | 807.5242
52.1552 | -497.584 | 0.304515 | 22983.1 | -1854.44 | -0.00185444 | 0.0060903 | 807.5875
52.16 | -497.584 | 0.304515 | 22984.7 | -1854.55 | -0.00185455 | 0.0060903 | 807.6437
52.1652 | -497.584 | 0.304515 | 22986.5 | -1854.79 | -0.00185479 | 0.0060903 | 807.707
52.17 | -497.583 | 0.304515 | 22988.1 | -1855 | -0.001855 | 0.0060903 | 807.7632
52.1752 | -497.583 | 0.304515 | 22989.9 | -1855 | -0.001855 | 0.0060903 | 807.8264
52.18 | -497.583 | 0.304515 | 22991.5 | -1855 | -0.001855 | 0.0060903 | 807.8826
52.1853 | -497.583 | 0.304515 | 22993.2 | -1855.13 | -0.00185513 | 0.0060903 | 807.9424
52.19 | -497.583 | 0.304799 | 22994.8 | -1855.23 | -0.00185523 | 0.00609598 | 807.9986
52.1953 | -497.583 | 0.305113 | 22996.5 | -1855.36 | -0.00185536 | 0.00610226 | 808.0583
52.2 | -497.582 | 0.305114 | 22998.1 | -1855.46 | -0.00185546 | 0.00610228 | 808.1146
52.2053 | -497.582 | 0.305115 | 22999.9 | -1855.59 | -0.00185559 | 0.0061023 | 808.1778
52.21 | -497.582 | 0.30483 | 23001.4 | -1855.69 | -0.00185569 | 0.0060966 | 808.2305
52.2152 | -497.582 | 0.304516 | 23003.1 | -1855.81 | -0.00185581 | 0.00609032 | 808.2903
52.22 | -497.582 | 0.304802 | 23004.7 | -1855.92 | -0.00185592 | 0.00609604 | 808.3465
52.2252 | -497.582 | 0.305115 | 23006.4 | -1856.04 | -0.00185604 | 0.0061023 | 808.4062
52.23 | -497.581 | 0.304829 | 23007.9 | -1856.15 | -0.00185615 | 0.00609658 | 808.4589
52.2352 | -497.581 | 0.304516 | 23009.6 | -1856.39 | -0.00185639 | 0.00609032 | 808.5187
52.24 | -497.581 | 0.3048 | 23011.1 | -1856.61 | -0.00185661 | 0.006096 | 808.5714
52.2453 | -497.581 | 0.305115 | 23012.8 | -1856.61 | -0.00185661 | 0.0061023 | 808.6311
52.25 | -497.581 | 0.30483 | 23014.4 | -1856.61 | -0.00185661 | 0.0060966 | 808.6873
52.2553 | -497.581 | 0.304516 | 23016.1 | -1856.85 | -0.00185685 | 0.00609032 | 808.7471
52.26 | -497.58 | 0.304799 | 23017.6 | -1857.07 | -0.00185707 | 0.00609598 | 808.7998
52.2653 | -497.58 | 0.305115 | 23019.3 | -1857.07 | -0.00185707 | 0.0061023 | 808.8595
52.27 | -497.58 | 0.305115 | 23021 | -1857.07 | -0.00185707 | 0.0061023 | 808.9192
52.2752 | -497.58 | 0.305115 | 23022.7 | -1857.19 | -0.00185719 | 0.0061023 | 808.979
52.28 | -497.58 | 0.305115 | 23024.3 | -1857.3 | -0.0018573 | 0.0061023 | 809.0352
52.2852 | -497.58 | 0.305115 | 23025.9 | -1857.3 | -0.0018573 | 0.0061023 | 809.0914
52.29 | -497.579 | 0.305115 | 23027.5 | -1857.3 | -0.0018573 | 0.0061023 | 809.1476
52.2952 | -497.579 | 0.305115 | 23029.3 | -1857.54 | -0.00185754 | 0.0061023 | 809.2109
52.3 | -497.579 | 0.305115 | 23030.9 | -1857.76 | -0.00185776 | 0.0061023 | 809.2671
52.3052 | -497.579 | 0.305115 | 23032.6 | -1858 | -0.001858 | 0.0061023 | 809.3268
52.31 | -497.579 | 0.305115 | 23034.2 | -1858.22 | -0.00185822 | 0.0061023 | 809.3831
52.3153 | -497.579 | 0.305115 | 23035.9 | -1858.34 | -0.00185834 | 0.0061023 | 809.4428
52.32 | -497.578 | 0.305115 | 23037.5 | -1858.45 | -0.00185845 | 0.0061023 | 809.499
52.3253 | -497.578 | 0.305115 | 23039.2 | -1858.57 | -0.00185857 | 0.0061023 | 809.5587
52.33 | -497.578 | 0.305115 | 23040.7 | -1858.68 | -0.00185868 | 0.0061023 | 809.6115
52.3352 | -497.578 | 0.305115 | 23042.3 | -1858.8 | -0.0018588 | 0.0061023 | 809.6677
52.34 | -497.578 | 0.305401 | 23043.8 | -1858.91 | -0.00185891 | 0.00610802 | 809.7204
52.3452 | -497.578 | 0.305713 | 23045.4 | -1859.03 | -0.00185903 | 0.00611426 | 809.7766
52.35 | -497.577 | 0.305428 | 23046.9 | -1859.14 | -0.00185914 | 0.00610856 | 809.8293
52.3552 | -497.577 | 0.305115 | 23048.5 | -1859.26 | -0.00185926 | 0.0061023 | 809.8855
52.36 | -497.577 | 0.3054 | 23050 | -1859.37 | -0.00185937 | 0.006108 | 809.9382
52.3652 | -497.577 | 0.305713 | 23051.6 | -1859.61 | -0.00185961 | 0.00611426 | 809.9945
52.37 | -497.577 | 0.305429 | 23053 | -1859.83 | -0.00185983 | 0.00610858 | 810.0437
52.3753 | -497.577 | 0.305115 | 23054.5 | -1859.95 | -0.00185995 | 0.0061023 | 810.0964
52.38 | -497.576 | 0.305398 | 23056 | -1860.06 | -0.00186006 | 0.00610796 | 810.1491
52.3853 | -497.576 | 0.305713 | 23057.7 | -1860.18 | -0.00186018 | 0.00611426 | 810.2088
52.39 | -497.576 | 0.305714 | 23059.1 | -1860.29 | -0.00186029 | 0.00611428 | 810.258
52.3953 | -497.576 | 0.305715 | 23060.6 | -1860.29 | -0.00186029 | 0.0061143 | 810.3107
52.4 | -497.576 | 0.305715 | 23061.9 | -1860.29 | -0.00186029 | 0.0061143 | 810.3564
52.4052 | -497.576 | 0.305715 | 23063.4 | -1860.53 | -0.00186053 | 0.0061143 | 810.4091
52.41 | -497.575 | 0.305715 | 23064.8 | -1860.75 | -0.00186075 | 0.0061143 | 810.4583
52.4152 | -497.575 | 0.305715 | 23066.3 | -1860.87 | -0.00186087 | 0.0061143 | 810.511
52.42 | -497.575 | 0.305715 | 23067.8 | -1860.98 | -0.00186098 | 0.0061143 | 810.5637
52.4252 | -497.575 | 0.305715 | 23069.4 | -1861.1 | -0.0018611 | 0.0061143 | 810.6199
52.43 | -497.575 | 0.305715 | 23070.9 | -1861.21 | -0.00186121 | 0.0061143 | 810.6726
52.4353 | -497.575 | 0.305715 | 23072.5 | -1861.21 | -0.00186121 | 0.0061143 | 810.7289
52.44 | -497.574 | 0.305715 | 23074 | -1861.21 | -0.00186121 | 0.0061143 | 810.7816
52.4453 | -497.574 | 0.305715 | 23075.6 | -1861.33 | -0.00186133 | 0.0061143 | 810.8378
52.45 | -497.574 | 0.305715 | 23077.1 | -1861.44 | -0.00186144 | 0.0061143 | 810.8905
52.4553 | -497.574 | 0.305715 | 23078.7 | -1861.68 | -0.00186168 | 0.0061143 | 810.9467
52.46 | -497.574 | 0.305715 | 23080.3 | -1861.89 | -0.00186189 | 0.0061143 | 811.0029
52.4652 | -497.574 | 0.305715 | 23082 | -1862.01 | -0.00186201 | 0.0061143 | 811.0627
52.47 | -497.573 | 0.305715 | 23083.5 | -1862.12 | -0.00186212 | 0.0061143 | 811.1154
52.4752 | -497.573 | 0.305715 | 23085.2 | -1862.12 | -0.00186212 | 0.0061143 | 811.1751
52.48 | -497.573 | 0.305715 | 23086.8 | -1862.12 | -0.00186212 | 0.0061143 | 811.2313
52.4852 | -497.573 | 0.305715 | 23088.5 | -1862.12 | -0.00186212 | 0.0061143 | 811.2911
52.49 | -497.573 | 0.305715 | 23090.1 | -1862.12 | -0.00186212 | 0.0061143 | 811.3473
52.4953 | -497.573 | 0.305715 | 23091.8 | -1862.37 | -0.00186237 | 0.0061143 | 811.407
52.5 | -497.572 | 0.305715 | 23093.4 | -1862.58 | -0.00186258 | 0.0061143 | 811.4632
52.5053 | -497.572 | 0.305715 | 23095.2 | -1862.58 | -0.00186258 | 0.0061143 | 811.5265
52.51 | -497.572 | 0.305715 | 23096.8 | -1862.58 | -0.00186258 | 0.0061143 | 811.5827
52.5153 | -497.572 | 0.305715 | 23098.5 | -1862.83 | -0.00186283 | 0.0061143 | 811.6424
52.52 | -497.572 | 0.305999 | 23100 | -1863.04 | -0.00186304 | 0.00611998 | 811.6952
52.5252 | -497.572 | 0.306313 | 23101.8 | -1863.16 | -0.00186316 | 0.00612626 | 811.7584
52.53 | -497.571 | 0.306027 | 23103.2 | -1863.27 | -0.00186327 | 0.00612054 | 811.8076
52.5352 | -497.571 | 0.305715 | 23104.8 | -1863.51 | -0.00186351 | 0.0061143 | 811.8638
52.54 | -497.571 | 0.306 | 23106.4 | -1863.73 | -0.00186373 | 0.00612 | 811.92
52.5452 | -497.571 | 0.306313 | 23108.1 | -1863.73 | -0.00186373 | 0.00612626 | 811.9798
52.55 | -497.571 | 0.306029 | 23109.6 | -1863.73 | -0.00186373 | 0.00612058 | 812.0325
52.5552 | -497.571 | 0.305715 | 23111.3 | -1863.85 | -0.00186385 | 0.0061143 | 812.0922
52.56 | -497.57 | 0.306283 | 23112.9 | -1863.96 | -0.00186396 | 0.00612566 | 812.1484
52.5653 | -497.57 | 0.306912 | 23114.7 | -1864.08 | -0.00186408 | 0.00613824 | 812.2117
52.57 | -497.57 | 0.306345 | 23116.2 | -1864.19 | -0.00186419 | 0.0061269 | 812.2644
52.5753 | -497.57 | 0.305715 | 23118 | -1864.31 | -0.00186431 | 0.0061143 | 812.3276
52.58 | -497.57 | 0.305999 | 23119.5 | -1864.42 | -0.00186442 | 0.00611998 | 812.3804
52.5852 | -497.57 | 0.306313 | 23121.2 | -1864.54 | -0.00186454 | 0.00612626 | 812.4401
52.59 | -497.569 | 0.306314 | 23122.8 | -1864.65 | -0.00186465 | 0.00612628 | 812.4963
52.5952 | -497.569 | 0.306315 | 23124.4 | -1864.77 | -0.00186477 | 0.0061263 | 812.5525
52.6 | -497.569 | 0.3066 | 23126 | -1864.88 | -0.00186488 | 0.006132 | 812.6088
52.6052 | -497.569 | 0.306913 | 23127.8 | -1865 | -0.001865 | 0.00613826 | 812.672
52.61 | -497.569 | 0.30663 | 23129.3 | -1865.11 | -0.00186511 | 0.0061326 | 812.7247
52.6152 | -497.569 | 0.306318 | 23131 | -1865.35 | -0.00186535 | 0.00612636 | 812.7844
52.62 | -497.568 | 0.306317 | 23132.5 | -1865.57 | -0.00186557 | 0.00612634 | 812.8372
52.6253 | -497.568 | 0.306315 | 23134.1 | -1865.69 | -0.00186569 | 0.0061263 | 812.8934
52.63 | -497.568 | 0.306598 | 23135.7 | -1865.8 | -0.0018658 | 0.00613196 | 812.9496
52.6353 | -497.568 | 0.306913 | 23137.4 | -1865.8 | -0.0018658 | 0.00613826 | 813.0093
52.64 | -497.568 | 0.306914 | 23138.9 | -1865.8 | -0.0018658 | 0.00613828 | 813.062
52.6453 | -497.568 | 0.306915 | 23140.6 | -1865.8 | -0.0018658 | 0.0061383 | 813.1218
52.65 | -497.567 | 0.30663 | 23142.2 | -1865.8 | -0.0018658 | 0.0061326 | 813.178
52.6552 | -497.567 | 0.306316 | 23143.9 | -1866.04 | -0.00186604 | 0.00612632 | 813.2377
52.66 | -497.567 | 0.306601 | 23145.3 | -1866.26 | -0.00186626 | 0.00613202 | 813.2869
52.6652 | -497.567 | 0.306915 | 23146.9 | -1866.5 | -0.0018665 | 0.0061383 | 813.3431
52.67 | -497.567 | 0.306915 | 23148.3 | -1866.72 | -0.00186672 | 0.0061383 | 813.3923
52.6752 | -497.567 | 0.306915 | 23149.9 | -1866.84 | -0.00186684 | 0.0061383 | 813.4486
52.68 | -497.566 | 0.306915 | 23151.3 | -1866.95 | -0.00186695 | 0.0061383 | 813.4978
52.6853 | -497.566 | 0.306915 | 23152.9 | -1867.07 | -0.00186707 | 0.0061383 | 813.554
52.69 | -497.566 | 0.306631 | 23154.5 | -1867.18 | -0.00186718 | 0.00613262 | 813.6102
52.6953 | -497.566 | 0.306316 | 23156.2 | -1867.3 | -0.0018673 | 0.00612632 | 813.6699
52.7 | -497.566 | 0.306883 | 23157.6 | -1867.41 | -0.00186741 | 0.00613766 | 813.7191
52.7053 | -497.566 | 0.307513 | 23159.3 | -1867.65 | -0.00186765 | 0.00615026 | 813.7789
52.71 | -497.565 | 0.307229 | 23160.8 | -1867.87 | -0.00186787 | 0.00614458 | 813.8316
52.7152 | -497.565 | 0.306915 | 23162.5 | -1867.87 | -0.00186787 | 0.0061383 | 813.8913
52.72 | -497.565 | 0.306915 | 23164.1 | -1867.87 | -0.00186787 | 0.0061383 | 813.9475
52.7252 | -497.565 | 0.306915 | 23165.8 | -1867.87 | -0.00186787 | 0.0061383 | 814.0073
52.73 | -497.565 | 0.306915 | 23167.2 | -1867.87 | -0.00186787 | 0.0061383 | 814.0565
52.7352 | -497.565 | 0.306915 | 23168.9 | -1867.99 | -0.00186799 | 0.0061383 | 814.1162
52.74 | -497.564 | 0.306915 | 23170.3 | -1868.1 | -0.0018681 | 0.0061383 | 814.1654
52.7453 | -497.564 | 0.306915 | 23171.9 | -1868.1 | -0.0018681 | 0.0061383 | 814.2216
52.75 | -497.564 | 0.307199 | 23173.4 | -1868.1 | -0.0018681 | 0.00614398 | 814.2743
52.7553 | -497.564 | 0.307513 | 23175 | -1868.34 | -0.00186834 | 0.00615026 | 814.3305
52.76 | -497.564 | 0.30723 | 23176.6 | -1868.56 | -0.00186856 | 0.0061446 | 814.3868
52.7653 | -497.564 | 0.306915 | 23178.3 | -1868.68 | -0.00186868 | 0.0061383 | 814.4465
52.77 | -497.563 | 0.307199 | 23179.9 | -1868.78 | -0.00186878 | 0.00614398 | 814.5027
52.7752 | -497.563 | 0.307513 | 23181.7 | -1868.9 | -0.0018689 | 0.00615026 | 814.566
52.78 | -497.563 | 0.307227 | 23183.2 | -1869.01 | -0.00186901 | 0.00614454 | 814.6187
52.7852 | -497.563 | 0.306915 | 23184.9 | -1869.25 | -0.00186925 | 0.0061383 | 814.6784
52.79 | -497.563 | 0.3072 | 23186.3 | -1869.47 | -0.00186947 | 0.006144 | 814.7276
52.7952 | -497.563 | 0.307513 | 23188 | -1869.59 | -0.00186959 | 0.00615026 | 814.7873
52.8 | -497.562 | 0.307514 | 23189.5 | -1869.7 | -0.0018697 | 0.00615028 | 814.84
52.8052 | -497.562 | 0.307515 | 23191.3 | -1869.82 | -0.00186982 | 0.0061503 | 814.9033
52.81 | -497.562 | 0.307515 | 23192.8 | -1869.93 | -0.00186993 | 0.0061503 | 814.956
52.8153 | -497.562 | 0.307515 | 23194.5 | -1870.05 | -0.00187005 | 0.0061503 | 815.0157
52.82 | -497.562 | 0.307515 | 23196 | -1870.16 | -0.00187016 | 0.0061503 | 815.0684
52.8253 | -497.562 | 0.307515 | 23197.8 | -1870.16 | -0.00187016 | 0.0061503 | 815.1317
52.83 | -497.561 | 0.307515 | 23199.3 | -1870.16 | -0.00187016 | 0.0061503 | 815.1844
52.8352 | -497.561 | 0.307515 | 23201 | -1870.28 | -0.00187028 | 0.0061503 | 815.2441
52.84 | -497.561 | 0.307515 | 23202.6 | -1870.39 | -0.00187039 | 0.0061503 | 815.3003
52.8452 | -497.561 | 0.307515 | 23204.4 | -1870.51 | -0.00187051 | 0.0061503 | 815.3636
52.85 | -497.561 | 0.307515 | 23205.9 | -1870.62 | -0.00187062 | 0.0061503 | 815.4163
52.8552 | -497.561 | 0.307515 | 23207.6 | -1870.86 | -0.00187086 | 0.0061503 | 815.476
52.86 | -497.56 | 0.307515 | 23209 | -1871.08 | -0.00187108 | 0.0061503 | 815.5252
52.8652 | -497.56 | 0.307515 | 23210.6 | -1871.2 | -0.0018712 | 0.0061503 | 815.5815
52.87 | -497.56 | 0.307515 | 23212.1 | -1871.31 | -0.00187131 | 0.0061503 | 815.6342
52.8753 | -497.56 | 0.307515 | 23213.8 | -1871.43 | -0.00187143 | 0.0061503 | 815.6939
52.88 | -497.56 | 0.307515 | 23215.4 | -1871.54 | -0.00187154 | 0.0061503 | 815.7501
52.8853 | -497.56 | 0.307515 | 23217.1 | -1871.54 | -0.00187154 | 0.0061503 | 815.8099
52.89 | -497.559 | 0.307515 | 23218.6 | -1871.54 | -0.00187154 | 0.0061503 | 815.8626
52.8953 | -497.559 | 0.307515 | 23220.4 | -1871.66 | -0.00187166 | 0.0061503 | 815.9258
52.9 | -497.559 | 0.307515 | 23221.9 | -1871.77 | -0.00187177 | 0.0061503 | 815.9785
52.9052 | -497.559 | 0.307515 | 23223.6 | -1872.01 | -0.00187201 | 0.0061503 | 816.0383
52.91 | -497.559 | 0.3078 | 23225.1 | -1872.23 | -0.00187223 | 0.006156 | 816.091
52.9152 | -497.559 | 0.308113 | 23226.8 | -1872.35 | -0.00187235 | 0.00616226 | 816.1507
52.92 | -497.558 | 0.307828 | 23228.4 | -1872.46 | -0.00187246 | 0.00615656 | 816.2069
52.9252 | -497.558 | 0.307515 | 23230.2 | -1872.46 | -0.00187246 | 0.0061503 | 816.2702
52.93 | -497.558 | 0.307799 | 23231.8 | -1872.46 | -0.00187246 | 0.00615598 | 816.3264
52.9353 | -497.558 | 0.308113 | 23233.6 | -1872.7 | -0.0018727 | 0.00616226 | 816.3896
52.94 | -497.558 | 0.308114 | 23235.2 | -1872.92 | -0.00187292 | 0.00616228 | 816.4459
52.9453 | -497.558 | 0.308115 | 23237 | -1872.92 | -0.00187292 | 0.0061623 | 816.5091
52.95 | -497.557 | 0.308115 | 23238.5 | -1872.92 | -0.00187292 | 0.0061623 | 816.5618
52.9553 | -497.557 | 0.308115 | 23240.3 | -1873.04 | -0.00187304 | 0.0061623 | 816.6251
52.96 | -497.557 | 0.308115 | 23241.9 | -1873.15 | -0.00187315 | 0.0061623 | 816.6813
52.9652 | -497.557 | 0.308115 | 23243.8 | -1873.27 | -0.00187327 | 0.0061623 | 816.748
52.97 | -497.557 | 0.308115 | 23245.3 | -1873.38 | -0.00187338 | 0.0061623 | 816.8008
52.9752 | -497.557 | 0.308115 | 23247 | -1873.5 | -0.0018735 | 0.0061623 | 816.8605
52.98 | -497.556 | 0.308115 | 23248.6 | -1873.61 | -0.00187361 | 0.0061623 | 816.9167
52.9852 | -497.556 | 0.308115 | 23250.2 | -1873.85 | -0.00187385 | 0.0061623 | 816.9729
52.99 | -497.556 | 0.308115 | 23251.7 | -1874.07 | -0.00187407 | 0.0061623 | 817.0256
52.9953 | -497.556 | 0.308115 | 23253.4 | -1874.19 | -0.00187419 | 0.0061623 | 817.0854
53 | -497.556 | 0.308115 | 23255 | -1874.3 | -0.0018743 | 0.0061623 | 817.1416
53.0053 | -497.556 | 0.308115 | 23256.6 | -1874.42 | -0.00187442 | 0.0061623 | 817.1978
53.01 | -497.555 | 0.308115 | 23258.2 | -1874.53 | -0.00187453 | 0.0061623 | 817.254
53.0153 | -497.555 | 0.308115 | 23259.9 | -1874.65 | -0.00187465 | 0.0061623 | 817.3138
53.02 | -497.555 | 0.308115 | 23261.3 | -1874.76 | -0.00187476 | 0.0061623 | 817.363
53.0252 | -497.555 | 0.308115 | 23263 | -1875 | -0.001875 | 0.0061623 | 817.4227
53.03 | -497.555 | 0.308401 | 23264.5 | -1875.22 | -0.00187522 | 0.00616802 | 817.4754
53.0352 | -497.555 | 0.308713 | 23266.2 | -1875.34 | -0.00187534 | 0.00617426 | 817.5351
53.04 | -497.554 | 0.308428 | 23267.7 | -1875.45 | -0.00187545 | 0.00616856 | 817.5879
53.0452 | -497.554 | 0.308115 | 23269.4 | -1875.57 | -0.00187557 | 0.0061623 | 817.6476
53.05 | -497.554 | 0.308399 | 23270.9 | -1875.67 | -0.00187567 | 0.00616798 | 817.7003
53.0552 | -497.554 | 0.308713 | 23272.7 | -1875.67 | -0.00187567 | 0.00617426 | 817.7635
53.06 | -497.554 | 0.308429 | 23274.2 | -1875.67 | -0.00187567 | 0.00616858 | 817.8163
53.0653 | -497.554 | 0.308115 | 23275.8 | -1875.8 | -0.0018758 | 0.0061623 | 817.8725
53.07 | -497.553 | 0.308398 | 23277.3 | -1875.9 | -0.0018759 | 0.00616796 | 817.9252
53.0753 | -497.553 | 0.308713 | 23279 | -1876.03 | -0.00187603 | 0.00617426 | 817.9849
53.08 | -497.553 | 0.308429 | 23280.5 | -1876.13 | -0.00187613 | 0.00616858 | 818.0376
53.0852 | -497.553 | 0.308115 | 23282.2 | -1876.25 | -0.00187625 | 0.0061623 | 818.0974
53.09 | -497.553 | 0.308401 | 23283.7 | -1876.36 | -0.00187636 | 0.00616802 | 818.1501
53.0952 | -497.553 | 0.308713 | 23285.4 | -1876.48 | -0.00187648 | 0.00617426 | 818.2098
53.1 | -497.552 | 0.308428 | 23286.9 | -1876.59 | -0.00187659 | 0.00616856 | 818.2625
53.1052 | -497.552 | 0.308115 | 23288.6 | -1876.71 | -0.00187671 | 0.0061623 | 818.3222
53.11 | -497.552 | 0.3084 | 23290.1 | -1876.82 | -0.00187682 | 0.006168 | 818.375
53.1152 | -497.552 | 0.308713 | 23291.8 | -1876.94 | -0.00187694 | 0.00617426 | 818.4347
53.12 | -497.552 | 0.308714 | 23293.3 | -1877.05 | -0.00187705 | 0.00617428 | 818.4874
53.1253 | -497.552 | 0.308715 | 23295 | -1877.29 | -0.00187729 | 0.0061743 | 818.5471
53.13 | -497.551 | 0.308715 | 23296.5 | -1877.51 | -0.00187751 | 0.0061743 | 818.5998
53.1353 | -497.551 | 0.308715 | 23298.2 | -1877.51 | -0.00187751 | 0.0061743 | 818.6596
53.14 | -497.551 | 0.308715 | 23299.8 | -1877.51 | -0.00187751 | 0.0061743 | 818.7158
53.1453 | -497.551 | 0.308715 | 23301.6 | -1877.63 | -0.00187763 | 0.0061743 | 818.779
53.15 | -497.551 | 0.308715 | 23303.1 | -1877.74 | -0.00187774 | 0.0061743 | 818.8317
53.1552 | -497.551 | 0.308715 | 23304.7 | -1877.86 | -0.00187786 | 0.0061743 | 818.888
53.16 | -497.55 | 0.308715 | 23306.4 | -1877.97 | -0.00187797 | 0.0061743 | 818.9477
53.1652 | -497.55 | 0.308715 | 23308.1 | -1878.09 | -0.00187809 | 0.0061743 | 819.0074
53.17 | -497.55 | 0.308715 | 23309.7 | -1878.2 | -0.0018782 | 0.0061743 | 819.0637
53.1752 | -497.55 | 0.308715 | 23311.5 | -1878.44 | -0.00187844 | 0.0061743 | 819.1269
53.18 | -497.55 | 0.308715 | 23313 | -1878.66 | -0.00187866 | 0.0061743 | 819.1796
53.1853 | -497.549 | 0.308715 | 23314.8 | -1878.66 | -0.00187866 | 0.0061743 | 819.2429
53.19 | -497.549 | 0.308715 | 23316.4 | -1878.66 | -0.00187866 | 0.0061743 | 819.2991
53.1953 | -497.549 | 0.308715 | 23318.1 | -1878.78 | -0.00187878 | 0.0061743 | 819.3588
53.2 | -497.549 | 0.308715 | 23319.7 | -1878.89 | -0.00187889 | 0.0061743 | 819.415
53.2053 | -497.549 | 0.308715 | 23321.4 | -1879.01 | -0.00187901 | 0.0061743 | 819.4748
53.21 | -497.549 | 0.308999 | 23323 | -1879.12 | -0.00187912 | 0.00617998 | 819.531
53.2152 | -497.549 | 0.309313 | 23324.7 | -1879.24 | -0.00187924 | 0.00618626 | 819.5907
53.22 | -497.548 | 0.309028 | 23326.2 | -1879.35 | -0.00187935 | 0.00618056 | 819.6434
53.2252 | -497.548 | 0.308715 | 23327.9 | -1879.59 | -0.00187959 | 0.0061743 | 819.7032
53.23 | -497.548 | 0.309 | 23329.5 | -1879.81 | -0.00187981 | 0.00618 | 819.7594
53.2352 | -497.548 | 0.309313 | 23331.3 | -1879.93 | -0.00187993 | 0.00618626 | 819.8226
53.24 | -497.548 | 0.309029 | 23332.9 | -1880.04 | -0.00188004 | 0.00618058 | 819.8789
53.2453 | -497.548 | 0.308715 | 23334.7 | -1880.16 | -0.00188016 | 0.0061743 | 819.9421
53.25 | -497.547 | 0.308999 | 23336.3 | -1880.27 | -0.00188027 | 0.00617998 | 819.9983
53.2553 | -497.547 | 0.309313 | 23338.1 | -1880.39 | -0.00188039 | 0.00618626 | 820.0616
53.26 | -497.547 | 0.309314 | 23339.6 | -1880.5 | -0.0018805 | 0.00618628 | 820.1143
53.2653 | -497.547 | 0.309315 | 23341.4 | -1880.62 | -0.00188062 | 0.0061863 | 820.1775
53.27 | -497.547 | 0.309315 | 23343 | -1880.73 | -0.00188073 | 0.0061863 | 820.2338
53.2752 | -497.547 | 0.309315 | 23344.7 | -1880.73 | -0.00188073 | 0.0061863 | 820.2935
53.28 | -497.546 | 0.309315 | 23346.3 | -1880.73 | -0.00188073 | 0.0061863 | 820.3497
53.2852 | -497.546 | 0.309315 | 23348 | -1880.85 | -0.00188085 | 0.0061863 | 820.4095
53.29 | -497.546 | 0.309315 | 23349.6 | -1880.96 | -0.00188096 | 0.0061863 | 820.4657
53.2952 | -497.546 | 0.309315 | 23351.3 | -1881.2 | -0.0018812 | 0.0061863 | 820.5254
53.3 | -497.546 | 0.309315 | 23353 | -1881.42 | -0.00188142 | 0.0061863 | 820.5852
53.3052 | -497.546 | 0.309315 | 23354.8 | -1881.54 | -0.00188154 | 0.0061863 | 820.6484
53.31 | -497.545 | 0.309315 | 23356.4 | -1881.65 | -0.00188165 | 0.0061863 | 820.7046
53.3153 | -497.545 | 0.309315 | 23358.2 | -1881.77 | -0.00188177 | 0.0061863 | 820.7679
53.32 | -497.545 | 0.309315 | 23359.7 | -1881.88 | -0.00188188 | 0.0061863 | 820.8206
53.3253 | -497.545 | 0.309315 | 23361.4 | -1882 | -0.001882 | 0.0061863 | 820.8803
53.33 | -497.545 | 0.309599 | 23363 | -1882.11 | -0.00188211 | 0.00619198 | 820.9365
53.3352 | -497.545 | 0.309913 | 23364.8 | -1882.23 | -0.00188223 | 0.00619826 | 820.9998
53.34 | -497.544 | 0.309627 | 23366.3 | -1882.33 | -0.00188233 | 0.00619254 | 821.0525
53.3452 | -497.544 | 0.309315 | 23367.9 | -1882.45 | -0.00188245 | 0.0061863 | 821.1087
53.35 | -497.544 | 0.3096 | 23369.4 | -1882.56 | -0.00188256 | 0.006192 | 821.1614
53.3552 | -497.544 | 0.309913 | 23371.1 | -1882.68 | -0.00188268 | 0.00619826 | 821.2212
53.36 | -497.544 | 0.309628 | 23372.7 | -1882.79 | -0.00188279 | 0.00619256 | 821.2774
53.3652 | -497.544 | 0.309315 | 23374.4 | -1882.91 | -0.00188291 | 0.0061863 | 821.3371
53.37 | -497.543 | 0.309599 | 23376.1 | -1883.02 | -0.00188302 | 0.00619198 | 821.3968
53.3753 | -497.543 | 0.309913 | 23377.8 | -1883.14 | -0.00188314 | 0.00619826 | 821.4566
53.38 | -497.543 | 0.30963 | 23379.4 | -1883.25 | -0.00188325 | 0.0061926 | 821.5128
53.3853 | -497.543 | 0.309315 | 23381.2 | -1883.5 | -0.0018835 | 0.0061863 | 821.5761
53.39 | -497.543 | 0.309598 | 23382.7 | -1883.71 | -0.00188371 | 0.00619196 | 821.6288
53.3953 | -497.543 | 0.309913 | 23384.4 | -1883.71 | -0.00188371 | 0.00619826 | 821.6885
53.4 | -497.542 | 0.309914 | 23385.9 | -1883.71 | -0.00188371 | 0.00619828 | 821.7412
53.4052 | -497.542 | 0.309915 | 23387.5 | -1883.95 | -0.00188395 | 0.0061983 | 821.7974
53.41 | -497.542 | 0.309915 | 23389 | -1884.17 | -0.00188417 | 0.0061983 | 821.8501
53.4152 | -497.542 | 0.309915 | 23390.6 | -1884.17 | -0.00188417 | 0.0061983 | 821.9064
53.42 | -497.542 | 0.309915 | 23392.2 | -1884.17 | -0.00188417 | 0.0061983 | 821.9626
53.4252 | -497.542 | 0.309915 | 23393.9 | -1884.29 | -0.00188429 | 0.0061983 | 822.0223
53.43 | -497.541 | 0.309915 | 23395.3 | -1884.4 | -0.0018844 | 0.0061983 | 822.0715
53.4353 | -497.541 | 0.309915 | 23396.9 | -1884.64 | -0.00188464 | 0.0061983 | 822.1277
53.44 | -497.541 | 0.309915 | 23398.4 | -1884.86 | -0.00188486 | 0.0061983 | 822.1804
53.4453 | -497.541 | 0.309915 | 23400 | -1884.98 | -0.00188498 | 0.0061983 | 822.2367
53.45 | -497.541 | 0.309915 | 23401.5 | -1885.09 | -0.00188509 | 0.0061983 | 822.2894
53.4553 | -497.541 | 0.309915 | 23403.2 | -1885.21 | -0.00188521 | 0.0061983 | 822.3491
53.46 | -497.54 | 0.309915 | 23404.7 | -1885.32 | -0.00188532 | 0.0061983 | 822.4018
53.4652 | -497.54 | 0.309915 | 23406.4 | -1885.44 | -0.00188544 | 0.0061983 | 822.4615
53.47 | -497.54 | 0.309915 | 23407.8 | -1885.55 | -0.00188555 | 0.0061983 | 822.5107
53.4752 | -497.54 | 0.309915 | 23409.4 | -1885.67 | -0.00188567 | 0.0061983 | 822.567
53.48 | -497.54 | 0.309915 | 23410.9 | -1885.78 | -0.00188578 | 0.0061983 | 822.6197
53.4852 | -497.54 | 0.309915 | 23412.5 | -1885.9 | -0.0018859 | 0.0061983 | 822.6759
53.49 | -497.539 | 0.309915 | 23414 | -1886.01 | -0.00188601 | 0.0061983 | 822.7286
53.4953 | -497.539 | 0.309915 | 23415.7 | -1886.01 | -0.00188601 | 0.0061983 | 822.7883
53.5 | -497.539 | 0.309915 | 23417.2 | -1886.01 | -0.00188601 | 0.0061983 | 822.841
53.5053 | -497.539 | 0.309915 | 23418.9 | -1886.25 | -0.00188625 | 0.0061983 | 822.9008
53.51 | -497.539 | 0.310198 | 23420.5 | -1886.47 | -0.00188647 | 0.00620396 | 822.957
53.5153 | -497.538 | 0.310513 | 23422.3 | -1886.59 | -0.00188659 | 0.00621026 | 823.0202
53.52 | -497.538 | 0.310514 | 23423.9 | -1886.7 | -0.0018867 | 0.00621028 | 823.0765
53.5252 | -497.538 | 0.310515 | 23425.6 | -1886.82 | -0.00188682 | 0.0062103 | 823.1362
53.53 | -497.538 | 0.310515 | 23427.2 | -1886.93 | -0.00188693 | 0.0062103 | 823.1924
53.5352 | -497.538 | 0.310515 | 23429 | -1886.93 | -0.00188693 | 0.0062103 | 823.2557
53.54 | -497.538 | 0.310515 | 23430.6 | -1886.93 | -0.00188693 | 0.0062103 | 823.3119
53.5452 | -497.538 | 0.310515 | 23432.3 | -1887.05 | -0.00188705 | 0.0062103 | 823.3716
53.55 | -497.537 | 0.310515 | 23433.8 | -1887.16 | -0.00188716 | 0.0062103 | 823.4243
53.5552 | -497.537 | 0.310515 | 23435.6 | -1887.4 | -0.0018874 | 0.0062103 | 823.4876
53.56 | -497.537 | 0.310515 | 23437.1 | -1887.62 | -0.00188762 | 0.0062103 | 823.5403
53.5653 | -497.537 | 0.310515 | 23438.8 | -1887.74 | -0.00188774 | 0.0062103 | 823.6
53.57 | -497.537 | 0.310515 | 23440.4 | -1887.85 | -0.00188785 | 0.0062103 | 823.6562
53.5753 | -497.537 | 0.310515 | 23442.2 | -1887.85 | -0.00188785 | 0.0062103 | 823.7195
53.58 | -497.536 | 0.310515 | 23443.8 | -1887.85 | -0.00188785 | 0.0062103 | 823.7757
53.5852 | -497.536 | 0.310515 | 23445.7 | -1887.97 | -0.00188797 | 0.0062103 | 823.8425
53.59 | -497.536 | 0.310515 | 23447.4 | -1888.08 | -0.00188808 | 0.0062103 | 823.9022
53.5952 | -497.536 | 0.310515 | 23449.2 | -1888.2 | -0.0018882 | 0.0062103 | 823.9655
53.6 | -497.536 | 0.310515 | 23450.8 | -1888.31 | -0.00188831 | 0.0062103 | 824.0217
53.6052 | -497.536 | 0.310515 | 23452.6 | -1888.55 | -0.00188855 | 0.0062103 | 824.0849
53.61 | -497.535 | 0.3108 | 23454.1 | -1888.77 | -0.00188877 | 0.006216 | 824.1376
53.6152 | -497.535 | 0.311113 | 23455.8 | -1888.77 | -0.00188877 | 0.00622226 | 824.1974
53.62 | -497.535 | 0.310829 | 23457.3 | -1888.77 | -0.00188877 | 0.00621658 | 824.2501
53.6253 | -497.535 | 0.310515 | 23458.9 | -1889.01 | -0.00188901 | 0.0062103 | 824.3063
53.63 | -497.535 | 0.310798 | 23460.5 | -1889.22 | -0.00188922 | 0.00621596 | 824.3625
53.6353 | -497.535 | 0.311113 | 23462.3 | -1889.35 | -0.00188935 | 0.00622226 | 824.4258
53.64 | -497.534 | 0.31083 | 23463.8 | -1889.45 | -0.00188945 | 0.0062166 | 824.4785
53.6453 | -497.534 | 0.310515 | 23465.4 | -1889.58 | -0.00188958 | 0.0062103 | 824.5347
53.65 | -497.534 | 0.310799 | 23467 | -1889.68 | -0.00188968 | 0.00621598 | 824.5909
53.6552 | -497.534 | 0.311113 | 23468.7 | -1889.8 | -0.0018898 | 0.00622226 | 824.6507
53.66 | -497.534 | 0.310828 | 23470.2 | -1889.91 | -0.00188991 | 0.00621656 | 824.7034
53.6652 | -497.534 | 0.310515 | 23471.9 | -1890.03 | -0.00189003 | 0.0062103 | 824.7631
53.67 | -497.533 | 0.3108 | 23473.4 | -1890.14 | -0.00189014 | 0.006216 | 824.8158
53.6752 | -497.533 | 0.311113 | 23475.1 | -1890.26 | -0.00189026 | 0.00622226 | 824.8755
53.68 | -497.533 | 0.310829 | 23476.6 | -1890.37 | -0.00189037 | 0.00621658 | 824.9282
53.6853 | -497.533 | 0.310515 | 23478.3 | -1890.61 | -0.00189061 | 0.0062103 | 824.988
53.69 | -497.533 | 0.310799 | 23479.8 | -1890.83 | -0.00189083 | 0.00621598 | 825.0407
53.6953 | -497.533 | 0.311113 | 23481.4 | -1890.95 | -0.00189095 | 0.00622226 | 825.0969
53.7 | -497.532 | 0.311114 | 23482.9 | -1891.06 | -0.00189106 | 0.00622228 | 825.1496
53.7053 | -497.532 | 0.311115 | 23484.6 | -1891.18 | -0.00189118 | 0.0062223 | 825.2094
53.71 | -497.532 | 0.311115 | 23486.1 | -1891.29 | -0.00189129 | 0.0062223 | 825.2621
53.7152 | -497.532 | 0.311115 | 23487.8 | -1891.41 | -0.00189141 | 0.0062223 | 825.3218
53.72 | -497.532 | 0.311115 | 23489.4 | -1891.52 | -0.00189152 | 0.0062223 | 825.378
53.7252 | -497.532 | 0.311115 | 23491.2 | -1891.76 | -0.00189176 | 0.0062223 | 825.4413
53.73 | -497.531 | 0.311115 | 23492.7 | -1891.98 | -0.00189198 | 0.0062223 | 825.494
53.7352 | -497.531 | 0.311115 | 23494.3 | -1891.98 | -0.00189198 | 0.0062223 | 825.5502
53.74 | -497.531 | 0.311115 | 23495.9 | -1891.98 | -0.00189198 | 0.0062223 | 825.6064
53.7453 | -497.531 | 0.311115 | 23497.6 | -1891.98 | -0.00189198 | 0.0062223 | 825.6662
53.75 | -497.531 | 0.311115 | 23499.1 | -1891.98 | -0.00189198 | 0.0062223 | 825.7189
53.7553 | -497.531 | 0.311115 | 23500.8 | -1892.1 | -0.0018921 | 0.0062223 | 825.7786
53.76 | -497.53 | 0.311398 | 23502.2 | -1892.21 | -0.00189221 | 0.00622796 | 825.8278
53.7653 | -497.53 | 0.311713 | 23503.8 | -1892.33 | -0.00189233 | 0.00623426 | 825.884
53.77 | -497.53 | 0.311429 | 23505.3 | -1892.44 | -0.00189244 | 0.00622858 | 825.9367
53.7752 | -497.53 | 0.311115 | 23506.9 | -1892.56 | -0.00189256 | 0.0062223 | 825.9929
53.78 | -497.53 | 0.311115 | 23508.4 | -1892.67 | -0.00189267 | 0.0062223 | 826.0456
53.7852 | -497.53 | 0.311115 | 23509.9 | -1892.91 | -0.00189291 | 0.0062223 | 826.0984
53.79 | -497.529 | 0.3114 | 23511.4 | -1893.13 | -0.00189313 | 0.006228 | 826.1511
53.7952 | -497.529 | 0.311713 | 23513.1 | -1893.25 | -0.00189325 | 0.00623426 | 826.2108
53.8 | -497.529 | 0.311714 | 23514.6 | -1893.36 | -0.00189336 | 0.00623428 | 826.2635
53.8052 | -497.529 | 0.311715 | 23516.2 | -1893.48 | -0.00189348 | 0.0062343 | 826.3197
53.81 | -497.529 | 0.311715 | 23517.9 | -1893.59 | -0.00189359 | 0.0062343 | 826.3795
53.8153 | -497.529 | 0.311715 | 23519.7 | -1893.59 | -0.00189359 | 0.0062343 | 826.4427
53.82 | -497.528 | 0.311715 | 23521.2 | -1893.59 | -0.00189359 | 0.0062343 | 826.4954
53.8253 | -497.528 | 0.311715 | 23522.8 | -1893.71 | -0.00189371 | 0.0062343 | 826.5516
53.83 | -497.528 | 0.311715 | 23524.4 | -1893.82 | -0.00189382 | 0.0062343 | 826.6079
53.8352 | -497.528 | 0.311715 | 23526.1 | -1894.06 | -0.00189406 | 0.0062343 | 826.6676
53.84 | -497.528 | 0.311715 | 23527.7 | -1894.28 | -0.00189428 | 0.0062343 | 826.7238
53.8452 | -497.528 | 0.311715 | 23529.3 | -1894.28 | -0.00189428 | 0.0062343 | 826.78
53.85 | -497.527 | 0.311715 | 23531 | -1894.28 | -0.00189428 | 0.0062343 | 826.8398
53.8552 | -497.527 | 0.311715 | 23532.7 | -1894.4 | -0.0018944 | 0.0062343 | 826.8995
53.86 | -497.527 | 0.311715 | 23534.3 | -1894.51 | -0.00189451 | 0.0062343 | 826.9557
53.8652 | -497.527 | 0.311715 | 23536.1 | -1894.75 | -0.00189475 | 0.0062343 | 827.019
53.87 | -497.527 | 0.311715 | 23537.7 | -1894.97 | -0.00189497 | 0.0062343 | 827.0752
53.8753 | -497.527 | 0.311715 | 23539.5 | -1894.97 | -0.00189497 | 0.0062343 | 827.1384
53.88 | -497.526 | 0.311998 | 23541.2 | -1894.97 | -0.00189497 | 0.00623996 | 827.1982
53.8853 | -497.526 | 0.312313 | 23543 | -1895.09 | -0.00189509 | 0.00624626 | 827.2614
53.89 | -497.526 | 0.31203 | 23544.6 | -1895.2 | -0.0018952 | 0.0062406 | 827.3177
53.8953 | -497.526 | 0.311715 | 23546.4 | -1895.44 | -0.00189544 | 0.0062343 | 827.3809
53.9 | -497.526 | 0.311999 | 23548 | -1895.66 | -0.00189566 | 0.00623998 | 827.4371
53.9052 | -497.526 | 0.312313 | 23549.7 | -1895.78 | -0.00189578 | 0.00624626 | 827.4969
53.91 | -497.525 | 0.312028 | 23551.2 | -1895.89 | -0.00189589 | 0.00624056 | 827.5496
53.9152 | -497.525 | 0.311715 | 23553 | -1896.01 | -0.00189601 | 0.0062343 | 827.6128
53.92 | -497.525 | 0.312 | 23554.6 | -1896.11 | -0.00189611 | 0.00624 | 827.669
53.9252 | -497.525 | 0.312313 | 23556.4 | -1896.11 | -0.00189611 | 0.00624626 | 827.7323
53.93 | -497.525 | 0.312029 | 23558 | -1896.11 | -0.00189611 | 0.00624058 | 827.7885
53.9353 | -497.525 | 0.311715 | 23559.8 | -1896.24 | -0.00189624 | 0.0062343 | 827.8518
53.94 | -497.524 | 0.311999 | 23561.4 | -1896.34 | -0.00189634 | 0.00623998 | 827.908
53.9453 | -497.524 | 0.312313 | 23563.2 | -1896.47 | -0.00189647 | 0.00624626 | 827.9712
53.95 | -497.524 | 0.312314 | 23564.9 | -1896.57 | -0.00189657 | 0.00624628 | 828.031
53.9553 | -497.524 | 0.312315 | 23566.8 | -1896.82 | -0.00189682 | 0.0062463 | 828.0977
53.96 | -497.524 | 0.312315 | 23568.4 | -1897.03 | -0.00189703 | 0.0062463 | 828.1539
53.9652 | -497.524 | 0.312315 | 23570.1 | -1897.15 | -0.00189715 | 0.0062463 | 828.2137
53.97 | -497.523 | 0.312315 | 23571.6 | -1897.26 | -0.00189726 | 0.0062463 | 828.2664
53.9752 | -497.523 | 0.312315 | 23573.3 | -1897.38 | -0.00189738 | 0.0062463 | 828.3261
53.98 | -497.523 | 0.312315 | 23574.9 | -1897.49 | -0.00189749 | 0.0062463 | 828.3823
53.9852 | -497.523 | 0.312315 | 23576.6 | -1897.61 | -0.00189761 | 0.0062463 | 828.4421
53.99 | -497.523 | 0.312315 | 23578.1 | -1897.72 | -0.00189772 | 0.0062463 | 828.4948
53.9953 | -497.523 | 0.312315 | 23579.9 | -1897.96 | -0.00189796 | 0.0062463 | 828.558
54 | -497.522 | 0.312315 | 23581.5 | -1898.18 | -0.00189818 | 0.0062463 | 828.6143
54.0053 | -497.522 | 0.312315 | 23583.3 | -1898.18 | -0.00189818 | 0.0062463 | 828.6775
54.01 | -497.522 | 0.312315 | 23584.8 | -1898.18 | -0.00189818 | 0.0062463 | 828.7302
54.0153 | -497.522 | 0.312315 | 23586.5 | -1898.42 | -0.00189842 | 0.0062463 | 828.7899
54.02 | -497.522 | 0.312315 | 23588 | -1898.64 | -0.00189864 | 0.0062463 | 828.8427
54.0252 | -497.522 | 0.312315 | 23589.7 | -1898.64 | -0.00189864 | 0.0062463 | 828.9024
54.03 | -497.521 | 0.312315 | 23591.2 | -1898.64 | -0.00189864 | 0.0062463 | 828.9551
54.0352 | -497.521 | 0.312315 | 23592.9 | -1898.76 | -0.00189876 | 0.0062463 | 829.0148
54.04 | -497.521 | 0.3126 | 23594.5 | -1898.87 | -0.00189887 | 0.006252 | 829.0711
54.0452 | -497.521 | 0.312913 | 23596.2 | -1898.99 | -0.00189899 | 0.00625826 | 829.1308
54.05 | -497.521 | 0.312629 | 23597.6 | -1899.1 | -0.0018991 | 0.00625258 | 829.18
54.0552 | -497.521 | 0.312315 | 23599.1 | -1899.22 | -0.00189922 | 0.0062463 | 829.2327
54.06 | -497.52 | 0.312599 | 23600.6 | -1899.33 | -0.00189933 | 0.00625198 | 829.2854
54.0653 | -497.52 | 0.312913 | 23602.3 | -1899.45 | -0.00189945 | 0.00625826 | 829.3451
54.07 | -497.52 | 0.31263 | 23603.8 | -1899.56 | -0.00189956 | 0.0062526 | 829.3978
54.0753 | -497.52 | 0.312315 | 23605.4 | -1899.68 | -0.00189968 | 0.0062463 | 829.4541
54.08 | -497.52 | 0.312599 | 23607 | -1899.79 | -0.00189979 | 0.00625198 | 829.5103
54.0852 | -497.52 | 0.312913 | 23608.6 | -1900.03 | -0.00190003 | 0.00625826 | 829.5665
54.09 | -497.519 | 0.312914 | 23610.1 | -1900.25 | -0.00190025 | 0.00625828 | 829.6192
54.0952 | -497.519 | 0.312915 | 23611.7 | -1900.25 | -0.00190025 | 0.0062583 | 829.6754
54.1 | -497.519 | 0.312915 | 23613.2 | -1900.25 | -0.00190025 | 0.0062583 | 829.7281
54.1052 | -497.519 | 0.312915 | 23614.8 | -1900.49 | -0.00190049 | 0.0062583 | 829.7844
54.11 | -497.519 | 0.312915 | 23616.3 | -1900.71 | -0.00190071 | 0.0062583 | 829.8371
54.1152 | -497.519 | 0.312915 | 23617.9 | -1900.71 | -0.00190071 | 0.0062583 | 829.8933
54.12 | -497.518 | 0.312915 | 23619.4 | -1900.71 | -0.00190071 | 0.0062583 | 829.946
54.1253 | -497.518 | 0.312915 | 23621 | -1900.95 | -0.00190095 | 0.0062583 | 830.0022
54.13 | -497.518 | 0.312915 | 23622.5 | -1901.17 | -0.00190117 | 0.0062583 | 830.0549
54.1353 | -497.518 | 0.312915 | 23624.2 | -1901.29 | -0.00190129 | 0.0062583 | 830.1147
54.14 | -497.518 | 0.312915 | 23625.7 | -1901.4 | -0.0019014 | 0.0062583 | 830.1674
54.1453 | -497.518 | 0.312915 | 23627.3 | -1901.4 | -0.0019014 | 0.0062583 | 830.2236
54.15 | -497.517 | 0.312915 | 23628.9 | -1901.4 | -0.0019014 | 0.0062583 | 830.2798
54.1552 | -497.517 | 0.312915 | 23630.6 | -1901.52 | -0.00190152 | 0.0062583 | 830.3395
54.16 | -497.517 | 0.312915 | 23632.2 | -1901.63 | -0.00190163 | 0.0062583 | 830.3958
54.1652 | -497.517 | 0.312915 | 23634 | -1901.75 | -0.00190175 | 0.0062583 | 830.459
54.17 | -497.517 | 0.312915 | 23635.6 | -1901.86 | -0.00190186 | 0.0062583 | 830.5152
54.1752 | -497.517 | 0.312915 | 23637.4 | -1901.98 | -0.00190198 | 0.0062583 | 830.5785
54.18 | -497.516 | 0.312915 | 23638.9 | -1902.09 | -0.00190209 | 0.0062583 | 830.6312
54.1853 | -497.516 | 0.312915 | 23640.6 | -1902.21 | -0.00190221 | 0.0062583 | 830.6909
54.19 | -497.516 | 0.312915 | 23642.2 | -1902.32 | -0.00190232 | 0.0062583 | 830.7472
54.1953 | -497.516 | 0.312915 | 23644 | -1902.44 | -0.00190244 | 0.0062583 | 830.8104
54.2 | -497.516 | 0.313198 | 23645.5 | -1902.55 | -0.00190255 | 0.00626396 | 830.8631
54.2053 | -497.516 | 0.313513 | 23647.3 | -1902.67 | -0.00190267 | 0.00627026 | 830.9264
54.21 | -497.515 | 0.313229 | 23648.9 | -1902.78 | -0.00190278 | 0.00626458 | 830.9826
54.2152 | -497.515 | 0.312915 | 23650.7 | -1903.02 | -0.00190302 | 0.0062583 | 831.0458
54.22 | -497.515 | 0.313201 | 23652.3 | -1903.23 | -0.00190323 | 0.00626402 | 831.1021
54.2252 | -497.515 | 0.313513 | 23654.1 | -1903.23 | -0.00190323 | 0.00627026 | 831.1653
54.23 | -497.515 | 0.313228 | 23655.6 | -1903.23 | -0.00190323 | 0.00626456 | 831.218
54.2352 | -497.515 | 0.312915 | 23657.2 | -1903.48 | -0.00190348 | 0.0062583 | 831.2742
54.24 | -497.514 | 0.313199 | 23658.9 | -1903.69 | -0.00190369 | 0.00626398 | 831.334
54.2453 | -497.514 | 0.313513 | 23660.8 | -1903.81 | -0.00190381 | 0.00627026 | 831.4007
54.25 | -497.514 | 0.313514 | 23662.4 | -1903.92 | -0.00190392 | 0.00627028 | 831.4569
54.2553 | -497.514 | 0.313515 | 23664.2 | -1904.04 | -0.00190404 | 0.0062703 | 831.5202
54.26 | -497.514 | 0.313515 | 23665.7 | -1904.15 | -0.00190415 | 0.0062703 | 831.5729
54.2653 | -497.514 | 0.313515 | 23667.4 | -1904.27 | -0.00190427 | 0.0062703 | 831.6326
54.27 | -497.513 | 0.313515 | 23669.1 | -1904.38 | -0.00190438 | 0.0062703 | 831.6924
54.2752 | -497.513 | 0.313515 | 23670.9 | -1904.62 | -0.00190462 | 0.0062703 | 831.7556
54.28 | -497.513 | 0.313515 | 23672.6 | -1904.84 | -0.00190484 | 0.0062703 | 831.8154
54.2852 | -497.513 | 0.313515 | 23674.5 | -1904.84 | -0.00190484 | 0.0062703 | 831.8821
54.29 | -497.513 | 0.313515 | 23676.1 | -1904.84 | -0.00190484 | 0.0062703 | 831.9383
54.2952 | -497.513 | 0.313515 | 23678 | -1904.96 | -0.00190496 | 0.0062703 | 832.0051
54.3 | -497.512 | 0.313515 | 23679.7 | -1905.07 | -0.00190507 | 0.0062703 | 832.0648
54.3052 | -497.512 | 0.313515 | 23681.6 | -1905.19 | -0.00190519 | 0.0062703 | 832.1316
54.31 | -497.512 | 0.313515 | 23683.2 | -1905.3 | -0.0019053 | 0.0062703 | 832.1878
54.3153 | -497.512 | 0.313515 | 23684.9 | -1905.3 | -0.0019053 | 0.0062703 | 832.2476
54.32 | -497.512 | 0.313798 | 23686.6 | -1905.3 | -0.0019053 | 0.00627596 | 832.3073
54.3253 | -497.512 | 0.314113 | 23688.4 | -1905.54 | -0.00190554 | 0.00628226 | 832.3705
54.33 | -497.511 | 0.313829 | 23690 | -1905.76 | -0.00190576 | 0.00627658 | 832.4268
54.3352 | -497.511 | 0.313515 | 23691.8 | -1905.88 | -0.00190588 | 0.0062703 | 832.49
54.34 | -497.511 | 0.313801 | 23693.3 | -1905.99 | -0.00190599 | 0.00627602 | 832.5427
54.3452 | -497.511 | 0.314113 | 23695 | -1906.11 | -0.00190611 | 0.00628226 | 832.6025
54.35 | -497.511 | 0.313828 | 23696.5 | -1906.22 | -0.00190622 | 0.00627656 | 832.6552
54.3552 | -497.511 | 0.313515 | 23698.2 | -1906.34 | -0.00190634 | 0.0062703 | 832.7149
54.36 | -497.51 | 0.3138 | 23699.8 | -1906.45 | -0.00190645 | 0.006276 | 832.7711
54.3652 | -497.51 | 0.314113 | 23701.5 | -1906.57 | -0.00190657 | 0.00628226 | 832.8309
54.37 | -497.51 | 0.313829 | 23702.9 | -1906.68 | -0.00190668 | 0.00627658 | 832.88
54.3753 | -497.51 | 0.313515 | 23704.5 | -1906.8 | -0.0019068 | 0.0062703 | 832.9363
54.38 | -497.51 | 0.313798 | 23706.1 | -1906.91 | -0.00190691 | 0.00627596 | 832.9925
54.3853 | -497.51 | 0.314113 | 23707.8 | -1907.15 | -0.00190715 | 0.00628226 | 833.0522
54.39 | -497.509 | 0.314114 | 23709.4 | -1907.37 | -0.00190737 | 0.00628228 | 833.1084
54.3953 | -497.509 | 0.314115 | 23711 | -1907.49 | -0.00190749 | 0.0062823 | 833.1647
54.4 | -497.509 | 0.314115 | 23712.5 | -1907.6 | -0.0019076 | 0.0062823 | 833.2174
54.4052 | -497.509 | 0.314115 | 23714 | -1907.72 | -0.00190772 | 0.0062823 | 833.2701
54.41 | -497.509 | 0.314115 | 23715.5 | -1907.83 | -0.00190783 | 0.0062823 | 833.3228
54.4152 | -497.509 | 0.314115 | 23717.2 | -1907.95 | -0.00190795 | 0.0062823 | 833.3825
54.42 | -497.508 | 0.314115 | 23718.6 | -1908.06 | -0.00190806 | 0.0062823 | 833.4317
54.4252 | -497.508 | 0.314115 | 23720.2 | -1908.06 | -0.00190806 | 0.0062823 | 833.4879
54.43 | -497.508 | 0.314115 | 23721.7 | -1908.06 | -0.00190806 | 0.0062823 | 833.5406
54.4353 | -497.508 | 0.314115 | 23723.3 | -1908.06 | -0.00190806 | 0.0062823 | 833.5969
54.44 | -497.508 | 0.314115 | 23724.9 | -1908.06 | -0.00190806 | 0.0062823 | 833.6531
54.4453 | -497.508 | 0.314115 | 23726.7 | -1908.3 | -0.0019083 | 0.0062823 | 833.7163
54.45 | -497.507 | 0.314115 | 23728.2 | -1908.52 | -0.00190852 | 0.0062823 | 833.769
54.4553 | -497.507 | 0.314115 | 23729.9 | -1908.64 | -0.00190864 | 0.0062823 | 833.8288
54.46 | -497.507 | 0.314115 | 23731.6 | -1908.75 | -0.00190875 | 0.0062823 | 833.8885
54.4652 | -497.507 | 0.314115 | 23733.4 | -1908.99 | -0.00190899 | 0.0062823 | 833.9518
54.47 | -497.507 | 0.314115 | 23735 | -1909.21 | -0.00190921 | 0.0062823 | 834.008
54.4752 | -497.507 | 0.314115 | 23736.8 | -1909.21 | -0.00190921 | 0.0062823 | 834.0712
54.48 | -497.506 | 0.314115 | 23738.3 | -1909.21 | -0.00190921 | 0.0062823 | 834.1239
54.4852 | -497.506 | 0.314115 | 23740 | -1909.45 | -0.00190945 | 0.0062823 | 834.1837
54.49 | -497.506 | 0.314115 | 23741.6 | -1909.67 | -0.00190967 | 0.0062823 | 834.2399
54.4953 | -497.506 | 0.314115 | 23743.4 | -1909.67 | -0.00190967 | 0.0062823 | 834.3032
54.5 | -497.506 | 0.314399 | 23745 | -1909.67 | -0.00190967 | 0.00628798 | 834.3594
54.5053 | -497.506 | 0.314713 | 23746.9 | -1909.79 | -0.00190979 | 0.00629426 | 834.4261
54.51 | -497.505 | 0.31443 | 23748.4 | -1909.89 | -0.00190989 | 0.0062886 | 834.4788
54.5153 | -497.505 | 0.314115 | 23750.2 | -1910.02 | -0.00191002 | 0.0062823 | 834.5421
54.52 | -497.505 | 0.314399 | 23751.9 | -1910.12 | -0.00191012 | 0.00628798 | 834.6018
54.5252 | -497.505 | 0.314713 | 23753.8 | -1910.36 | -0.00191036 | 0.00629426 | 834.6686
54.53 | -497.505 | 0.314714 | 23755.5 | -1910.58 | -0.00191058 | 0.00629428 | 834.7283
54.5352 | -497.505 | 0.314715 | 23757.3 | -1910.7 | -0.0019107 | 0.0062943 | 834.7916
54.54 | -497.504 | 0.314715 | 23758.9 | -1910.81 | -0.00191081 | 0.0062943 | 834.8478
54.5452 | -497.504 | 0.314715 | 23760.7 | -1910.93 | -0.00191093 | 0.0062943 | 834.911
54.55 | -497.504 | 0.314715 | 23762.3 | -1911.04 | -0.00191104 | 0.0062943 | 834.9673
54.5552 | -497.504 | 0.314715 | 23764 | -1911.16 | -0.00191116 | 0.0062943 | 835.027
54.56 | -497.504 | 0.314715 | 23765.6 | -1911.27 | -0.00191127 | 0.0062943 | 835.0832
54.5653 | -497.504 | 0.314715 | 23767.4 | -1911.51 | -0.00191151 | 0.0062943 | 835.1465
54.57 | -497.503 | 0.314715 | 23768.9 | -1911.73 | -0.00191173 | 0.0062943 | 835.1992
54.5753 | -497.503 | 0.314715 | 23770.7 | -1911.85 | -0.00191185 | 0.0062943 | 835.2624
54.58 | -497.503 | 0.314715 | 23772.3 | -1911.96 | -0.00191196 | 0.0062943 | 835.3186
54.5852 | -497.503 | 0.314715 | 23774.2 | -1912.08 | -0.00191208 | 0.0062943 | 835.3854
54.59 | -497.503 | 0.314715 | 23775.9 | -1912.19 | -0.00191219 | 0.0062943 | 835.4451
54.5952 | -497.503 | 0.314715 | 23777.8 | -1912.19 | -0.00191219 | 0.0062943 | 835.5119
54.6 | -497.502 | 0.315 | 23779.6 | -1912.19 | -0.00191219 | 0.0063 | 835.5752
54.6052 | -497.502 | 0.315313 | 23781.4 | -1912.43 | -0.00191243 | 0.00630626 | 835.6384
54.61 | -497.502 | 0.315028 | 23783.2 | -1912.65 | -0.00191265 | 0.00630056 | 835.7017
54.6152 | -497.502 | 0.314715 | 23785.1 | -1912.65 | -0.00191265 | 0.0062943 | 835.7684
54.62 | -497.502 | 0.314999 | 23786.7 | -1912.65 | -0.00191265 | 0.00629998 | 835.8246
54.6253 | -497.502 | 0.315313 | 23788.5 | -1912.77 | -0.00191277 | 0.00630626 | 835.8879
54.63 | -497.501 | 0.31503 | 23790.2 | -1912.88 | -0.00191288 | 0.0063006 | 835.9476
54.6353 | -497.501 | 0.314715 | 23792 | -1913.12 | -0.00191312 | 0.0062943 | 836.0109
54.64 | -497.501 | 0.314998 | 23793.6 | -1913.34 | -0.00191334 | 0.00629996 | 836.0671
54.6453 | -497.501 | 0.315313 | 23795.3 | -1913.46 | -0.00191346 | 0.00630626 | 836.1268
54.65 | -497.501 | 0.315314 | 23796.9 | -1913.57 | -0.00191357 | 0.00630628 | 836.1831
54.6552 | -497.501 | 0.315315 | 23798.7 | -1913.69 | -0.00191369 | 0.0063063 | 836.2463
54.66 | -497.5 | 0.315315 | 23800.3 | -1913.8 | -0.0019138 | 0.0063063 | 836.3025
54.6652 | -497.5 | 0.315315 | 23802 | -1913.92 | -0.00191392 | 0.0063063 | 836.3623
54.67 | -497.5 | 0.315315 | 23803.7 | -1914.03 | -0.00191403 | 0.0063063 | 836.422
54.6752 | -497.5 | 0.315315 | 23805.5 | -1914.15 | -0.00191415 | 0.0063063 | 836.4852
54.68 | -497.5 | 0.315315 | 23807 | -1914.26 | -0.00191426 | 0.0063063 | 836.5379
54.6853 | -497.5 | 0.315315 | 23808.7 | -1914.26 | -0.00191426 | 0.0063063 | 836.5977
54.69 | -497.499 | 0.315315 | 23810.1 | -1914.26 | -0.00191426 | 0.0063063 | 836.6469
54.6953 | -497.499 | 0.315315 | 23811.7 | -1914.62 | -0.00191462 | 0.0063063 | 836.7031
54.7 | -497.499 | 0.315315 | 23813.2 | -1914.95 | -0.00191495 | 0.0063063 | 836.7558
54.7053 | -497.499 | 0.315315 | 23814.8 | -1914.95 | -0.00191495 | 0.0063063 | 836.812
54.71 | -497.499 | 0.315315 | 23816.3 | -1914.95 | -0.00191495 | 0.0063063 | 836.8647
54.7152 | -497.499 | 0.315315 | 23817.9 | -1915.19 | -0.00191519 | 0.0063063 | 836.921
54.72 | -497.498 | 0.315315 | 23819.4 | -1915.41 | -0.00191541 | 0.0063063 | 836.9737
54.7252 | -497.498 | 0.315315 | 23821 | -1915.41 | -0.00191541 | 0.0063063 | 837.0299
54.73 | -497.498 | 0.315315 | 23822.5 | -1915.41 | -0.00191541 | 0.0063063 | 837.0826
54.7352 | -497.498 | 0.315315 | 23824.2 | -1915.41 | -0.00191541 | 0.0063063 | 837.1423
54.74 | -497.498 | 0.315315 | 23825.7 | -1915.41 | -0.00191541 | 0.0063063 | 837.195
54.7453 | -497.498 | 0.315315 | 23827.4 | -1915.65 | -0.00191565 | 0.0063063 | 837.2548
54.75 | -497.497 | 0.315315 | 23828.9 | -1915.87 | -0.00191587 | 0.0063063 | 837.3075
54.7553 | -497.497 | 0.315315 | 23830.5 | -1915.99 | -0.00191599 | 0.0063063 | 837.3637
54.76 | -497.497 | 0.315315 | 23832 | -1916.1 | -0.0019161 | 0.0063063 | 837.4164
54.7653 | -497.497 | 0.315315 | 23833.6 | -1916.1 | -0.0019161 | 0.0063063 | 837.4726
54.77 | -497.497 | 0.315599 | 23835.1 | -1916.1 | -0.0019161 | 0.00631198 | 837.5253
54.7752 | -497.497 | 0.315913 | 23836.7 | -1916.34 | -0.00191634 | 0.00631826 | 837.5816
54.78 | -497.496 | 0.315627 | 23838.3 | -1916.56 | -0.00191656 | 0.00631254 | 837.6378
54.7852 | -497.496 | 0.315315 | 23840 | -1916.68 | -0.00191668 | 0.0063063 | 837.6975
54.79 | -497.496 | 0.3156 | 23841.5 | -1916.78 | -0.00191678 | 0.006312 | 837.7502
54.7952 | -497.496 | 0.315913 | 23843.2 | -1916.91 | -0.00191691 | 0.00631826 | 837.81
54.8 | -497.496 | 0.315914 | 23844.8 | -1917.01 | -0.00191701 | 0.00631828 | 837.8662
54.8052 | -497.496 | 0.315915 | 23846.6 | -1917.13 | -0.00191713 | 0.0063183 | 837.9294
54.81 | -497.495 | 0.315915 | 23848.2 | -1917.24 | -0.00191724 | 0.0063183 | 837.9856
54.8153 | -497.495 | 0.315915 | 23849.9 | -1917.36 | -0.00191736 | 0.0063183 | 838.0454
54.82 | -497.495 | 0.315915 | 23851.5 | -1917.47 | -0.00191747 | 0.0063183 | 838.1016
54.8253 | -497.495 | 0.315915 | 23853.2 | -1917.59 | -0.00191759 | 0.0063183 | 838.1613
54.83 | -497.495 | 0.315915 | 23854.7 | -1917.7 | -0.0019177 | 0.0063183 | 838.214
54.8352 | -497.495 | 0.315915 | 23856.4 | -1917.94 | -0.00191794 | 0.0063183 | 838.2738
54.84 | -497.494 | 0.315915 | 23858 | -1918.16 | -0.00191816 | 0.0063183 | 838.33
54.8452 | -497.494 | 0.315915 | 23859.8 | -1918.16 | -0.00191816 | 0.0063183 | 838.3933
54.85 | -497.494 | 0.315915 | 23861.4 | -1918.16 | -0.00191816 | 0.0063183 | 838.4495
54.8552 | -497.494 | 0.315915 | 23863.1 | -1918.28 | -0.00191828 | 0.0063183 | 838.5092
54.86 | -497.494 | 0.315915 | 23864.7 | -1918.39 | -0.00191839 | 0.0063183 | 838.5654
54.8652 | -497.494 | 0.315915 | 23866.5 | -1918.51 | -0.00191851 | 0.0063183 | 838.6287
54.87 | -497.493 | 0.316199 | 23868.1 | -1918.62 | -0.00191862 | 0.00632398 | 838.6849
54.8753 | -497.493 | 0.316513 | 23869.8 | -1918.74 | -0.00191874 | 0.00633026 | 838.7446
54.88 | -497.493 | 0.31623 | 23871.4 | -1918.85 | -0.00191885 | 0.0063246 | 838.8009
54.8853 | -497.493 | 0.315915 | 23873.1 | -1919.09 | -0.00191909 | 0.0063183 | 838.8606
54.89 | -497.493 | 0.316198 | 23874.7 | -1919.31 | -0.00191931 | 0.00632396 | 838.9168
54.8953 | -497.493 | 0.316513 | 23876.5 | -1919.43 | -0.00191943 | 0.00633026 | 838.9801
54.9 | -497.492 | 0.316229 | 23878.1 | -1919.54 | -0.00191954 | 0.00632458 | 839.0363
54.9052 | -497.492 | 0.315915 | 23879.8 | -1919.54 | -0.00191954 | 0.0063183 | 839.096
54.91 | -497.492 | 0.3162 | 23881.4 | -1919.54 | -0.00191954 | 0.006324 | 839.1522
54.9152 | -497.492 | 0.316513 | 23883.1 | -1919.66 | -0.00191966 | 0.00633026 | 839.212
54.92 | -497.492 | 0.316514 | 23884.8 | -1919.77 | -0.00191977 | 0.00633028 | 839.2717
54.9252 | -497.492 | 0.316515 | 23886.6 | -1920.01 | -0.00192001 | 0.0063303 | 839.335
54.93 | -497.491 | 0.316515 | 23888.3 | -1920.23 | -0.00192023 | 0.0063303 | 839.3947
54.9353 | -497.491 | 0.316515 | 23890.3 | -1920.35 | -0.00192035 | 0.0063303 | 839.465
54.94 | -497.491 | 0.316515 | 23891.9 | -1920.46 | -0.00192046 | 0.0063303 | 839.5212
54.9453 | -497.491 | 0.316515 | 23893.6 | -1920.58 | -0.00192058 | 0.0063303 | 839.5809
54.95 | -497.491 | 0.316515 | 23895.3 | -1920.69 | -0.00192069 | 0.0063303 | 839.6407
54.9553 | -497.491 | 0.316515 | 23897.2 | -1920.81 | -0.00192081 | 0.0063303 | 839.7074
54.96 | -497.49 | 0.316515 | 23898.8 | -1920.92 | -0.00192092 | 0.0063303 | 839.7636
54.9652 | -497.49 | 0.316515 | 23900.7 | -1921.04 | -0.00192104 | 0.0063303 | 839.8304
54.97 | -497.49 | 0.316515 | 23902.4 | -1921.15 | -0.00192115 | 0.0063303 | 839.8901
54.9752 | -497.49 | 0.316515 | 23904.2 | -1921.39 | -0.00192139 | 0.0063303 | 839.9534
54.98 | -497.49 | 0.316515 | 23905.8 | -1921.61 | -0.00192161 | 0.0063303 | 840.0096
54.9852 | -497.49 | 0.316515 | 23907.5 | -1921.61 | -0.00192161 | 0.0063303 | 840.0693
54.99 | -497.489 | 0.316515 | 23909 | -1921.61 | -0.00192161 | 0.0063303 | 840.1221
54.9953 | -497.489 | 0.316515 | 23910.7 | -1921.73 | -0.00192173 | 0.0063303 | 840.1818
55 | -497.489 | 0.316515 | 23912.2 | -1921.84 | -0.00192184 | 0.0063303 | 840.2345
55.0053 | -497.489 | 0.316515 | 23913.9 | -1921.96 | -0.00192196 | 0.0063303 | 840.2942
55.01 | -497.489 | 0.316798 | 23915.5 | -1922.07 | -0.00192207 | 0.00633596 | 840.3505
55.0153 | -497.489 | 0.317113 | 23917.2 | -1922.31 | -0.00192231 | 0.00634226 | 840.4102
55.02 | -497.488 | 0.316829 | 23918.7 | -1922.53 | -0.00192253 | 0.00633658 | 840.4629
55.0252 | -497.488 | 0.316515 | 23920.4 | -1922.77 | -0.00192277 | 0.0063303 | 840.5226
55.03 | -497.488 | 0.316801 | 23921.8 | -1922.99 | -0.00192299 | 0.00633602 | 840.5718
55.0352 | -497.488 | 0.317113 | 23923.5 | -1922.99 | -0.00192299 | 0.00634226 | 840.6316
55.04 | -497.488 | 0.316828 | 23924.9 | -1922.99 | -0.00192299 | 0.00633656 | 840.6808
55.0452 | -497.488 | 0.316515 | 23926.5 | -1923.11 | -0.00192311 | 0.0063303 | 840.737
55.05 | -497.487 | 0.316799 | 23928 | -1923.22 | -0.00192322 | 0.00633598 | 840.7897
55.0552 | -497.487 | 0.317113 | 23929.6 | -1923.34 | -0.00192334 | 0.00634226 | 840.8459
55.06 | -497.487 | 0.316829 | 23931.1 | -1923.45 | -0.00192345 | 0.00633658 | 840.8986
55.0653 | -497.487 | 0.316515 | 23932.7 | -1923.69 | -0.00192369 | 0.0063303 | 840.9548
55.07 | -497.487 | 0.316798 | 23934.2 | -1923.9 | -0.0019239 | 0.00633596 | 841.0075
55.0753 | -497.487 | 0.317113 | 23935.9 | -1923.9 | -0.0019239 | 0.00634226 | 841.0673
55.08 | -497.486 | 0.316829 | 23937.4 | -1923.9 | -0.0019239 | 0.00633658 | 841.12
55.0852 | -497.486 | 0.316515 | 23939 | -1924.02 | -0.00192402 | 0.0063303 | 841.1762
55.09 | -497.486 | 0.316801 | 23940.5 | -1924.13 | -0.00192413 | 0.00633602 | 841.2289
55.0952 | -497.486 | 0.317113 | 23942.2 | -1924.13 | -0.00192413 | 0.00634226 | 841.2886
55.1 | -497.486 | 0.317114 | 23943.7 | -1924.13 | -0.00192413 | 0.00634228 | 841.3414
55.1052 | -497.486 | 0.317115 | 23945.5 | -1924.37 | -0.00192437 | 0.0063423 | 841.4046
55.11 | -497.485 | 0.317115 | 23947 | -1924.59 | -0.00192459 | 0.0063423 | 841.4573
55.1152 | -497.485 | 0.317115 | 23948.7 | -1924.59 | -0.00192459 | 0.0063423 | 841.517
55.12 | -497.485 | 0.317115 | 23950.3 | -1924.59 | -0.00192459 | 0.0063423 | 841.5733
55.1253 | -497.485 | 0.317115 | 23952.1 | -1924.83 | -0.00192483 | 0.0063423 | 841.6365
55.13 | -497.485 | 0.317115 | 23953.7 | -1925.05 | -0.00192505 | 0.0063423 | 841.6927
55.1353 | -497.485 | 0.317115 | 23955.5 | -1925.17 | -0.00192517 | 0.0063423 | 841.756
55.14 | -497.484 | 0.317115 | 23957.1 | -1925.28 | -0.00192528 | 0.0063423 | 841.8122
55.1453 | -497.484 | 0.317115 | 23959 | -1925.4 | -0.0019254 | 0.0063423 | 841.879
55.15 | -497.484 | 0.317115 | 23960.7 | -1925.51 | -0.00192551 | 0.0063423 | 841.9387
55.1552 | -497.484 | 0.317115 | 23962.5 | -1925.63 | -0.00192563 | 0.0063423 | 842.002
55.16 | -497.484 | 0.317115 | 23964.2 | -1925.74 | -0.00192574 | 0.0063423 | 842.0617
55.1652 | -497.484 | 0.317115 | 23966 | -1925.74 | -0.00192574 | 0.0063423 | 842.1249
55.17 | -497.483 | 0.317115 | 23967.8 | -1925.74 | -0.00192574 | 0.0063423 | 842.1882
55.1752 | -497.483 | 0.317115 | 23969.7 | -1925.98 | -0.00192598 | 0.0063423 | 842.255
55.18 | -497.483 | 0.317115 | 23971.4 | -1926.2 | -0.0019262 | 0.0063423 | 842.3147
55.1853 | -497.483 | 0.317115 | 23973.3 | -1926.32 | -0.00192632 | 0.0063423 | 842.3815
55.19 | -497.483 | 0.317399 | 23975.2 | -1926.43 | -0.00192643 | 0.00634798 | 842.4482
55.1953 | -497.483 | 0.317713 | 23977.2 | -1926.55 | -0.00192655 | 0.00635426 | 842.5185
55.2 | -497.482 | 0.31743 | 23978.9 | -1926.66 | -0.00192666 | 0.0063486 | 842.5782
55.2053 | -497.482 | 0.317115 | 23980.8 | -1926.78 | -0.00192678 | 0.0063423 | 842.645
55.21 | -497.482 | 0.317399 | 23982.4 | -1926.89 | -0.00192689 | 0.00634798 | 842.7012
55.2152 | -497.482 | 0.317713 | 23984.3 | -1927.01 | -0.00192701 | 0.00635426 | 842.768
55.22 | -497.482 | 0.317428 | 23985.9 | -1927.12 | -0.00192712 | 0.00634856 | 842.8242
55.2252 | -497.482 | 0.317115 | 23987.7 | -1927.36 | -0.00192736 | 0.0063423 | 842.8874
55.23 | -497.481 | 0.3174 | 23989.5 | -1927.58 | -0.00192758 | 0.006348 | 842.9507
55.2352 | -497.481 | 0.317713 | 23991.4 | -1927.82 | -0.00192782 | 0.00635426 | 843.0175
55.24 | -497.481 | 0.317429 | 23993 | -1928.04 | -0.00192804 | 0.00634858 | 843.0737
55.2453 | -497.481 | 0.317115 | 23994.9 | -1928.04 | -0.00192804 | 0.0063423 | 843.1404
55.25 | -497.481 | 0.317399 | 23996.6 | -1928.04 | -0.00192804 | 0.00634798 | 843.2002
55.2553 | -497.481 | 0.317713 | 23998.5 | -1928.16 | -0.00192816 | 0.00635426 | 843.2669
55.26 | -497.48 | 0.317714 | 24000.2 | -1928.27 | -0.00192827 | 0.00635428 | 843.3267
55.2653 | -497.48 | 0.317715 | 24002.1 | -1928.27 | -0.00192827 | 0.0063543 | 843.3934
55.27 | -497.48 | 0.317715 | 24003.7 | -1928.27 | -0.00192827 | 0.0063543 | 843.4497
55.2752 | -497.48 | 0.317715 | 24005.5 | -1928.51 | -0.00192851 | 0.0063543 | 843.5129
55.28 | -497.48 | 0.317715 | 24007.1 | -1928.73 | -0.00192873 | 0.0063543 | 843.5691
55.2852 | -497.48 | 0.317715 | 24008.8 | -1928.85 | -0.00192885 | 0.0063543 | 843.6289
55.29 | -497.479 | 0.317715 | 24010.5 | -1928.96 | -0.00192896 | 0.0063543 | 843.6886
55.2952 | -497.479 | 0.317715 | 24012.3 | -1929.2 | -0.0019292 | 0.0063543 | 843.7518
55.3 | -497.479 | 0.317715 | 24014 | -1929.42 | -0.00192942 | 0.0063543 | 843.8116
55.3052 | -497.479 | 0.317715 | 24015.8 | -1929.54 | -0.00192954 | 0.0063543 | 843.8748
55.31 | -497.479 | 0.317715 | 24017.5 | -1929.65 | -0.00192965 | 0.0063543 | 843.9346
55.3153 | -497.479 | 0.317715 | 24019.3 | -1929.65 | -0.00192965 | 0.0063543 | 843.9978
55.32 | -497.478 | 0.317715 | 24020.9 | -1929.65 | -0.00192965 | 0.0063543 | 844.054
55.3253 | -497.478 | 0.317715 | 24022.7 | -1929.89 | -0.00192989 | 0.0063543 | 844.1173
55.33 | -497.478 | 0.317999 | 24024.2 | -1930.11 | -0.00193011 | 0.00635998 | 844.17
55.3352 | -497.478 | 0.318313 | 24025.9 | -1930.23 | -0.00193023 | 0.00636626 | 844.2297
55.34 | -497.478 | 0.318027 | 24027.5 | -1930.33 | -0.00193033 | 0.00636054 | 844.2859
55.3452 | -497.478 | 0.317715 | 24029.2 | -1930.45 | -0.00193045 | 0.0063543 | 844.3457
55.35 | -497.477 | 0.318 | 24030.8 | -1930.56 | -0.00193056 | 0.00636 | 844.4019
55.3552 | -497.477 | 0.318313 | 24032.4 | -1930.56 | -0.00193056 | 0.00636626 | 844.4581
55.36 | -497.477 | 0.318028 | 24034 | -1930.56 | -0.00193056 | 0.00636056 | 844.5143
55.3652 | -497.477 | 0.317715 | 24035.7 | -1930.81 | -0.00193081 | 0.0063543 | 844.5741
55.37 | -497.477 | 0.317999 | 24037.2 | -1931.02 | -0.00193102 | 0.00635998 | 844.6268
55.3753 | -497.477 | 0.318313 | 24039 | -1931.02 | -0.00193102 | 0.00636626 | 844.69
55.38 | -497.476 | 0.31803 | 24040.5 | -1931.02 | -0.00193102 | 0.0063606 | 844.7427
55.3853 | -497.476 | 0.317715 | 24042.3 | -1931.27 | -0.00193127 | 0.0063543 | 844.806
55.39 | -497.476 | 0.317998 | 24043.8 | -1931.48 | -0.00193148 | 0.00635996 | 844.8587
55.3953 | -497.476 | 0.318313 | 24045.4 | -1931.6 | -0.0019316 | 0.00636626 | 844.9149
55.4 | -497.476 | 0.318314 | 24046.9 | -1931.71 | -0.00193171 | 0.00636628 | 844.9676
55.4052 | -497.476 | 0.318315 | 24048.6 | -1931.83 | -0.00193183 | 0.0063663 | 845.0274
55.41 | -497.475 | 0.318315 | 24050.1 | -1931.94 | -0.00193194 | 0.0063663 | 845.0801
55.4152 | -497.475 | 0.318315 | 24051.8 | -1932.06 | -0.00193206 | 0.0063663 | 845.1398
55.42 | -497.475 | 0.318315 | 24053.3 | -1932.17 | -0.00193217 | 0.0063663 | 845.1925
55.4252 | -497.475 | 0.318315 | 24055 | -1932.41 | -0.00193241 | 0.0063663 | 845.2523
55.43 | -497.475 | 0.318315 | 24056.6 | -1932.63 | -0.00193263 | 0.0063663 | 845.3085
55.4353 | -497.475 | 0.318315 | 24058.3 | -1932.87 | -0.00193287 | 0.0063663 | 845.3682
55.44 | -497.474 | 0.318315 | 24059.9 | -1933.09 | -0.00193309 | 0.0063663 | 845.4244
55.4453 | -497.474 | 0.318315 | 24061.7 | -1933.21 | -0.00193321 | 0.0063663 | 845.4877
55.45 | -497.474 | 0.318315 | 24063.3 | -1933.32 | -0.00193332 | 0.0063663 | 845.5439
55.4553 | -497.474 | 0.318315 | 24065 | -1933.44 | -0.00193344 | 0.0063663 | 845.6036
55.46 | -497.474 | 0.318315 | 24066.7 | -1933.55 | -0.00193355 | 0.0063663 | 845.6634
55.4652 | -497.474 | 0.318315 | 24068.5 | -1933.67 | -0.00193367 | 0.0063663 | 845.7266
55.47 | -497.473 | 0.318315 | 24070 | -1933.78 | -0.00193378 | 0.0063663 | 845.7793
55.4752 | -497.473 | 0.318315 | 24071.7 | -1933.9 | -0.0019339 | 0.0063663 | 845.8391
55.48 | -497.473 | 0.318315 | 24073.3 | -1934.01 | -0.00193401 | 0.0063663 | 845.8953
55.4852 | -497.473 | 0.318315 | 24075.1 | -1934.25 | -0.00193425 | 0.0063663 | 845.9585
55.49 | -497.473 | 0.318599 | 24076.8 | -1934.47 | -0.00193447 | 0.00637198 | 846.0183
55.4953 | -497.473 | 0.318913 | 24078.8 | -1934.59 | -0.00193459 | 0.00637826 | 846.0885
55.5 | -497.472 | 0.318629 | 24080.4 | -1934.7 | -0.0019347 | 0.00637258 | 846.1448
55.5053 | -497.472 | 0.318315 | 24082.2 | -1934.82 | -0.00193482 | 0.0063663 | 846.208
55.51 | -497.472 | 0.318598 | 24083.9 | -1934.93 | -0.00193493 | 0.00637196 | 846.2677
55.5153 | -497.472 | 0.318913 | 24085.8 | -1934.93 | -0.00193493 | 0.00637826 | 846.3345
55.52 | -497.472 | 0.318629 | 24087.5 | -1934.93 | -0.00193493 | 0.00637258 | 846.3942
55.5252 | -497.471 | 0.318315 | 24089.3 | -1935.05 | -0.00193505 | 0.0063663 | 846.4575
55.53 | -497.471 | 0.318601 | 24091 | -1935.16 | -0.00193516 | 0.00637202 | 846.5172
55.5352 | -497.471 | 0.318913 | 24092.8 | -1935.4 | -0.0019354 | 0.00637826 | 846.5805
55.54 | -497.471 | 0.318914 | 24094.5 | -1935.62 | -0.00193562 | 0.00637828 | 846.6402
55.5452 | -497.471 | 0.318915 | 24096.3 | -1935.62 | -0.00193562 | 0.0063783 | 846.7035
55.55 | -497.471 | 0.318915 | 24098 | -1935.62 | -0.00193562 | 0.0063783 | 846.7632
55.5552 | -497.471 | 0.318915 | 24099.8 | -1935.86 | -0.00193586 | 0.0063783 | 846.8264
55.56 | -497.47 | 0.318915 | 24101.4 | -1936.08 | -0.00193608 | 0.0063783 | 846.8827
55.5653 | -497.47 | 0.318915 | 24103.1 | -1936.2 | -0.0019362 | 0.0063783 | 846.9424
55.57 | -497.47 | 0.318915 | 24104.8 | -1936.31 | -0.00193631 | 0.0063783 | 847.0021
55.5753 | -497.47 | 0.318915 | 24106.6 | -1936.43 | -0.00193643 | 0.0063783 | 847.0654
55.58 | -497.47 | 0.318915 | 24108.3 | -1936.54 | -0.00193654 | 0.0063783 | 847.1251
55.5852 | -497.47 | 0.318915 | 24110.1 | -1936.66 | -0.00193666 | 0.0063783 | 847.1884
55.59 | -497.469 | 0.318915 | 24111.8 | -1936.77 | -0.00193677 | 0.0063783 | 847.2481
55.5952 | -497.469 | 0.318915 | 24113.5 | -1937.01 | -0.00193701 | 0.0063783 | 847.3078
55.6 | -497.469 | 0.318915 | 24115.2 | -1937.22 | -0.00193722 | 0.0063783 | 847.3676
55.6052 | -497.469 | 0.318915 | 24117 | -1937.35 | -0.00193735 | 0.0063783 | 847.4308
55.61 | -497.469 | 0.3192 | 24118.7 | -1937.45 | -0.00193745 | 0.006384 | 847.4906
55.6152 | -497.469 | 0.319513 | 24120.4 | -1937.58 | -0.00193758 | 0.00639026 | 847.5503
55.62 | -497.468 | 0.319229 | 24122.1 | -1937.68 | -0.00193768 | 0.00638458 | 847.61
55.6253 | -497.468 | 0.318915 | 24123.9 | -1937.68 | -0.00193768 | 0.0063783 | 847.6733
55.63 | -497.468 | 0.319198 | 24125.4 | -1937.68 | -0.00193768 | 0.00638396 | 847.726
55.6353 | -497.468 | 0.319513 | 24127.2 | -1937.81 | -0.00193781 | 0.00639026 | 847.7892
55.64 | -497.468 | 0.31923 | 24128.8 | -1937.91 | -0.00193791 | 0.0063846 | 847.8455
55.6453 | -497.468 | 0.318915 | 24130.6 | -1938.16 | -0.00193816 | 0.0063783 | 847.9087
55.65 | -497.467 | 0.319199 | 24132.1 | -1938.37 | -0.00193837 | 0.00638398 | 847.9614
55.6552 | -497.467 | 0.319513 | 24133.8 | -1938.49 | -0.00193849 | 0.00639026 | 848.0212
55.66 | -497.467 | 0.319514 | 24135.5 | -1938.6 | -0.0019386 | 0.00639028 | 848.0809
55.6652 | -497.467 | 0.319515 | 24137.3 | -1938.72 | -0.00193872 | 0.0063903 | 848.1441
55.67 | -497.467 | 0.319515 | 24138.8 | -1938.83 | -0.00193883 | 0.0063903 | 848.1968
55.6752 | -497.467 | 0.319515 | 24140.5 | -1938.95 | -0.00193895 | 0.0063903 | 848.2566
55.68 | -497.466 | 0.319515 | 24142 | -1939.06 | -0.00193906 | 0.0063903 | 848.3093
55.6853 | -497.466 | 0.319515 | 24143.7 | -1939.06 | -0.00193906 | 0.0063903 | 848.369
55.69 | -497.466 | 0.319515 | 24145.2 | -1939.06 | -0.00193906 | 0.0063903 | 848.4217
55.6953 | -497.466 | 0.319515 | 24146.8 | -1939.3 | -0.0019393 | 0.0063903 | 848.4779
55.7 | -497.466 | 0.319515 | 24148.3 | -1939.52 | -0.00193952 | 0.0063903 | 848.5307
55.7053 | -497.466 | 0.319515 | 24150 | -1939.64 | -0.00193964 | 0.0063903 | 848.5904
55.71 | -497.465 | 0.319515 | 24151.5 | -1939.75 | -0.00193975 | 0.0063903 | 848.6431
55.7152 | -497.465 | 0.319515 | 24153.2 | -1939.87 | -0.00193987 | 0.0063903 | 848.7028
55.72 | -497.465 | 0.3198 | 24154.7 | -1939.98 | -0.00193998 | 0.006396 | 848.7555
55.7252 | -497.465 | 0.320113 | 24156.4 | -1940.1 | -0.0019401 | 0.00640226 | 848.8153
55.73 | -497.465 | 0.319828 | 24157.9 | -1940.21 | -0.00194021 | 0.00639656 | 848.868
55.7352 | -497.465 | 0.319515 | 24159.5 | -1940.33 | -0.00194033 | 0.0063903 | 848.9242
55.74 | -497.464 | 0.319799 | 24161 | -1940.44 | -0.00194044 | 0.00639598 | 848.9769
55.7453 | -497.464 | 0.320113 | 24162.7 | -1940.56 | -0.00194056 | 0.00640226 | 849.0366
55.75 | -497.464 | 0.319829 | 24164.2 | -1940.67 | -0.00194067 | 0.00639658 | 849.0894
55.7553 | -497.464 | 0.319515 | 24166 | -1940.79 | -0.00194079 | 0.0063903 | 849.1526
55.76 | -497.464 | 0.319798 | 24167.5 | -1940.9 | -0.0019409 | 0.00639596 | 849.2053
55.7653 | -497.464 | 0.320113 | 24169.1 | -1941.02 | -0.00194102 | 0.00640226 | 849.2615
55.77 | -497.463 | 0.320114 | 24170.7 | -1941.13 | -0.00194113 | 0.00640228 | 849.3178
55.7752 | -497.463 | 0.320115 | 24172.5 | -1941.25 | -0.00194125 | 0.0064023 | 849.381
55.78 | -497.463 | 0.319829 | 24174.1 | -1941.36 | -0.00194136 | 0.00639658 | 849.4372
55.7852 | -497.463 | 0.319516 | 24175.8 | -1941.48 | -0.00194148 | 0.00639032 | 849.497
55.79 | -497.463 | 0.319801 | 24177.5 | -1941.59 | -0.00194159 | 0.00639602 | 849.5567
55.7952 | -497.463 | 0.320115 | 24179.3 | -1941.83 | -0.00194183 | 0.0064023 | 849.6199
55.8 | -497.462 | 0.320115 | 24181 | -1942.05 | -0.00194205 | 0.0064023 | 849.6797
55.8052 | -497.462 | 0.320115 | 24182.8 | -1942.17 | -0.00194217 | 0.0064023 | 849.7429
55.81 | -497.462 | 0.320115 | 24184.4 | -1942.28 | -0.00194228 | 0.0064023 | 849.7991
55.8153 | -497.462 | 0.320115 | 24186.3 | -1942.28 | -0.00194228 | 0.0064023 | 849.8659
55.82 | -497.462 | 0.320115 | 24187.9 | -1942.28 | -0.00194228 | 0.0064023 | 849.9221
55.8253 | -497.462 | 0.320115 | 24189.7 | -1942.4 | -0.0019424 | 0.0064023 | 849.9854
55.83 | -497.461 | 0.320115 | 24191.5 | -1942.51 | -0.00194251 | 0.0064023 | 850.0486
55.8352 | -497.461 | 0.320115 | 24193.5 | -1942.63 | -0.00194263 | 0.0064023 | 850.1189
55.84 | -497.461 | 0.320115 | 24195.2 | -1942.74 | -0.00194274 | 0.0064023 | 850.1786
55.8452 | -497.461 | 0.320115 | 24197.1 | -1942.74 | -0.00194274 | 0.0064023 | 850.2454
55.85 | -497.461 | 0.320115 | 24198.8 | -1942.74 | -0.00194274 | 0.0064023 | 850.3051
55.8552 | -497.461 | 0.320115 | 24200.7 | -1942.98 | -0.00194298 | 0.0064023 | 850.3719
55.86 | -497.46 | 0.320115 | 24202.5 | -1943.2 | -0.0019432 | 0.0064023 | 850.4352
55.8652 | -497.46 | 0.320115 | 24204.4 | -1943.32 | -0.00194332 | 0.0064023 | 850.5019
55.87 | -497.46 | 0.320115 | 24206.1 | -1943.43 | -0.00194343 | 0.0064023 | 850.5617
55.8753 | -497.46 | 0.320115 | 24207.9 | -1943.55 | -0.00194355 | 0.0064023 | 850.6249
55.88 | -497.46 | 0.320398 | 24209.6 | -1943.66 | -0.00194366 | 0.00640796 | 850.6846
55.8853 | -497.46 | 0.320713 | 24211.4 | -1943.78 | -0.00194378 | 0.00641426 | 850.7479
55.89 | -497.459 | 0.32043 | 24213 | -1943.89 | -0.00194389 | 0.0064086 | 850.8041
55.8953 | -497.459 | 0.320115 | 24214.8 | -1944.13 | -0.00194413 | 0.0064023 | 850.8674
55.9 | -497.459 | 0.320399 | 24216.4 | -1944.34 | -0.00194434 | 0.00640798 | 850.9236
55.9052 | -497.459 | 0.320713 | 24218 | -1944.46 | -0.00194446 | 0.00641426 | 850.9798
55.91 | -497.459 | 0.320428 | 24219.6 | -1944.57 | -0.00194457 | 0.00640856 | 851.036
55.9152 | -497.459 | 0.320115 | 24221.3 | -1944.69 | -0.00194469 | 0.0064023 | 851.0958
55.92 | -497.458 | 0.3204 | 24223 | -1944.8 | -0.0019448 | 0.006408 | 851.1555
55.9252 | -497.458 | 0.320713 | 24224.8 | -1944.92 | -0.00194492 | 0.00641426 | 851.2187
55.93 | -497.458 | 0.320429 | 24226.4 | -1945.03 | -0.00194503 | 0.00640858 | 851.275
55.9353 | -497.458 | 0.320115 | 24228.2 | -1945.15 | -0.00194515 | 0.0064023 | 851.3382
55.94 | -497.458 | 0.320399 | 24229.9 | -1945.26 | -0.00194526 | 0.00640798 | 851.3979
55.9453 | -497.458 | 0.320713 | 24231.7 | -1945.26 | -0.00194526 | 0.00641426 | 851.4612
55.95 | -497.457 | 0.320714 | 24233.3 | -1945.26 | -0.00194526 | 0.00641428 | 851.5174
55.9553 | -497.457 | 0.320715 | 24235 | -1945.51 | -0.00194551 | 0.0064143 | 851.5771
55.96 | -497.457 | 0.320715 | 24236.7 | -1945.72 | -0.00194572 | 0.0064143 | 851.6369
55.9652 | -497.457 | 0.320715 | 24238.4 | -1945.84 | -0.00194584 | 0.0064143 | 851.6966
55.97 | -497.457 | 0.320715 | 24240 | -1945.95 | -0.00194595 | 0.0064143 | 851.7528
55.9752 | -497.457 | 0.320715 | 24241.8 | -1946.19 | -0.00194619 | 0.0064143 | 851.8161
55.98 | -497.456 | 0.320715 | 24243.4 | -1946.41 | -0.00194641 | 0.0064143 | 851.8723
55.9852 | -497.456 | 0.320715 | 24245.3 | -1946.53 | -0.00194653 | 0.0064143 | 851.9391
55.99 | -497.456 | 0.320715 | 24246.8 | -1946.64 | -0.00194664 | 0.0064143 | 851.9918
55.9953 | -497.456 | 0.320715 | 24248.5 | -1946.76 | -0.00194676 | 0.0064143 | 852.0515
56 | -497.456 | 0.320999 | 24250.1 | -1946.87 | -0.00194687 | 0.00641998 | 852.1077
56.0053 | -497.456 | 0.321313 | 24251.9 | -1946.87 | -0.00194687 | 0.00642626 | 852.171
56.01 | -497.455 | 0.32103 | 24253.5 | -1946.87 | -0.00194687 | 0.0064206 | 852.2272
56.0153 | -497.455 | 0.320715 | 24255.2 | -1947.11 | -0.00194711 | 0.0064143 | 852.2869
56.02 | -497.455 | 0.320999 | 24256.7 | -1947.33 | -0.00194733 | 0.00641998 | 852.3396
56.0252 | -497.455 | 0.321313 | 24258.4 | -1947.45 | -0.00194745 | 0.00642626 | 852.3994
56.03 | -497.455 | 0.321027 | 24259.9 | -1947.56 | -0.00194756 | 0.00642054 | 852.4521
56.0352 | -497.455 | 0.320715 | 24261.5 | -1947.68 | -0.00194768 | 0.0064143 | 852.5083
56.04 | -497.454 | 0.321 | 24263 | -1947.79 | -0.00194779 | 0.00642 | 852.561
56.0452 | -497.454 | 0.321313 | 24264.7 | -1948.03 | -0.00194803 | 0.00642626 | 852.6208
56.05 | -497.454 | 0.321029 | 24266.2 | -1948.25 | -0.00194825 | 0.00642058 | 852.6735
56.0552 | -497.454 | 0.320715 | 24267.9 | -1948.25 | -0.00194825 | 0.0064143 | 852.7332
56.06 | -497.454 | 0.320999 | 24269.4 | -1948.25 | -0.00194825 | 0.00641998 | 852.7859
56.0653 | -497.454 | 0.321313 | 24271.2 | -1948.37 | -0.00194837 | 0.00642626 | 852.8492
56.07 | -497.453 | 0.32103 | 24272.7 | -1948.48 | -0.00194848 | 0.0064206 | 852.9019
56.0753 | -497.453 | 0.320715 | 24274.4 | -1948.6 | -0.0019486 | 0.0064143 | 852.9616
56.08 | -497.453 | 0.320999 | 24275.9 | -1948.71 | -0.00194871 | 0.00641998 | 853.0143
56.0852 | -497.453 | 0.321313 | 24277.5 | -1948.83 | -0.00194883 | 0.00642626 | 853.0705
56.09 | -497.453 | 0.321314 | 24279.1 | -1948.94 | -0.00194894 | 0.00642628 | 853.1267
56.0952 | -497.453 | 0.321315 | 24280.9 | -1949.06 | -0.00194906 | 0.0064263 | 853.19
56.1 | -497.452 | 0.321315 | 24282.5 | -1949.17 | -0.00194917 | 0.0064263 | 853.2462
56.1052 | -497.452 | 0.321315 | 24284.2 | -1949.29 | -0.00194929 | 0.0064263 | 853.306
56.11 | -497.452 | 0.321315 | 24285.8 | -1949.4 | -0.0019494 | 0.0064263 | 853.3622
56.1152 | -497.452 | 0.321315 | 24287.6 | -1949.52 | -0.00194952 | 0.0064263 | 853.4254
56.12 | -497.452 | 0.321315 | 24289.2 | -1949.63 | -0.00194963 | 0.0064263 | 853.4816
56.1253 | -497.452 | 0.321315 | 24291 | -1949.75 | -0.00194975 | 0.0064263 | 853.5449
56.13 | -497.451 | 0.321315 | 24292.7 | -1949.86 | -0.00194986 | 0.0064263 | 853.6046
56.1353 | -497.451 | 0.321315 | 24294.5 | -1949.98 | -0.00194998 | 0.0064263 | 853.6679
56.14 | -497.451 | 0.321315 | 24296.2 | -1950.09 | -0.00195009 | 0.0064263 | 853.7276
56.1453 | -497.451 | 0.321315 | 24298 | -1950.21 | -0.00195021 | 0.0064263 | 853.7909
56.15 | -497.451 | 0.321315 | 24299.7 | -1950.32 | -0.00195032 | 0.0064263 | 853.8506
56.1552 | -497.451 | 0.321315 | 24301.6 | -1950.44 | -0.00195044 | 0.0064263 | 853.9174
56.16 | -497.45 | 0.321315 | 24303.3 | -1950.55 | -0.00195055 | 0.0064263 | 853.9771
56.1652 | -497.45 | 0.321315 | 24305.2 | -1950.67 | -0.00195067 | 0.0064263 | 854.0439
56.17 | -497.45 | 0.321315 | 24306.9 | -1950.78 | -0.00195078 | 0.0064263 | 854.1036
56.1752 | -497.45 | 0.321315 | 24308.7 | -1950.9 | -0.0019509 | 0.0064263 | 854.1668
56.18 | -497.45 | 0.321315 | 24310.4 | -1951 | -0.001951 | 0.0064263 | 854.2266
56.1853 | -497.45 | 0.321315 | 24312.3 | -1951.25 | -0.00195125 | 0.0064263 | 854.2933
56.19 | -497.449 | 0.321315 | 24314 | -1951.46 | -0.00195146 | 0.0064263 | 854.3531
56.1953 | -497.449 | 0.321315 | 24315.9 | -1951.59 | -0.00195159 | 0.0064263 | 854.4198
56.2 | -497.449 | 0.321598 | 24317.6 | -1951.69 | -0.00195169 | 0.00643196 | 854.4796
56.2053 | -497.449 | 0.321913 | 24319.5 | -1951.81 | -0.00195181 | 0.00643826 | 854.5463
56.21 | -497.449 | 0.321629 | 24321.1 | -1951.92 | -0.00195192 | 0.00643258 | 854.6026
56.2152 | -497.449 | 0.321315 | 24322.9 | -1952.04 | -0.00195204 | 0.0064263 | 854.6658
56.22 | -497.448 | 0.3216 | 24324.6 | -1952.15 | -0.00195215 | 0.006432 | 854.7255
56.2252 | -497.448 | 0.321913 | 24326.5 | -1952.15 | -0.00195215 | 0.00643826 | 854.7923
56.23 | -497.448 | 0.321628 | 24328.1 | -1952.15 | -0.00195215 | 0.00643256 | 854.8485
56.2352 | -497.448 | 0.321315 | 24329.9 | -1952.27 | -0.00195227 | 0.0064263 | 854.9118
56.24 | -497.448 | 0.321599 | 24331.6 | -1952.38 | -0.00195238 | 0.00643198 | 854.9715
56.2453 | -497.448 | 0.321913 | 24333.4 | -1952.62 | -0.00195262 | 0.00643826 | 855.0348
56.25 | -497.447 | 0.321914 | 24335 | -1952.84 | -0.00195284 | 0.00643828 | 855.091
56.2553 | -497.447 | 0.321915 | 24336.8 | -1952.96 | -0.00195296 | 0.0064383 | 855.1542
56.26 | -497.447 | 0.321915 | 24338.4 | -1953.07 | -0.00195307 | 0.0064383 | 855.2105
56.2653 | -497.447 | 0.321915 | 24340.2 | -1953.19 | -0.00195319 | 0.0064383 | 855.2737
56.27 | -497.447 | 0.321915 | 24341.9 | -1953.3 | -0.0019533 | 0.0064383 | 855.3334
56.2752 | -497.447 | 0.321915 | 24343.7 | -1953.42 | -0.00195342 | 0.0064383 | 855.3967
56.28 | -497.446 | 0.321915 | 24345.4 | -1953.53 | -0.00195353 | 0.0064383 | 855.4564
56.2852 | -497.446 | 0.321915 | 24347.4 | -1953.65 | -0.00195365 | 0.0064383 | 855.5267
56.29 | -497.446 | 0.321915 | 24349 | -1953.76 | -0.00195376 | 0.0064383 | 855.5829
56.2952 | -497.446 | 0.321915 | 24350.7 | -1954 | -0.001954 | 0.0064383 | 855.6427
56.3 | -497.446 | 0.322199 | 24352.3 | -1954.22 | -0.00195422 | 0.00644398 | 855.6989
56.3052 | -497.446 | 0.322513 | 24354.1 | -1954.22 | -0.00195422 | 0.00645026 | 855.7621
56.31 | -497.445 | 0.322229 | 24355.8 | -1954.22 | -0.00195422 | 0.00644458 | 855.8219
56.3153 | -497.445 | 0.321915 | 24357.6 | -1954.34 | -0.00195434 | 0.0064383 | 855.8851
56.32 | -497.445 | 0.322198 | 24359.1 | -1954.45 | -0.00195445 | 0.00644396 | 855.9378
56.3253 | -497.445 | 0.322513 | 24360.9 | -1954.69 | -0.00195469 | 0.00645026 | 856.0011
56.33 | -497.445 | 0.322229 | 24362.5 | -1954.91 | -0.00195491 | 0.00644458 | 856.0573
56.3352 | -497.445 | 0.321915 | 24364.2 | -1955.03 | -0.00195503 | 0.0064383 | 856.117
56.34 | -497.444 | 0.322201 | 24365.7 | -1955.14 | -0.00195514 | 0.00644402 | 856.1697
56.3452 | -497.444 | 0.322513 | 24367.3 | -1955.26 | -0.00195526 | 0.00645026 | 856.2259
56.35 | -497.444 | 0.322228 | 24368.8 | -1955.37 | -0.00195537 | 0.00644456 | 856.2787
56.3552 | -497.444 | 0.321915 | 24370.5 | -1955.49 | -0.00195549 | 0.0064383 | 856.3384
56.36 | -497.444 | 0.3222 | 24372 | -1955.6 | -0.0019556 | 0.006444 | 856.3911
56.3652 | -497.444 | 0.322513 | 24373.7 | -1955.72 | -0.00195572 | 0.00645026 | 856.4508
56.37 | -497.443 | 0.322514 | 24375.2 | -1955.83 | -0.00195583 | 0.00645028 | 856.5035
56.3753 | -497.443 | 0.322515 | 24376.9 | -1955.95 | -0.00195595 | 0.0064503 | 856.5633
56.38 | -497.443 | 0.322515 | 24378.5 | -1956.06 | -0.00195606 | 0.0064503 | 856.6195
56.3853 | -497.443 | 0.322515 | 24380.2 | -1956.18 | -0.00195618 | 0.0064503 | 856.6792
56.39 | -497.443 | 0.322515 | 24381.9 | -1956.29 | -0.00195629 | 0.0064503 | 856.739
56.3953 | -497.443 | 0.322515 | 24383.7 | -1956.41 | -0.00195641 | 0.0064503 | 856.8022
56.4 | -497.442 | 0.322515 | 24385.3 | -1956.52 | -0.00195652 | 0.0064503 | 856.8584
56.4052 | -497.442 | 0.322515 | 24387.2 | -1956.76 | -0.00195676 | 0.0064503 | 856.9252
56.41 | -497.442 | 0.322515 | 24388.8 | -1956.98 | -0.00195698 | 0.0064503 | 856.9814
56.4152 | -497.442 | 0.322515 | 24390.5 | -1956.98 | -0.00195698 | 0.0064503 | 857.0412
56.42 | -497.442 | 0.322515 | 24392.2 | -1956.98 | -0.00195698 | 0.0064503 | 857.1009
56.4252 | -497.442 | 0.322515 | 24394 | -1957.1 | -0.0019571 | 0.0064503 | 857.1641
56.43 | -497.441 | 0.322515 | 24395.6 | -1957.21 | -0.00195721 | 0.0064503 | 857.2204
56.4353 | -497.441 | 0.322515 | 24397.4 | -1957.33 | -0.00195733 | 0.0064503 | 857.2836
56.44 | -497.441 | 0.322515 | 24399.1 | -1957.44 | -0.00195744 | 0.0064503 | 857.3433
56.4453 | -497.441 | 0.322515 | 24401 | -1957.68 | -0.00195768 | 0.0064503 | 857.4101
56.45 | -497.441 | 0.322515 | 24402.6 | -1957.89 | -0.00195789 | 0.0064503 | 857.4663
56.4553 | -497.441 | 0.322515 | 24404.4 | -1958.02 | -0.00195802 | 0.0064503 | 857.5296
56.46 | -497.44 | 0.322515 | 24406.1 | -1958.12 | -0.00195812 | 0.0064503 | 857.5893
56.4652 | -497.44 | 0.322515 | 24408 | -1958.12 | -0.00195812 | 0.0064503 | 857.6561
56.47 | -497.44 | 0.322515 | 24409.6 | -1958.12 | -0.00195812 | 0.0064503 | 857.7123
56.4752 | -497.44 | 0.322515 | 24411.5 | -1958.24 | -0.00195824 | 0.0064503 | 857.7791
56.48 | -497.44 | 0.322515 | 24413 | -1958.35 | -0.00195835 | 0.0064503 | 857.8318
56.4852 | -497.44 | 0.322515 | 24414.8 | -1958.47 | -0.00195847 | 0.0064503 | 857.895
56.49 | -497.439 | 0.322515 | 24416.4 | -1958.58 | -0.00195858 | 0.0064503 | 857.9512
56.4953 | -497.439 | 0.322515 | 24418.1 | -1958.7 | -0.0019587 | 0.0064503 | 858.011
56.5 | -497.439 | 0.322799 | 24419.8 | -1958.81 | -0.00195881 | 0.00645598 | 858.0707
56.5053 | -497.439 | 0.323113 | 24421.6 | -1958.93 | -0.00195893 | 0.00646226 | 858.134
56.51 | -497.439 | 0.32283 | 24423.3 | -1959.04 | -0.00195904 | 0.0064566 | 858.1937
56.5153 | -497.439 | 0.322515 | 24425.2 | -1959.16 | -0.00195916 | 0.0064503 | 858.2605
56.52 | -497.438 | 0.322799 | 24427 | -1959.27 | -0.00195927 | 0.00645598 | 858.3237
56.5252 | -497.438 | 0.323113 | 24428.9 | -1959.39 | -0.00195939 | 0.00646226 | 858.3905
56.53 | -497.438 | 0.323114 | 24430.6 | -1959.5 | -0.0019595 | 0.00646228 | 858.4502
56.5352 | -497.438 | 0.323115 | 24432.4 | -1959.86 | -0.00195986 | 0.0064623 | 858.5135
56.54 | -497.438 | 0.323115 | 24434.1 | -1960.19 | -0.00196019 | 0.0064623 | 858.5732
56.5452 | -497.438 | 0.323115 | 24435.9 | -1960.07 | -0.00196007 | 0.0064623 | 858.6364
56.55 | -497.437 | 0.323115 | 24437.5 | -1959.96 | -0.00195996 | 0.0064623 | 858.6927
56.5552 | -497.437 | 0.323115 | 24439.3 | -1960.2 | -0.0019602 | 0.0064623 | 858.7559
56.56 | -497.437 | 0.323115 | 24440.9 | -1960.42 | -0.00196042 | 0.0064623 | 858.8121
56.5653 | -497.437 | 0.323115 | 24442.7 | -1960.42 | -0.00196042 | 0.0064623 | 858.8754
56.57 | -497.437 | 0.323115 | 24444.3 | -1960.42 | -0.00196042 | 0.0064623 | 858.9316
56.5753 | -497.437 | 0.323115 | 24446.2 | -1960.66 | -0.00196066 | 0.0064623 | 858.9984
56.58 | -497.436 | 0.323115 | 24447.8 | -1960.88 | -0.00196088 | 0.0064623 | 859.0546
56.5852 | -497.436 | 0.323115 | 24449.6 | -1961 | -0.001961 | 0.0064623 | 859.1178
56.59 | -497.436 | 0.323115 | 24451.3 | -1961.11 | -0.00196111 | 0.0064623 | 859.1776
56.5952 | -497.436 | 0.323115 | 24453.1 | -1961.35 | -0.00196135 | 0.0064623 | 859.2408
56.6 | -497.436 | 0.323115 | 24454.8 | -1961.57 | -0.00196157 | 0.0064623 | 859.3006
56.6052 | -497.436 | 0.323115 | 24456.6 | -1961.69 | -0.00196169 | 0.0064623 | 859.3638
56.61 | -497.435 | 0.323115 | 24458.2 | -1961.8 | -0.0019618 | 0.0064623 | 859.42
56.6152 | -497.435 | 0.323115 | 24459.9 | -1961.92 | -0.00196192 | 0.0064623 | 859.4798
56.62 | -497.435 | 0.323399 | 24461.5 | -1962.03 | -0.00196203 | 0.00646798 | 859.536
56.6253 | -497.435 | 0.323713 | 24463.2 | -1962.15 | -0.00196215 | 0.00647426 | 859.5957
56.63 | -497.435 | 0.32343 | 24464.8 | -1962.26 | -0.00196226 | 0.0064686 | 859.6519
56.6353 | -497.435 | 0.323115 | 24466.6 | -1962.38 | -0.00196238 | 0.0064623 | 859.7152
56.64 | -497.434 | 0.323398 | 24468.1 | -1962.49 | -0.00196249 | 0.00646796 | 859.7679
56.6453 | -497.434 | 0.323713 | 24469.9 | -1962.61 | -0.00196261 | 0.00647426 | 859.8311
56.65 | -497.434 | 0.323429 | 24471.5 | -1962.72 | -0.00196272 | 0.00646858 | 859.8874
56.6552 | -497.434 | 0.323115 | 24473.4 | -1962.84 | -0.00196284 | 0.0064623 | 859.9541
56.66 | -497.434 | 0.3234 | 24475 | -1962.95 | -0.00196295 | 0.006468 | 860.0103
56.6652 | -497.434 | 0.323713 | 24476.7 | -1963.07 | -0.00196307 | 0.00647426 | 860.0701
56.67 | -497.433 | 0.323714 | 24478.3 | -1963.18 | -0.00196318 | 0.00647428 | 860.1263
56.6752 | -497.433 | 0.323715 | 24480.1 | -1963.3 | -0.0019633 | 0.0064743 | 860.1896
56.68 | -497.433 | 0.32343 | 24481.7 | -1963.41 | -0.00196341 | 0.0064686 | 860.2458
56.6853 | -497.433 | 0.323116 | 24483.4 | -1963.53 | -0.00196353 | 0.00646232 | 860.3055
56.69 | -497.433 | 0.3234 | 24485 | -1963.64 | -0.00196364 | 0.006468 | 860.3617
56.6953 | -497.433 | 0.323715 | 24486.7 | -1963.76 | -0.00196376 | 0.0064743 | 860.4215
56.7 | -497.432 | 0.323715 | 24488.3 | -1963.87 | -0.00196387 | 0.0064743 | 860.4777
56.7053 | -497.432 | 0.323715 | 24490 | -1964.11 | -0.00196411 | 0.0064743 | 860.5374
56.71 | -497.432 | 0.323715 | 24491.5 | -1964.33 | -0.00196433 | 0.0064743 | 860.5901
56.7152 | -497.432 | 0.323715 | 24493.3 | -1964.45 | -0.00196445 | 0.0064743 | 860.6534
56.72 | -497.432 | 0.323715 | 24494.9 | -1964.56 | -0.00196456 | 0.0064743 | 860.7096
56.7252 | -497.432 | 0.323715 | 24496.7 | -1964.68 | -0.00196468 | 0.0064743 | 860.7728
56.73 | -497.431 | 0.324 | 24498.3 | -1964.78 | -0.00196478 | 0.00648 | 860.8291
56.7352 | -497.431 | 0.324313 | 24500.1 | -1964.78 | -0.00196478 | 0.00648626 | 860.8923
56.74 | -497.431 | 0.324029 | 24501.8 | -1964.78 | -0.00196478 | 0.00648058 | 860.9521
56.7453 | -497.431 | 0.323715 | 24503.7 | -1964.91 | -0.00196491 | 0.0064743 | 861.0188
56.75 | -497.431 | 0.323715 | 24505.3 | -1965.01 | -0.00196501 | 0.0064743 | 861.075
56.7553 | -497.431 | 0.323715 | 24507.1 | -1965.26 | -0.00196526 | 0.0064743 | 861.1383
56.76 | -497.43 | 0.323715 | 24508.8 | -1965.47 | -0.00196547 | 0.0064743 | 861.198
56.7653 | -497.43 | 0.323715 | 24510.6 | -1965.47 | -0.00196547 | 0.0064743 | 861.2613
56.77 | -497.43 | 0.323715 | 24512.2 | -1965.47 | -0.00196547 | 0.0064743 | 861.3175
56.7752 | -497.43 | 0.323715 | 24514 | -1965.59 | -0.00196559 | 0.0064743 | 861.3807
56.78 | -497.43 | 0.324001 | 24515.6 | -1965.7 | -0.0019657 | 0.00648002 | 861.437
56.7852 | -497.43 | 0.324313 | 24517.4 | -1965.94 | -0.00196594 | 0.00648626 | 861.5002
56.79 | -497.429 | 0.324028 | 24519 | -1966.16 | -0.00196616 | 0.00648056 | 861.5564
56.7952 | -497.429 | 0.323715 | 24520.7 | -1966.28 | -0.00196628 | 0.0064743 | 861.6162
56.8 | -497.429 | 0.323999 | 24522.4 | -1966.39 | -0.00196639 | 0.00647998 | 861.6759
56.8052 | -497.429 | 0.324313 | 24524.2 | -1966.51 | -0.00196651 | 0.00648626 | 861.7391
56.81 | -497.429 | 0.324314 | 24525.9 | -1966.62 | -0.00196662 | 0.00648628 | 861.7989
56.8153 | -497.429 | 0.324315 | 24527.7 | -1966.74 | -0.00196674 | 0.0064863 | 861.8621
56.82 | -497.428 | 0.324315 | 24529.3 | -1966.85 | -0.00196685 | 0.0064863 | 861.9184
56.8253 | -497.428 | 0.324315 | 24531 | -1966.97 | -0.00196697 | 0.0064863 | 861.9781
56.83 | -497.428 | 0.324315 | 24532.6 | -1967.08 | -0.00196708 | 0.0064863 | 862.0343
56.8352 | -497.428 | 0.324315 | 24534.3 | -1967.2 | -0.0019672 | 0.0064863 | 862.094
56.84 | -497.428 | 0.324315 | 24535.9 | -1967.31 | -0.00196731 | 0.0064863 | 862.1503
56.8452 | -497.428 | 0.324315 | 24537.6 | -1967.43 | -0.00196743 | 0.0064863 | 862.21
56.85 | -497.427 | 0.324315 | 24539.2 | -1967.54 | -0.00196754 | 0.0064863 | 862.2662
56.8552 | -497.427 | 0.324315 | 24540.9 | -1967.66 | -0.00196766 | 0.0064863 | 862.326
56.86 | -497.427 | 0.324315 | 24542.6 | -1967.77 | -0.00196777 | 0.0064863 | 862.3857
56.8652 | -497.427 | 0.324315 | 24544.5 | -1967.89 | -0.00196789 | 0.0064863 | 862.4525
56.87 | -497.427 | 0.324599 | 24546.2 | -1968 | -0.001968 | 0.00649198 | 862.5122
56.8753 | -497.427 | 0.324913 | 24548 | -1968.12 | -0.00196812 | 0.00649826 | 862.5754
56.88 | -497.426 | 0.32463 | 24549.7 | -1968.23 | -0.00196823 | 0.0064926 | 862.6352
56.8853 | -497.426 | 0.324315 | 24551.5 | -1968.23 | -0.00196823 | 0.0064863 | 862.6984
56.89 | -497.426 | 0.324598 | 24553.2 | -1968.23 | -0.00196823 | 0.00649196 | 862.7582
56.8953 | -497.426 | 0.324913 | 24555 | -1968.47 | -0.00196847 | 0.00649826 | 862.8214
56.9 | -497.426 | 0.32463 | 24556.6 | -1968.69 | -0.00196869 | 0.0064926 | 862.8776
56.9053 | -497.426 | 0.324315 | 24558.5 | -1968.81 | -0.00196881 | 0.0064863 | 862.9444
56.91 | -497.425 | 0.324599 | 24560.1 | -1968.92 | -0.00196892 | 0.00649198 | 863.0006
56.9152 | -497.425 | 0.324913 | 24561.9 | -1969.04 | -0.00196904 | 0.00649826 | 863.0639
56.92 | -497.425 | 0.324628 | 24563.6 | -1969.15 | -0.00196915 | 0.00649256 | 863.1236
56.9252 | -497.425 | 0.324315 | 24565.4 | -1969.27 | -0.00196927 | 0.0064863 | 863.1868
56.93 | -497.425 | 0.3246 | 24567.2 | -1969.38 | -0.00196938 | 0.006492 | 863.2501
56.9352 | -497.425 | 0.324913 | 24569.1 | -1969.62 | -0.00196962 | 0.00649826 | 863.3169
56.94 | -497.424 | 0.324914 | 24570.8 | -1969.84 | -0.00196984 | 0.00649828 | 863.3766
56.9453 | -497.424 | 0.324915 | 24572.7 | -1969.84 | -0.00196984 | 0.0064983 | 863.4434
56.95 | -497.424 | 0.324915 | 24574.5 | -1969.84 | -0.00196984 | 0.0064983 | 863.5066
56.9553 | -497.424 | 0.324915 | 24576.4 | -1969.96 | -0.00196996 | 0.0064983 | 863.5734
56.96 | -497.424 | 0.324915 | 24578 | -1970.07 | -0.00197007 | 0.0064983 | 863.6296
56.9653 | -497.424 | 0.324915 | 24579.8 | -1970.19 | -0.00197019 | 0.0064983 | 863.6928
56.97 | -497.423 | 0.324915 | 24581.5 | -1970.3 | -0.0019703 | 0.0064983 | 863.7526
56.9752 | -497.423 | 0.324915 | 24583.3 | -1970.42 | -0.00197042 | 0.0064983 | 863.8158
56.98 | -497.423 | 0.324915 | 24585 | -1970.53 | -0.00197053 | 0.0064983 | 863.8756
56.9852 | -497.423 | 0.324915 | 24586.8 | -1970.77 | -0.00197077 | 0.0064983 | 863.9388
56.99 | -497.423 | 0.324915 | 24588.4 | -1970.99 | -0.00197099 | 0.0064983 | 863.995
56.9952 | -497.423 | 0.324915 | 24590.2 | -1971.11 | -0.00197111 | 0.0064983 | 864.0583
57 | -497.422 | 0.324915 | 24591.8 | -1971.22 | -0.00197122 | 0.0064983 | 864.1145
57.0052 | -497.422 | 0.324915 | 24593.6 | -1971.34 | -0.00197134 | 0.0064983 | 864.1777
57.01 | -497.422 | 0.325199 | 24595.1 | -1971.45 | -0.00197145 | 0.00650398 | 864.2305
57.0153 | -497.422 | 0.325513 | 24596.8 | -1971.69 | -0.00197169 | 0.00651026 | 864.2902
57.02 | -497.422 | 0.32523 | 24598.3 | -1971.9 | -0.0019719 | 0.0065046 | 864.3429
57.0253 | -497.422 | 0.324915 | 24600 | -1971.9 | -0.0019719 | 0.0064983 | 864.4026
57.03 | -497.421 | 0.325199 | 24601.5 | -1971.9 | -0.0019719 | 0.00650398 | 864.4553
57.0352 | -497.421 | 0.325513 | 24603.1 | -1971.9 | -0.0019719 | 0.00651026 | 864.5116
57.04 | -497.421 | 0.325227 | 24604.6 | -1971.9 | -0.0019719 | 0.00650454 | 864.5643
57.0452 | -497.421 | 0.324915 | 24606.3 | -1972.14 | -0.00197214 | 0.0064983 | 864.624
57.05 | -497.421 | 0.3252 | 24607.7 | -1972.36 | -0.00197236 | 0.006504 | 864.6732
57.0552 | -497.421 | 0.325513 | 24609.3 | -1972.48 | -0.00197248 | 0.00651026 | 864.7294
57.06 | -497.42 | 0.325229 | 24610.8 | -1972.59 | -0.00197259 | 0.00650458 | 864.7821
57.0652 | -497.42 | 0.324915 | 24612.5 | -1972.71 | -0.00197271 | 0.0064983 | 864.8419
57.07 | -497.42 | 0.325199 | 24614 | -1972.82 | -0.00197282 | 0.00650398 | 864.8946
57.0753 | -497.42 | 0.325513 | 24615.5 | -1972.94 | -0.00197294 | 0.00651026 | 864.9473
57.08 | -497.42 | 0.325514 | 24617 | -1973.05 | -0.00197305 | 0.00651028 | 865
57.0853 | -497.42 | 0.325515 | 24618.6 | -1973.17 | -0.00197317 | 0.0065103 | 865.0562
57.09 | -497.419 | 0.325515 | 24620.1 | -1973.28 | -0.00197328 | 0.0065103 | 865.1089
57.0952 | -497.419 | 0.325515 | 24621.8 | -1973.52 | -0.00197352 | 0.0065103 | 865.1686
57.1 | -497.419 | 0.325515 | 24623.3 | -1973.74 | -0.00197374 | 0.0065103 | 865.2214
57.1052 | -497.419 | 0.325515 | 24624.9 | -1973.74 | -0.00197374 | 0.0065103 | 865.2776
57.11 | -497.419 | 0.325515 | 24626.5 | -1973.74 | -0.00197374 | 0.0065103 | 865.3338
57.1152 | -497.419 | 0.325515 | 24628.2 | -1973.86 | -0.00197386 | 0.0065103 | 865.3935
57.12 | -497.418 | 0.325515 | 24629.8 | -1973.97 | -0.00197397 | 0.0065103 | 865.4498
57.1252 | -497.418 | 0.325515 | 24631.6 | -1974.21 | -0.00197421 | 0.0065103 | 865.513
57.13 | -497.418 | 0.325515 | 24633.2 | -1974.43 | -0.00197443 | 0.0065103 | 865.5692
57.1353 | -497.418 | 0.325515 | 24635 | -1974.55 | -0.00197455 | 0.0065103 | 865.6325
57.14 | -497.418 | 0.325515 | 24636.6 | -1974.66 | -0.00197466 | 0.0065103 | 865.6887
57.1453 | -497.418 | 0.325515 | 24638.4 | -1974.9 | -0.0019749 | 0.0065103 | 865.7519
57.15 | -497.417 | 0.325798 | 24640.1 | -1975.12 | -0.00197512 | 0.00651596 | 865.8117
57.1553 | -497.417 | 0.326113 | 24641.9 | -1975.24 | -0.00197524 | 0.00652226 | 865.8749
57.16 | -497.417 | 0.325829 | 24643.6 | -1975.35 | -0.00197535 | 0.00651658 | 865.9347
57.1652 | -497.417 | 0.325515 | 24645.5 | -1975.47 | -0.00197547 | 0.0065103 | 866.0014
57.17 | -497.417 | 0.3258 | 24647.2 | -1975.58 | -0.00197558 | 0.006516 | 866.0612
57.1752 | -497.417 | 0.326113 | 24649.1 | -1975.7 | -0.0019757 | 0.00652226 | 866.1279
57.18 | -497.416 | 0.325828 | 24650.9 | -1975.81 | -0.00197581 | 0.00651656 | 866.1912
57.1852 | -497.416 | 0.325515 | 24652.9 | -1975.93 | -0.00197593 | 0.0065103 | 866.2615
57.19 | -497.416 | 0.325799 | 24654.5 | -1976.04 | -0.00197604 | 0.00651598 | 866.3177
57.1953 | -497.416 | 0.326113 | 24656.4 | -1976.16 | -0.00197616 | 0.00652226 | 866.3844
57.2 | -497.416 | 0.325829 | 24658.1 | -1976.27 | -0.00197627 | 0.00651658 | 866.4442
57.2053 | -497.416 | 0.325515 | 24660 | -1976.39 | -0.00197639 | 0.0065103 | 866.5109
57.21 | -497.415 | 0.325798 | 24661.7 | -1976.5 | -0.0019765 | 0.00651596 | 866.5707
57.2153 | -497.415 | 0.326113 | 24663.7 | -1976.62 | -0.00197662 | 0.00652226 | 866.6409
57.22 | -497.415 | 0.326114 | 24665.4 | -1976.73 | -0.00197673 | 0.00652228 | 866.7007
57.2252 | -497.415 | 0.326115 | 24667.4 | -1976.85 | -0.00197685 | 0.0065223 | 866.771
57.23 | -497.415 | 0.325829 | 24669.2 | -1976.96 | -0.00197696 | 0.00651658 | 866.8342
57.2352 | -497.415 | 0.325516 | 24671.2 | -1977.08 | -0.00197708 | 0.00651032 | 866.9045
57.24 | -497.414 | 0.325801 | 24672.9 | -1977.19 | -0.00197719 | 0.00651602 | 866.9642
57.2452 | -497.414 | 0.326115 | 24674.7 | -1977.31 | -0.00197731 | 0.0065223 | 867.0275
57.25 | -497.414 | 0.326115 | 24676.4 | -1977.42 | -0.00197742 | 0.0065223 | 867.0872
57.2552 | -497.414 | 0.326115 | 24678.2 | -1977.54 | -0.00197754 | 0.0065223 | 867.1505
57.26 | -497.414 | 0.326115 | 24679.9 | -1977.65 | -0.00197765 | 0.0065223 | 867.2102
57.2653 | -497.414 | 0.326115 | 24681.7 | -1977.77 | -0.00197777 | 0.0065223 | 867.2734
57.27 | -497.413 | 0.326115 | 24683.3 | -1977.88 | -0.00197788 | 0.0065223 | 867.3297
57.2753 | -497.413 | 0.326115 | 24685.2 | -1978 | -0.001978 | 0.0065223 | 867.3964
57.28 | -497.413 | 0.326115 | 24686.9 | -1978.11 | -0.00197811 | 0.0065223 | 867.4562
57.2852 | -497.413 | 0.326115 | 24688.8 | -1978.35 | -0.00197835 | 0.0065223 | 867.5229
57.29 | -497.413 | 0.326401 | 24690.6 | -1978.56 | -0.00197856 | 0.00652802 | 867.5862
57.2952 | -497.413 | 0.326713 | 24692.6 | -1978.56 | -0.00197856 | 0.00653426 | 867.6564
57.3 | -497.412 | 0.326428 | 24694.3 | -1978.56 | -0.00197856 | 0.00652856 | 867.7162
57.3052 | -497.412 | 0.326115 | 24696.2 | -1978.81 | -0.00197881 | 0.0065223 | 867.7829
57.31 | -497.412 | 0.326115 | 24697.8 | -1979.02 | -0.00197902 | 0.0065223 | 867.8392
57.3152 | -497.412 | 0.326115 | 24699.7 | -1979.14 | -0.00197914 | 0.0065223 | 867.9059
57.32 | -497.412 | 0.326115 | 24701.3 | -1979.25 | -0.00197925 | 0.0065223 | 867.9621
57.3253 | -497.412 | 0.326115 | 24703.1 | -1979.37 | -0.00197937 | 0.0065223 | 868.0254
57.33 | -497.411 | 0.326398 | 24704.6 | -1979.48 | -0.00197948 | 0.00652796 | 868.0781
57.3353 | -497.411 | 0.326713 | 24706.3 | -1979.73 | -0.00197973 | 0.00653426 | 868.1378
57.34 | -497.411 | 0.326714 | 24707.9 | -1979.94 | -0.00197994 | 0.00653428 | 868.1941
57.3452 | -497.411 | 0.326715 | 24709.7 | -1980.06 | -0.00198006 | 0.0065343 | 868.2573
57.35 | -497.411 | 0.326715 | 24711.3 | -1980.17 | -0.00198017 | 0.0065343 | 868.3135
57.3552 | -497.411 | 0.326715 | 24713.1 | -1980.29 | -0.00198029 | 0.0065343 | 868.3768
57.36 | -497.41 | 0.326715 | 24714.7 | -1980.4 | -0.0019804 | 0.0065343 | 868.433
57.3652 | -497.41 | 0.326715 | 24716.4 | -1980.64 | -0.00198064 | 0.0065343 | 868.4927
57.37 | -497.41 | 0.326715 | 24717.9 | -1980.86 | -0.00198086 | 0.0065343 | 868.5454
57.3752 | -497.41 | 0.326715 | 24719.7 | -1980.86 | -0.00198086 | 0.0065343 | 868.6087
57.38 | -497.41 | 0.326715 | 24721.1 | -1980.86 | -0.00198086 | 0.0065343 | 868.6579
57.3853 | -497.41 | 0.326715 | 24722.7 | -1980.98 | -0.00198098 | 0.0065343 | 868.7141
57.39 | -497.409 | 0.326715 | 24724.3 | -1981.09 | -0.00198109 | 0.0065343 | 868.7703
57.3953 | -497.409 | 0.326715 | 24725.9 | -1981.21 | -0.00198121 | 0.0065343 | 868.8265
57.4 | -497.409 | 0.326715 | 24727.6 | -1981.32 | -0.00198132 | 0.0065343 | 868.8863
57.4053 | -497.409 | 0.326715 | 24729.3 | -1981.56 | -0.00198156 | 0.0065343 | 868.946
57.41 | -497.409 | 0.326715 | 24730.9 | -1981.78 | -0.00198178 | 0.0065343 | 869.0022
57.4152 | -497.409 | 0.326715 | 24732.6 | -1981.78 | -0.00198178 | 0.0065343 | 869.062
57.42 | -497.408 | 0.326715 | 24734.3 | -1981.78 | -0.00198178 | 0.0065343 | 869.1217
57.4252 | -497.408 | 0.326715 | 24736 | -1981.78 | -0.00198178 | 0.0065343 | 869.1814
57.43 | -497.408 | 0.326715 | 24737.7 | -1981.78 | -0.00198178 | 0.0065343 | 869.2412
57.4352 | -497.408 | 0.326715 | 24739.6 | -1982.02 | -0.00198202 | 0.0065343 | 869.3079
57.44 | -497.408 | 0.326715 | 24741.2 | -1982.24 | -0.00198224 | 0.0065343 | 869.3642
57.4453 | -497.408 | 0.326715 | 24743 | -1982.36 | -0.00198236 | 0.0065343 | 869.4274
57.45 | -497.407 | 0.326715 | 24744.7 | -1982.47 | -0.00198247 | 0.0065343 | 869.4871
57.4553 | -497.407 | 0.326715 | 24746.5 | -1982.47 | -0.00198247 | 0.0065343 | 869.5504
57.46 | -497.407 | 0.326715 | 24748.2 | -1982.47 | -0.00198247 | 0.0065343 | 869.6101
57.4653 | -497.407 | 0.326715 | 24750.1 | -1982.71 | -0.00198271 | 0.0065343 | 869.6769
57.47 | -497.407 | 0.326999 | 24751.8 | -1982.93 | -0.00198293 | 0.00653998 | 869.7366
57.4752 | -497.407 | 0.327313 | 24753.7 | -1983.05 | -0.00198305 | 0.00654626 | 869.8034
57.48 | -497.406 | 0.327028 | 24755.4 | -1983.16 | -0.00198316 | 0.00654056 | 869.8631
57.4852 | -497.406 | 0.326715 | 24757.3 | -1983.28 | -0.00198328 | 0.0065343 | 869.9299
57.49 | -497.406 | 0.327 | 24759 | -1983.39 | -0.00198339 | 0.00654 | 869.9896
57.4952 | -497.406 | 0.327313 | 24760.9 | -1983.51 | -0.00198351 | 0.00654626 | 870.0564
57.5 | -497.406 | 0.327314 | 24762.7 | -1983.62 | -0.00198362 | 0.00654628 | 870.1196
57.5052 | -497.406 | 0.327315 | 24764.6 | -1983.86 | -0.00198386 | 0.0065463 | 870.1864
57.51 | -497.405 | 0.327315 | 24766.3 | -1984.08 | -0.00198408 | 0.0065463 | 870.2461
57.5153 | -497.405 | 0.327315 | 24768.2 | -1984.08 | -0.00198408 | 0.0065463 | 870.3129
57.52 | -497.405 | 0.327315 | 24769.9 | -1984.08 | -0.00198408 | 0.0065463 | 870.3726
57.5253 | -497.405 | 0.327315 | 24771.8 | -1984.2 | -0.0019842 | 0.0065463 | 870.4394
57.53 | -497.405 | 0.327315 | 24773.5 | -1984.31 | -0.00198431 | 0.0065463 | 870.4991
57.5352 | -497.404 | 0.327315 | 24775.4 | -1984.43 | -0.00198443 | 0.0065463 | 870.5659
57.54 | -497.404 | 0.327315 | 24777.1 | -1984.54 | -0.00198454 | 0.0065463 | 870.6256
57.5452 | -497.404 | 0.327315 | 24779 | -1984.66 | -0.00198466 | 0.0065463 | 870.6924
57.55 | -497.404 | 0.327315 | 24780.7 | -1984.77 | -0.00198477 | 0.0065463 | 870.7521
57.5552 | -497.404 | 0.327315 | 24782.7 | -1985.01 | -0.00198501 | 0.0065463 | 870.8224
57.56 | -497.404 | 0.327599 | 24784.3 | -1985.22 | -0.00198522 | 0.00655198 | 870.8786
57.5652 | -497.404 | 0.327913 | 24786.2 | -1985.35 | -0.00198535 | 0.00655826 | 870.9454
57.57 | -497.403 | 0.327629 | 24787.8 | -1985.45 | -0.00198545 | 0.00655258 | 871.0016
57.5753 | -497.403 | 0.327315 | 24789.6 | -1985.7 | -0.0019857 | 0.0065463 | 871.0649
57.58 | -497.403 | 0.327315 | 24791.3 | -1985.91 | -0.00198591 | 0.0065463 | 871.1246
57.5853 | -497.403 | 0.327315 | 24793.2 | -1986.03 | -0.00198603 | 0.0065463 | 871.1914
57.59 | -497.403 | 0.327315 | 24794.8 | -1986.14 | -0.00198614 | 0.0065463 | 871.2476
57.5952 | -497.403 | 0.327315 | 24796.6 | -1986.14 | -0.00198614 | 0.0065463 | 871.3108
57.6 | -497.402 | 0.327315 | 24798.3 | -1986.14 | -0.00198614 | 0.0065463 | 871.3706
57.6052 | -497.402 | 0.327315 | 24800 | -1986.26 | -0.00198626 | 0.0065463 | 871.4303
57.61 | -497.402 | 0.3276 | 24801.7 | -1986.37 | -0.00198637 | 0.006552 | 871.49
57.6152 | -497.402 | 0.327913 | 24803.5 | -1986.61 | -0.00198661 | 0.00655826 | 871.5533
57.62 | -497.402 | 0.327628 | 24805.2 | -1986.83 | -0.00198683 | 0.00655256 | 871.613
57.6252 | -497.402 | 0.327315 | 24807.1 | -1986.83 | -0.00198683 | 0.0065463 | 871.6798
57.63 | -497.401 | 0.327599 | 24808.7 | -1986.83 | -0.00198683 | 0.00655198 | 871.736
57.6353 | -497.401 | 0.327913 | 24810.4 | -1986.95 | -0.00198695 | 0.00655826 | 871.7957
57.64 | -497.401 | 0.327914 | 24812 | -1987.06 | -0.00198706 | 0.00655828 | 871.852
57.6453 | -497.401 | 0.327915 | 24813.8 | -1987.18 | -0.00198718 | 0.0065583 | 871.9152
57.65 | -497.401 | 0.327915 | 24815.3 | -1987.29 | -0.00198729 | 0.0065583 | 871.9679
57.6553 | -497.401 | 0.327915 | 24817 | -1987.53 | -0.00198753 | 0.0065583 | 872.0276
57.66 | -497.4 | 0.327915 | 24818.6 | -1987.75 | -0.00198775 | 0.0065583 | 872.0839
57.6652 | -497.4 | 0.327915 | 24820.4 | -1987.87 | -0.00198787 | 0.0065583 | 872.1471
57.67 | -497.4 | 0.327915 | 24822 | -1987.98 | -0.00198798 | 0.0065583 | 872.2033
57.6752 | -497.4 | 0.327915 | 24823.7 | -1988.1 | -0.0019881 | 0.0065583 | 872.2631
57.68 | -497.4 | 0.327915 | 24825.2 | -1988.21 | -0.00198821 | 0.0065583 | 872.3158
57.6852 | -497.4 | 0.327915 | 24826.8 | -1988.33 | -0.00198833 | 0.0065583 | 872.372
57.69 | -497.399 | 0.327915 | 24828.3 | -1988.44 | -0.00198844 | 0.0065583 | 872.4247
57.6953 | -497.399 | 0.327915 | 24830 | -1988.56 | -0.00198856 | 0.0065583 | 872.4844
57.7 | -497.399 | 0.327915 | 24831.6 | -1988.67 | -0.00198867 | 0.0065583 | 872.5407
57.7053 | -497.399 | 0.327915 | 24833.3 | -1988.79 | -0.00198879 | 0.0065583 | 872.6004
57.71 | -497.399 | 0.327915 | 24834.9 | -1988.9 | -0.0019889 | 0.0065583 | 872.6566
57.7153 | -497.399 | 0.327915 | 24836.6 | -1989.14 | -0.00198914 | 0.0065583 | 872.7164
57.72 | -497.398 | 0.327915 | 24838.1 | -1989.36 | -0.00198936 | 0.0065583 | 872.7691
57.7252 | -497.398 | 0.327915 | 24839.8 | -1989.48 | -0.00198948 | 0.0065583 | 872.8288
57.73 | -497.398 | 0.327915 | 24841.4 | -1989.59 | -0.00198959 | 0.0065583 | 872.885
57.7352 | -497.398 | 0.327915 | 24843.1 | -1989.71 | -0.00198971 | 0.0065583 | 872.9448
57.74 | -497.398 | 0.327915 | 24844.7 | -1989.82 | -0.00198982 | 0.0065583 | 873.001
57.7452 | -497.398 | 0.327915 | 24846.4 | -1989.82 | -0.00198982 | 0.0065583 | 873.0607
57.75 | -497.397 | 0.327915 | 24848.1 | -1989.82 | -0.00198982 | 0.0065583 | 873.1205
57.7552 | -497.397 | 0.327915 | 24849.9 | -1989.82 | -0.00198982 | 0.0065583 | 873.1837
57.76 | -497.397 | 0.327915 | 24851.6 | -1989.82 | -0.00198982 | 0.0065583 | 873.2434
57.7653 | -497.397 | 0.327915 | 24853.4 | -1990.06 | -0.00199006 | 0.0065583 | 873.3067
57.77 | -497.397 | 0.328198 | 24855 | -1990.28 | -0.00199028 | 0.00656396 | 873.3629
57.7753 | -497.397 | 0.328513 | 24856.8 | -1990.4 | -0.0019904 | 0.00657026 | 873.4262
57.78 | -497.396 | 0.328229 | 24858.5 | -1990.51 | -0.00199051 | 0.00656458 | 873.4859
57.7852 | -497.396 | 0.327915 | 24860.4 | -1990.63 | -0.00199063 | 0.0065583 | 873.5527
57.79 | -497.396 | 0.328201 | 24862 | -1990.74 | -0.00199074 | 0.00656402 | 873.6089
57.7952 | -497.396 | 0.328513 | 24863.8 | -1990.98 | -0.00199098 | 0.00657026 | 873.6721
57.8 | -497.396 | 0.328514 | 24865.4 | -1991.2 | -0.0019912 | 0.00657028 | 873.7283
57.8052 | -497.396 | 0.328515 | 24867.2 | -1991.32 | -0.00199132 | 0.0065703 | 873.7916
57.81 | -497.395 | 0.328515 | 24868.9 | -1991.43 | -0.00199143 | 0.0065703 | 873.8513
57.8152 | -497.395 | 0.328515 | 24870.8 | -1991.55 | -0.00199155 | 0.0065703 | 873.9181
57.82 | -497.395 | 0.328515 | 24872.5 | -1991.66 | -0.00199166 | 0.0065703 | 873.9778
57.8253 | -497.395 | 0.328515 | 24874.3 | -1991.78 | -0.00199178 | 0.0065703 | 874.0411
57.83 | -497.395 | 0.328515 | 24876.1 | -1991.89 | -0.00199189 | 0.0065703 | 874.1043
57.8353 | -497.395 | 0.328515 | 24878 | -1992.01 | -0.00199201 | 0.0065703 | 874.1711
57.84 | -497.394 | 0.328515 | 24879.7 | -1992.11 | -0.00199211 | 0.0065703 | 874.2308
57.8452 | -497.394 | 0.328515 | 24881.6 | -1992.35 | -0.00199235 | 0.0065703 | 874.2976
57.85 | -497.394 | 0.328515 | 24883.3 | -1992.57 | -0.00199257 | 0.0065703 | 874.3573
57.8552 | -497.394 | 0.328515 | 24885.1 | -1992.69 | -0.00199269 | 0.0065703 | 874.4206
57.86 | -497.394 | 0.328515 | 24886.9 | -1992.8 | -0.0019928 | 0.0065703 | 874.4838
57.8652 | -497.394 | 0.328515 | 24888.8 | -1992.8 | -0.0019928 | 0.0065703 | 874.5506
57.87 | -497.393 | 0.328515 | 24890.7 | -1992.8 | -0.0019928 | 0.0065703 | 874.6173
57.8752 | -497.393 | 0.328515 | 24892.7 | -1993.04 | -0.00199304 | 0.0065703 | 874.6876
57.88 | -497.393 | 0.328799 | 24894.4 | -1993.26 | -0.00199326 | 0.00657598 | 874.7474
57.8853 | -497.393 | 0.329113 | 24896.3 | -1993.26 | -0.00199326 | 0.00658226 | 874.8141
57.89 | -497.393 | 0.32883 | 24898 | -1993.26 | -0.00199326 | 0.0065766 | 874.8739
57.8953 | -497.393 | 0.328515 | 24899.9 | -1993.38 | -0.00199338 | 0.0065703 | 874.9406
57.9 | -497.392 | 0.328798 | 24901.6 | -1993.49 | -0.00199349 | 0.00657596 | 875.0004
57.9053 | -497.392 | 0.329113 | 24903.5 | -1993.61 | -0.00199361 | 0.00658226 | 875.0671
57.91 | -497.392 | 0.329114 | 24905.1 | -1993.72 | -0.00199372 | 0.00658228 | 875.1233
57.9152 | -497.392 | 0.329115 | 24907 | -1993.96 | -0.00199396 | 0.0065823 | 875.1901
57.92 | -497.392 | 0.329115 | 24908.6 | -1994.18 | -0.00199418 | 0.0065823 | 875.2463
57.9252 | -497.392 | 0.329115 | 24910.5 | -1994.3 | -0.0019943 | 0.0065823 | 875.3131
57.93 | -497.391 | 0.329115 | 24912.1 | -1994.41 | -0.00199441 | 0.0065823 | 875.3693
57.9352 | -497.391 | 0.329115 | 24913.9 | -1994.53 | -0.00199453 | 0.0065823 | 875.4326
57.94 | -497.391 | 0.329115 | 24915.5 | -1994.64 | -0.00199464 | 0.0065823 | 875.4888
57.9453 | -497.391 | 0.329115 | 24917.3 | -1994.76 | -0.00199476 | 0.0065823 | 875.552
57.95 | -497.391 | 0.329115 | 24918.9 | -1994.87 | -0.00199487 | 0.0065823 | 875.6082
57.9553 | -497.391 | 0.329115 | 24920.6 | -1994.99 | -0.00199499 | 0.0065823 | 875.668
57.96 | -497.39 | 0.329115 | 24922.2 | -1995.1 | -0.0019951 | 0.0065823 | 875.7242
57.9653 | -497.39 | 0.329115 | 24924 | -1995.22 | -0.00199522 | 0.0065823 | 875.7874
57.97 | -497.39 | 0.329115 | 24925.4 | -1995.33 | -0.00199533 | 0.0065823 | 875.8366
57.9752 | -497.39 | 0.329115 | 24927 | -1995.45 | -0.00199545 | 0.0065823 | 875.8929
57.98 | -497.39 | 0.329115 | 24928.6 | -1995.56 | -0.00199556 | 0.0065823 | 875.9491
57.9852 | -497.39 | 0.329115 | 24930.4 | -1995.68 | -0.00199568 | 0.0065823 | 876.0123
57.99 | -497.389 | 0.329115 | 24932 | -1995.79 | -0.00199579 | 0.0065823 | 876.0686
57.9952 | -497.389 | 0.329115 | 24933.7 | -1995.91 | -0.00199591 | 0.0065823 | 876.1283
58 | -497.389 | 0.329399 | 24935.2 | -1996.02 | -0.00199602 | 0.00658798 | 876.181
58.0052 | -497.389 | 0.329713 | 24936.9 | -1996.26 | -0.00199626 | 0.00659426 | 876.2407
58.01 | -497.389 | 0.329429 | 24938.4 | -1996.48 | -0.00199648 | 0.00658858 | 876.2934
58.0153 | -497.389 | 0.329115 | 24940 | -1996.6 | -0.0019966 | 0.0065823 | 876.3497
58.02 | -497.388 | 0.329398 | 24941.6 | -1996.71 | -0.00199671 | 0.00658796 | 876.4059
58.0253 | -497.388 | 0.329713 | 24943.3 | -1996.71 | -0.00199671 | 0.00659426 | 876.4656
58.03 | -497.388 | 0.329429 | 24944.9 | -1996.71 | -0.00199671 | 0.00658858 | 876.5218
58.0352 | -497.388 | 0.329115 | 24946.6 | -1996.95 | -0.00199695 | 0.0065823 | 876.5816
58.04 | -497.388 | 0.329115 | 24948.3 | -1997.17 | -0.00199717 | 0.0065823 | 876.6413
58.0452 | -497.388 | 0.329115 | 24950.1 | -1997.29 | -0.00199729 | 0.0065823 | 876.7046
58.05 | -497.387 | 0.329115 | 24951.8 | -1997.4 | -0.0019974 | 0.0065823 | 876.7643
58.0552 | -497.387 | 0.329115 | 24953.6 | -1997.52 | -0.00199752 | 0.0065823 | 876.8275
58.06 | -497.387 | 0.329399 | 24955.2 | -1997.63 | -0.00199763 | 0.00658798 | 876.8838
58.0652 | -497.387 | 0.329713 | 24957 | -1997.75 | -0.00199775 | 0.00659426 | 876.947
58.07 | -497.387 | 0.329714 | 24958.6 | -1997.86 | -0.00199786 | 0.00659428 | 877.0032
58.0753 | -497.387 | 0.329715 | 24960.5 | -1997.98 | -0.00199798 | 0.0065943 | 877.07
58.08 | -497.386 | 0.329431 | 24962.1 | -1998.09 | -0.00199809 | 0.00658862 | 877.1262
58.0853 | -497.386 | 0.329116 | 24963.9 | -1998.21 | -0.00199821 | 0.00658232 | 877.1895
58.09 | -497.386 | 0.329401 | 24965.7 | -1998.32 | -0.00199832 | 0.00658802 | 877.2527
58.0952 | -497.386 | 0.329715 | 24967.6 | -1998.44 | -0.00199844 | 0.0065943 | 877.3195
58.1 | -497.386 | 0.329715 | 24969.4 | -1998.55 | -0.00199855 | 0.0065943 | 877.3827
58.1052 | -497.386 | 0.329715 | 24971.3 | -1998.67 | -0.00199867 | 0.0065943 | 877.4495
58.11 | -497.385 | 0.329715 | 24973.1 | -1998.78 | -0.00199878 | 0.0065943 | 877.5127
58.1152 | -497.385 | 0.329715 | 24975.1 | -1998.78 | -0.00199878 | 0.0065943 | 877.583
58.12 | -497.385 | 0.329715 | 24976.8 | -1998.78 | -0.00199878 | 0.0065943 | 877.6428
58.1252 | -497.385 | 0.329715 | 24978.7 | -1999.02 | -0.00199902 | 0.0065943 | 877.7095
58.13 | -497.385 | 0.329715 | 24980.4 | -1999.23 | -0.00199923 | 0.0065943 | 877.7693
58.1353 | -497.385 | 0.329715 | 24982.3 | -1999.36 | -0.00199936 | 0.0065943 | 877.836
58.14 | -497.384 | 0.329998 | 24983.9 | -1999.46 | -0.00199946 | 0.00659996 | 877.8922
58.1453 | -497.384 | 0.330313 | 24985.8 | -1999.59 | -0.00199959 | 0.00660626 | 877.959
58.15 | -497.384 | 0.33003 | 24987.5 | -1999.69 | -0.00199969 | 0.0066006 | 878.0187
58.1553 | -497.384 | 0.329715 | 24989.3 | -1999.94 | -0.00199994 | 0.0065943 | 878.082
58.16 | -497.384 | 0.329715 | 24991 | -2000.15 | -0.00200015 | 0.0065943 | 878.1417
58.1652 | -497.384 | 0.329715 | 24992.9 | -2000.15 | -0.00200015 | 0.0065943 | 878.2085
58.17 | -497.383 | 0.329715 | 24994.8 | -2000.15 | -0.00200015 | 0.0065943 | 878.2752
58.1752 | -497.383 | 0.329715 | 24996.8 | -2000.39 | -0.00200039 | 0.0065943 | 878.3455
58.18 | -497.383 | 0.33 | 24998.5 | -2000.61 | -0.00200061 | 0.0066 | 878.4053
58.1852 | -497.383 | 0.330313 | 25000.5 | -2000.61 | -0.00200061 | 0.00660626 | 878.4755
58.19 | -497.383 | 0.330314 | 25002.2 | -2000.61 | -0.00200061 | 0.00660628 | 878.5353
58.1953 | -497.383 | 0.330315 | 25004.2 | -2000.85 | -0.00200085 | 0.0066063 | 878.6055
58.2 | -497.382 | 0.330315 | 25005.9 | -2001.07 | -0.00200107 | 0.0066063 | 878.6653
58.2053 | -497.382 | 0.330315 | 25007.9 | -2001.19 | -0.00200119 | 0.0066063 | 878.7356
58.21 | -497.382 | 0.330315 | 25009.7 | -2001.3 | -0.0020013 | 0.0066063 | 878.7988
58.2153 | -497.382 | 0.330315 | 25011.7 | -2001.3 | -0.0020013 | 0.0066063 | 878.8691
58.22 | -497.382 | 0.330315 | 25013.4 | -2001.3 | -0.0020013 | 0.0066063 | 878.9288
58.2252 | -497.382 | 0.330315 | 25015.3 | -2001.54 | -0.00200154 | 0.0066063 | 878.9956
58.23 | -497.381 | 0.330315 | 25017 | -2001.76 | -0.00200176 | 0.0066063 | 879.0553
58.2352 | -497.381 | 0.330315 | 25018.8 | -2001.88 | -0.00200188 | 0.0066063 | 879.1186
58.24 | -497.381 | 0.330315 | 25020.5 | -2001.99 | -0.00200199 | 0.0066063 | 879.1783
58.2452 | -497.381 | 0.330315 | 25022.3 | -2002.23 | -0.00200223 | 0.0066063 | 879.2415
58.25 | -497.381 | 0.330315 | 25024 | -2002.45 | -0.00200245 | 0.0066063 | 879.3013
58.2552 | -497.381 | 0.330315 | 25025.8 | -2002.57 | -0.00200257 | 0.0066063 | 879.3645
58.26 | -497.38 | 0.330599 | 25027.5 | -2002.68 | -0.00200268 | 0.00661198 | 879.4243
58.2653 | -497.38 | 0.330913 | 25029.3 | -2002.8 | -0.0020028 | 0.00661826 | 879.4875
58.27 | -497.38 | 0.33063 | 25030.8 | -2002.91 | -0.00200291 | 0.0066126 | 879.5402
58.2753 | -497.38 | 0.330315 | 25032.5 | -2003.03 | -0.00200303 | 0.0066063 | 879.6
58.28 | -497.38 | 0.330599 | 25034.1 | -2003.14 | -0.00200314 | 0.00661198 | 879.6562
58.2852 | -497.38 | 0.330913 | 25035.8 | -2003.26 | -0.00200326 | 0.00661826 | 879.7159
58.29 | -497.379 | 0.330627 | 25037.3 | -2003.37 | -0.00200337 | 0.00661254 | 879.7686
58.2952 | -497.379 | 0.330315 | 25039 | -2003.61 | -0.00200361 | 0.0066063 | 879.8284
58.3 | -497.379 | 0.3306 | 25040.5 | -2003.83 | -0.00200383 | 0.006612 | 879.8811
58.3052 | -497.379 | 0.330913 | 25042.2 | -2003.83 | -0.00200383 | 0.00661826 | 879.9408
58.31 | -497.379 | 0.330629 | 25043.8 | -2003.83 | -0.00200383 | 0.00661258 | 879.997
58.3152 | -497.379 | 0.330315 | 25045.5 | -2003.95 | -0.00200395 | 0.0066063 | 880.0568
58.32 | -497.378 | 0.330315 | 25047.1 | -2004.06 | -0.00200406 | 0.0066063 | 880.113
58.3253 | -497.378 | 0.330315 | 25048.9 | -2004.06 | -0.00200406 | 0.0066063 | 880.1762
58.33 | -497.378 | 0.330315 | 25050.4 | -2004.06 | -0.00200406 | 0.0066063 | 880.2289
58.3353 | -497.378 | 0.330315 | 25052.1 | -2004.3 | -0.0020043 | 0.0066063 | 880.2887
58.34 | -497.378 | 0.330315 | 25053.6 | -2004.52 | -0.00200452 | 0.0066063 | 880.3414
58.3452 | -497.378 | 0.330315 | 25055.3 | -2004.64 | -0.00200464 | 0.0066063 | 880.4011
58.35 | -497.377 | 0.330601 | 25056.9 | -2004.75 | -0.00200475 | 0.00661202 | 880.4573
58.3552 | -497.377 | 0.330913 | 25058.7 | -2004.87 | -0.00200487 | 0.00661826 | 880.5206
58.36 | -497.377 | 0.330628 | 25060.3 | -2004.98 | -0.00200498 | 0.00661256 | 880.5768
58.3652 | -497.377 | 0.330315 | 25062.2 | -2005.22 | -0.00200522 | 0.0066063 | 880.6436
58.37 | -497.377 | 0.3306 | 25063.8 | -2005.44 | -0.00200544 | 0.006612 | 880.6998
58.3752 | -497.377 | 0.330913 | 25065.5 | -2005.56 | -0.00200556 | 0.00661826 | 880.7595
58.38 | -497.376 | 0.330914 | 25067.2 | -2005.67 | -0.00200567 | 0.00661828 | 880.8193
58.3853 | -497.376 | 0.330915 | 25069.1 | -2005.79 | -0.00200579 | 0.0066183 | 880.886
58.39 | -497.376 | 0.330915 | 25070.8 | -2005.89 | -0.00200589 | 0.0066183 | 880.9458
58.3953 | -497.376 | 0.330915 | 25072.6 | -2006.02 | -0.00200602 | 0.0066183 | 881.009
58.4 | -497.376 | 0.330915 | 25074.4 | -2006.12 | -0.00200612 | 0.0066183 | 881.0723
58.4053 | -497.376 | 0.330915 | 25076.4 | -2006.25 | -0.00200625 | 0.0066183 | 881.1425
58.41 | -497.375 | 0.330915 | 25078 | -2006.35 | -0.00200635 | 0.0066183 | 881.1988
58.4152 | -497.375 | 0.330915 | 25079.9 | -2006.35 | -0.00200635 | 0.0066183 | 881.2655
58.42 | -497.375 | 0.330915 | 25081.7 | -2006.35 | -0.00200635 | 0.0066183 | 881.3288
58.4252 | -497.375 | 0.330915 | 25083.6 | -2006.47 | -0.00200647 | 0.0066183 | 881.3955
58.43 | -497.375 | 0.330915 | 25085.4 | -2006.58 | -0.00200658 | 0.0066183 | 881.4588
58.4352 | -497.375 | 0.330915 | 25087.4 | -2006.7 | -0.0020067 | 0.0066183 | 881.5291
58.44 | -497.374 | 0.330915 | 25089.2 | -2006.81 | -0.00200681 | 0.0066183 | 881.5923
58.4453 | -497.374 | 0.330915 | 25091.2 | -2007.05 | -0.00200705 | 0.0066183 | 881.6626
58.45 | -497.374 | 0.330915 | 25093 | -2007.27 | -0.00200727 | 0.0066183 | 881.7258
58.4553 | -497.374 | 0.330915 | 25095 | -2007.27 | -0.00200727 | 0.0066183 | 881.7961
58.46 | -497.374 | 0.331198 | 25096.7 | -2007.27 | -0.00200727 | 0.00662396 | 881.8558
58.4653 | -497.374 | 0.331513 | 25098.6 | -2007.52 | -0.00200752 | 0.00663026 | 881.9226
58.47 | -497.373 | 0.331229 | 25100.4 | -2007.73 | -0.00200773 | 0.00662458 | 881.9858
58.4752 | -497.373 | 0.330915 | 25102.4 | -2007.85 | -0.00200785 | 0.0066183 | 882.0561
58.48 | -497.373 | 0.331201 | 25104.1 | -2007.96 | -0.00200796 | 0.00662402 | 882.1159
58.4852 | -497.373 | 0.331513 | 25106 | -2008.08 | -0.00200808 | 0.00663026 | 882.1826
58.49 | -497.373 | 0.331514 | 25107.7 | -2008.19 | -0.00200819 | 0.00663028 | 882.2424
58.4952 | -497.373 | 0.331515 | 25109.6 | -2008.31 | -0.00200831 | 0.0066303 | 882.3091
58.5 | -497.372 | 0.331515 | 25111.3 | -2008.42 | -0.00200842 | 0.0066303 | 882.3689
58.5052 | -497.372 | 0.331515 | 25113.2 | -2008.66 | -0.00200866 | 0.0066303 | 882.4356
58.51 | -497.372 | 0.331515 | 25114.9 | -2008.88 | -0.00200888 | 0.0066303 | 882.4954
58.5153 | -497.372 | 0.331515 | 25116.8 | -2008.88 | -0.00200888 | 0.0066303 | 882.5621
58.52 | -497.372 | 0.331515 | 25118.6 | -2008.88 | -0.00200888 | 0.0066303 | 882.6254
58.5253 | -497.372 | 0.331515 | 25120.5 | -2009.12 | -0.00200912 | 0.0066303 | 882.6921
58.53 | -497.371 | 0.331515 | 25122.2 | -2009.34 | -0.00200934 | 0.0066303 | 882.7519
58.5352 | -497.371 | 0.331515 | 25124.1 | -2009.58 | -0.00200958 | 0.0066303 | 882.8186
58.54 | -497.371 | 0.331515 | 25125.8 | -2009.8 | -0.0020098 | 0.0066303 | 882.8784
58.5452 | -497.371 | 0.331515 | 25127.7 | -2009.8 | -0.0020098 | 0.0066303 | 882.9451
58.55 | -497.371 | 0.331515 | 25129.4 | -2009.8 | -0.0020098 | 0.0066303 | 883.0049
58.5552 | -497.371 | 0.331515 | 25131.2 | -2009.92 | -0.00200992 | 0.0066303 | 883.0681
58.56 | -497.37 | 0.331515 | 25132.8 | -2010.03 | -0.00201003 | 0.0066303 | 883.1243
58.5652 | -497.37 | 0.331515 | 25134.6 | -2010.15 | -0.00201015 | 0.0066303 | 883.1876
58.57 | -497.37 | 0.331515 | 25136.3 | -2010.26 | -0.00201026 | 0.0066303 | 883.2473
58.5753 | -497.37 | 0.331515 | 25138.1 | -2010.38 | -0.00201038 | 0.0066303 | 883.3106
58.58 | -497.37 | 0.331515 | 25139.7 | -2010.49 | -0.00201049 | 0.0066303 | 883.3668
58.5853 | -497.37 | 0.331515 | 25141.6 | -2010.73 | -0.00201073 | 0.0066303 | 883.4335
58.59 | -497.369 | 0.331515 | 25143.2 | -2010.95 | -0.00201095 | 0.0066303 | 883.4898
58.5952 | -497.369 | 0.331515 | 25145 | -2011.07 | -0.00201107 | 0.0066303 | 883.553
58.6 | -497.369 | 0.331801 | 25146.5 | -2011.18 | -0.00201118 | 0.00663602 | 883.6057
58.6052 | -497.369 | 0.332113 | 25148.2 | -2011.3 | -0.0020113 | 0.00664226 | 883.6655
58.61 | -497.369 | 0.331828 | 25149.8 | -2011.41 | -0.00201141 | 0.00663656 | 883.7217
58.6152 | -497.369 | 0.331515 | 25151.5 | -2011.53 | -0.00201153 | 0.0066303 | 883.7814
58.62 | -497.368 | 0.3318 | 25153 | -2011.64 | -0.00201164 | 0.006636 | 883.8341
58.6252 | -497.368 | 0.332113 | 25154.6 | -2011.76 | -0.00201176 | 0.00664226 | 883.8903
58.63 | -497.368 | 0.332114 | 25156.2 | -2011.87 | -0.00201187 | 0.00664228 | 883.9466
58.6353 | -497.368 | 0.332115 | 25157.9 | -2011.99 | -0.00201199 | 0.0066423 | 884.0063
58.64 | -497.368 | 0.331831 | 25159.4 | -2012.1 | -0.0020121 | 0.00663662 | 884.059
58.6453 | -497.368 | 0.331516 | 25161 | -2012.22 | -0.00201222 | 0.00663032 | 884.1152
58.65 | -497.367 | 0.331799 | 25162.5 | -2012.33 | -0.00201233 | 0.00663598 | 884.1679
58.6553 | -497.367 | 0.332115 | 25164.2 | -2012.45 | -0.00201245 | 0.0066423 | 884.2277
58.66 | -497.367 | 0.332115 | 25165.8 | -2012.56 | -0.00201256 | 0.0066423 | 884.2839
58.6652 | -497.367 | 0.332115 | 25167.5 | -2012.56 | -0.00201256 | 0.0066423 | 884.3436
58.67 | -497.367 | 0.332115 | 25169.1 | -2012.56 | -0.00201256 | 0.0066423 | 884.3999
58.6752 | -497.367 | 0.332115 | 25170.8 | -2012.8 | -0.0020128 | 0.0066423 | 884.4596
58.68 | -497.366 | 0.332115 | 25172.3 | -2013.01 | -0.00201301 | 0.0066423 | 884.5123
58.6852 | -497.366 | 0.332115 | 25174 | -2013.13 | -0.00201313 | 0.0066423 | 884.572
58.69 | -497.366 | 0.332115 | 25175.5 | -2013.24 | -0.00201324 | 0.0066423 | 884.6247
58.6953 | -497.366 | 0.332115 | 25177.1 | -2013.36 | -0.00201336 | 0.0066423 | 884.681
58.7 | -497.366 | 0.332115 | 25178.8 | -2013.47 | -0.00201347 | 0.0066423 | 884.7407
58.7053 | -497.366 | 0.332115 | 25180.6 | -2013.59 | -0.00201359 | 0.0066423 | 884.8039
58.71 | -497.365 | 0.332115 | 25182.2 | -2013.7 | -0.0020137 | 0.0066423 | 884.8602
58.7153 | -497.365 | 0.332115 | 25184 | -2013.95 | -0.00201395 | 0.0066423 | 884.9234
58.72 | -497.365 | 0.332115 | 25185.7 | -2014.16 | -0.00201416 | 0.0066423 | 884.9831
58.7252 | -497.365 | 0.332115 | 25187.5 | -2014.16 | -0.00201416 | 0.0066423 | 885.0464
58.73 | -497.365 | 0.332115 | 25189.2 | -2014.16 | -0.00201416 | 0.0066423 | 885.1061
58.7352 | -497.365 | 0.332115 | 25191.1 | -2014.4 | -0.0020144 | 0.0066423 | 885.1729
58.74 | -497.364 | 0.332115 | 25192.9 | -2014.62 | -0.00201462 | 0.0066423 | 885.2361
58.7452 | -497.364 | 0.332115 | 25194.8 | -2014.62 | -0.00201462 | 0.0066423 | 885.3029
58.75 | -497.364 | 0.332115 | 25196.4 | -2014.62 | -0.00201462 | 0.0066423 | 885.3591
58.7552 | -497.364 | 0.332115 | 25198.3 | -2014.86 | -0.00201486 | 0.0066423 | 885.4259
58.76 | -497.364 | 0.332399 | 25200 | -2015.08 | -0.00201508 | 0.00664798 | 885.4856
58.7653 | -497.364 | 0.332713 | 25201.9 | -2015.08 | -0.00201508 | 0.00665426 | 885.5524
58.77 | -497.363 | 0.332714 | 25203.6 | -2015.08 | -0.00201508 | 0.00665428 | 885.6121
58.7753 | -497.363 | 0.332715 | 25205.5 | -2015.2 | -0.0020152 | 0.0066543 | 885.6789
58.78 | -497.363 | 0.332715 | 25207.3 | -2015.31 | -0.00201531 | 0.0066543 | 885.7421
58.7852 | -497.363 | 0.332715 | 25209.2 | -2015.55 | -0.00201555 | 0.0066543 | 885.8089
58.79 | -497.363 | 0.332715 | 25210.9 | -2015.77 | -0.00201577 | 0.0066543 | 885.8686
58.7952 | -497.363 | 0.332715 | 25212.7 | -2015.89 | -0.00201589 | 0.0066543 | 885.9319
58.8 | -497.362 | 0.332715 | 25214.5 | -2016 | -0.002016 | 0.0066543 | 885.9951
58.8052 | -497.362 | 0.332715 | 25216.4 | -2016 | -0.002016 | 0.0066543 | 886.0619
58.81 | -497.362 | 0.332715 | 25217.9 | -2016 | -0.002016 | 0.0066543 | 886.1146
58.8152 | -497.362 | 0.332715 | 25219.7 | -2016.24 | -0.00201624 | 0.0066543 | 886.1779
58.82 | -497.362 | 0.332715 | 25221.4 | -2016.46 | -0.00201646 | 0.0066543 | 886.2376
58.8253 | -497.362 | 0.332715 | 25223.2 | -2016.7 | -0.0020167 | 0.0066543 | 886.3008
58.83 | -497.361 | 0.332715 | 25224.9 | -2016.92 | -0.00201692 | 0.0066543 | 886.3606
58.8353 | -497.361 | 0.332715 | 25226.7 | -2016.92 | -0.00201692 | 0.0066543 | 886.4238
58.84 | -497.361 | 0.332715 | 25228.4 | -2016.92 | -0.00201692 | 0.0066543 | 886.4836
58.8452 | -497.361 | 0.332715 | 25230.3 | -2017.04 | -0.00201704 | 0.0066543 | 886.5503
58.85 | -497.361 | 0.333001 | 25232.1 | -2017.15 | -0.00201715 | 0.00666002 | 886.6136
58.8552 | -497.361 | 0.333313 | 25234 | -2017.27 | -0.00201727 | 0.00666626 | 886.6803
58.86 | -497.36 | 0.333028 | 25235.7 | -2017.38 | -0.00201738 | 0.00666056 | 886.7401
58.8652 | -497.36 | 0.332715 | 25237.6 | -2017.62 | -0.00201762 | 0.0066543 | 886.8068
58.87 | -497.36 | 0.333 | 25239.2 | -2017.84 | -0.00201784 | 0.00666 | 886.863
58.8752 | -497.36 | 0.333313 | 25241.1 | -2017.84 | -0.00201784 | 0.00666626 | 886.9298
58.88 | -497.36 | 0.333029 | 25242.7 | -2017.84 | -0.00201784 | 0.00666058 | 886.986
58.8853 | -497.36 | 0.332715 | 25244.6 | -2017.96 | -0.00201796 | 0.0066543 | 887.0528
58.89 | -497.359 | 0.332715 | 25246.3 | -2018.07 | -0.00201807 | 0.0066543 | 887.1125
58.8953 | -497.359 | 0.332715 | 25248.2 | -2018.31 | -0.00201831 | 0.0066543 | 887.1793
58.9 | -497.359 | 0.332715 | 25249.7 | -2018.53 | -0.00201853 | 0.0066543 | 887.232
58.9053 | -497.359 | 0.332715 | 25251.5 | -2018.65 | -0.00201865 | 0.0066543 | 887.2952
58.91 | -497.359 | 0.332715 | 25253.2 | -2018.76 | -0.00201876 | 0.0066543 | 887.355
58.9152 | -497.359 | 0.332715 | 25255 | -2018.88 | -0.00201888 | 0.0066543 | 887.4182
58.92 | -497.358 | 0.333 | 25256.6 | -2018.99 | -0.00201899 | 0.00666 | 887.4745
58.9252 | -497.358 | 0.333313 | 25258.4 | -2019.11 | -0.00201911 | 0.00666626 | 887.5377
58.93 | -497.358 | 0.333314 | 25260 | -2019.22 | -0.00201922 | 0.00666628 | 887.5939
58.9352 | -497.358 | 0.333315 | 25261.7 | -2019.34 | -0.00201934 | 0.0066663 | 887.6537
58.94 | -497.358 | 0.33303 | 25263.2 | -2019.45 | -0.00201945 | 0.0066606 | 887.7064
58.9453 | -497.358 | 0.332716 | 25264.8 | -2019.57 | -0.00201957 | 0.00665432 | 887.7626
58.95 | -497.357 | 0.333 | 25266.3 | -2019.67 | -0.00201967 | 0.00666 | 887.8153
58.9553 | -497.357 | 0.333315 | 25268 | -2019.92 | -0.00201992 | 0.0066663 | 887.875
58.96 | -497.357 | 0.333031 | 25269.5 | -2020.13 | -0.00202013 | 0.00666062 | 887.9277
58.9653 | -497.357 | 0.332716 | 25271.2 | -2020.13 | -0.00202013 | 0.00665432 | 887.9875
58.97 | -497.357 | 0.333 | 25272.8 | -2020.13 | -0.00202013 | 0.00666 | 888.0437
58.9752 | -497.357 | 0.333315 | 25274.6 | -2020.37 | -0.00202037 | 0.0066663 | 888.1069
58.98 | -497.356 | 0.333315 | 25276.3 | -2020.59 | -0.00202059 | 0.0066663 | 888.1667
58.9852 | -497.356 | 0.333315 | 25278.2 | -2020.71 | -0.00202071 | 0.0066663 | 888.2334
58.99 | -497.356 | 0.333315 | 25279.8 | -2020.82 | -0.00202082 | 0.0066663 | 888.2897
58.9952 | -497.356 | 0.333315 | 25281.6 | -2020.82 | -0.00202082 | 0.0066663 | 888.3529
59 | -497.356 | 0.333315 | 25283.2 | -2020.82 | -0.00202082 | 0.0066663 | 888.4091
59.0052 | -497.356 | 0.333315 | 25285 | -2021.06 | -0.00202106 | 0.0066663 | 888.4724
59.01 | -497.355 | 0.333599 | 25286.6 | -2021.28 | -0.00202128 | 0.00667198 | 888.5286
59.0153 | -497.355 | 0.333913 | 25288.4 | -2021.4 | -0.0020214 | 0.00667826 | 888.5919
59.02 | -497.355 | 0.33363 | 25290 | -2021.51 | -0.00202151 | 0.0066726 | 888.6481
59.0253 | -497.355 | 0.333315 | 25291.8 | -2021.51 | -0.00202151 | 0.0066663 | 888.7113
59.03 | -497.355 | 0.333599 | 25293.5 | -2021.51 | -0.00202151 | 0.00667198 | 888.7711
59.0352 | -497.355 | 0.333913 | 25295.4 | -2021.63 | -0.00202163 | 0.00667826 | 888.8378
59.04 | -497.354 | 0.333627 | 25297.2 | -2021.74 | -0.00202174 | 0.00667254 | 888.9011
59.0452 | -497.354 | 0.333315 | 25299.1 | -2021.98 | -0.00202198 | 0.0066663 | 888.9678
59.05 | -497.354 | 0.3336 | 25300.8 | -2022.2 | -0.0020222 | 0.006672 | 889.0276
59.0552 | -497.354 | 0.333913 | 25302.7 | -2022.32 | -0.00202232 | 0.00667826 | 889.0943
59.06 | -497.354 | 0.333914 | 25304.3 | -2022.43 | -0.00202243 | 0.00667828 | 889.1506
59.0652 | -497.354 | 0.333915 | 25306.2 | -2022.55 | -0.00202255 | 0.0066783 | 889.2173
59.07 | -497.353 | 0.333915 | 25307.9 | -2022.66 | -0.00202266 | 0.0066783 | 889.2771
59.0753 | -497.353 | 0.333915 | 25309.7 | -2022.78 | -0.00202278 | 0.0066783 | 889.3403
59.08 | -497.353 | 0.333915 | 25311.3 | -2022.89 | -0.00202289 | 0.0066783 | 889.3965
59.0853 | -497.353 | 0.333915 | 25313.1 | -2023.01 | -0.00202301 | 0.0066783 | 889.4598
59.09 | -497.353 | 0.333915 | 25314.8 | -2023.12 | -0.00202312 | 0.0066783 | 889.5195
59.0952 | -497.353 | 0.333915 | 25316.7 | -2023.24 | -0.00202324 | 0.0066783 | 889.5863
59.1 | -497.352 | 0.333915 | 25318.4 | -2023.35 | -0.00202335 | 0.0066783 | 889.646
59.1052 | -497.352 | 0.333915 | 25320.3 | -2023.47 | -0.00202347 | 0.0066783 | 889.7128
59.11 | -497.352 | 0.333915 | 25322 | -2023.58 | -0.00202358 | 0.0066783 | 889.7725
59.1152 | -497.352 | 0.333915 | 25323.9 | -2023.7 | -0.0020237 | 0.0066783 | 889.8393
59.12 | -497.352 | 0.333915 | 25325.6 | -2023.81 | -0.00202381 | 0.0066783 | 889.899
59.1252 | -497.352 | 0.333915 | 25327.5 | -2023.93 | -0.00202393 | 0.0066783 | 889.9658
59.13 | -497.351 | 0.333915 | 25329.2 | -2024.04 | -0.00202404 | 0.0066783 | 890.0255
59.1353 | -497.351 | 0.333915 | 25331 | -2024.16 | -0.00202416 | 0.0066783 | 890.0887
59.14 | -497.351 | 0.333915 | 25332.6 | -2024.27 | -0.00202427 | 0.0066783 | 890.145
59.1453 | -497.351 | 0.333915 | 25334.5 | -2024.39 | -0.00202439 | 0.0066783 | 890.2117
59.15 | -497.351 | 0.334198 | 25336.2 | -2024.5 | -0.0020245 | 0.00668396 | 890.2715
59.1553 | -497.351 | 0.334513 | 25338.1 | -2024.62 | -0.00202462 | 0.00669026 | 890.3382
59.16 | -497.35 | 0.334229 | 25339.8 | -2024.73 | -0.00202473 | 0.00668458 | 890.398
59.1652 | -497.35 | 0.333915 | 25341.7 | -2024.97 | -0.00202497 | 0.0066783 | 890.4647
59.17 | -497.35 | 0.3342 | 25343.4 | -2025.19 | -0.00202519 | 0.006684 | 890.5245
59.1752 | -497.35 | 0.334513 | 25345.3 | -2025.31 | -0.00202531 | 0.00669026 | 890.5912
59.18 | -497.35 | 0.334228 | 25347 | -2025.42 | -0.00202542 | 0.00668456 | 890.651
59.1852 | -497.35 | 0.333915 | 25348.9 | -2025.66 | -0.00202566 | 0.0066783 | 890.7177
59.19 | -497.349 | 0.334199 | 25350.6 | -2025.88 | -0.00202588 | 0.00668398 | 890.7775
59.1953 | -497.349 | 0.334513 | 25352.5 | -2025.88 | -0.00202588 | 0.00669026 | 890.8442
59.2 | -497.349 | 0.334514 | 25354.2 | -2025.88 | -0.00202588 | 0.00669028 | 890.904
59.2053 | -497.349 | 0.334515 | 25356.1 | -2026 | -0.002026 | 0.0066903 | 890.9707
59.21 | -497.349 | 0.334515 | 25357.8 | -2026.11 | -0.00202611 | 0.0066903 | 891.0305
59.2153 | -497.349 | 0.334515 | 25359.6 | -2026.23 | -0.00202623 | 0.0066903 | 891.0937
59.22 | -497.348 | 0.334515 | 25361.3 | -2026.33 | -0.00202633 | 0.0066903 | 891.1534
59.2252 | -497.348 | 0.334515 | 25363.2 | -2026.57 | -0.00202657 | 0.0066903 | 891.2202
59.23 | -497.348 | 0.334515 | 25364.9 | -2026.79 | -0.00202679 | 0.0066903 | 891.2799
59.2352 | -497.348 | 0.334515 | 25366.7 | -2026.91 | -0.00202691 | 0.0066903 | 891.3432
59.24 | -497.348 | 0.334515 | 25368.4 | -2027.02 | -0.00202702 | 0.0066903 | 891.4029
59.2452 | -497.348 | 0.334515 | 25370.2 | -2027.14 | -0.00202714 | 0.0066903 | 891.4662
59.25 | -497.347 | 0.334515 | 25371.9 | -2027.25 | -0.00202725 | 0.0066903 | 891.5259
59.2552 | -497.347 | 0.334515 | 25373.7 | -2027.25 | -0.00202725 | 0.0066903 | 891.5892
59.26 | -497.347 | 0.334515 | 25375.4 | -2027.25 | -0.00202725 | 0.0066903 | 891.6489
59.2653 | -497.347 | 0.334515 | 25377.2 | -2027.5 | -0.0020275 | 0.0066903 | 891.7121
59.27 | -497.347 | 0.334798 | 25378.8 | -2027.71 | -0.00202771 | 0.00669596 | 891.7684
59.2753 | -497.347 | 0.335113 | 25380.6 | -2027.83 | -0.00202783 | 0.00670226 | 891.8316
59.28 | -497.346 | 0.334829 | 25382.3 | -2027.94 | -0.00202794 | 0.00669658 | 891.8913
59.2852 | -497.346 | 0.334515 | 25384.1 | -2028.06 | -0.00202806 | 0.0066903 | 891.9546
59.29 | -497.346 | 0.334515 | 25385.7 | -2028.17 | -0.00202817 | 0.0066903 | 892.0108
59.2952 | -497.346 | 0.334515 | 25387.5 | -2028.29 | -0.00202829 | 0.0066903 | 892.0741
59.3 | -497.346 | 0.334515 | 25389.3 | -2028.4 | -0.0020284 | 0.0066903 | 892.1373
59.3052 | -497.346 | 0.334515 | 25391.2 | -2028.52 | -0.00202852 | 0.0066903 | 892.2041
59.31 | -497.345 | 0.334515 | 25392.8 | -2028.63 | -0.00202863 | 0.0066903 | 892.2603
59.3152 | -497.345 | 0.334515 | 25394.7 | -2028.87 | -0.00202887 | 0.0066903 | 892.3271
59.32 | -497.345 | 0.334515 | 25396.3 | -2029.09 | -0.00202909 | 0.0066903 | 892.3833
59.3253 | -497.345 | 0.334515 | 25398.1 | -2029.21 | -0.00202921 | 0.0066903 | 892.4465
59.33 | -497.345 | 0.334798 | 25399.8 | -2029.32 | -0.00202932 | 0.00669596 | 892.5063
59.3353 | -497.345 | 0.335113 | 25401.7 | -2029.32 | -0.00202932 | 0.00670226 | 892.573
59.34 | -497.344 | 0.335114 | 25403.3 | -2029.32 | -0.00202932 | 0.00670228 | 892.6292
59.3452 | -497.344 | 0.335115 | 25405.2 | -2029.44 | -0.00202944 | 0.0067023 | 892.696
59.35 | -497.344 | 0.335115 | 25407 | -2029.55 | -0.00202955 | 0.0067023 | 892.7593
59.3552 | -497.344 | 0.335115 | 25408.9 | -2029.79 | -0.00202979 | 0.0067023 | 892.826
59.36 | -497.344 | 0.335115 | 25410.6 | -2030.01 | -0.00203001 | 0.0067023 | 892.8858
59.3652 | -497.344 | 0.335115 | 25412.4 | -2030.13 | -0.00203013 | 0.0067023 | 892.949
59.37 | -497.343 | 0.335115 | 25414.3 | -2030.24 | -0.00203024 | 0.0067023 | 893.0158
59.3752 | -497.343 | 0.335115 | 25416.4 | -2030.36 | -0.00203036 | 0.0067023 | 893.0896
59.38 | -497.343 | 0.335115 | 25418.2 | -2030.47 | -0.00203047 | 0.0067023 | 893.1528
59.3853 | -497.343 | 0.335115 | 25420.1 | -2030.47 | -0.00203047 | 0.0067023 | 893.2196
59.39 | -497.343 | 0.335115 | 25422 | -2030.47 | -0.00203047 | 0.0067023 | 893.2863
59.3953 | -497.343 | 0.335115 | 25424 | -2030.59 | -0.00203059 | 0.0067023 | 893.3566
59.4 | -497.342 | 0.335115 | 25425.8 | -2030.7 | -0.0020307 | 0.0067023 | 893.4199
59.4053 | -497.342 | 0.335115 | 25427.7 | -2030.82 | -0.00203082 | 0.0067023 | 893.4866
59.41 | -497.342 | 0.335115 | 25429.5 | -2030.93 | -0.00203093 | 0.0067023 | 893.5499
59.4152 | -497.342 | 0.335115 | 25431.5 | -2031.17 | -0.00203117 | 0.0067023 | 893.6201
59.42 | -497.342 | 0.335115 | 25433.3 | -2031.39 | -0.00203139 | 0.0067023 | 893.6834
59.4252 | -497.342 | 0.335115 | 25435.3 | -2031.51 | -0.00203151 | 0.0067023 | 893.7537
59.43 | -497.341 | 0.335115 | 25437.1 | -2031.62 | -0.00203162 | 0.0067023 | 893.8169
59.4352 | -497.341 | 0.335115 | 25439.1 | -2031.74 | -0.00203174 | 0.0067023 | 893.8872
59.44 | -497.341 | 0.335115 | 25440.8 | -2031.85 | -0.00203185 | 0.0067023 | 893.9469
59.4453 | -497.341 | 0.335115 | 25442.8 | -2031.97 | -0.00203197 | 0.0067023 | 894.0172
59.45 | -497.341 | 0.335115 | 25444.5 | -2032.08 | -0.00203208 | 0.0067023 | 894.0769
59.4553 | -497.341 | 0.335115 | 25446.5 | -2032.08 | -0.00203208 | 0.0067023 | 894.1472
59.46 | -497.34 | 0.335398 | 25448.2 | -2032.08 | -0.00203208 | 0.00670796 | 894.207
59.4653 | -497.34 | 0.335713 | 25450.1 | -2032.32 | -0.00203232 | 0.00671426 | 894.2737
59.47 | -497.34 | 0.335429 | 25451.7 | -2032.54 | -0.00203254 | 0.00670858 | 894.3299
59.4752 | -497.34 | 0.335115 | 25453.4 | -2032.78 | -0.00203278 | 0.0067023 | 894.3897
59.48 | -497.34 | 0.3354 | 25455.1 | -2033 | -0.002033 | 0.006708 | 894.4494
59.4852 | -497.34 | 0.335713 | 25456.9 | -2033.24 | -0.00203324 | 0.00671426 | 894.5127
59.49 | -497.339 | 0.335428 | 25458.6 | -2033.45 | -0.00203345 | 0.00670856 | 894.5724
59.4952 | -497.339 | 0.335115 | 25460.5 | -2033.57 | -0.00203357 | 0.0067023 | 894.6392
59.5 | -497.339 | 0.335399 | 25462.2 | -2033.68 | -0.00203368 | 0.00670798 | 894.6989
59.5052 | -497.339 | 0.335713 | 25464 | -2033.68 | -0.00203368 | 0.00671426 | 894.7621
59.51 | -497.339 | 0.335429 | 25465.6 | -2033.68 | -0.00203368 | 0.00670858 | 894.8184
59.5153 | -497.339 | 0.335115 | 25467.4 | -2033.81 | -0.00203381 | 0.0067023 | 894.8816
59.52 | -497.338 | 0.335398 | 25469.2 | -2033.91 | -0.00203391 | 0.00670796 | 894.9449
59.5253 | -497.338 | 0.335713 | 25471.1 | -2034.16 | -0.00203416 | 0.00671426 | 895.0116
59.53 | -497.338 | 0.335714 | 25472.7 | -2034.37 | -0.00203437 | 0.00671428 | 895.0678
59.5352 | -497.338 | 0.335715 | 25474.4 | -2034.49 | -0.00203449 | 0.0067143 | 895.1276
59.54 | -497.338 | 0.335715 | 25476.1 | -2034.6 | -0.0020346 | 0.0067143 | 895.1873
59.5452 | -497.338 | 0.335715 | 25477.9 | -2034.72 | -0.00203472 | 0.0067143 | 895.2506
59.55 | -497.337 | 0.335715 | 25479.5 | -2034.83 | -0.00203483 | 0.0067143 | 895.3068
59.5552 | -497.337 | 0.335715 | 25481.2 | -2034.95 | -0.00203495 | 0.0067143 | 895.3665
59.56 | -497.337 | 0.335999 | 25482.8 | -2035.06 | -0.00203506 | 0.00671998 | 895.4227
59.5652 | -497.337 | 0.336313 | 25484.7 | -2035.3 | -0.0020353 | 0.00672626 | 895.4895
59.57 | -497.337 | 0.336029 | 25486.2 | -2035.52 | -0.00203552 | 0.00672058 | 895.5422
59.5753 | -497.336 | 0.335715 | 25487.9 | -2035.64 | -0.00203564 | 0.0067143 | 895.6019
59.58 | -497.336 | 0.335998 | 25489.4 | -2035.75 | -0.00203575 | 0.00671996 | 895.6547
59.5853 | -497.336 | 0.336313 | 25491.1 | -2035.87 | -0.00203587 | 0.00672626 | 895.7144
59.59 | -497.336 | 0.336029 | 25492.6 | -2035.98 | -0.00203598 | 0.00672058 | 895.7671
59.5952 | -497.336 | 0.335715 | 25494.2 | -2036.1 | -0.0020361 | 0.0067143 | 895.8233
59.6 | -497.336 | 0.335715 | 25495.8 | -2036.21 | -0.00203621 | 0.0067143 | 895.8795
59.6052 | -497.336 | 0.335715 | 25497.6 | -2036.21 | -0.00203621 | 0.0067143 | 895.9428
59.61 | -497.335 | 0.335715 | 25499.1 | -2036.21 | -0.00203621 | 0.0067143 | 895.9955
59.6152 | -497.335 | 0.335715 | 25500.7 | -2036.21 | -0.00203621 | 0.0067143 | 896.0517
59.62 | -497.335 | 0.336 | 25502.3 | -2036.21 | -0.00203621 | 0.00672 | 896.1079
59.6252 | -497.335 | 0.336313 | 25503.9 | -2036.45 | -0.00203645 | 0.00672626 | 896.1642
59.63 | -497.335 | 0.336029 | 25505.6 | -2036.67 | -0.00203667 | 0.00672058 | 896.2239
59.6353 | -497.335 | 0.335715 | 25507.3 | -2036.79 | -0.00203679 | 0.0067143 | 896.2836
59.64 | -497.334 | 0.335998 | 25509 | -2036.9 | -0.0020369 | 0.00671996 | 896.3434
59.6453 | -497.334 | 0.336313 | 25510.8 | -2037.14 | -0.00203714 | 0.00672626 | 896.4066
59.65 | -497.334 | 0.336314 | 25512.5 | -2037.36 | -0.00203736 | 0.00672628 | 896.4664
59.6553 | -497.334 | 0.336315 | 25514.3 | -2037.48 | -0.00203748 | 0.0067263 | 896.5296
59.66 | -497.334 | 0.336315 | 25515.9 | -2037.59 | -0.00203759 | 0.0067263 | 896.5858
59.6652 | -497.334 | 0.336315 | 25517.7 | -2037.59 | -0.00203759 | 0.0067263 | 896.6491
59.67 | -497.333 | 0.336315 | 25519.5 | -2037.59 | -0.00203759 | 0.0067263 | 896.7123
59.6752 | -497.333 | 0.336315 | 25521.4 | -2037.83 | -0.00203783 | 0.0067263 | 896.7791
59.68 | -497.333 | 0.336315 | 25523 | -2038.05 | -0.00203805 | 0.0067263 | 896.8353
59.6852 | -497.333 | 0.336315 | 25524.9 | -2038.05 | -0.00203805 | 0.0067263 | 896.9021
59.69 | -497.333 | 0.336315 | 25526.5 | -2038.05 | -0.00203805 | 0.0067263 | 896.9583
59.6953 | -497.333 | 0.336315 | 25528.4 | -2038.17 | -0.00203817 | 0.0067263 | 897.025
59.7 | -497.332 | 0.336315 | 25530 | -2038.28 | -0.00203828 | 0.0067263 | 897.0813
59.7053 | -497.332 | 0.336315 | 25531.7 | -2038.52 | -0.00203852 | 0.0067263 | 897.141
59.71 | -497.332 | 0.336315 | 25533.4 | -2038.74 | -0.00203874 | 0.0067263 | 897.2007
59.7153 | -497.332 | 0.336315 | 25535.3 | -2038.86 | -0.00203886 | 0.0067263 | 897.2675
59.72 | -497.332 | 0.336315 | 25537.1 | -2038.97 | -0.00203897 | 0.0067263 | 897.3308
59.7252 | -497.332 | 0.336315 | 25539 | -2039.09 | -0.00203909 | 0.0067263 | 897.3975
59.73 | -497.331 | 0.336315 | 25540.7 | -2039.2 | -0.0020392 | 0.0067263 | 897.4573
59.7352 | -497.331 | 0.336315 | 25542.6 | -2039.44 | -0.00203944 | 0.0067263 | 897.524
59.74 | -497.331 | 0.336315 | 25544.3 | -2039.66 | -0.00203966 | 0.0067263 | 897.5837
59.7452 | -497.331 | 0.336315 | 25546.1 | -2039.66 | -0.00203966 | 0.0067263 | 897.647
59.75 | -497.331 | 0.336315 | 25547.8 | -2039.66 | -0.00203966 | 0.0067263 | 897.7067
59.7552 | -497.331 | 0.336315 | 25549.7 | -2039.78 | -0.00203978 | 0.0067263 | 897.7735
59.76 | -497.33 | 0.336599 | 25551.4 | -2039.89 | -0.00203989 | 0.00673198 | 897.8332
59.7653 | -497.33 | 0.336913 | 25553.3 | -2040.01 | -0.00204001 | 0.00673826 | 897.9
59.77 | -497.33 | 0.336914 | 25555 | -2040.11 | -0.00204011 | 0.00673828 | 897.9597
59.7753 | -497.33 | 0.336915 | 25557 | -2040.24 | -0.00204024 | 0.0067383 | 898.03
59.78 | -497.33 | 0.336915 | 25558.7 | -2040.34 | -0.00204034 | 0.0067383 | 898.0897
59.7852 | -497.33 | 0.336915 | 25560.7 | -2040.46 | -0.00204046 | 0.0067383 | 898.16
59.79 | -497.329 | 0.336628 | 25562.4 | -2040.57 | -0.00204057 | 0.00673256 | 898.2198
59.7952 | -497.329 | 0.336316 | 25564.3 | -2040.69 | -0.00204069 | 0.00672632 | 898.2865
59.8 | -497.329 | 0.336601 | 25566.1 | -2040.8 | -0.0020408 | 0.00673202 | 898.3498
59.8052 | -497.329 | 0.336915 | 25568 | -2040.92 | -0.00204092 | 0.0067383 | 898.4165
59.81 | -497.329 | 0.336915 | 25569.8 | -2041.03 | -0.00204103 | 0.0067383 | 898.4798
59.8152 | -497.329 | 0.336915 | 25571.7 | -2041.15 | -0.00204115 | 0.0067383 | 898.5465
59.82 | -497.328 | 0.337199 | 25573.4 | -2041.26 | -0.00204126 | 0.00674398 | 898.6063
59.8253 | -497.328 | 0.337513 | 25575.2 | -2041.5 | -0.0020415 | 0.00675026 | 898.6695
59.83 | -497.328 | 0.33723 | 25577 | -2041.72 | -0.00204172 | 0.0067446 | 898.7328
59.8353 | -497.328 | 0.336915 | 25578.9 | -2041.72 | -0.00204172 | 0.0067383 | 898.7995
59.84 | -497.328 | 0.336915 | 25580.7 | -2041.72 | -0.00204172 | 0.0067383 | 898.8628
59.8452 | -497.328 | 0.336915 | 25582.6 | -2041.96 | -0.00204196 | 0.0067383 | 898.9295
59.85 | -497.327 | 0.336915 | 25584.3 | -2042.18 | -0.00204218 | 0.0067383 | 898.9893
59.8552 | -497.327 | 0.336915 | 25586.1 | -2042.3 | -0.0020423 | 0.0067383 | 899.0525
59.86 | -497.327 | 0.336915 | 25587.8 | -2042.41 | -0.00204241 | 0.0067383 | 899.1123
59.8652 | -497.327 | 0.336915 | 25589.7 | -2042.53 | -0.00204253 | 0.0067383 | 899.179
59.87 | -497.327 | 0.336915 | 25591.4 | -2042.64 | -0.00204264 | 0.0067383 | 899.2388
59.8752 | -497.327 | 0.336915 | 25593.3 | -2042.88 | -0.00204288 | 0.0067383 | 899.3055
59.88 | -497.326 | 0.336915 | 25595 | -2043.1 | -0.0020431 | 0.0067383 | 899.3653
59.8853 | -497.326 | 0.336915 | 25596.9 | -2043.22 | -0.00204322 | 0.0067383 | 899.432
59.89 | -497.326 | 0.337198 | 25598.6 | -2043.33 | -0.00204333 | 0.00674396 | 899.4918
59.8953 | -497.326 | 0.337513 | 25600.5 | -2043.45 | -0.00204345 | 0.00675026 | 899.5585
59.9 | -497.326 | 0.337514 | 25602.2 | -2043.56 | -0.00204356 | 0.00675028 | 899.6183
59.9053 | -497.326 | 0.337515 | 25604.1 | -2043.68 | -0.00204368 | 0.0067503 | 899.685
59.91 | -497.325 | 0.337515 | 25605.7 | -2043.79 | -0.00204379 | 0.0067503 | 899.7412
59.9152 | -497.325 | 0.337515 | 25607.4 | -2043.91 | -0.00204391 | 0.0067503 | 899.801
59.92 | -497.325 | 0.337515 | 25609.1 | -2044.02 | -0.00204402 | 0.0067503 | 899.8607
59.9252 | -497.325 | 0.337515 | 25611 | -2044.14 | -0.00204414 | 0.0067503 | 899.9275
59.93 | -497.325 | 0.337515 | 25612.6 | -2044.25 | -0.00204425 | 0.0067503 | 899.9837
59.9352 | -497.325 | 0.337515 | 25614.3 | -2044.37 | -0.00204437 | 0.0067503 | 900.0434
59.94 | -497.324 | 0.337515 | 25615.9 | -2044.48 | -0.00204448 | 0.0067503 | 900.0997
59.9453 | -497.324 | 0.337515 | 25617.6 | -2044.6 | -0.0020446 | 0.0067503 | 900.1594
59.95 | -497.324 | 0.337515 | 25619.2 | -2044.71 | -0.00204471 | 0.0067503 | 900.2156
59.9553 | -497.324 | 0.337515 | 25621 | -2044.83 | -0.00204483 | 0.0067503 | 900.2789
59.96 | -497.324 | 0.337515 | 25622.7 | -2044.94 | -0.00204494 | 0.0067503 | 900.3386
59.9653 | -497.324 | 0.337515 | 25624.5 | -2045.06 | -0.00204506 | 0.0067503 | 900.4018
59.97 | -497.323 | 0.337515 | 25626.1 | -2045.17 | -0.00204517 | 0.0067503 | 900.4581
59.9752 | -497.323 | 0.337515 | 25627.9 | -2045.41 | -0.00204541 | 0.0067503 | 900.5213
59.98 | -497.323 | 0.337515 | 25629.5 | -2045.63 | -0.00204563 | 0.0067503 | 900.5775
59.9852 | -497.323 | 0.337515 | 25631.3 | -2045.75 | -0.00204575 | 0.0067503 | 900.6408
59.99 | -497.323 | 0.337515 | 25632.9 | -2045.86 | -0.00204586 | 0.0067503 | 900.697
59.9952 | -497.323 | 0.337515 | 25634.7 | -2045.98 | -0.00204598 | 0.0067503 | 900.7603
60 | -497.322 | 0.337515 | 25636.3 | -2046.09 | -0.00204609 | 0.0067503 | 900.8165
60.0052 | -497.322 | 0.337515 | 25638.1 | -2046.09 | -0.00204609 | 0.0067503 | 900.8797
60.01 | -497.322 | 0.337515 | 25639.7 | -2046.09 | -0.00204609 | 0.0067503 | 900.9359
60.0153 | -497.322 | 0.337515 | 25641.6 | -2046.21 | -0.00204621 | 0.0067503 | 901.0027
60.02 | -497.322 | 0.337515 | 25643.2 | -2046.32 | -0.00204632 | 0.0067503 | 901.0589
60.0253 | -497.322 | 0.337515 | 25645 | -2046.56 | -0.00204656 | 0.0067503 | 901.1222
60.03 | -497.321 | 0.337515 | 25646.7 | -2046.78 | -0.00204678 | 0.0067503 | 901.1819
60.0352 | -497.321 | 0.337515 | 25648.5 | -2046.9 | -0.0020469 | 0.0067503 | 901.2452
60.04 | -497.321 | 0.337801 | 25650.2 | -2047 | -0.002047 | 0.00675602 | 901.3049
60.0452 | -497.321 | 0.338113 | 25652.2 | -2047.12 | -0.00204712 | 0.00676226 | 901.3752
60.05 | -497.321 | 0.337828 | 25653.8 | -2047.23 | -0.00204723 | 0.00675656 | 901.4314
60.0552 | -497.321 | 0.337515 | 25655.7 | -2047.35 | -0.00204735 | 0.0067503 | 901.4982
60.06 | -497.32 | 0.337799 | 25657.4 | -2047.46 | -0.00204746 | 0.00675598 | 901.5579
60.0652 | -497.32 | 0.338113 | 25659.4 | -2047.58 | -0.00204758 | 0.00676226 | 901.6282
60.07 | -497.32 | 0.338114 | 25661 | -2047.69 | -0.00204769 | 0.00676228 | 901.6844
60.0753 | -497.32 | 0.338115 | 25662.9 | -2047.81 | -0.00204781 | 0.0067623 | 901.7512
60.08 | -497.32 | 0.338115 | 25664.7 | -2047.92 | -0.00204792 | 0.0067623 | 901.8144
60.0853 | -497.32 | 0.338115 | 25666.7 | -2048.04 | -0.00204804 | 0.0067623 | 901.8847
60.09 | -497.319 | 0.338115 | 25668.4 | -2048.15 | -0.00204815 | 0.0067623 | 901.9444
60.0952 | -497.319 | 0.338115 | 25670.4 | -2048.27 | -0.00204827 | 0.0067623 | 902.0147
60.1 | -497.319 | 0.338401 | 25672.1 | -2048.38 | -0.00204838 | 0.00676802 | 902.0744
60.1052 | -497.319 | 0.338713 | 25674 | -2048.62 | -0.00204862 | 0.00677426 | 902.1412
60.11 | -497.319 | 0.338428 | 25675.8 | -2048.84 | -0.00204884 | 0.00676856 | 902.2044
60.1152 | -497.319 | 0.338115 | 25677.7 | -2048.96 | -0.00204896 | 0.0067623 | 902.2712
60.12 | -497.318 | 0.3384 | 25679.4 | -2049.07 | -0.00204907 | 0.006768 | 902.3309
60.1252 | -497.318 | 0.338713 | 25681.4 | -2049.07 | -0.00204907 | 0.00677426 | 902.4012
60.13 | -497.318 | 0.338429 | 25683.2 | -2049.07 | -0.00204907 | 0.00676858 | 902.4645
60.1353 | -497.318 | 0.338115 | 25685.1 | -2049.31 | -0.00204931 | 0.0067623 | 902.5312
60.14 | -497.318 | 0.338398 | 25686.8 | -2049.53 | -0.00204953 | 0.00676796 | 902.591
60.1453 | -497.318 | 0.338713 | 25688.6 | -2049.65 | -0.00204965 | 0.00677426 | 902.6542
60.15 | -497.317 | 0.33843 | 25690.4 | -2049.76 | -0.00204976 | 0.0067686 | 902.7175
60.1553 | -497.317 | 0.338115 | 25692.3 | -2050 | -0.00205 | 0.0067623 | 902.7842
60.16 | -497.317 | 0.338399 | 25694.1 | -2050.22 | -0.00205022 | 0.00676798 | 902.8475
60.1652 | -497.317 | 0.338713 | 25696 | -2050.34 | -0.00205034 | 0.00677426 | 902.9142
60.17 | -497.317 | 0.338714 | 25697.8 | -2050.45 | -0.00205045 | 0.00677428 | 902.9775
60.1752 | -497.317 | 0.338715 | 25699.8 | -2050.57 | -0.00205057 | 0.0067743 | 903.0478
60.18 | -497.316 | 0.338715 | 25701.4 | -2050.68 | -0.00205068 | 0.0067743 | 903.104
60.1852 | -497.316 | 0.338715 | 25703.2 | -2050.8 | -0.0020508 | 0.0067743 | 903.1672
60.19 | -497.316 | 0.338715 | 25704.8 | -2050.91 | -0.00205091 | 0.0067743 | 903.2234
60.1953 | -497.316 | 0.338715 | 25706.6 | -2051.03 | -0.00205103 | 0.0067743 | 903.2867
60.2 | -497.316 | 0.338715 | 25708.3 | -2051.14 | -0.00205114 | 0.0067743 | 903.3464
60.2053 | -497.316 | 0.338715 | 25710.3 | -2051.26 | -0.00205126 | 0.0067743 | 903.4167
60.21 | -497.315 | 0.338715 | 25711.9 | -2051.37 | -0.00205137 | 0.0067743 | 903.4729
60.2153 | -497.315 | 0.338715 | 25713.8 | -2051.49 | -0.00205149 | 0.0067743 | 903.5397
60.22 | -497.315 | 0.338715 | 25715.3 | -2051.6 | -0.0020516 | 0.0067743 | 903.5924
60.2252 | -497.315 | 0.338715 | 25717.1 | -2051.72 | -0.00205172 | 0.0067743 | 903.6557
60.23 | -497.315 | 0.338715 | 25718.7 | -2051.83 | -0.00205183 | 0.0067743 | 903.7119
60.2352 | -497.315 | 0.338715 | 25720.4 | -2051.95 | -0.00205195 | 0.0067743 | 903.7716
60.24 | -497.314 | 0.338715 | 25722.1 | -2052.06 | -0.00205206 | 0.0067743 | 903.8313
60.2452 | -497.314 | 0.338715 | 25723.9 | -2052.18 | -0.00205218 | 0.0067743 | 903.8946
60.25 | -497.314 | 0.338715 | 25725.5 | -2052.29 | -0.00205229 | 0.0067743 | 903.9508
60.2552 | -497.314 | 0.338715 | 25727.2 | -2052.41 | -0.00205241 | 0.0067743 | 904.0105
60.26 | -497.314 | 0.338999 | 25728.8 | -2052.52 | -0.00205252 | 0.00677998 | 904.0668
60.2653 | -497.314 | 0.339313 | 25730.5 | -2052.76 | -0.00205276 | 0.00678626 | 904.1265
60.27 | -497.313 | 0.33903 | 25732 | -2052.98 | -0.00205298 | 0.0067806 | 904.1792
60.2753 | -497.313 | 0.338715 | 25733.7 | -2052.98 | -0.00205298 | 0.0067743 | 904.2389
60.28 | -497.313 | 0.338715 | 25735.3 | -2052.98 | -0.00205298 | 0.0067743 | 904.2952
60.2852 | -497.313 | 0.338715 | 25737.1 | -2053.1 | -0.0020531 | 0.0067743 | 904.3584
60.29 | -497.313 | 0.338715 | 25738.8 | -2053.21 | -0.00205321 | 0.0067743 | 904.4182
60.2952 | -497.313 | 0.338715 | 25740.6 | -2053.45 | -0.00205345 | 0.0067743 | 904.4814
60.3 | -497.312 | 0.338715 | 25742.2 | -2053.67 | -0.00205367 | 0.0067743 | 904.5376
60.3052 | -497.312 | 0.338715 | 25744 | -2053.79 | -0.00205379 | 0.0067743 | 904.6009
60.31 | -497.312 | 0.338999 | 25745.8 | -2053.89 | -0.00205389 | 0.00677998 | 904.6641
60.3152 | -497.312 | 0.339313 | 25747.7 | -2054.02 | -0.00205402 | 0.00678626 | 904.7309
60.32 | -497.312 | 0.339029 | 25749.5 | -2054.12 | -0.00205412 | 0.00678058 | 904.7941
60.3253 | -497.312 | 0.338715 | 25751.4 | -2054.12 | -0.00205412 | 0.0067743 | 904.8609
60.33 | -497.311 | 0.338998 | 25753.1 | -2054.12 | -0.00205412 | 0.00677996 | 904.9206
60.3353 | -497.311 | 0.339313 | 25755 | -2054.37 | -0.00205437 | 0.00678626 | 904.9874
60.34 | -497.311 | 0.339314 | 25756.7 | -2054.58 | -0.00205458 | 0.00678628 | 905.0471
60.3452 | -497.311 | 0.339315 | 25758.6 | -2054.7 | -0.0020547 | 0.0067863 | 905.1139
60.35 | -497.311 | 0.339315 | 25760.3 | -2054.81 | -0.00205481 | 0.0067863 | 905.1736
60.3552 | -497.311 | 0.339315 | 25762.1 | -2054.81 | -0.00205481 | 0.0067863 | 905.2369
60.36 | -497.31 | 0.339315 | 25763.8 | -2054.81 | -0.00205481 | 0.0067863 | 905.2966
60.3652 | -497.31 | 0.339315 | 25765.7 | -2054.93 | -0.00205493 | 0.0067863 | 905.3634
60.37 | -497.31 | 0.339315 | 25767.5 | -2055.04 | -0.00205504 | 0.0067863 | 905.4266
60.3752 | -497.31 | 0.339315 | 25769.5 | -2055.16 | -0.00205516 | 0.0067863 | 905.4969
60.38 | -497.31 | 0.339315 | 25771.2 | -2055.27 | -0.00205527 | 0.0067863 | 905.5566
60.3853 | -497.31 | 0.339315 | 25773.2 | -2055.51 | -0.00205551 | 0.0067863 | 905.6269
60.39 | -497.309 | 0.339315 | 25774.9 | -2055.73 | -0.00205573 | 0.0067863 | 905.6866
60.3953 | -497.309 | 0.339315 | 25776.8 | -2055.85 | -0.00205585 | 0.0067863 | 905.7534
60.4 | -497.309 | 0.339315 | 25778.6 | -2055.96 | -0.00205596 | 0.0067863 | 905.8167
60.4053 | -497.309 | 0.339315 | 25780.6 | -2056.2 | -0.0020562 | 0.0067863 | 905.8869
60.41 | -497.309 | 0.339315 | 25782.3 | -2056.42 | -0.00205642 | 0.0067863 | 905.9467
60.4152 | -497.309 | 0.339315 | 25784.2 | -2056.54 | -0.00205654 | 0.0067863 | 906.0134
60.42 | -497.308 | 0.3396 | 25786 | -2056.65 | -0.00205665 | 0.006792 | 906.0767
60.4252 | -497.308 | 0.339913 | 25788 | -2056.77 | -0.00205677 | 0.00679826 | 906.147
60.43 | -497.308 | 0.339914 | 25789.8 | -2056.88 | -0.00205688 | 0.00679828 | 906.2102
60.4352 | -497.308 | 0.339915 | 25791.9 | -2057 | -0.002057 | 0.0067983 | 906.284
60.44 | -497.308 | 0.339915 | 25793.6 | -2057.11 | -0.00205711 | 0.0067983 | 906.3437
60.4453 | -497.308 | 0.339915 | 25795.6 | -2057.23 | -0.00205723 | 0.0067983 | 906.414
60.45 | -497.307 | 0.339915 | 25797.4 | -2057.34 | -0.00205734 | 0.0067983 | 906.4773
60.4553 | -497.307 | 0.339915 | 25799.4 | -2057.46 | -0.00205746 | 0.0067983 | 906.5475
60.46 | -497.307 | 0.339915 | 25801.2 | -2057.57 | -0.00205757 | 0.0067983 | 906.6108
60.4653 | -497.307 | 0.339915 | 25803.2 | -2057.69 | -0.00205769 | 0.0067983 | 906.6811
60.47 | -497.307 | 0.339915 | 25805 | -2057.8 | -0.0020578 | 0.0067983 | 906.7443
60.4752 | -497.307 | 0.339915 | 25806.9 | -2058.04 | -0.00205804 | 0.0067983 | 906.8111
60.48 | -497.306 | 0.339915 | 25808.6 | -2058.26 | -0.00205826 | 0.0067983 | 906.8708
60.4852 | -497.306 | 0.339915 | 25810.6 | -2058.26 | -0.00205826 | 0.0067983 | 906.9411
60.49 | -497.306 | 0.339915 | 25812.2 | -2058.26 | -0.00205826 | 0.0067983 | 906.9973
60.4952 | -497.306 | 0.339915 | 25814.1 | -2058.5 | -0.0020585 | 0.0067983 | 907.0641
60.5 | -497.306 | 0.339915 | 25815.7 | -2058.72 | -0.00205872 | 0.0067983 | 907.1203
60.5052 | -497.306 | 0.339915 | 25817.4 | -2058.84 | -0.00205884 | 0.0067983 | 907.18
60.51 | -497.305 | 0.339915 | 25819.1 | -2058.95 | -0.00205895 | 0.0067983 | 907.2398
60.5153 | -497.305 | 0.339915 | 25821 | -2059.07 | -0.00205907 | 0.0067983 | 907.3065
60.52 | -497.305 | 0.339915 | 25822.6 | -2059.18 | -0.00205918 | 0.0067983 | 907.3627
60.5253 | -497.305 | 0.339915 | 25824.3 | -2059.3 | -0.0020593 | 0.0067983 | 907.4225
60.53 | -497.305 | 0.339915 | 25825.8 | -2059.41 | -0.00205941 | 0.0067983 | 907.4752
60.5352 | -497.305 | 0.339915 | 25827.5 | -2059.65 | -0.00205965 | 0.0067983 | 907.5349
60.54 | -497.304 | 0.339915 | 25829.1 | -2059.87 | -0.00205987 | 0.0067983 | 907.5911
60.5452 | -497.304 | 0.339915 | 25830.7 | -2059.87 | -0.00205987 | 0.0067983 | 907.6474
60.55 | -497.304 | 0.339915 | 25832.3 | -2059.87 | -0.00205987 | 0.0067983 | 907.7036
60.5552 | -497.304 | 0.339915 | 25834 | -2059.99 | -0.00205999 | 0.0067983 | 907.7633
60.56 | -497.304 | 0.339915 | 25835.6 | -2060.1 | -0.0020601 | 0.0067983 | 907.8195
60.5652 | -497.304 | 0.339915 | 25837.3 | -2060.34 | -0.00206034 | 0.0067983 | 907.8793
60.57 | -497.303 | 0.339915 | 25838.8 | -2060.56 | -0.00206056 | 0.0067983 | 907.932
60.5753 | -497.303 | 0.339915 | 25840.5 | -2060.56 | -0.00206056 | 0.0067983 | 907.9917
60.58 | -497.303 | 0.340198 | 25842 | -2060.56 | -0.00206056 | 0.00680396 | 908.0444
60.5853 | -497.303 | 0.340513 | 25843.6 | -2060.68 | -0.00206068 | 0.00681026 | 908.1006
60.59 | -497.303 | 0.340514 | 25845.1 | -2060.78 | -0.00206078 | 0.00681028 | 908.1534
60.5952 | -497.303 | 0.340515 | 25846.8 | -2060.9 | -0.0020609 | 0.0068103 | 908.2131
60.6 | -497.302 | 0.340515 | 25848.4 | -2061.01 | -0.00206101 | 0.0068103 | 908.2693
60.6052 | -497.302 | 0.340515 | 25850.2 | -2061.25 | -0.00206125 | 0.0068103 | 908.3326
60.61 | -497.302 | 0.340515 | 25851.7 | -2061.47 | -0.00206147 | 0.0068103 | 908.3853
60.6152 | -497.302 | 0.340515 | 25853.3 | -2061.59 | -0.00206159 | 0.0068103 | 908.4415
60.62 | -497.302 | 0.340515 | 25854.9 | -2061.7 | -0.0020617 | 0.0068103 | 908.4977
60.6252 | -497.302 | 0.340515 | 25856.7 | -2061.82 | -0.00206182 | 0.0068103 | 908.561
60.63 | -497.301 | 0.340515 | 25858.4 | -2061.93 | -0.00206193 | 0.0068103 | 908.6207
60.6353 | -497.301 | 0.340515 | 25860.2 | -2062.05 | -0.00206205 | 0.0068103 | 908.6839
60.64 | -497.301 | 0.340515 | 25861.9 | -2062.16 | -0.00206216 | 0.0068103 | 908.7437
60.6453 | -497.301 | 0.340515 | 25863.7 | -2062.28 | -0.00206228 | 0.0068103 | 908.8069
60.65 | -497.301 | 0.340515 | 25865.3 | -2062.39 | -0.00206239 | 0.0068103 | 908.8631
60.6553 | -497.301 | 0.340515 | 25867.2 | -2062.51 | -0.00206251 | 0.0068103 | 908.9299
60.66 | -497.3 | 0.340515 | 25868.8 | -2062.62 | -0.00206262 | 0.0068103 | 908.9861
60.6652 | -497.3 | 0.340515 | 25870.7 | -2062.62 | -0.00206262 | 0.0068103 | 909.0529
60.67 | -497.3 | 0.340515 | 25872.4 | -2062.62 | -0.00206262 | 0.0068103 | 909.1126
60.6752 | -497.3 | 0.340515 | 25874.2 | -2062.74 | -0.00206274 | 0.0068103 | 909.1759
60.68 | -497.3 | 0.340515 | 25876 | -2062.85 | -0.00206285 | 0.0068103 | 909.2391
60.6852 | -497.3 | 0.340515 | 25877.9 | -2062.97 | -0.00206297 | 0.0068103 | 909.3059
60.69 | -497.299 | 0.340515 | 25879.7 | -2063.08 | -0.00206308 | 0.0068103 | 909.3691
60.6953 | -497.299 | 0.340515 | 25881.7 | -2063.2 | -0.0020632 | 0.0068103 | 909.4394
60.7 | -497.299 | 0.340515 | 25883.4 | -2063.31 | -0.00206331 | 0.0068103 | 909.4992
60.7053 | -497.299 | 0.340515 | 25885.3 | -2063.55 | -0.00206355 | 0.0068103 | 909.5659
60.71 | -497.299 | 0.340515 | 25887 | -2063.77 | -0.00206377 | 0.0068103 | 909.6257
60.7153 | -497.299 | 0.340515 | 25888.8 | -2063.77 | -0.00206377 | 0.0068103 | 909.6889
60.72 | -497.298 | 0.340799 | 25890.5 | -2063.77 | -0.00206377 | 0.00681598 | 909.7486
60.7252 | -497.298 | 0.341113 | 25892.3 | -2064.01 | -0.00206401 | 0.00682226 | 909.8119
60.73 | -497.298 | 0.340828 | 25894 | -2064.23 | -0.00206423 | 0.00681656 | 909.8716
60.7352 | -497.298 | 0.340515 | 25895.9 | -2064.35 | -0.00206435 | 0.0068103 | 909.9384
60.74 | -497.298 | 0.340515 | 25897.6 | -2064.46 | -0.00206446 | 0.0068103 | 909.9981
60.7452 | -497.298 | 0.340515 | 25899.5 | -2064.58 | -0.00206458 | 0.0068103 | 910.0649
60.75 | -497.297 | 0.340799 | 25901.4 | -2064.69 | -0.00206469 | 0.00681598 | 910.1316
60.7552 | -497.297 | 0.341113 | 25903.4 | -2064.81 | -0.00206481 | 0.00682226 | 910.2019
60.76 | -497.297 | 0.340829 | 25905.2 | -2064.92 | -0.00206492 | 0.00681658 | 910.2652
60.7653 | -497.297 | 0.340515 | 25907.2 | -2065.04 | -0.00206504 | 0.0068103 | 910.3354
60.77 | -497.297 | 0.340798 | 25908.9 | -2065.15 | -0.00206515 | 0.00681596 | 910.3952
60.7753 | -497.297 | 0.341113 | 25910.9 | -2065.27 | -0.00206527 | 0.00682226 | 910.4655
60.78 | -497.296 | 0.340829 | 25912.6 | -2065.38 | -0.00206538 | 0.00681658 | 910.5252
60.7852 | -497.296 | 0.340515 | 25914.5 | -2065.5 | -0.0020655 | 0.0068103 | 910.592
60.79 | -497.296 | 0.340801 | 25916.2 | -2065.61 | -0.00206561 | 0.00681602 | 910.6517
60.7952 | -497.296 | 0.341113 | 25918 | -2065.73 | -0.00206573 | 0.00682226 | 910.7149
60.8 | -497.296 | 0.341114 | 25919.8 | -2065.84 | -0.00206584 | 0.00682228 | 910.7782
60.8052 | -497.296 | 0.341115 | 25921.8 | -2066.08 | -0.00206608 | 0.0068223 | 910.8485
60.81 | -497.295 | 0.341115 | 25923.5 | -2066.3 | -0.0020663 | 0.0068223 | 910.9082
60.8152 | -497.295 | 0.341115 | 25925.4 | -2066.42 | -0.00206642 | 0.0068223 | 910.975
60.82 | -497.295 | 0.341115 | 25927.1 | -2066.53 | -0.00206653 | 0.0068223 | 911.0347
60.8253 | -497.295 | 0.341115 | 25928.9 | -2066.77 | -0.00206677 | 0.0068223 | 911.0979
60.83 | -497.295 | 0.341115 | 25930.6 | -2066.99 | -0.00206699 | 0.0068223 | 911.1577
60.8353 | -497.295 | 0.341115 | 25932.5 | -2066.99 | -0.00206699 | 0.0068223 | 911.2244
60.84 | -497.294 | 0.341115 | 25934.1 | -2066.99 | -0.00206699 | 0.0068223 | 911.2807
60.8452 | -497.294 | 0.341115 | 25935.9 | -2067.23 | -0.00206723 | 0.0068223 | 911.3439
60.85 | -497.294 | 0.341115 | 25937.4 | -2067.45 | -0.00206745 | 0.0068223 | 911.3966
60.8552 | -497.294 | 0.341115 | 25939 | -2067.69 | -0.00206769 | 0.0068223 | 911.4528
60.86 | -497.294 | 0.3414 | 25940.6 | -2067.9 | -0.0020679 | 0.006828 | 911.5091
60.8652 | -497.294 | 0.341713 | 25942.4 | -2068.02 | -0.00206802 | 0.00683426 | 911.5723
60.87 | -497.293 | 0.341714 | 25943.9 | -2068.13 | -0.00206813 | 0.00683428 | 911.625
60.8752 | -497.293 | 0.341715 | 25945.7 | -2068.13 | -0.00206813 | 0.0068343 | 911.6883
60.88 | -497.293 | 0.34143 | 25947.3 | -2068.13 | -0.00206813 | 0.0068286 | 911.7445
60.8853 | -497.293 | 0.341116 | 25949.1 | -2068.25 | -0.00206825 | 0.00682232 | 911.8077
60.89 | -497.293 | 0.3414 | 25950.7 | -2068.36 | -0.00206836 | 0.006828 | 911.864
60.8953 | -497.293 | 0.341715 | 25952.5 | -2068.48 | -0.00206848 | 0.0068343 | 911.9272
60.9 | -497.292 | 0.341715 | 25954 | -2068.59 | -0.00206859 | 0.0068343 | 911.9799
60.9053 | -497.292 | 0.341715 | 25955.8 | -2068.71 | -0.00206871 | 0.0068343 | 912.0432
60.91 | -497.292 | 0.341715 | 25957.4 | -2068.82 | -0.00206882 | 0.0068343 | 912.0994
60.9152 | -497.292 | 0.341715 | 25959.1 | -2068.94 | -0.00206894 | 0.0068343 | 912.1591
60.92 | -497.292 | 0.341429 | 25960.7 | -2069.05 | -0.00206905 | 0.00682858 | 912.2153
60.9252 | -497.292 | 0.341116 | 25962.5 | -2069.17 | -0.00206917 | 0.00682232 | 912.2786
60.93 | -497.291 | 0.341401 | 25964.1 | -2069.28 | -0.00206928 | 0.00682802 | 912.3348
60.9352 | -497.291 | 0.341715 | 25965.9 | -2069.4 | -0.0020694 | 0.0068343 | 912.3981
60.94 | -497.291 | 0.341715 | 25967.5 | -2069.51 | -0.00206951 | 0.0068343 | 912.4543
60.9453 | -497.291 | 0.341715 | 25969.3 | -2069.63 | -0.00206963 | 0.0068343 | 912.5175
60.95 | -497.291 | 0.341715 | 25971 | -2069.74 | -0.00206974 | 0.0068343 | 912.5773
60.9553 | -497.291 | 0.341715 | 25972.9 | -2069.86 | -0.00206986 | 0.0068343 | 912.644
60.96 | -497.29 | 0.341715 | 25974.5 | -2069.97 | -0.00206997 | 0.0068343 | 912.7003
60.9653 | -497.29 | 0.341715 | 25976.4 | -2070.09 | -0.00207009 | 0.0068343 | 912.767
60.97 | -497.29 | 0.341999 | 25978.1 | -2070.2 | -0.0020702 | 0.00683998 | 912.8268
60.9752 | -497.29 | 0.342313 | 25979.9 | -2070.32 | -0.00207032 | 0.00684626 | 912.89
60.98 | -497.29 | 0.342028 | 25981.7 | -2070.43 | -0.00207043 | 0.00684056 | 912.9532
60.9852 | -497.29 | 0.341715 | 25983.6 | -2070.55 | -0.00207055 | 0.0068343 | 913.02
60.99 | -497.289 | 0.341715 | 25985.4 | -2070.66 | -0.00207066 | 0.0068343 | 913.0833
60.9952 | -497.289 | 0.341715 | 25987.3 | -2070.78 | -0.00207078 | 0.0068343 | 913.15
61 | -497.289 | 0.341999 | 25989 | -2070.89 | -0.00207089 | 0.00683998 | 913.2098
61.0052 | -497.289 | 0.342313 | 25990.9 | -2071.01 | -0.00207101 | 0.00684626 | 913.2765
61.01 | -497.289 | 0.342314 | 25992.7 | -2071.12 | -0.00207112 | 0.00684628 | 913.3398
61.0153 | -497.289 | 0.342315 | 25994.7 | -2071.24 | -0.00207124 | 0.0068463 | 913.41
61.02 | -497.288 | 0.342315 | 25996.5 | -2071.35 | -0.00207135 | 0.0068463 | 913.4733
61.0253 | -497.288 | 0.342315 | 25998.5 | -2071.59 | -0.00207159 | 0.0068463 | 913.5436
61.03 | -497.288 | 0.342315 | 26000.3 | -2071.81 | -0.00207181 | 0.0068463 | 913.6068
61.0352 | -497.288 | 0.342315 | 26002.3 | -2071.81 | -0.00207181 | 0.0068463 | 913.6771
61.04 | -497.288 | 0.342315 | 26004.1 | -2071.81 | -0.00207181 | 0.0068463 | 913.7403
61.0452 | -497.288 | 0.342315 | 26006 | -2072.05 | -0.00207205 | 0.0068463 | 913.8071
61.05 | -497.287 | 0.342315 | 26007.8 | -2072.27 | -0.00207227 | 0.0068463 | 913.8704
61.0552 | -497.287 | 0.342315 | 26009.8 | -2072.39 | -0.00207239 | 0.0068463 | 913.9406
61.06 | -497.287 | 0.34203 | 26011.5 | -2072.5 | -0.0020725 | 0.0068406 | 914.0004
61.0652 | -497.287 | 0.341716 | 26013.4 | -2072.62 | -0.00207262 | 0.00683432 | 914.0671
61.07 | -497.287 | 0.342284 | 26015.2 | -2072.73 | -0.00207273 | 0.00684568 | 914.1304
61.0753 | -497.287 | 0.342913 | 26017.1 | -2072.85 | -0.00207285 | 0.00685826 | 914.1971
61.08 | -497.286 | 0.342346 | 26018.8 | -2072.96 | -0.00207296 | 0.00684692 | 914.2569
61.0853 | -497.286 | 0.341716 | 26020.7 | -2073.08 | -0.00207308 | 0.00683432 | 914.3236
61.09 | -497.286 | 0.342285 | 26022.4 | -2073.19 | -0.00207319 | 0.0068457 | 914.3834
61.0952 | -497.286 | 0.342913 | 26024.4 | -2073.43 | -0.00207343 | 0.00685826 | 914.4537
61.1 | -497.286 | 0.342627 | 26026.1 | -2073.65 | -0.00207365 | 0.00685254 | 914.5134
61.1052 | -497.286 | 0.342315 | 26027.9 | -2073.77 | -0.00207377 | 0.0068463 | 914.5766
61.11 | -497.285 | 0.3426 | 26029.6 | -2073.88 | -0.00207388 | 0.006852 | 914.6364
61.1152 | -497.285 | 0.342913 | 26031.4 | -2074 | -0.002074 | 0.00685826 | 914.6996
61.12 | -497.285 | 0.342628 | 26033.1 | -2074.11 | -0.00207411 | 0.00685256 | 914.7594
61.1252 | -497.285 | 0.342315 | 26034.9 | -2074.23 | -0.00207423 | 0.0068463 | 914.8226
61.13 | -497.285 | 0.342599 | 26036.4 | -2074.33 | -0.00207433 | 0.00685198 | 914.8753
61.1353 | -497.285 | 0.342913 | 26038.1 | -2074.33 | -0.00207433 | 0.00685826 | 914.9351
61.14 | -497.284 | 0.34263 | 26039.7 | -2074.33 | -0.00207433 | 0.0068526 | 914.9913
61.1453 | -497.284 | 0.342315 | 26041.5 | -2074.46 | -0.00207446 | 0.0068463 | 915.0545
61.15 | -497.284 | 0.342598 | 26043.1 | -2074.56 | -0.00207456 | 0.00685196 | 915.1107
61.1553 | -497.284 | 0.342913 | 26044.8 | -2074.93 | -0.00207493 | 0.00685826 | 915.1705
61.16 | -497.284 | 0.342914 | 26046.3 | -2075.25 | -0.00207525 | 0.00685828 | 915.2232
61.1652 | -497.284 | 0.342915 | 26048.1 | -2075.37 | -0.00207537 | 0.0068583 | 915.2864
61.17 | -497.283 | 0.342915 | 26049.6 | -2075.48 | -0.00207548 | 0.0068583 | 915.3391
61.1752 | -497.283 | 0.342915 | 26051.3 | -2075.6 | -0.0020756 | 0.0068583 | 915.3989
61.18 | -497.283 | 0.342915 | 26052.8 | -2075.71 | -0.00207571 | 0.0068583 | 915.4516
61.1852 | -497.283 | 0.342915 | 26054.5 | -2075.83 | -0.00207583 | 0.0068583 | 915.5113
61.19 | -497.283 | 0.342915 | 26056.1 | -2075.94 | -0.00207594 | 0.0068583 | 915.5675
61.1953 | -497.283 | 0.342915 | 26057.9 | -2076.06 | -0.00207606 | 0.0068583 | 915.6308
61.2 | -497.282 | 0.342915 | 26059.5 | -2076.17 | -0.00207617 | 0.0068583 | 915.687
61.2053 | -497.282 | 0.342915 | 26061.4 | -2076.41 | -0.00207641 | 0.0068583 | 915.7538
61.21 | -497.282 | 0.342915 | 26063 | -2076.63 | -0.00207663 | 0.0068583 | 915.81
61.2153 | -497.282 | 0.342915 | 26064.9 | -2076.63 | -0.00207663 | 0.0068583 | 915.8768
61.22 | -497.282 | 0.342915 | 26066.6 | -2076.63 | -0.00207663 | 0.0068583 | 915.9365
61.2252 | -497.282 | 0.342915 | 26068.5 | -2076.87 | -0.00207687 | 0.0068583 | 916.0033
61.23 | -497.281 | 0.342915 | 26070.2 | -2077.09 | -0.00207709 | 0.0068583 | 916.063
61.2352 | -497.281 | 0.342915 | 26072.1 | -2077.09 | -0.00207709 | 0.0068583 | 916.1298
61.24 | -497.281 | 0.342915 | 26073.8 | -2077.09 | -0.00207709 | 0.0068583 | 916.1895
61.2452 | -497.281 | 0.342915 | 26075.7 | -2077.21 | -0.00207721 | 0.0068583 | 916.2563
61.25 | -497.281 | 0.342915 | 26077.5 | -2077.32 | -0.00207732 | 0.0068583 | 916.3195
61.2552 | -497.281 | 0.342915 | 26079.5 | -2077.44 | -0.00207744 | 0.0068583 | 916.3898
61.26 | -497.28 | 0.342915 | 26081.2 | -2077.55 | -0.00207755 | 0.0068583 | 916.4495
61.2653 | -497.28 | 0.342915 | 26083.2 | -2077.55 | -0.00207755 | 0.0068583 | 916.5198
61.27 | -497.28 | 0.342915 | 26085 | -2077.55 | -0.00207755 | 0.0068583 | 916.583
61.2753 | -497.28 | 0.342915 | 26087 | -2077.79 | -0.00207779 | 0.0068583 | 916.6533
61.28 | -497.28 | 0.342915 | 26088.7 | -2078.01 | -0.00207801 | 0.0068583 | 916.713
61.2852 | -497.28 | 0.342915 | 26090.7 | -2078.13 | -0.00207813 | 0.0068583 | 916.7833
61.29 | -497.279 | 0.343201 | 26092.5 | -2078.24 | -0.00207824 | 0.00686402 | 916.8466
61.2952 | -497.279 | 0.343513 | 26094.5 | -2078.48 | -0.00207848 | 0.00687026 | 916.9169
61.3 | -497.279 | 0.343514 | 26096.2 | -2078.7 | -0.0020787 | 0.00687028 | 916.9766
61.3052 | -497.279 | 0.343515 | 26098.2 | -2078.82 | -0.00207882 | 0.0068703 | 917.0469
61.31 | -497.279 | 0.343515 | 26099.9 | -2078.93 | -0.00207893 | 0.0068703 | 917.1066
61.3152 | -497.279 | 0.343515 | 26101.9 | -2079.05 | -0.00207905 | 0.0068703 | 917.1769
61.32 | -497.278 | 0.343515 | 26103.6 | -2079.16 | -0.00207916 | 0.0068703 | 917.2366
61.3253 | -497.278 | 0.343515 | 26105.5 | -2079.28 | -0.00207928 | 0.0068703 | 917.3034
61.33 | -497.278 | 0.343515 | 26107.3 | -2079.39 | -0.00207939 | 0.0068703 | 917.3666
61.3353 | -497.278 | 0.343515 | 26109.4 | -2079.51 | -0.00207951 | 0.0068703 | 917.4404
61.34 | -497.278 | 0.343515 | 26111.2 | -2079.62 | -0.00207962 | 0.0068703 | 917.5037
61.3452 | -497.278 | 0.343515 | 26113.1 | -2079.62 | -0.00207962 | 0.0068703 | 917.5704
61.35 | -497.277 | 0.343515 | 26114.8 | -2079.62 | -0.00207962 | 0.0068703 | 917.6302
61.3552 | -497.277 | 0.343515 | 26116.7 | -2079.86 | -0.00207986 | 0.0068703 | 917.6969
61.36 | -497.277 | 0.343515 | 26118.5 | -2080.08 | -0.00208008 | 0.0068703 | 917.7602
61.3652 | -497.277 | 0.343515 | 26120.5 | -2080.2 | -0.0020802 | 0.0068703 | 917.8304
61.37 | -497.277 | 0.343515 | 26122.2 | -2080.31 | -0.00208031 | 0.0068703 | 917.8902
61.3752 | -497.277 | 0.343515 | 26124.1 | -2080.55 | -0.00208055 | 0.0068703 | 917.9569
61.38 | -497.276 | 0.343515 | 26125.9 | -2080.77 | -0.00208077 | 0.0068703 | 918.0202
61.3853 | -497.276 | 0.343515 | 26127.9 | -2080.89 | -0.00208089 | 0.0068703 | 918.0905
61.39 | -497.276 | 0.343515 | 26129.7 | -2081 | -0.002081 | 0.0068703 | 918.1537
61.3953 | -497.276 | 0.343515 | 26131.6 | -2081.12 | -0.00208112 | 0.0068703 | 918.2205
61.4 | -497.276 | 0.343515 | 26133.3 | -2081.22 | -0.00208122 | 0.0068703 | 918.2802
61.4053 | -497.276 | 0.343515 | 26135.3 | -2081.35 | -0.00208135 | 0.0068703 | 918.3505
61.41 | -497.275 | 0.343799 | 26137 | -2081.45 | -0.00208145 | 0.00687598 | 918.4102
61.4152 | -497.275 | 0.344113 | 26138.9 | -2081.57 | -0.00208157 | 0.00688226 | 918.477
61.42 | -497.275 | 0.344114 | 26140.6 | -2081.68 | -0.00208168 | 0.00688228 | 918.5367
61.4252 | -497.275 | 0.344115 | 26142.5 | -2081.8 | -0.0020818 | 0.0068823 | 918.6035
61.43 | -497.275 | 0.343829 | 26144.2 | -2081.91 | -0.00208191 | 0.00687658 | 918.6632
61.4352 | -497.275 | 0.343516 | 26146 | -2082.03 | -0.00208203 | 0.00687032 | 918.7265
61.44 | -497.274 | 0.3438 | 26147.7 | -2082.14 | -0.00208214 | 0.006876 | 918.7862
61.4453 | -497.274 | 0.344115 | 26149.6 | -2082.26 | -0.00208226 | 0.0068823 | 918.853
61.45 | -497.274 | 0.343831 | 26151.2 | -2082.37 | -0.00208237 | 0.00687662 | 918.9092
61.4553 | -497.274 | 0.343516 | 26153 | -2082.61 | -0.00208261 | 0.00687032 | 918.9724
61.46 | -497.274 | 0.344083 | 26154.7 | -2082.83 | -0.00208283 | 0.00688166 | 919.0322
61.4653 | -497.274 | 0.344713 | 26156.5 | -2082.95 | -0.00208295 | 0.00689426 | 919.0954
61.47 | -497.273 | 0.344431 | 26158.1 | -2083.06 | -0.00208306 | 0.00688862 | 919.1516
61.4752 | -497.273 | 0.344118 | 26159.8 | -2083.18 | -0.00208318 | 0.00688236 | 919.2114
61.48 | -497.273 | 0.344402 | 26161.4 | -2083.29 | -0.00208329 | 0.00688804 | 919.2676
61.4852 | -497.273 | 0.344713 | 26163 | -2083.41 | -0.00208341 | 0.00689426 | 919.3238
61.49 | -497.273 | 0.34443 | 26164.6 | -2083.52 | -0.00208352 | 0.0068886 | 919.38
61.4952 | -497.273 | 0.344118 | 26166.4 | -2083.64 | -0.00208364 | 0.00688236 | 919.4433
61.5 | -497.272 | 0.344117 | 26167.9 | -2083.75 | -0.00208375 | 0.00688234 | 919.496
61.5052 | -497.272 | 0.344115 | 26169.6 | -2083.87 | -0.00208387 | 0.0068823 | 919.5557
61.51 | -497.272 | 0.344115 | 26171.2 | -2083.98 | -0.00208398 | 0.0068823 | 919.612
61.5153 | -497.272 | 0.344115 | 26172.9 | -2084.1 | -0.0020841 | 0.0068823 | 919.6717
61.52 | -497.272 | 0.344398 | 26174.4 | -2084.21 | -0.00208421 | 0.00688796 | 919.7244
61.5253 | -497.272 | 0.344713 | 26176.1 | -2084.45 | -0.00208445 | 0.00689426 | 919.7841
61.53 | -497.271 | 0.344429 | 26177.7 | -2084.67 | -0.00208467 | 0.00688858 | 919.8404
61.5352 | -497.271 | 0.344115 | 26179.4 | -2084.67 | -0.00208467 | 0.0068823 | 919.9001
61.54 | -497.271 | 0.344401 | 26181 | -2084.67 | -0.00208467 | 0.00688802 | 919.9563
61.5452 | -497.271 | 0.344713 | 26182.8 | -2084.79 | -0.00208479 | 0.00689426 | 920.0196
61.55 | -497.271 | 0.344714 | 26184.5 | -2084.9 | -0.0020849 | 0.00689428 | 920.0793
61.5552 | -497.271 | 0.344715 | 26186.4 | -2085.02 | -0.00208502 | 0.0068943 | 920.1461
61.56 | -497.27 | 0.344715 | 26188.1 | -2085.13 | -0.00208513 | 0.0068943 | 920.2058
61.5652 | -497.27 | 0.344715 | 26190 | -2085.37 | -0.00208537 | 0.0068943 | 920.2726
61.57 | -497.27 | 0.344715 | 26191.7 | -2085.59 | -0.00208559 | 0.0068943 | 920.3323
61.5753 | -497.27 | 0.344715 | 26193.6 | -2085.71 | -0.00208571 | 0.0068943 | 920.3991
61.58 | -497.27 | 0.344715 | 26195.3 | -2085.82 | -0.00208582 | 0.0068943 | 920.4588
61.5853 | -497.269 | 0.344715 | 26197.2 | -2085.94 | -0.00208594 | 0.0068943 | 920.5256
61.59 | -497.269 | 0.34443 | 26198.9 | -2086.05 | -0.00208605 | 0.0068886 | 920.5853
61.5952 | -497.269 | 0.344116 | 26200.8 | -2086.05 | -0.00208605 | 0.00688232 | 920.6521
61.6 | -497.269 | 0.344402 | 26202.5 | -2086.05 | -0.00208605 | 0.00688804 | 920.7118
61.6052 | -497.269 | 0.344715 | 26204.4 | -2086.17 | -0.00208617 | 0.0068943 | 920.7786
61.61 | -497.269 | 0.344715 | 26206.1 | -2086.28 | -0.00208628 | 0.0068943 | 920.8383
61.6152 | -497.269 | 0.344715 | 26208 | -2086.4 | -0.0020864 | 0.0068943 | 920.9051
61.62 | -497.268 | 0.344715 | 26209.7 | -2086.51 | -0.00208651 | 0.0068943 | 920.9648
61.6252 | -497.268 | 0.344715 | 26211.6 | -2086.63 | -0.00208663 | 0.0068943 | 921.0315
61.63 | -497.268 | 0.344715 | 26213.4 | -2086.74 | -0.00208674 | 0.0068943 | 921.0948
61.6353 | -497.268 | 0.344715 | 26215.4 | -2086.98 | -0.00208698 | 0.0068943 | 921.1651
61.64 | -497.268 | 0.344715 | 26217.1 | -2087.2 | -0.0020872 | 0.0068943 | 921.2248
61.6453 | -497.268 | 0.344715 | 26219.1 | -2087.32 | -0.00208732 | 0.0068943 | 921.2951
61.65 | -497.267 | 0.344715 | 26220.8 | -2087.43 | -0.00208743 | 0.0068943 | 921.3548
61.6553 | -497.267 | 0.344715 | 26222.8 | -2087.55 | -0.00208755 | 0.0068943 | 921.4251
61.66 | -497.267 | 0.344715 | 26224.4 | -2087.66 | -0.00208766 | 0.0068943 | 921.4813
61.6652 | -497.267 | 0.344715 | 26226.3 | -2087.66 | -0.00208766 | 0.0068943 | 921.5481
61.67 | -497.267 | 0.344715 | 26227.9 | -2087.66 | -0.00208766 | 0.0068943 | 921.6043
61.6752 | -497.267 | 0.344715 | 26229.7 | -2087.9 | -0.0020879 | 0.0068943 | 921.6676
61.68 | -497.266 | 0.344715 | 26231.4 | -2088.11 | -0.00208811 | 0.0068943 | 921.7273
61.6852 | -497.266 | 0.344715 | 26233.3 | -2088.24 | -0.00208824 | 0.0068943 | 921.7941
61.69 | -497.266 | 0.344715 | 26234.9 | -2088.34 | -0.00208834 | 0.0068943 | 921.8503
61.6953 | -497.266 | 0.344715 | 26236.8 | -2088.47 | -0.00208847 | 0.0068943 | 921.917
61.7 | -497.266 | 0.344715 | 26238.4 | -2088.57 | -0.00208857 | 0.0068943 | 921.9733
61.7053 | -497.266 | 0.344715 | 26240.3 | -2088.7 | -0.0020887 | 0.0068943 | 922.04
61.71 | -497.265 | 0.344715 | 26242 | -2088.8 | -0.0020888 | 0.0068943 | 922.0998
61.7153 | -497.265 | 0.344715 | 26243.9 | -2088.93 | -0.00208893 | 0.0068943 | 922.1665
61.72 | -497.265 | 0.344999 | 26245.6 | -2089.03 | -0.00208903 | 0.00689998 | 922.2263
61.7252 | -497.265 | 0.345313 | 26247.5 | -2089.15 | -0.00208915 | 0.00690626 | 922.293
61.73 | -497.265 | 0.345028 | 26249.1 | -2089.26 | -0.00208926 | 0.00690056 | 922.3492
61.7352 | -497.265 | 0.344715 | 26250.9 | -2089.5 | -0.0020895 | 0.0068943 | 922.4125
61.74 | -497.264 | 0.345 | 26252.5 | -2089.72 | -0.00208972 | 0.0069 | 922.4687
61.7452 | -497.264 | 0.345313 | 26254.4 | -2089.72 | -0.00208972 | 0.00690626 | 922.5355
61.75 | -497.264 | 0.345314 | 26256 | -2089.72 | -0.00208972 | 0.00690628 | 922.5917
61.7552 | -497.264 | 0.345315 | 26257.8 | -2089.96 | -0.00208996 | 0.0069063 | 922.6549
61.76 | -497.264 | 0.345599 | 26259.5 | -2090.18 | -0.00209018 | 0.00691198 | 922.7147
61.7653 | -497.264 | 0.345913 | 26261.4 | -2090.3 | -0.0020903 | 0.00691826 | 922.7814
61.77 | -497.263 | 0.345632 | 26263 | -2090.41 | -0.00209041 | 0.00691264 | 922.8377
61.7753 | -497.263 | 0.345318 | 26264.8 | -2090.53 | -0.00209053 | 0.00690636 | 922.9009
61.78 | -497.263 | 0.345601 | 26266.5 | -2090.64 | -0.00209064 | 0.00691202 | 922.9606
61.7852 | -497.263 | 0.345913 | 26268.3 | -2090.76 | -0.00209076 | 0.00691826 | 923.0239
61.79 | -497.263 | 0.345629 | 26270 | -2090.87 | -0.00209087 | 0.00691258 | 923.0836
61.7952 | -497.263 | 0.345318 | 26271.8 | -2090.99 | -0.00209099 | 0.00690636 | 923.1469
61.8 | -497.262 | 0.345602 | 26273.4 | -2091.1 | -0.0020911 | 0.00691204 | 923.2031
61.8052 | -497.262 | 0.345913 | 26275.3 | -2091.34 | -0.00209134 | 0.00691826 | 923.2699
61.81 | -497.262 | 0.34563 | 26276.8 | -2091.56 | -0.00209156 | 0.0069126 | 923.3226
61.8152 | -497.262 | 0.345318 | 26278.5 | -2091.68 | -0.00209168 | 0.00690636 | 923.3823
61.82 | -497.262 | 0.345601 | 26280.1 | -2091.79 | -0.00209179 | 0.00691202 | 923.4385
61.8253 | -497.262 | 0.345913 | 26281.8 | -2092.03 | -0.00209203 | 0.00691826 | 923.4983
61.83 | -497.261 | 0.345914 | 26283.4 | -2092.25 | -0.00209225 | 0.00691828 | 923.5545
61.8353 | -497.261 | 0.345915 | 26285.1 | -2092.25 | -0.00209225 | 0.0069183 | 923.6142
61.84 | -497.261 | 0.345915 | 26286.7 | -2092.25 | -0.00209225 | 0.0069183 | 923.6704
61.8452 | -497.261 | 0.345915 | 26288.4 | -2092.37 | -0.00209237 | 0.0069183 | 923.7302
61.85 | -497.261 | 0.345915 | 26290 | -2092.48 | -0.00209248 | 0.0069183 | 923.7864
61.8552 | -497.261 | 0.345915 | 26291.8 | -2092.6 | -0.0020926 | 0.0069183 | 923.8496
61.86 | -497.26 | 0.345915 | 26293.5 | -2092.71 | -0.00209271 | 0.0069183 | 923.9094
61.8652 | -497.26 | 0.345915 | 26295.4 | -2092.83 | -0.00209283 | 0.0069183 | 923.9761
61.87 | -497.26 | 0.345915 | 26297.1 | -2092.94 | -0.00209294 | 0.0069183 | 924.0359
61.8752 | -497.26 | 0.345915 | 26299.1 | -2093.06 | -0.00209306 | 0.0069183 | 924.1062
61.88 | -497.26 | 0.345915 | 26300.8 | -2093.17 | -0.00209317 | 0.0069183 | 924.1659
61.8853 | -497.26 | 0.345915 | 26302.7 | -2093.29 | -0.00209329 | 0.0069183 | 924.2326
61.89 | -497.259 | 0.345915 | 26304.4 | -2093.4 | -0.0020934 | 0.0069183 | 924.2924
61.8953 | -497.259 | 0.345915 | 26306.3 | -2093.52 | -0.00209352 | 0.0069183 | 924.3591
61.9 | -497.259 | 0.345915 | 26308.1 | -2093.63 | -0.00209363 | 0.0069183 | 924.4224
61.9053 | -497.259 | 0.345915 | 26310 | -2093.75 | -0.00209375 | 0.0069183 | 924.4892
61.91 | -497.259 | 0.345915 | 26311.8 | -2093.86 | -0.00209386 | 0.0069183 | 924.5524
61.9153 | -497.259 | 0.345915 | 26313.8 | -2093.98 | -0.00209398 | 0.0069183 | 924.6227
61.92 | -497.258 | 0.345915 | 26315.5 | -2094.09 | -0.00209409 | 0.0069183 | 924.6824
61.9252 | -497.258 | 0.345915 | 26317.4 | -2094.21 | -0.00209421 | 0.0069183 | 924.7492
61.93 | -497.258 | 0.345915 | 26319.2 | -2094.32 | -0.00209432 | 0.0069183 | 924.8124
61.9352 | -497.258 | 0.345915 | 26321.1 | -2094.56 | -0.00209456 | 0.0069183 | 924.8792
61.94 | -497.258 | 0.3462 | 26322.9 | -2094.78 | -0.00209478 | 0.006924 | 924.9424
61.9452 | -497.258 | 0.346513 | 26324.8 | -2094.78 | -0.00209478 | 0.00693026 | 925.0092
61.95 | -497.257 | 0.346229 | 26326.5 | -2094.78 | -0.00209478 | 0.00692458 | 925.0689
61.9553 | -497.257 | 0.345915 | 26328.4 | -2095.02 | -0.00209502 | 0.0069183 | 925.1357
61.96 | -497.257 | 0.345915 | 26330 | -2095.23 | -0.00209523 | 0.0069183 | 925.1919
61.9653 | -497.257 | 0.345915 | 26331.8 | -2095.36 | -0.00209536 | 0.0069183 | 925.2552
61.97 | -497.257 | 0.345915 | 26333.5 | -2095.46 | -0.00209546 | 0.0069183 | 925.3149
61.9753 | -497.257 | 0.345915 | 26335.3 | -2095.59 | -0.00209559 | 0.0069183 | 925.3782
61.98 | -497.256 | 0.346199 | 26337 | -2095.69 | -0.00209569 | 0.00692398 | 925.4379
61.9852 | -497.256 | 0.346513 | 26338.9 | -2095.81 | -0.00209581 | 0.00693026 | 925.5047
61.99 | -497.256 | 0.346514 | 26340.5 | -2095.92 | -0.00209592 | 0.00693028 | 925.5609
61.9952 | -497.256 | 0.346515 | 26342.3 | -2096.04 | -0.00209604 | 0.0069303 | 925.6241
62 | -497.256 | 0.346515 | 26344.1 | -2096.15 | -0.00209615 | 0.0069303 | 925.6874
62.0052 | -497.256 | 0.346515 | 26346 | -2096.27 | -0.00209627 | 0.0069303 | 925.7541
62.01 | -497.255 | 0.346515 | 26347.7 | -2096.38 | -0.00209638 | 0.0069303 | 925.8139
62.0153 | -497.255 | 0.346515 | 26349.5 | -2096.5 | -0.0020965 | 0.0069303 | 925.8771
62.02 | -497.255 | 0.346515 | 26351.2 | -2096.61 | -0.00209661 | 0.0069303 | 925.9369
62.0253 | -497.255 | 0.346515 | 26353.1 | -2096.73 | -0.00209673 | 0.0069303 | 926.0036
62.03 | -497.255 | 0.346515 | 26354.8 | -2096.84 | -0.00209684 | 0.0069303 | 926.0634
62.0353 | -497.255 | 0.346515 | 26356.7 | -2096.96 | -0.00209696 | 0.0069303 | 926.1301
62.04 | -497.254 | 0.346515 | 26358.4 | -2097.07 | -0.00209707 | 0.0069303 | 926.1899
62.0452 | -497.254 | 0.346515 | 26360.2 | -2097.19 | -0.00209719 | 0.0069303 | 926.2531
62.05 | -497.254 | 0.346515 | 26361.8 | -2097.3 | -0.0020973 | 0.0069303 | 926.3093
62.0552 | -497.254 | 0.346515 | 26363.5 | -2097.54 | -0.00209754 | 0.0069303 | 926.3691
62.06 | -497.254 | 0.3468 | 26365.2 | -2097.76 | -0.00209776 | 0.006936 | 926.4288
62.0652 | -497.254 | 0.347113 | 26367 | -2097.76 | -0.00209776 | 0.00694226 | 926.492
62.07 | -497.253 | 0.346829 | 26368.7 | -2097.76 | -0.00209776 | 0.00693658 | 926.5518
62.0752 | -497.253 | 0.346515 | 26370.5 | -2097.88 | -0.00209788 | 0.0069303 | 926.615
62.08 | -497.253 | 0.346799 | 26372 | -2097.99 | -0.00209799 | 0.00693598 | 926.6677
62.0853 | -497.253 | 0.347113 | 26373.7 | -2098.23 | -0.00209823 | 0.00694226 | 926.7275
62.09 | -497.253 | 0.34683 | 26375.3 | -2098.45 | -0.00209845 | 0.0069366 | 926.7837
62.0953 | -497.253 | 0.346515 | 26377.1 | -2098.69 | -0.00209869 | 0.0069303 | 926.8469
62.1 | -497.252 | 0.346799 | 26378.6 | -2098.91 | -0.00209891 | 0.00693598 | 926.8996
62.1052 | -497.252 | 0.347113 | 26380.3 | -2098.91 | -0.00209891 | 0.00694226 | 926.9594
62.11 | -497.252 | 0.346827 | 26381.9 | -2098.91 | -0.00209891 | 0.00693654 | 927.0156
62.1152 | -497.252 | 0.346515 | 26383.6 | -2099.03 | -0.00209903 | 0.0069303 | 927.0753
62.12 | -497.252 | 0.346515 | 26385.2 | -2099.14 | -0.00209914 | 0.0069303 | 927.1316
62.1252 | -497.252 | 0.346515 | 26387 | -2099.38 | -0.00209938 | 0.0069303 | 927.1948
62.13 | -497.251 | 0.3468 | 26388.6 | -2099.6 | -0.0020996 | 0.006936 | 927.251
62.1352 | -497.251 | 0.347113 | 26390.3 | -2099.6 | -0.0020996 | 0.00694226 | 927.3108
62.14 | -497.251 | 0.346829 | 26391.9 | -2099.6 | -0.0020996 | 0.00693658 | 927.367
62.1453 | -497.251 | 0.346515 | 26393.7 | -2099.84 | -0.00209984 | 0.0069303 | 927.4302
62.15 | -497.251 | 0.346798 | 26395.4 | -2100.06 | -0.00210006 | 0.00693596 | 927.49
62.1553 | -497.251 | 0.347113 | 26397.2 | -2100.18 | -0.00210018 | 0.00694226 | 927.5532
62.16 | -497.25 | 0.347114 | 26398.9 | -2100.29 | -0.00210029 | 0.00694228 | 927.613
62.1653 | -497.25 | 0.347115 | 26400.8 | -2100.29 | -0.00210029 | 0.0069423 | 927.6797
62.17 | -497.25 | 0.347115 | 26402.5 | -2100.29 | -0.00210029 | 0.0069423 | 927.7395
62.1752 | -497.25 | 0.347115 | 26404.4 | -2100.41 | -0.00210041 | 0.0069423 | 927.8062
62.18 | -497.25 | 0.347115 | 26406 | -2100.52 | -0.00210052 | 0.0069423 | 927.8624
62.1852 | -497.25 | 0.347115 | 26407.8 | -2100.64 | -0.00210064 | 0.0069423 | 927.9257
62.19 | -497.249 | 0.347115 | 26409.5 | -2100.75 | -0.00210075 | 0.0069423 | 927.9854
62.1952 | -497.249 | 0.347115 | 26411.3 | -2100.99 | -0.00210099 | 0.0069423 | 928.0487
62.2 | -497.249 | 0.347115 | 26413.1 | -2101.21 | -0.00210121 | 0.0069423 | 928.1119
62.2053 | -497.249 | 0.347115 | 26415 | -2101.33 | -0.00210133 | 0.0069423 | 928.1787
62.21 | -497.249 | 0.347115 | 26416.6 | -2101.44 | -0.00210144 | 0.0069423 | 928.2349
62.2153 | -497.249 | 0.347115 | 26418.4 | -2101.44 | -0.00210144 | 0.0069423 | 928.2982
62.22 | -497.248 | 0.347115 | 26420.1 | -2101.44 | -0.00210144 | 0.0069423 | 928.3579
62.2253 | -497.248 | 0.347115 | 26422 | -2101.68 | -0.00210168 | 0.0069423 | 928.4247
62.23 | -497.248 | 0.347115 | 26423.7 | -2101.89 | -0.00210189 | 0.0069423 | 928.4844
62.2352 | -497.248 | 0.347115 | 26425.6 | -2101.89 | -0.00210189 | 0.0069423 | 928.5511
62.24 | -497.248 | 0.347115 | 26427.4 | -2101.89 | -0.00210189 | 0.0069423 | 928.6144
62.2452 | -497.248 | 0.347115 | 26429.3 | -2102.14 | -0.00210214 | 0.0069423 | 928.6812
62.25 | -497.247 | 0.3474 | 26431 | -2102.35 | -0.00210235 | 0.006948 | 928.7409
62.2552 | -497.247 | 0.347713 | 26432.9 | -2102.47 | -0.00210247 | 0.00695426 | 928.8077
62.26 | -497.247 | 0.347429 | 26434.7 | -2102.58 | -0.00210258 | 0.00694858 | 928.8709
62.2653 | -497.247 | 0.347115 | 26436.6 | -2102.7 | -0.0021027 | 0.0069423 | 928.9377
62.27 | -497.247 | 0.347399 | 26438.2 | -2102.81 | -0.00210281 | 0.00694798 | 928.9939
62.2753 | -497.247 | 0.347713 | 26440 | -2102.81 | -0.00210281 | 0.00695426 | 929.0571
62.28 | -497.246 | 0.34743 | 26441.8 | -2102.81 | -0.00210281 | 0.0069486 | 929.1204
62.2853 | -497.246 | 0.347115 | 26443.8 | -2103.06 | -0.00210306 | 0.0069423 | 929.1907
62.29 | -497.246 | 0.347399 | 26445.5 | -2103.27 | -0.00210327 | 0.00694798 | 929.2504
62.2952 | -497.246 | 0.347713 | 26447.5 | -2103.39 | -0.00210339 | 0.00695426 | 929.3207
62.3 | -497.246 | 0.347714 | 26449.2 | -2103.5 | -0.0021035 | 0.00695428 | 929.3804
62.3052 | -497.246 | 0.347715 | 26451.1 | -2103.62 | -0.00210362 | 0.0069543 | 929.4472
62.31 | -497.245 | 0.347715 | 26452.9 | -2103.73 | -0.00210373 | 0.0069543 | 929.5104
62.3152 | -497.245 | 0.347715 | 26454.8 | -2103.85 | -0.00210385 | 0.0069543 | 929.5772
62.32 | -497.245 | 0.347715 | 26456.5 | -2103.96 | -0.00210396 | 0.0069543 | 929.6369
62.3252 | -497.245 | 0.347715 | 26458.5 | -2103.96 | -0.00210396 | 0.0069543 | 929.7072
62.33 | -497.245 | 0.347715 | 26460.2 | -2103.96 | -0.00210396 | 0.0069543 | 929.7669
62.3353 | -497.245 | 0.347715 | 26462.2 | -2104.2 | -0.0021042 | 0.0069543 | 929.8372
62.34 | -497.244 | 0.347715 | 26463.8 | -2104.42 | -0.00210442 | 0.0069543 | 929.8934
62.3453 | -497.244 | 0.347715 | 26465.7 | -2104.54 | -0.00210454 | 0.0069543 | 929.9602
62.35 | -497.244 | 0.347715 | 26467.4 | -2104.65 | -0.00210465 | 0.0069543 | 930.0199
62.3552 | -497.244 | 0.347715 | 26469.3 | -2104.89 | -0.00210489 | 0.0069543 | 930.0867
62.36 | -497.244 | 0.348001 | 26470.9 | -2105.11 | -0.00210511 | 0.00696002 | 930.1429
62.3652 | -497.244 | 0.348313 | 26472.6 | -2105.35 | -0.00210535 | 0.00696626 | 930.2026
62.37 | -497.243 | 0.348028 | 26474.3 | -2105.57 | -0.00210557 | 0.00696056 | 930.2624
62.3752 | -497.243 | 0.347715 | 26476.2 | -2105.69 | -0.00210569 | 0.0069543 | 930.3291
62.38 | -497.243 | 0.348 | 26477.8 | -2105.8 | -0.0021058 | 0.00696 | 930.3854
62.3852 | -497.243 | 0.348313 | 26479.6 | -2105.8 | -0.0021058 | 0.00696626 | 930.4486
62.39 | -497.243 | 0.348314 | 26481.3 | -2105.8 | -0.0021058 | 0.00696628 | 930.5084
62.3953 | -497.243 | 0.348315 | 26483.2 | -2105.92 | -0.00210592 | 0.0069663 | 930.5751
62.4 | -497.242 | 0.348031 | 26484.8 | -2106.03 | -0.00210603 | 0.00696062 | 930.6313
62.4053 | -497.242 | 0.347716 | 26486.6 | -2106.27 | -0.00210627 | 0.00695432 | 930.6946
62.41 | -497.242 | 0.347999 | 26488.3 | -2106.49 | -0.00210649 | 0.00695998 | 930.7543
62.4153 | -497.242 | 0.348315 | 26490.2 | -2106.61 | -0.00210661 | 0.0069663 | 930.8211
62.42 | -497.242 | 0.348315 | 26491.8 | -2106.72 | -0.00210672 | 0.0069663 | 930.8773
62.4252 | -497.242 | 0.348315 | 26493.6 | -2106.72 | -0.00210672 | 0.0069663 | 930.9406
62.43 | -497.241 | 0.348315 | 26495.3 | -2106.72 | -0.00210672 | 0.0069663 | 931.0003
62.4352 | -497.241 | 0.348315 | 26497.2 | -2106.96 | -0.00210696 | 0.0069663 | 931.0671
62.44 | -497.241 | 0.348315 | 26498.9 | -2107.18 | -0.00210718 | 0.0069663 | 931.1268
62.4452 | -497.241 | 0.348315 | 26500.8 | -2107.3 | -0.0021073 | 0.0069663 | 931.1936
62.45 | -497.241 | 0.348315 | 26502.5 | -2107.41 | -0.00210741 | 0.0069663 | 931.2533
62.4553 | -497.241 | 0.348315 | 26504.2 | -2107.41 | -0.00210741 | 0.0069663 | 931.313
62.46 | -497.24 | 0.348315 | 26505.9 | -2107.41 | -0.00210741 | 0.0069663 | 931.3728
62.4653 | -497.24 | 0.348315 | 26507.7 | -2107.65 | -0.00210765 | 0.0069663 | 931.436
62.47 | -497.24 | 0.348315 | 26509.3 | -2107.87 | -0.00210787 | 0.0069663 | 931.4922
62.4753 | -497.24 | 0.348315 | 26511.1 | -2107.99 | -0.00210799 | 0.0069663 | 931.5555
62.48 | -497.24 | 0.348315 | 26512.8 | -2108.1 | -0.0021081 | 0.0069663 | 931.6152
62.4852 | -497.24 | 0.348315 | 26514.6 | -2108.22 | -0.00210822 | 0.0069663 | 931.6785
62.49 | -497.239 | 0.348315 | 26516.2 | -2108.33 | -0.00210833 | 0.0069663 | 931.7347
62.4952 | -497.239 | 0.348315 | 26517.9 | -2108.45 | -0.00210845 | 0.0069663 | 931.7944
62.5 | -497.239 | 0.348315 | 26519.6 | -2108.56 | -0.00210856 | 0.0069663 | 931.8542
62.5052 | -497.239 | 0.348315 | 26521.5 | -2108.8 | -0.0021088 | 0.0069663 | 931.9209
62.51 | -497.239 | 0.348315 | 26523.2 | -2109.01 | -0.00210901 | 0.0069663 | 931.9806
62.5153 | -497.239 | 0.348315 | 26525 | -2109.01 | -0.00210901 | 0.0069663 | 932.0439
62.52 | -497.238 | 0.348315 | 26526.6 | -2109.01 | -0.00210901 | 0.0069663 | 932.1001
62.5253 | -497.238 | 0.348315 | 26528.4 | -2109.14 | -0.00210914 | 0.0069663 | 932.1634
62.53 | -497.238 | 0.348315 | 26530 | -2109.24 | -0.00210924 | 0.0069663 | 932.2196
62.5353 | -497.238 | 0.348315 | 26531.7 | -2109.37 | -0.00210937 | 0.0069663 | 932.2793
62.54 | -497.238 | 0.348315 | 26533.3 | -2109.47 | -0.00210947 | 0.0069663 | 932.3355
62.5452 | -497.238 | 0.348315 | 26535 | -2109.71 | -0.00210971 | 0.0069663 | 932.3953
62.55 | -497.237 | 0.348315 | 26536.7 | -2109.93 | -0.00210993 | 0.0069663 | 932.455
62.5552 | -497.237 | 0.348315 | 26538.5 | -2109.93 | -0.00210993 | 0.0069663 | 932.5183
62.56 | -497.237 | 0.348315 | 26540.2 | -2109.93 | -0.00210993 | 0.0069663 | 932.578
62.5652 | -497.237 | 0.348315 | 26542 | -2110.17 | -0.00211017 | 0.0069663 | 932.6412
62.57 | -497.237 | 0.348599 | 26543.7 | -2110.39 | -0.00211039 | 0.00697198 | 932.701
62.5752 | -497.237 | 0.348913 | 26545.6 | -2110.39 | -0.00211039 | 0.00697826 | 932.7677
62.58 | -497.236 | 0.348914 | 26547.3 | -2110.39 | -0.00211039 | 0.00697828 | 932.8275
62.5853 | -497.236 | 0.348915 | 26549.1 | -2110.63 | -0.00211063 | 0.0069783 | 932.8907
62.59 | -497.236 | 0.348915 | 26550.8 | -2110.85 | -0.00211085 | 0.0069783 | 932.9505
62.5953 | -497.236 | 0.348915 | 26552.6 | -2110.97 | -0.00211097 | 0.0069783 | 933.0137
62.6 | -497.236 | 0.348915 | 26554.2 | -2111.08 | -0.00211108 | 0.0069783 | 933.0699
62.6052 | -497.236 | 0.348915 | 26556.1 | -2111.2 | -0.0021112 | 0.0069783 | 933.1367
62.61 | -497.235 | 0.348915 | 26557.6 | -2111.31 | -0.00211131 | 0.0069783 | 933.1894
62.6152 | -497.235 | 0.348915 | 26559.3 | -2111.31 | -0.00211131 | 0.0069783 | 933.2491
62.62 | -497.235 | 0.348915 | 26561 | -2111.31 | -0.00211131 | 0.0069783 | 933.3089
62.6252 | -497.235 | 0.348915 | 26562.8 | -2111.55 | -0.00211155 | 0.0069783 | 933.3721
62.63 | -497.235 | 0.3492 | 26564.6 | -2111.77 | -0.00211177 | 0.006984 | 933.4354
62.6352 | -497.235 | 0.349513 | 26566.5 | -2111.89 | -0.00211189 | 0.00699026 | 933.5021
62.64 | -497.234 | 0.349229 | 26568.2 | -2112 | -0.002112 | 0.00698458 | 933.5619
62.6453 | -497.234 | 0.348915 | 26570 | -2112.24 | -0.00211224 | 0.0069783 | 933.6251
62.65 | -497.234 | 0.348915 | 26571.8 | -2112.46 | -0.00211246 | 0.0069783 | 933.6884
62.6553 | -497.234 | 0.348915 | 26573.7 | -2112.58 | -0.00211258 | 0.0069783 | 933.7551
62.66 | -497.234 | 0.348915 | 26575.4 | -2112.69 | -0.00211269 | 0.0069783 | 933.8149
62.6653 | -497.234 | 0.348915 | 26577.4 | -2112.69 | -0.00211269 | 0.0069783 | 933.8851
62.67 | -497.233 | 0.348915 | 26579.1 | -2112.69 | -0.00211269 | 0.0069783 | 933.9449
62.6752 | -497.233 | 0.348915 | 26581 | -2112.93 | -0.00211293 | 0.0069783 | 934.0116
62.68 | -497.233 | 0.348915 | 26582.8 | -2113.15 | -0.00211315 | 0.0069783 | 934.0749
62.6852 | -497.233 | 0.348915 | 26584.7 | -2113.15 | -0.00211315 | 0.0069783 | 934.1417
62.69 | -497.233 | 0.3492 | 26586.4 | -2113.15 | -0.00211315 | 0.006984 | 934.2014
62.6952 | -497.233 | 0.349513 | 26588.3 | -2113.39 | -0.00211339 | 0.00699026 | 934.2682
62.7 | -497.232 | 0.349514 | 26590 | -2113.61 | -0.00211361 | 0.00699028 | 934.3279
62.7053 | -497.232 | 0.349515 | 26592 | -2113.85 | -0.00211385 | 0.0069903 | 934.3982
62.71 | -497.232 | 0.349515 | 26593.8 | -2114.07 | -0.00211407 | 0.0069903 | 934.4614
62.7153 | -497.232 | 0.349515 | 26595.7 | -2114.19 | -0.00211419 | 0.0069903 | 934.5282
62.72 | -497.232 | 0.349515 | 26597.4 | -2114.3 | -0.0021143 | 0.0069903 | 934.5879
62.7253 | -497.232 | 0.349515 | 26599.3 | -2114.42 | -0.00211442 | 0.0069903 | 934.6547
62.73 | -497.231 | 0.349515 | 26601 | -2114.53 | -0.00211453 | 0.0069903 | 934.7144
62.7352 | -497.231 | 0.349515 | 26602.8 | -2114.65 | -0.00211465 | 0.0069903 | 934.7777
62.74 | -497.231 | 0.349515 | 26604.6 | -2114.76 | -0.00211476 | 0.0069903 | 934.8409
62.7452 | -497.231 | 0.349515 | 26606.5 | -2114.88 | -0.00211488 | 0.0069903 | 934.9077
62.75 | -497.231 | 0.349515 | 26608.2 | -2114.99 | -0.00211499 | 0.0069903 | 934.9674
62.7552 | -497.231 | 0.349515 | 26610 | -2115.11 | -0.00211511 | 0.0069903 | 935.0307
62.76 | -497.23 | 0.349515 | 26611.7 | -2115.22 | -0.00211522 | 0.0069903 | 935.0904
62.7653 | -497.23 | 0.349515 | 26613.6 | -2115.34 | -0.00211534 | 0.0069903 | 935.1572
62.77 | -497.23 | 0.349515 | 26615.2 | -2115.45 | -0.00211545 | 0.0069903 | 935.2134
62.7753 | -497.23 | 0.349515 | 26617 | -2115.57 | -0.00211557 | 0.0069903 | 935.2766
62.78 | -497.23 | 0.349515 | 26618.7 | -2115.67 | -0.00211567 | 0.0069903 | 935.3364
62.7853 | -497.23 | 0.349515 | 26620.6 | -2115.8 | -0.0021158 | 0.0069903 | 935.4031
62.79 | -497.229 | 0.349515 | 26622.3 | -2115.9 | -0.0021159 | 0.0069903 | 935.4629
62.7952 | -497.229 | 0.349515 | 26624.2 | -2115.9 | -0.0021159 | 0.0069903 | 935.5296
62.8 | -497.229 | 0.349515 | 26625.8 | -2115.9 | -0.0021159 | 0.0069903 | 935.5858
62.8052 | -497.229 | 0.349515 | 26627.6 | -2116.02 | -0.00211602 | 0.0069903 | 935.6491
62.81 | -497.229 | 0.349515 | 26629.3 | -2116.13 | -0.00211613 | 0.0069903 | 935.7088
62.8152 | -497.229 | 0.349515 | 26631.2 | -2116.25 | -0.00211625 | 0.0069903 | 935.7756
62.82 | -497.228 | 0.349515 | 26632.9 | -2116.36 | -0.00211636 | 0.0069903 | 935.8353
62.8252 | -497.228 | 0.349515 | 26634.7 | -2116.48 | -0.00211648 | 0.0069903 | 935.8986
62.83 | -497.228 | 0.349799 | 26636.4 | -2116.59 | -0.00211659 | 0.00699598 | 935.9583
62.8353 | -497.228 | 0.350113 | 26638.3 | -2116.83 | -0.00211683 | 0.00700226 | 936.0251
62.84 | -497.228 | 0.350114 | 26639.9 | -2117.05 | -0.00211705 | 0.00700228 | 936.0813
62.8453 | -497.228 | 0.350115 | 26641.7 | -2117.05 | -0.00211705 | 0.0070023 | 936.1445
62.85 | -497.227 | 0.350115 | 26643.5 | -2117.05 | -0.00211705 | 0.0070023 | 936.2078
62.8552 | -497.227 | 0.350115 | 26645.4 | -2117.17 | -0.00211717 | 0.0070023 | 936.2746
62.86 | -497.227 | 0.350115 | 26647.1 | -2117.28 | -0.00211728 | 0.0070023 | 936.3343
62.8652 | -497.227 | 0.350115 | 26648.9 | -2117.4 | -0.0021174 | 0.0070023 | 936.3975
62.87 | -497.227 | 0.350115 | 26650.6 | -2117.51 | -0.00211751 | 0.0070023 | 936.4573
62.8752 | -497.227 | 0.350115 | 26652.4 | -2117.75 | -0.00211775 | 0.0070023 | 936.5205
62.88 | -497.226 | 0.350115 | 26654.1 | -2117.97 | -0.00211797 | 0.0070023 | 936.5803
62.8852 | -497.226 | 0.350115 | 26655.9 | -2118.09 | -0.00211809 | 0.0070023 | 936.6435
62.89 | -497.226 | 0.350115 | 26657.7 | -2118.2 | -0.0021182 | 0.0070023 | 936.7068
62.8953 | -497.226 | 0.350115 | 26659.6 | -2118.32 | -0.00211832 | 0.0070023 | 936.7735
62.9 | -497.226 | 0.350115 | 26661.3 | -2118.43 | -0.00211843 | 0.0070023 | 936.8333
62.9053 | -497.226 | 0.350115 | 26663.3 | -2118.55 | -0.00211855 | 0.0070023 | 936.9035
62.91 | -497.225 | 0.350398 | 26665 | -2118.66 | -0.00211866 | 0.00700796 | 936.9633
62.9153 | -497.225 | 0.350713 | 26667 | -2118.78 | -0.00211878 | 0.00701426 | 937.0335
62.92 | -497.225 | 0.350429 | 26668.7 | -2118.89 | -0.00211889 | 0.00700858 | 937.0933
62.9252 | -497.225 | 0.350115 | 26670.6 | -2119.01 | -0.00211901 | 0.0070023 | 937.16
62.93 | -497.225 | 0.3504 | 26672.3 | -2119.12 | -0.00211912 | 0.007008 | 937.2198
62.9352 | -497.225 | 0.350713 | 26674.1 | -2119.24 | -0.00211924 | 0.00701426 | 937.283
62.94 | -497.224 | 0.350714 | 26675.9 | -2119.35 | -0.00211935 | 0.00701428 | 937.3463
62.9452 | -497.224 | 0.350715 | 26677.9 | -2119.47 | -0.00211947 | 0.0070143 | 937.4165
62.95 | -497.224 | 0.350715 | 26679.5 | -2119.58 | -0.00211958 | 0.0070143 | 937.4728
62.9553 | -497.224 | 0.350715 | 26681.4 | -2119.7 | -0.0021197 | 0.0070143 | 937.5395
62.96 | -497.224 | 0.350715 | 26683.1 | -2119.81 | -0.00211981 | 0.0070143 | 937.5993
62.9653 | -497.224 | 0.350715 | 26685 | -2120.05 | -0.00212005 | 0.0070143 | 937.666
62.97 | -497.223 | 0.350715 | 26686.7 | -2120.27 | -0.00212027 | 0.0070143 | 937.7258
62.9753 | -497.223 | 0.350715 | 26688.6 | -2120.39 | -0.00212039 | 0.0070143 | 937.7925
62.98 | -497.223 | 0.350715 | 26690.4 | -2120.5 | -0.0021205 | 0.0070143 | 937.8558
62.9852 | -497.223 | 0.350715 | 26692.4 | -2120.62 | -0.00212062 | 0.0070143 | 937.9261
62.99 | -497.223 | 0.350715 | 26694 | -2120.73 | -0.00212073 | 0.0070143 | 937.9823
62.9952 | -497.223 | 0.350715 | 26695.8 | -2120.97 | -0.00212097 | 0.0070143 | 938.0455
63 | -497.222 | 0.350715 | 26697.4 | -2121.19 | -0.00212119 | 0.0070143 | 938.1017
63.0052 | -497.222 | 0.350715 | 26699.2 | -2121.19 | -0.00212119 | 0.0070143 | 938.165
63.01 | -497.222 | 0.350715 | 26700.8 | -2121.19 | -0.00212119 | 0.0070143 | 938.2212
63.0153 | -497.222 | 0.350715 | 26702.6 | -2121.31 | -0.00212131 | 0.0070143 | 938.2845
63.02 | -497.222 | 0.350715 | 26704.3 | -2121.42 | -0.00212142 | 0.0070143 | 938.3442
63.0253 | -497.222 | 0.350715 | 26706.1 | -2121.66 | -0.00212166 | 0.0070143 | 938.4074
63.03 | -497.221 | 0.350715 | 26707.8 | -2121.88 | -0.00212188 | 0.0070143 | 938.4672
63.0353 | -497.221 | 0.350715 | 26709.6 | -2121.88 | -0.00212188 | 0.0070143 | 938.5304
63.04 | -497.221 | 0.350715 | 26711.2 | -2121.88 | -0.00212188 | 0.0070143 | 938.5867
63.0452 | -497.221 | 0.350715 | 26713 | -2122.12 | -0.00212212 | 0.0070143 | 938.6499
63.05 | -497.221 | 0.350715 | 26714.5 | -2122.33 | -0.00212233 | 0.0070143 | 938.7026
63.0552 | -497.221 | 0.350715 | 26716.3 | -2122.46 | -0.00212246 | 0.0070143 | 938.7659
63.06 | -497.22 | 0.350715 | 26717.8 | -2122.56 | -0.00212256 | 0.0070143 | 938.8186
63.0652 | -497.22 | 0.350715 | 26719.6 | -2122.69 | -0.00212269 | 0.0070143 | 938.8818
63.07 | -497.22 | 0.350999 | 26721.1 | -2122.79 | -0.00212279 | 0.00701998 | 938.9345
63.0752 | -497.22 | 0.351313 | 26722.9 | -2122.91 | -0.00212291 | 0.00702626 | 938.9978
63.08 | -497.22 | 0.351029 | 26724.5 | -2123.02 | -0.00212302 | 0.00702058 | 939.054
63.0853 | -497.22 | 0.350715 | 26726.2 | -2123.14 | -0.00212314 | 0.0070143 | 939.1137
63.09 | -497.219 | 0.350998 | 26727.9 | -2123.25 | -0.00212325 | 0.00701996 | 939.1735
63.0953 | -497.219 | 0.351313 | 26729.7 | -2123.5 | -0.0021235 | 0.00702626 | 939.2367
63.1 | -497.219 | 0.351314 | 26731.4 | -2123.71 | -0.00212371 | 0.00702628 | 939.2964
63.1052 | -497.219 | 0.351315 | 26733.3 | -2123.71 | -0.00212371 | 0.0070263 | 939.3632
63.11 | -497.219 | 0.351315 | 26735 | -2123.71 | -0.00212371 | 0.0070263 | 939.4229
63.1152 | -497.219 | 0.351315 | 26736.9 | -2123.83 | -0.00212383 | 0.0070263 | 939.4897
63.12 | -497.218 | 0.351315 | 26738.5 | -2123.94 | -0.00212394 | 0.0070263 | 939.5459
63.1252 | -497.218 | 0.351315 | 26740.2 | -2124.06 | -0.00212406 | 0.0070263 | 939.6057
63.13 | -497.218 | 0.351315 | 26741.9 | -2124.17 | -0.00212417 | 0.0070263 | 939.6654
63.1352 | -497.218 | 0.351315 | 26743.7 | -2124.41 | -0.00212441 | 0.0070263 | 939.7286
63.14 | -497.218 | 0.351315 | 26745.3 | -2124.63 | -0.00212463 | 0.0070263 | 939.7849
63.1453 | -497.218 | 0.351315 | 26747.1 | -2124.63 | -0.00212463 | 0.0070263 | 939.8481
63.15 | -497.217 | 0.351315 | 26748.8 | -2124.63 | -0.00212463 | 0.0070263 | 939.9079
63.1553 | -497.217 | 0.351315 | 26750.7 | -2124.75 | -0.00212475 | 0.0070263 | 939.9746
63.16 | -497.217 | 0.351315 | 26752.4 | -2124.86 | -0.00212486 | 0.0070263 | 940.0344
63.1653 | -497.217 | 0.351315 | 26754.4 | -2124.98 | -0.00212498 | 0.0070263 | 940.1046
63.17 | -497.217 | 0.351315 | 26756.1 | -2125.09 | -0.00212509 | 0.0070263 | 940.1644
63.1752 | -497.217 | 0.351315 | 26758.1 | -2125.33 | -0.00212533 | 0.0070263 | 940.2346
63.18 | -497.216 | 0.351315 | 26759.8 | -2125.55 | -0.00212555 | 0.0070263 | 940.2944
63.1852 | -497.216 | 0.351315 | 26761.6 | -2125.67 | -0.00212567 | 0.0070263 | 940.3576
63.19 | -497.216 | 0.351315 | 26763.4 | -2125.78 | -0.00212578 | 0.0070263 | 940.4209
63.1952 | -497.216 | 0.351315 | 26765.3 | -2125.9 | -0.0021259 | 0.0070263 | 940.4876
63.2 | -497.216 | 0.351315 | 26767 | -2126.01 | -0.00212601 | 0.0070263 | 940.5474
63.2053 | -497.216 | 0.351315 | 26768.9 | -2126.13 | -0.00212613 | 0.0070263 | 940.6141
63.21 | -497.215 | 0.351599 | 26770.6 | -2126.24 | -0.00212624 | 0.00703198 | 940.6739
63.2153 | -497.215 | 0.351913 | 26772.5 | -2126.36 | -0.00212636 | 0.00703826 | 940.7406
63.22 | -497.215 | 0.35163 | 26774.2 | -2126.47 | -0.00212647 | 0.0070326 | 940.8004
63.2253 | -497.215 | 0.351315 | 26776.2 | -2126.59 | -0.00212659 | 0.0070263 | 940.8706
63.23 | -497.215 | 0.351599 | 26778.1 | -2126.7 | -0.0021267 | 0.00703198 | 940.9374
63.2352 | -497.215 | 0.351913 | 26780.1 | -2126.82 | -0.00212682 | 0.00703826 | 941.0077
63.24 | -497.214 | 0.351914 | 26782 | -2126.93 | -0.00212693 | 0.00703828 | 941.0744
63.2452 | -497.214 | 0.351915 | 26784.1 | -2127.17 | -0.00212717 | 0.0070383 | 941.1482
63.25 | -497.214 | 0.351915 | 26785.9 | -2127.39 | -0.00212739 | 0.0070383 | 941.2115
63.2552 | -497.214 | 0.351915 | 26787.9 | -2127.51 | -0.00212751 | 0.0070383 | 941.2818
63.26 | -497.214 | 0.351915 | 26789.7 | -2127.62 | -0.00212762 | 0.0070383 | 941.345
63.2653 | -497.214 | 0.351915 | 26791.7 | -2127.62 | -0.00212762 | 0.0070383 | 941.4153
63.27 | -497.213 | 0.351915 | 26793.4 | -2127.62 | -0.00212762 | 0.0070383 | 941.475
63.2753 | -497.213 | 0.351915 | 26795.3 | -2127.86 | -0.00212786 | 0.0070383 | 941.5418
63.28 | -497.213 | 0.351915 | 26797.1 | -2128.08 | -0.00212808 | 0.0070383 | 941.605
63.2853 | -497.213 | 0.351915 | 26799.1 | -2128.2 | -0.0021282 | 0.0070383 | 941.6753
63.29 | -497.213 | 0.351915 | 26800.8 | -2128.31 | -0.00212831 | 0.0070383 | 941.735
63.2952 | -497.213 | 0.351915 | 26802.7 | -2128.43 | -0.00212843 | 0.0070383 | 941.8018
63.3 | -497.212 | 0.351915 | 26804.5 | -2128.54 | -0.00212854 | 0.0070383 | 941.8651
63.3052 | -497.212 | 0.351915 | 26806.5 | -2128.78 | -0.00212878 | 0.0070383 | 941.9353
63.31 | -497.212 | 0.351915 | 26808.2 | -2129 | -0.002129 | 0.0070383 | 941.9951
63.3152 | -497.212 | 0.351915 | 26810.1 | -2129.12 | -0.00212912 | 0.0070383 | 942.0618
63.32 | -497.212 | 0.351915 | 26811.9 | -2129.22 | -0.00212922 | 0.0070383 | 942.1251
63.3252 | -497.212 | 0.351915 | 26813.8 | -2129.35 | -0.00212935 | 0.0070383 | 942.1918
63.33 | -497.211 | 0.351915 | 26815.5 | -2129.45 | -0.00212945 | 0.0070383 | 942.2516
63.3353 | -497.211 | 0.351915 | 26817.3 | -2129.58 | -0.00212958 | 0.0070383 | 942.3148
63.34 | -497.211 | 0.351915 | 26818.9 | -2129.68 | -0.00212968 | 0.0070383 | 942.371
63.3453 | -497.211 | 0.351915 | 26820.8 | -2129.81 | -0.00212981 | 0.0070383 | 942.4378
63.35 | -497.211 | 0.351915 | 26822.4 | -2129.91 | -0.00212991 | 0.0070383 | 942.494
63.3552 | -497.211 | 0.351915 | 26824.2 | -2130.03 | -0.00213003 | 0.0070383 | 942.5573
63.36 | -497.21 | 0.351915 | 26825.8 | -2130.14 | -0.00213014 | 0.0070383 | 942.6135
63.3652 | -497.21 | 0.351915 | 26827.5 | -2130.26 | -0.00213026 | 0.0070383 | 942.6732
63.37 | -497.21 | 0.351915 | 26829.2 | -2130.37 | -0.00213037 | 0.0070383 | 942.733
63.3752 | -497.21 | 0.351915 | 26831 | -2130.49 | -0.00213049 | 0.0070383 | 942.7962
63.38 | -497.21 | 0.351915 | 26832.5 | -2130.6 | -0.0021306 | 0.0070383 | 942.8489
63.3852 | -497.21 | 0.351915 | 26834.1 | -2130.84 | -0.00213084 | 0.0070383 | 942.9052
63.39 | -497.209 | 0.352199 | 26835.6 | -2131.06 | -0.00213106 | 0.00704398 | 942.9579
63.3953 | -497.209 | 0.352513 | 26837.3 | -2131.18 | -0.00213118 | 0.00705026 | 943.0176
63.4 | -497.209 | 0.352514 | 26838.8 | -2131.29 | -0.00213129 | 0.00705028 | 943.0703
63.4053 | -497.209 | 0.352515 | 26840.5 | -2131.41 | -0.00213141 | 0.0070503 | 943.13
63.41 | -497.209 | 0.352515 | 26842.2 | -2131.52 | -0.00213152 | 0.0070503 | 943.1898
63.4153 | -497.209 | 0.352515 | 26844 | -2131.52 | -0.00213152 | 0.0070503 | 943.253
63.42 | -497.208 | 0.352515 | 26845.7 | -2131.52 | -0.00213152 | 0.0070503 | 943.3128
63.4252 | -497.208 | 0.352515 | 26847.5 | -2131.64 | -0.00213164 | 0.0070503 | 943.376
63.43 | -497.208 | 0.352515 | 26849.1 | -2131.75 | -0.00213175 | 0.0070503 | 943.4322
63.4352 | -497.208 | 0.352515 | 26850.9 | -2131.99 | -0.00213199 | 0.0070503 | 943.4955
63.44 | -497.208 | 0.352515 | 26852.5 | -2132.21 | -0.00213221 | 0.0070503 | 943.5517
63.4452 | -497.208 | 0.352515 | 26854.3 | -2132.33 | -0.00213233 | 0.0070503 | 943.6149
63.45 | -497.207 | 0.352515 | 26856 | -2132.44 | -0.00213244 | 0.0070503 | 943.6747
63.4553 | -497.207 | 0.352515 | 26857.8 | -2132.56 | -0.00213256 | 0.0070503 | 943.7379
63.46 | -497.207 | 0.352515 | 26859.5 | -2132.67 | -0.00213267 | 0.0070503 | 943.7977
63.4653 | -497.207 | 0.352515 | 26861.4 | -2132.79 | -0.00213279 | 0.0070503 | 943.8644
63.47 | -497.207 | 0.352515 | 26863.1 | -2132.9 | -0.0021329 | 0.0070503 | 943.9242
63.4753 | -497.207 | 0.352515 | 26865 | -2132.9 | -0.0021329 | 0.0070503 | 943.9909
63.48 | -497.206 | 0.352515 | 26866.8 | -2132.9 | -0.0021329 | 0.0070503 | 944.0542
63.4852 | -497.206 | 0.352515 | 26868.7 | -2133.02 | -0.00213302 | 0.0070503 | 944.1209
63.49 | -497.206 | 0.352515 | 26870.4 | -2133.13 | -0.00213313 | 0.0070503 | 944.1807
63.4952 | -497.206 | 0.352515 | 26872.3 | -2133.37 | -0.00213337 | 0.0070503 | 944.2474
63.5 | -497.206 | 0.352515 | 26874.1 | -2133.59 | -0.00213359 | 0.0070503 | 944.3107
63.5052 | -497.206 | 0.352515 | 26876 | -2133.71 | -0.00213371 | 0.0070503 | 944.3774
63.51 | -497.205 | 0.352515 | 26877.6 | -2133.82 | -0.00213382 | 0.0070503 | 944.4337
63.5153 | -497.205 | 0.352515 | 26879.5 | -2133.94 | -0.00213394 | 0.0070503 | 944.5004
63.52 | -497.205 | 0.352515 | 26881.1 | -2134.05 | -0.00213405 | 0.0070503 | 944.5567
63.5253 | -497.205 | 0.352515 | 26883 | -2134.17 | -0.00213417 | 0.0070503 | 944.6234
63.53 | -497.205 | 0.352515 | 26884.7 | -2134.28 | -0.00213428 | 0.0070503 | 944.6832
63.5353 | -497.205 | 0.352515 | 26886.7 | -2134.52 | -0.00213452 | 0.0070503 | 944.7534
63.54 | -497.204 | 0.352799 | 26888.4 | -2134.74 | -0.00213474 | 0.00705598 | 944.8132
63.5452 | -497.204 | 0.353113 | 26890.4 | -2134.74 | -0.00213474 | 0.00706226 | 944.8834
63.55 | -497.204 | 0.352827 | 26892.1 | -2134.74 | -0.00213474 | 0.00705654 | 944.9432
63.5552 | -497.204 | 0.352515 | 26894 | -2134.86 | -0.00213486 | 0.0070503 | 945.0099
63.56 | -497.204 | 0.3528 | 26895.8 | -2134.97 | -0.00213497 | 0.007056 | 945.0732
63.5652 | -497.204 | 0.353113 | 26897.8 | -2135.09 | -0.00213509 | 0.00706226 | 945.1435
63.57 | -497.203 | 0.352829 | 26899.5 | -2135.2 | -0.0021352 | 0.00705658 | 945.2032
63.5752 | -497.203 | 0.352515 | 26901.4 | -2135.44 | -0.00213544 | 0.0070503 | 945.27
63.58 | -497.203 | 0.352799 | 26903.2 | -2135.66 | -0.00213566 | 0.00705598 | 945.3332
63.5853 | -497.203 | 0.353113 | 26905.1 | -2135.66 | -0.00213566 | 0.00706226 | 945.4
63.59 | -497.203 | 0.353114 | 26906.7 | -2135.66 | -0.00213566 | 0.00706228 | 945.4562
63.5953 | -497.203 | 0.353115 | 26908.6 | -2135.9 | -0.0021359 | 0.0070623 | 945.523
63.6 | -497.202 | 0.353399 | 26910.2 | -2136.11 | -0.00213611 | 0.00706798 | 945.5792
63.6052 | -497.202 | 0.353713 | 26912 | -2136.23 | -0.00213623 | 0.00707426 | 945.6424
63.61 | -497.202 | 0.353429 | 26913.7 | -2136.34 | -0.00213634 | 0.00706858 | 945.7022
63.6152 | -497.202 | 0.353118 | 26915.5 | -2136.58 | -0.00213658 | 0.00706236 | 945.7654
63.62 | -497.202 | 0.353402 | 26917.1 | -2136.8 | -0.0021368 | 0.00706804 | 945.8216
63.6252 | -497.202 | 0.353713 | 26918.9 | -2136.8 | -0.0021368 | 0.00707426 | 945.8849
63.63 | -497.201 | 0.35343 | 26920.5 | -2136.8 | -0.0021368 | 0.0070686 | 945.9411
63.6352 | -497.201 | 0.353118 | 26922.2 | -2137.04 | -0.00213704 | 0.00706236 | 946.0008
63.64 | -497.201 | 0.353117 | 26923.7 | -2137.26 | -0.00213726 | 0.00706234 | 946.0535
63.6453 | -497.201 | 0.353115 | 26925.3 | -2137.38 | -0.00213738 | 0.0070623 | 946.1098
63.65 | -497.201 | 0.353398 | 26926.9 | -2137.49 | -0.00213749 | 0.00706796 | 946.166
63.6553 | -497.201 | 0.353713 | 26928.6 | -2137.49 | -0.00213749 | 0.00707426 | 946.2257
63.66 | -497.2 | 0.35343 | 26930.1 | -2137.49 | -0.00213749 | 0.0070686 | 946.2784
63.6653 | -497.2 | 0.353115 | 26931.8 | -2137.74 | -0.00213774 | 0.0070623 | 946.3382
63.67 | -497.2 | 0.353399 | 26933.3 | -2137.95 | -0.00213795 | 0.00706798 | 946.3909
63.6752 | -497.2 | 0.353713 | 26935 | -2138.07 | -0.00213807 | 0.00707426 | 946.4506
63.68 | -497.2 | 0.353714 | 26936.5 | -2138.18 | -0.00213818 | 0.00707428 | 946.5033
63.6852 | -497.2 | 0.353715 | 26938.2 | -2138.18 | -0.00213818 | 0.0070743 | 946.5631
63.69 | -497.199 | 0.353715 | 26939.8 | -2138.18 | -0.00213818 | 0.0070743 | 946.6193
63.6952 | -497.199 | 0.353715 | 26941.5 | -2138.3 | -0.0021383 | 0.0070743 | 946.679
63.7 | -497.199 | 0.353715 | 26943.2 | -2138.41 | -0.00213841 | 0.0070743 | 946.7387
63.7053 | -497.199 | 0.353715 | 26945 | -2138.53 | -0.00213853 | 0.0070743 | 946.802
63.71 | -497.199 | 0.353715 | 26946.6 | -2138.64 | -0.00213864 | 0.0070743 | 946.8582
63.7153 | -497.199 | 0.353715 | 26948.5 | -2138.88 | -0.00213888 | 0.0070743 | 946.925
63.72 | -497.198 | 0.353715 | 26950.1 | -2139.1 | -0.0021391 | 0.0070743 | 946.9812
63.7253 | -497.198 | 0.353715 | 26951.9 | -2139.22 | -0.00213922 | 0.0070743 | 947.0444
63.73 | -497.198 | 0.353715 | 26953.6 | -2139.33 | -0.00213933 | 0.0070743 | 947.1042
63.7352 | -497.198 | 0.353715 | 26955.5 | -2139.45 | -0.00213945 | 0.0070743 | 947.1709
63.74 | -497.198 | 0.353715 | 26957.2 | -2139.56 | -0.00213956 | 0.0070743 | 947.2307
63.7452 | -497.198 | 0.353715 | 26959.1 | -2139.68 | -0.00213968 | 0.0070743 | 947.2974
63.75 | -497.197 | 0.353715 | 26960.8 | -2139.79 | -0.00213979 | 0.0070743 | 947.3572
63.7552 | -497.197 | 0.353715 | 26962.6 | -2139.91 | -0.00213991 | 0.0070743 | 947.4204
63.76 | -497.197 | 0.353715 | 26964.3 | -2140.02 | -0.00214002 | 0.0070743 | 947.4802
63.7653 | -497.197 | 0.353715 | 26966.1 | -2140.14 | -0.00214014 | 0.0070743 | 947.5434
63.77 | -497.197 | 0.353715 | 26967.9 | -2140.25 | -0.00214025 | 0.0070743 | 947.6067
63.7753 | -497.197 | 0.353715 | 26969.8 | -2140.37 | -0.00214037 | 0.0070743 | 947.6734
63.78 | -497.196 | 0.353998 | 26971.6 | -2140.48 | -0.00214048 | 0.00707996 | 947.7367
63.7853 | -497.196 | 0.354313 | 26973.6 | -2140.6 | -0.0021406 | 0.00708626 | 947.8069
63.79 | -497.196 | 0.354029 | 26975.4 | -2140.71 | -0.00214071 | 0.00708058 | 947.8702
63.7952 | -497.196 | 0.353715 | 26977.3 | -2140.83 | -0.00214083 | 0.0070743 | 947.937
63.8 | -497.196 | 0.353715 | 26979.1 | -2140.94 | -0.00214094 | 0.0070743 | 948.0002
63.8052 | -497.196 | 0.353715 | 26981.1 | -2141.06 | -0.00214106 | 0.0070743 | 948.0705
63.81 | -497.195 | 0.354 | 26982.8 | -2141.17 | -0.00214117 | 0.00708 | 948.1302
63.8152 | -497.195 | 0.354313 | 26984.6 | -2141.29 | -0.00214129 | 0.00708626 | 948.1935
63.82 | -497.195 | 0.354314 | 26986.4 | -2141.4 | -0.0021414 | 0.00708628 | 948.2567
63.8252 | -497.195 | 0.354315 | 26988.3 | -2141.52 | -0.00214152 | 0.0070863 | 948.3235
63.83 | -497.195 | 0.354315 | 26990 | -2141.63 | -0.00214163 | 0.0070863 | 948.3832
63.8353 | -497.195 | 0.354315 | 26991.9 | -2141.75 | -0.00214175 | 0.0070863 | 948.45
63.84 | -497.194 | 0.354315 | 26993.7 | -2141.86 | -0.00214186 | 0.0070863 | 948.5132
63.8453 | -497.194 | 0.354315 | 26995.7 | -2142.1 | -0.0021421 | 0.0070863 | 948.5835
63.85 | -497.194 | 0.354315 | 26997.5 | -2142.32 | -0.00214232 | 0.0070863 | 948.6468
63.8552 | -497.194 | 0.354315 | 26999.5 | -2142.44 | -0.00214244 | 0.0070863 | 948.717
63.86 | -497.194 | 0.354315 | 27001.4 | -2142.55 | -0.00214255 | 0.0070863 | 948.7838
63.8652 | -497.194 | 0.354315 | 27003.4 | -2142.67 | -0.00214267 | 0.0070863 | 948.8541
63.87 | -497.193 | 0.354315 | 27005.2 | -2142.78 | -0.00214278 | 0.0070863 | 948.9173
63.8752 | -497.193 | 0.354315 | 27007.2 | -2142.9 | -0.0021429 | 0.0070863 | 948.9876
63.88 | -497.193 | 0.354315 | 27009.1 | -2143 | -0.002143 | 0.0070863 | 949.0544
63.8852 | -497.193 | 0.354315 | 27011.1 | -2143.13 | -0.00214313 | 0.0070863 | 949.1246
63.89 | -497.193 | 0.354315 | 27012.9 | -2143.23 | -0.00214323 | 0.0070863 | 949.1879
63.8953 | -497.193 | 0.354315 | 27014.9 | -2143.48 | -0.00214348 | 0.0070863 | 949.2582
63.9 | -497.192 | 0.354315 | 27016.6 | -2143.69 | -0.00214369 | 0.0070863 | 949.3179
63.9053 | -497.192 | 0.354315 | 27018.5 | -2143.81 | -0.00214381 | 0.0070863 | 949.3847
63.91 | -497.192 | 0.354315 | 27020.3 | -2143.92 | -0.00214392 | 0.0070863 | 949.4479
63.9153 | -497.192 | 0.354315 | 27022.3 | -2144.04 | -0.00214404 | 0.0070863 | 949.5182
63.92 | -497.192 | 0.354599 | 27023.9 | -2144.15 | -0.00214415 | 0.00709198 | 949.5744
63.9252 | -497.192 | 0.354913 | 27025.7 | -2144.15 | -0.00214415 | 0.00709826 | 949.6377
63.93 | -497.191 | 0.354914 | 27027.4 | -2144.15 | -0.00214415 | 0.00709828 | 949.6974
63.9352 | -497.191 | 0.354915 | 27029.3 | -2144.27 | -0.00214427 | 0.0070983 | 949.7642
63.94 | -497.191 | 0.354915 | 27030.9 | -2144.38 | -0.00214438 | 0.0070983 | 949.8204
63.9452 | -497.191 | 0.354915 | 27032.6 | -2144.62 | -0.00214462 | 0.0070983 | 949.8801
63.95 | -497.191 | 0.354915 | 27034.2 | -2144.84 | -0.00214484 | 0.0070983 | 949.9363
63.9553 | -497.191 | 0.354915 | 27035.9 | -2144.96 | -0.00214496 | 0.0070983 | 949.9961
63.96 | -497.19 | 0.354915 | 27037.4 | -2145.07 | -0.00214507 | 0.0070983 | 950.0488
63.9653 | -497.19 | 0.354915 | 27039.1 | -2145.19 | -0.00214519 | 0.0070983 | 950.1085
63.97 | -497.19 | 0.354915 | 27040.6 | -2145.3 | -0.0021453 | 0.0070983 | 950.1612
63.9753 | -497.19 | 0.354915 | 27042.2 | -2145.42 | -0.00214542 | 0.0070983 | 950.2174
63.98 | -497.19 | 0.354915 | 27043.8 | -2145.53 | -0.00214553 | 0.0070983 | 950.2737
63.9852 | -497.19 | 0.354915 | 27045.5 | -2145.65 | -0.00214565 | 0.0070983 | 950.3334
63.99 | -497.189 | 0.354915 | 27047 | -2145.76 | -0.00214576 | 0.0070983 | 950.3861
63.9952 | -497.189 | 0.354915 | 27048.7 | -2145.88 | -0.00214588 | 0.0070983 | 950.4458
64 | -497.189 | 0.354915 | 27050.4 | -2145.99 | -0.00214599 | 0.0070983 | 950.5056
64.0052 | -497.189 | 0.354915 | 27052.2 | -2146.23 | -0.00214623 | 0.0070983 | 950.5688
64.01 | -497.189 | 0.354915 | 27053.8 | -2146.45 | -0.00214645 | 0.0070983 | 950.625
64.0153 | -497.189 | 0.354915 | 27055.6 | -2146.57 | -0.00214657 | 0.0070983 | 950.6883
64.02 | -497.188 | 0.354915 | 27057.3 | -2146.68 | -0.00214668 | 0.0070983 | 950.748
64.0253 | -497.188 | 0.354915 | 27059.2 | -2146.8 | -0.0021468 | 0.0070983 | 950.8148
64.03 | -497.188 | 0.354915 | 27060.8 | -2146.91 | -0.00214691 | 0.0070983 | 950.871
64.0353 | -497.188 | 0.354915 | 27062.5 | -2147.03 | -0.00214703 | 0.0070983 | 950.9307
64.04 | -497.188 | 0.354915 | 27064.2 | -2147.14 | -0.00214714 | 0.0070983 | 950.9905
64.0452 | -497.188 | 0.354915 | 27066.1 | -2147.14 | -0.00214714 | 0.0070983 | 951.0572
64.05 | -497.187 | 0.354915 | 27067.8 | -2147.14 | -0.00214714 | 0.0070983 | 951.117
64.0552 | -497.187 | 0.354915 | 27069.7 | -2147.26 | -0.00214726 | 0.0070983 | 951.1837
64.06 | -497.187 | 0.354915 | 27071.4 | -2147.37 | -0.00214737 | 0.0070983 | 951.2435
64.0652 | -497.187 | 0.354915 | 27073.3 | -2147.49 | -0.00214749 | 0.0070983 | 951.3102
64.07 | -497.187 | 0.354915 | 27075.1 | -2147.6 | -0.0021476 | 0.0070983 | 951.3735
64.0752 | -497.187 | 0.354915 | 27077 | -2147.72 | -0.00214772 | 0.0070983 | 951.4402
64.08 | -497.186 | 0.355199 | 27078.7 | -2147.83 | -0.00214783 | 0.00710398 | 951.5
64.0853 | -497.186 | 0.355513 | 27080.5 | -2148.07 | -0.00214807 | 0.00711026 | 951.5632
64.09 | -497.186 | 0.355514 | 27082.2 | -2148.29 | -0.00214829 | 0.00711028 | 951.623
64.0953 | -497.186 | 0.355515 | 27084 | -2148.41 | -0.00214841 | 0.0071103 | 951.6862
64.1 | -497.186 | 0.35523 | 27085.7 | -2148.52 | -0.00214852 | 0.0071046 | 951.746
64.1052 | -497.186 | 0.354916 | 27087.4 | -2148.64 | -0.00214864 | 0.00709832 | 951.8057
64.11 | -497.185 | 0.355202 | 27089.1 | -2148.75 | -0.00214875 | 0.00710404 | 951.8654
64.1152 | -497.185 | 0.355515 | 27090.9 | -2148.99 | -0.00214899 | 0.0071103 | 951.9287
64.12 | -497.185 | 0.355229 | 27092.6 | -2149.21 | -0.00214921 | 0.00710458 | 951.9884
64.1252 | -497.185 | 0.354916 | 27094.5 | -2149.21 | -0.00214921 | 0.00709832 | 952.0552
64.13 | -497.185 | 0.355201 | 27096.3 | -2149.21 | -0.00214921 | 0.00710402 | 952.1184
64.1352 | -497.185 | 0.355515 | 27098.3 | -2149.33 | -0.00214933 | 0.0071103 | 952.1887
64.14 | -497.184 | 0.35523 | 27100 | -2149.44 | -0.00214944 | 0.0071046 | 952.2484
64.1453 | -497.184 | 0.354916 | 27102 | -2149.68 | -0.00214968 | 0.00709832 | 952.3187
64.15 | -497.184 | 0.355483 | 27103.7 | -2149.89 | -0.00214989 | 0.00710966 | 952.3784
64.1553 | -497.184 | 0.356113 | 27105.6 | -2150.02 | -0.00215002 | 0.00712226 | 952.4452
64.16 | -497.184 | 0.355832 | 27107.2 | -2150.12 | -0.00215012 | 0.00711664 | 952.5014
64.1653 | -497.184 | 0.355518 | 27109 | -2150.37 | -0.00215037 | 0.00711036 | 952.5647
64.17 | -497.183 | 0.355517 | 27110.7 | -2150.58 | -0.00215058 | 0.00711034 | 952.6244
64.1752 | -497.183 | 0.355515 | 27112.6 | -2150.58 | -0.00215058 | 0.0071103 | 952.6912
64.18 | -497.183 | 0.3558 | 27114.3 | -2150.58 | -0.00215058 | 0.007116 | 952.7509
64.1852 | -497.183 | 0.356113 | 27116.2 | -2150.7 | -0.0021507 | 0.00712226 | 952.8177
64.19 | -497.183 | 0.355828 | 27117.9 | -2150.81 | -0.00215081 | 0.00711656 | 952.8774
64.1952 | -497.183 | 0.355515 | 27119.9 | -2150.93 | -0.00215093 | 0.0071103 | 952.9477
64.2 | -497.182 | 0.355515 | 27121.6 | -2151.04 | -0.00215104 | 0.0071103 | 953.0074
64.2053 | -497.182 | 0.355515 | 27123.5 | -2151.16 | -0.00215116 | 0.0071103 | 953.0742
64.21 | -497.182 | 0.355515 | 27125.2 | -2151.27 | -0.00215127 | 0.0071103 | 953.1339
64.2153 | -497.182 | 0.355515 | 27127 | -2151.51 | -0.00215151 | 0.0071103 | 953.1972
64.22 | -497.182 | 0.355798 | 27128.7 | -2151.73 | -0.00215173 | 0.00711596 | 953.2569
64.2253 | -497.182 | 0.356113 | 27130.5 | -2151.85 | -0.00215185 | 0.00712226 | 953.3201
64.23 | -497.181 | 0.355829 | 27132.1 | -2151.96 | -0.00215196 | 0.00711658 | 953.3764
64.2352 | -497.181 | 0.355515 | 27134 | -2152.08 | -0.00215208 | 0.0071103 | 953.4431
64.24 | -497.181 | 0.355801 | 27135.6 | -2152.19 | -0.00215219 | 0.00711602 | 953.4994
64.2452 | -497.181 | 0.356113 | 27137.4 | -2152.43 | -0.00215243 | 0.00712226 | 953.5626
64.25 | -497.181 | 0.356114 | 27139 | -2152.65 | -0.00215265 | 0.00712228 | 953.6188
64.2552 | -497.181 | 0.356115 | 27140.7 | -2152.65 | -0.00215265 | 0.0071223 | 953.6786
64.26 | -497.18 | 0.356115 | 27142.3 | -2152.65 | -0.00215265 | 0.0071223 | 953.7348
64.2653 | -497.18 | 0.356115 | 27144 | -2152.89 | -0.00215289 | 0.0071223 | 953.7945
64.27 | -497.18 | 0.356115 | 27145.6 | -2153.11 | -0.00215311 | 0.0071223 | 953.8507
64.2753 | -497.18 | 0.356115 | 27147.4 | -2153.11 | -0.00215311 | 0.0071223 | 953.914
64.28 | -497.18 | 0.356115 | 27149 | -2153.11 | -0.00215311 | 0.0071223 | 953.9702
64.2853 | -497.18 | 0.356115 | 27150.7 | -2153.23 | -0.00215323 | 0.0071223 | 954.0299
64.29 | -497.179 | 0.356399 | 27152.3 | -2153.34 | -0.00215334 | 0.00712798 | 954.0862
64.2952 | -497.179 | 0.356713 | 27154 | -2153.58 | -0.00215358 | 0.00713426 | 954.1459
64.3 | -497.179 | 0.356427 | 27155.7 | -2153.8 | -0.0021538 | 0.00712854 | 954.2056
64.3052 | -497.179 | 0.356115 | 27157.5 | -2153.8 | -0.0021538 | 0.0071223 | 954.2689
64.31 | -497.179 | 0.3564 | 27159 | -2153.8 | -0.0021538 | 0.007128 | 954.3216
64.3152 | -497.179 | 0.356713 | 27160.7 | -2153.92 | -0.00215392 | 0.00713426 | 954.3813
64.32 | -497.178 | 0.356429 | 27162.3 | -2154.03 | -0.00215403 | 0.00712858 | 954.4375
64.3252 | -497.178 | 0.356115 | 27164.1 | -2154.15 | -0.00215415 | 0.0071223 | 954.5008
64.33 | -497.178 | 0.356115 | 27165.6 | -2154.26 | -0.00215426 | 0.0071223 | 954.5535
64.3353 | -497.178 | 0.356115 | 27167.3 | -2154.38 | -0.00215438 | 0.0071223 | 954.6132
64.34 | -497.178 | 0.356115 | 27168.9 | -2154.49 | -0.00215449 | 0.0071223 | 954.6695
64.3453 | -497.178 | 0.356115 | 27170.6 | -2154.73 | -0.00215473 | 0.0071223 | 954.7292
64.35 | -497.177 | 0.356115 | 27172.3 | -2154.95 | -0.00215495 | 0.0071223 | 954.7889
64.3552 | -497.177 | 0.356115 | 27174.2 | -2154.95 | -0.00215495 | 0.0071223 | 954.8557
64.36 | -497.177 | 0.356115 | 27175.9 | -2154.95 | -0.00215495 | 0.0071223 | 954.9154
64.3652 | -497.177 | 0.356115 | 27177.8 | -2155.07 | -0.00215507 | 0.0071223 | 954.9822
64.37 | -497.177 | 0.356115 | 27179.5 | -2155.18 | -0.00215518 | 0.0071223 | 955.0419
64.3752 | -497.177 | 0.356115 | 27181.3 | -2155.42 | -0.00215542 | 0.0071223 | 955.1052
64.38 | -497.176 | 0.356115 | 27183 | -2155.64 | -0.00215564 | 0.0071223 | 955.1649
64.3852 | -497.176 | 0.356115 | 27184.7 | -2155.76 | -0.00215576 | 0.0071223 | 955.2246
64.39 | -497.176 | 0.356399 | 27186.4 | -2155.87 | -0.00215587 | 0.00712798 | 955.2844
64.3953 | -497.176 | 0.356713 | 27188.1 | -2155.87 | -0.00215587 | 0.00713426 | 955.3441
64.4 | -497.176 | 0.356714 | 27189.8 | -2155.87 | -0.00215587 | 0.00713428 | 955.4039
64.4053 | -497.176 | 0.356715 | 27191.7 | -2155.99 | -0.00215599 | 0.0071343 | 955.4706
64.41 | -497.175 | 0.356715 | 27193.5 | -2156.1 | -0.0021561 | 0.0071343 | 955.5339
64.4153 | -497.175 | 0.356715 | 27195.5 | -2156.34 | -0.00215634 | 0.0071343 | 955.6041
64.42 | -497.175 | 0.356715 | 27197.3 | -2156.56 | -0.00215656 | 0.0071343 | 955.6674
64.4252 | -497.175 | 0.356715 | 27199.4 | -2156.68 | -0.00215668 | 0.0071343 | 955.7412
64.43 | -497.175 | 0.356715 | 27201.1 | -2156.78 | -0.00215678 | 0.0071343 | 955.8009
64.4352 | -497.175 | 0.356715 | 27203.1 | -2156.91 | -0.00215691 | 0.0071343 | 955.8712
64.44 | -497.174 | 0.356715 | 27204.9 | -2157.01 | -0.00215701 | 0.0071343 | 955.9344
64.4452 | -497.174 | 0.356715 | 27206.9 | -2157.13 | -0.00215713 | 0.0071343 | 956.0047
64.45 | -497.174 | 0.356715 | 27208.7 | -2157.24 | -0.00215724 | 0.0071343 | 956.068
64.4553 | -497.174 | 0.356715 | 27210.6 | -2157.36 | -0.00215736 | 0.0071343 | 956.1347
64.46 | -497.174 | 0.356715 | 27212.3 | -2157.47 | -0.00215747 | 0.0071343 | 956.1945
64.4653 | -497.174 | 0.356715 | 27214.3 | -2157.59 | -0.00215759 | 0.0071343 | 956.2647
64.47 | -497.173 | 0.356715 | 27216 | -2157.7 | -0.0021577 | 0.0071343 | 956.3245
64.4753 | -497.173 | 0.356715 | 27218 | -2157.82 | -0.00215782 | 0.0071343 | 956.3948
64.48 | -497.173 | 0.356715 | 27219.8 | -2157.93 | -0.00215793 | 0.0071343 | 956.458
64.4852 | -497.173 | 0.356715 | 27221.8 | -2158.05 | -0.00215805 | 0.0071343 | 956.5283
64.49 | -497.173 | 0.356715 | 27223.6 | -2158.16 | -0.00215816 | 0.0071343 | 956.5915
64.4952 | -497.173 | 0.356715 | 27225.6 | -2158.28 | -0.00215828 | 0.0071343 | 956.6618
64.5 | -497.172 | 0.356715 | 27227.2 | -2158.39 | -0.00215839 | 0.0071343 | 956.718
64.5052 | -497.172 | 0.356715 | 27229 | -2158.51 | -0.00215851 | 0.0071343 | 956.7813
64.51 | -497.172 | 0.356999 | 27230.7 | -2158.62 | -0.00215862 | 0.00713998 | 956.841
64.5153 | -497.172 | 0.357313 | 27232.6 | -2158.74 | -0.00215874 | 0.00714626 | 956.9078
64.52 | -497.172 | 0.357314 | 27234.2 | -2158.85 | -0.00215885 | 0.00714628 | 956.964
64.5253 | -497.172 | 0.357315 | 27236 | -2159.09 | -0.00215909 | 0.0071463 | 957.0272
64.53 | -497.171 | 0.357315 | 27237.7 | -2159.31 | -0.00215931 | 0.0071463 | 957.087
64.5353 | -497.171 | 0.357315 | 27239.5 | -2159.43 | -0.00215943 | 0.0071463 | 957.1502
64.54 | -497.171 | 0.357315 | 27241.1 | -2159.54 | -0.00215954 | 0.0071463 | 957.2064
64.5452 | -497.171 | 0.357315 | 27242.9 | -2159.66 | -0.00215966 | 0.0071463 | 957.2697
64.55 | -497.171 | 0.357315 | 27244.5 | -2159.77 | -0.00215977 | 0.0071463 | 957.3259
64.5552 | -497.171 | 0.357315 | 27246.4 | -2159.89 | -0.00215989 | 0.0071463 | 957.3927
64.56 | -497.17 | 0.357315 | 27248 | -2160 | -0.00216 | 0.0071463 | 957.4489
64.5652 | -497.17 | 0.357315 | 27249.9 | -2160.24 | -0.00216024 | 0.0071463 | 957.5157
64.57 | -497.17 | 0.357315 | 27251.5 | -2160.46 | -0.00216046 | 0.0071463 | 957.5719
64.5752 | -497.17 | 0.357315 | 27253.3 | -2160.46 | -0.00216046 | 0.0071463 | 957.6351
64.58 | -497.17 | 0.357315 | 27254.9 | -2160.46 | -0.00216046 | 0.0071463 | 957.6914
64.5853 | -497.17 | 0.357315 | 27256.7 | -2160.7 | -0.0021607 | 0.0071463 | 957.7546
64.59 | -497.169 | 0.357598 | 27258.3 | -2160.92 | -0.00216092 | 0.00715196 | 957.8108
64.5953 | -497.169 | 0.357913 | 27260.1 | -2161.04 | -0.00216104 | 0.00715826 | 957.8741
64.6 | -497.169 | 0.357629 | 27261.7 | -2161.15 | -0.00216115 | 0.00715258 | 957.9303
64.6052 | -497.169 | 0.357315 | 27263.5 | -2161.27 | -0.00216127 | 0.0071463 | 957.9935
64.61 | -497.169 | 0.357315 | 27265.1 | -2161.38 | -0.00216138 | 0.0071463 | 958.0498
64.6152 | -497.169 | 0.357315 | 27266.8 | -2161.5 | -0.0021615 | 0.0071463 | 958.1095
64.62 | -497.168 | 0.357315 | 27268.4 | -2161.61 | -0.00216161 | 0.0071463 | 958.1657
64.6252 | -497.168 | 0.357315 | 27270.2 | -2161.73 | -0.00216173 | 0.0071463 | 958.229
64.63 | -497.168 | 0.357315 | 27271.8 | -2161.84 | -0.00216184 | 0.0071463 | 958.2852
64.6352 | -497.168 | 0.357315 | 27273.6 | -2161.96 | -0.00216196 | 0.0071463 | 958.3484
64.64 | -497.168 | 0.357315 | 27275.2 | -2162.07 | -0.00216207 | 0.0071463 | 958.4047
64.6453 | -497.168 | 0.357315 | 27277 | -2162.19 | -0.00216219 | 0.0071463 | 958.4679
64.65 | -497.167 | 0.357315 | 27278.7 | -2162.3 | -0.0021623 | 0.0071463 | 958.5276
64.6553 | -497.167 | 0.357315 | 27280.5 | -2162.42 | -0.00216242 | 0.0071463 | 958.5909
64.66 | -497.167 | 0.357315 | 27282.2 | -2162.53 | -0.00216253 | 0.0071463 | 958.6506
64.6653 | -497.167 | 0.357315 | 27283.9 | -2162.77 | -0.00216277 | 0.0071463 | 958.7104
64.67 | -497.167 | 0.357599 | 27285.6 | -2162.99 | -0.00216299 | 0.00715198 | 958.7701
64.6752 | -497.167 | 0.357913 | 27287.4 | -2162.99 | -0.00216299 | 0.00715826 | 958.8334
64.68 | -497.166 | 0.357628 | 27289.2 | -2162.99 | -0.00216299 | 0.00715256 | 958.8966
64.6852 | -497.166 | 0.357315 | 27291 | -2163.11 | -0.00216311 | 0.0071463 | 958.9598
64.69 | -497.166 | 0.3576 | 27292.7 | -2163.22 | -0.00216322 | 0.007152 | 959.0196
64.6952 | -497.166 | 0.357913 | 27294.6 | -2163.34 | -0.00216334 | 0.00715826 | 959.0863
64.7 | -497.166 | 0.357914 | 27296.4 | -2163.45 | -0.00216345 | 0.00715828 | 959.1496
64.7053 | -497.166 | 0.357915 | 27298.4 | -2163.57 | -0.00216357 | 0.0071583 | 959.2199
64.71 | -497.165 | 0.357915 | 27300.1 | -2163.67 | -0.00216367 | 0.0071583 | 959.2796
64.7153 | -497.165 | 0.357915 | 27302 | -2163.8 | -0.0021638 | 0.0071583 | 959.3464
64.72 | -497.165 | 0.357915 | 27303.7 | -2163.9 | -0.0021639 | 0.0071583 | 959.4061
64.7253 | -497.165 | 0.357915 | 27305.6 | -2164.03 | -0.00216403 | 0.0071583 | 959.4729
64.73 | -497.165 | 0.357915 | 27307.4 | -2164.13 | -0.00216413 | 0.0071583 | 959.5361
64.7352 | -497.165 | 0.357915 | 27309.3 | -2164.25 | -0.00216425 | 0.0071583 | 959.6029
64.74 | -497.164 | 0.357915 | 27311 | -2164.36 | -0.00216436 | 0.0071583 | 959.6626
64.7452 | -497.164 | 0.357915 | 27313 | -2164.48 | -0.00216448 | 0.0071583 | 959.7329
64.75 | -497.164 | 0.357915 | 27314.7 | -2164.59 | -0.00216459 | 0.0071583 | 959.7926
64.7552 | -497.164 | 0.357915 | 27316.6 | -2164.83 | -0.00216483 | 0.0071583 | 959.8594
64.76 | -497.164 | 0.357915 | 27318.4 | -2165.05 | -0.00216505 | 0.0071583 | 959.9226
64.7653 | -497.164 | 0.357915 | 27320.3 | -2165.17 | -0.00216517 | 0.0071583 | 959.9894
64.77 | -497.163 | 0.357915 | 27322.1 | -2165.28 | -0.00216528 | 0.0071583 | 960.0527
64.7753 | -497.163 | 0.357915 | 27324.1 | -2165.4 | -0.0021654 | 0.0071583 | 960.1229
64.78 | -497.163 | 0.357915 | 27325.8 | -2165.51 | -0.00216551 | 0.0071583 | 960.1827
64.7853 | -497.163 | 0.357915 | 27327.8 | -2165.75 | -0.00216575 | 0.0071583 | 960.2529
64.79 | -497.163 | 0.358199 | 27329.6 | -2165.97 | -0.00216597 | 0.00716398 | 960.3162
64.7952 | -497.163 | 0.358513 | 27331.5 | -2166.09 | -0.00216609 | 0.00717026 | 960.383
64.8 | -497.162 | 0.358514 | 27333.2 | -2166.2 | -0.0021662 | 0.00717028 | 960.4427
64.8052 | -497.162 | 0.358515 | 27335.1 | -2166.32 | -0.00216632 | 0.0071703 | 960.5094
64.81 | -497.162 | 0.358515 | 27336.9 | -2166.43 | -0.00216643 | 0.0071703 | 960.5727
64.8152 | -497.162 | 0.358515 | 27338.8 | -2166.43 | -0.00216643 | 0.0071703 | 960.6395
64.82 | -497.162 | 0.358515 | 27340.5 | -2166.43 | -0.00216643 | 0.0071703 | 960.6992
64.8252 | -497.162 | 0.358515 | 27342.4 | -2166.55 | -0.00216655 | 0.0071703 | 960.766
64.83 | -497.161 | 0.358515 | 27344.1 | -2166.66 | -0.00216666 | 0.0071703 | 960.8257
64.8353 | -497.161 | 0.358515 | 27346 | -2166.78 | -0.00216678 | 0.0071703 | 960.8925
64.84 | -497.161 | 0.358515 | 27347.7 | -2166.89 | -0.00216689 | 0.0071703 | 960.9522
64.8453 | -497.161 | 0.358515 | 27349.6 | -2167.01 | -0.00216701 | 0.0071703 | 961.019
64.85 | -497.161 | 0.358515 | 27351.2 | -2167.12 | -0.00216712 | 0.0071703 | 961.0752
64.8552 | -497.161 | 0.358515 | 27353 | -2167.36 | -0.00216736 | 0.0071703 | 961.1384
64.86 | -497.16 | 0.358515 | 27354.7 | -2167.58 | -0.00216758 | 0.0071703 | 961.1982
64.8652 | -497.16 | 0.358515 | 27356.6 | -2167.7 | -0.0021677 | 0.0071703 | 961.2649
64.87 | -497.16 | 0.358515 | 27358.2 | -2167.81 | -0.00216781 | 0.0071703 | 961.3211
64.8752 | -497.16 | 0.358515 | 27360 | -2167.93 | -0.00216793 | 0.0071703 | 961.3844
64.88 | -497.16 | 0.358515 | 27361.6 | -2168.04 | -0.00216804 | 0.0071703 | 961.4406
64.8852 | -497.16 | 0.358515 | 27363.5 | -2168.16 | -0.00216816 | 0.0071703 | 961.5074
64.89 | -497.159 | 0.358515 | 27365.1 | -2168.27 | -0.00216827 | 0.0071703 | 961.5636
64.8953 | -497.159 | 0.358515 | 27366.9 | -2168.39 | -0.00216839 | 0.0071703 | 961.6268
64.9 | -497.159 | 0.358515 | 27368.6 | -2168.5 | -0.0021685 | 0.0071703 | 961.6866
64.9053 | -497.159 | 0.358515 | 27370.5 | -2168.74 | -0.00216874 | 0.0071703 | 961.7533
64.91 | -497.159 | 0.358515 | 27372.2 | -2168.96 | -0.00216896 | 0.0071703 | 961.8131
64.9153 | -497.159 | 0.358515 | 27374.1 | -2169.08 | -0.00216908 | 0.0071703 | 961.8798
64.92 | -497.158 | 0.358515 | 27375.7 | -2169.19 | -0.00216919 | 0.0071703 | 961.9361
64.9252 | -497.158 | 0.358515 | 27377.4 | -2169.31 | -0.00216931 | 0.0071703 | 961.9958
64.93 | -497.158 | 0.358515 | 27379.2 | -2169.42 | -0.00216942 | 0.0071703 | 962.059
64.9352 | -497.158 | 0.358515 | 27381.1 | -2169.54 | -0.00216954 | 0.0071703 | 962.1258
64.94 | -497.158 | 0.3588 | 27382.8 | -2169.65 | -0.00216965 | 0.007176 | 962.1855
64.9452 | -497.158 | 0.359113 | 27384.6 | -2169.65 | -0.00216965 | 0.00718226 | 962.2488
64.95 | -497.157 | 0.358829 | 27386.3 | -2169.65 | -0.00216965 | 0.00717658 | 962.3085
64.9553 | -497.157 | 0.358515 | 27388.1 | -2169.77 | -0.00216977 | 0.0071703 | 962.3718
64.96 | -497.157 | 0.358799 | 27389.8 | -2169.88 | -0.00216988 | 0.00717598 | 962.4315
64.9653 | -497.157 | 0.359113 | 27391.7 | -2170 | -0.00217 | 0.00718226 | 962.4983
64.97 | -497.157 | 0.35883 | 27393.4 | -2170.11 | -0.00217011 | 0.0071766 | 962.558
64.9753 | -497.157 | 0.358515 | 27395.3 | -2170.23 | -0.00217023 | 0.0071703 | 962.6248
64.98 | -497.156 | 0.358799 | 27397.1 | -2170.33 | -0.00217033 | 0.00717598 | 962.688
64.9852 | -497.156 | 0.359113 | 27399 | -2170.57 | -0.00217057 | 0.00718226 | 962.7548
64.99 | -497.156 | 0.359114 | 27400.8 | -2170.79 | -0.00217079 | 0.00718228 | 962.818
64.9952 | -497.156 | 0.359115 | 27402.8 | -2170.91 | -0.00217091 | 0.0071823 | 962.8883
65 | -497.156 | 0.359115 | 27404.5 | -2171.02 | -0.00217102 | 0.0071823 | 962.948
65.0052 | -497.156 | 0.359115 | 27406.5 | -2171.14 | -0.00217114 | 0.0071823 | 963.0183
65.01 | -497.155 | 0.359115 | 27408.2 | -2171.25 | -0.00217125 | 0.0071823 | 963.0781
65.0153 | -497.155 | 0.359115 | 27410.2 | -2171.37 | -0.00217137 | 0.0071823 | 963.1483
65.02 | -497.155 | 0.359115 | 27412.1 | -2171.48 | -0.00217148 | 0.0071823 | 963.2151
65.0253 | -497.155 | 0.359115 | 27414.2 | -2171.6 | -0.0021716 | 0.0071823 | 963.2889
65.03 | -497.155 | 0.359115 | 27416 | -2171.71 | -0.00217171 | 0.0071823 | 963.3521
65.0353 | -497.155 | 0.359115 | 27418.1 | -2171.96 | -0.00217196 | 0.0071823 | 963.4259
65.04 | -497.154 | 0.359115 | 27419.9 | -2172.17 | -0.00217217 | 0.0071823 | 963.4892
65.0452 | -497.154 | 0.359115 | 27421.9 | -2172.29 | -0.00217229 | 0.0071823 | 963.5595
65.05 | -497.154 | 0.359115 | 27423.7 | -2172.4 | -0.0021724 | 0.0071823 | 963.6227
65.0552 | -497.154 | 0.359115 | 27425.7 | -2172.52 | -0.00217252 | 0.0071823 | 963.693
65.06 | -497.154 | 0.3594 | 27427.5 | -2172.63 | -0.00217263 | 0.007188 | 963.7562
65.0652 | -497.154 | 0.359713 | 27429.5 | -2172.75 | -0.00217275 | 0.00719426 | 963.8265
65.07 | -497.153 | 0.359429 | 27431.2 | -2172.86 | -0.00217286 | 0.00718858 | 963.8862
65.0752 | -497.153 | 0.359115 | 27433.1 | -2172.98 | -0.00217298 | 0.0071823 | 963.953
65.08 | -497.153 | 0.359399 | 27434.8 | -2173.09 | -0.00217309 | 0.00718798 | 964.0127
65.0853 | -497.153 | 0.359713 | 27436.7 | -2173.21 | -0.00217321 | 0.00719426 | 964.0795
65.09 | -497.153 | 0.35943 | 27438.3 | -2173.32 | -0.00217332 | 0.0071886 | 964.1357
65.0953 | -497.153 | 0.359115 | 27440.2 | -2173.44 | -0.00217344 | 0.0071823 | 964.2025
65.1 | -497.152 | 0.359399 | 27441.9 | -2173.55 | -0.00217355 | 0.00718798 | 964.2622
65.1052 | -497.152 | 0.359713 | 27443.7 | -2173.79 | -0.00217379 | 0.00719426 | 964.3255
65.11 | -497.152 | 0.359714 | 27445.4 | -2174.01 | -0.00217401 | 0.00719428 | 964.3852
65.1152 | -497.152 | 0.359715 | 27447.2 | -2174.01 | -0.00217401 | 0.0071943 | 964.4485
65.12 | -497.152 | 0.359715 | 27448.8 | -2174.01 | -0.00217401 | 0.0071943 | 964.5047
65.1252 | -497.152 | 0.359715 | 27450.6 | -2174.13 | -0.00217413 | 0.0071943 | 964.5679
65.13 | -497.151 | 0.359715 | 27452.2 | -2174.24 | -0.00217424 | 0.0071943 | 964.6241
65.1352 | -497.151 | 0.359715 | 27454 | -2174.48 | -0.00217448 | 0.0071943 | 964.6874
65.14 | -497.151 | 0.359715 | 27455.7 | -2174.7 | -0.0021747 | 0.0071943 | 964.7471
65.1453 | -497.151 | 0.359715 | 27457.5 | -2174.82 | -0.00217482 | 0.0071943 | 964.8104
65.15 | -497.151 | 0.359715 | 27459.1 | -2174.93 | -0.00217493 | 0.0071943 | 964.8666
65.1553 | -497.151 | 0.359715 | 27460.9 | -2175.05 | -0.00217505 | 0.0071943 | 964.9298
65.16 | -497.15 | 0.359715 | 27462.6 | -2175.16 | -0.00217516 | 0.0071943 | 964.9896
65.1653 | -497.15 | 0.359715 | 27464.4 | -2175.28 | -0.00217528 | 0.0071943 | 965.0528
65.17 | -497.15 | 0.359715 | 27466.1 | -2175.39 | -0.00217539 | 0.0071943 | 965.1126
65.1752 | -497.15 | 0.359715 | 27468 | -2175.51 | -0.00217551 | 0.0071943 | 965.1793
65.18 | -497.15 | 0.359715 | 27469.6 | -2175.62 | -0.00217562 | 0.0071943 | 965.2356
65.1852 | -497.15 | 0.359715 | 27471.3 | -2175.86 | -0.00217586 | 0.0071943 | 965.2953
65.19 | -497.149 | 0.359715 | 27473 | -2176.08 | -0.00217608 | 0.0071943 | 965.355
65.1952 | -497.149 | 0.359715 | 27474.8 | -2176.08 | -0.00217608 | 0.0071943 | 965.4183
65.2 | -497.149 | 0.359715 | 27476.3 | -2176.08 | -0.00217608 | 0.0071943 | 965.471
65.2053 | -497.149 | 0.359715 | 27478 | -2176.2 | -0.0021762 | 0.0071943 | 965.5307
65.21 | -497.149 | 0.359715 | 27479.7 | -2176.31 | -0.00217631 | 0.0071943 | 965.5905
65.2153 | -497.149 | 0.359715 | 27481.5 | -2176.43 | -0.00217643 | 0.0071943 | 965.6537
65.22 | -497.148 | 0.359715 | 27483 | -2176.54 | -0.00217654 | 0.0071943 | 965.7064
65.2253 | -497.148 | 0.359715 | 27484.8 | -2176.66 | -0.00217666 | 0.0071943 | 965.7697
65.23 | -497.148 | 0.359999 | 27486.4 | -2176.77 | -0.00217677 | 0.00719998 | 965.8259
65.2352 | -497.148 | 0.360313 | 27488.2 | -2176.89 | -0.00217689 | 0.00720626 | 965.8891
65.24 | -497.148 | 0.360028 | 27489.7 | -2177 | -0.002177 | 0.00720056 | 965.9418
65.2452 | -497.148 | 0.359715 | 27491.5 | -2177.12 | -0.00217712 | 0.0071943 | 966.0051
65.25 | -497.147 | 0.359715 | 27493.1 | -2177.22 | -0.00217722 | 0.0071943 | 966.0613
65.2552 | -497.147 | 0.359715 | 27495 | -2177.47 | -0.00217747 | 0.0071943 | 966.1281
65.26 | -497.147 | 0.359999 | 27496.5 | -2177.68 | -0.00217768 | 0.00719998 | 966.1808
65.2653 | -497.147 | 0.360313 | 27498.3 | -2177.68 | -0.00217768 | 0.00720626 | 966.244
65.27 | -497.147 | 0.360314 | 27499.9 | -2177.68 | -0.00217768 | 0.00720628 | 966.3002
65.2753 | -497.147 | 0.360315 | 27501.6 | -2177.81 | -0.00217781 | 0.0072063 | 966.36
65.28 | -497.146 | 0.360315 | 27503.3 | -2177.91 | -0.00217791 | 0.0072063 | 966.4197
65.2853 | -497.146 | 0.360315 | 27505.1 | -2178.16 | -0.00217816 | 0.0072063 | 966.483
65.29 | -497.146 | 0.360315 | 27506.7 | -2178.37 | -0.00217837 | 0.0072063 | 966.5392
65.2952 | -497.146 | 0.360315 | 27508.4 | -2178.49 | -0.00217849 | 0.0072063 | 966.5989
65.3 | -497.146 | 0.360315 | 27510.1 | -2178.6 | -0.0021786 | 0.0072063 | 966.6587
65.3052 | -497.146 | 0.360315 | 27512 | -2178.6 | -0.0021786 | 0.0072063 | 966.7254
65.31 | -497.145 | 0.360315 | 27513.7 | -2178.6 | -0.0021786 | 0.0072063 | 966.7852
65.3152 | -497.145 | 0.360315 | 27515.5 | -2178.84 | -0.00217884 | 0.0072063 | 966.8484
65.32 | -497.145 | 0.360315 | 27517.2 | -2179.06 | -0.00217906 | 0.0072063 | 966.9081
65.3252 | -497.145 | 0.360315 | 27519 | -2179.18 | -0.00217918 | 0.0072063 | 966.9714
65.33 | -497.145 | 0.360315 | 27520.7 | -2179.29 | -0.00217929 | 0.0072063 | 967.0311
65.3353 | -497.145 | 0.360315 | 27522.6 | -2179.41 | -0.00217941 | 0.0072063 | 967.0979
65.34 | -497.144 | 0.360315 | 27524.3 | -2179.52 | -0.00217952 | 0.0072063 | 967.1576
65.3453 | -497.144 | 0.360315 | 27526.2 | -2179.64 | -0.00217964 | 0.0072063 | 967.2244
65.35 | -497.144 | 0.360315 | 27527.9 | -2179.75 | -0.00217975 | 0.0072063 | 967.2841
65.3552 | -497.144 | 0.360315 | 27529.7 | -2179.87 | -0.00217987 | 0.0072063 | 967.3474
65.36 | -497.144 | 0.360315 | 27531.4 | -2179.98 | -0.00217998 | 0.0072063 | 967.4071
65.3652 | -497.144 | 0.360315 | 27533.3 | -2180.1 | -0.0021801 | 0.0072063 | 967.4739
65.37 | -497.143 | 0.360315 | 27535 | -2180.21 | -0.00218021 | 0.0072063 | 967.5336
65.3752 | -497.143 | 0.360315 | 27536.8 | -2180.33 | -0.00218033 | 0.0072063 | 967.5968
65.38 | -497.143 | 0.3606 | 27538.5 | -2180.44 | -0.00218044 | 0.007212 | 967.6566
65.3852 | -497.143 | 0.360913 | 27540.4 | -2180.56 | -0.00218056 | 0.00721826 | 967.7233
65.39 | -497.143 | 0.360629 | 27542.1 | -2180.67 | -0.00218067 | 0.00721258 | 967.7831
65.3953 | -497.143 | 0.360315 | 27544 | -2180.79 | -0.00218079 | 0.0072063 | 967.8498
65.4 | -497.142 | 0.360598 | 27545.7 | -2180.9 | -0.0021809 | 0.00721196 | 967.9096
65.4053 | -497.142 | 0.360913 | 27547.5 | -2181.02 | -0.00218102 | 0.00721826 | 967.9728
65.41 | -497.142 | 0.36063 | 27549.2 | -2181.13 | -0.00218113 | 0.0072126 | 968.0326
65.4153 | -497.142 | 0.360315 | 27551.1 | -2181.25 | -0.00218125 | 0.0072063 | 968.0993
65.42 | -497.142 | 0.360599 | 27552.8 | -2181.36 | -0.00218136 | 0.00721198 | 968.1591
65.4252 | -497.142 | 0.360913 | 27554.6 | -2181.6 | -0.0021816 | 0.00721826 | 968.2223
65.43 | -497.141 | 0.360628 | 27556.4 | -2181.82 | -0.00218182 | 0.00721256 | 968.2856
65.4352 | -497.141 | 0.360315 | 27558.3 | -2181.94 | -0.00218194 | 0.0072063 | 968.3523
65.44 | -497.141 | 0.3606 | 27560 | -2182.05 | -0.00218205 | 0.007212 | 968.4121
65.4452 | -497.141 | 0.360913 | 27561.9 | -2182.17 | -0.00218217 | 0.00721826 | 968.4788
65.45 | -497.141 | 0.360914 | 27563.5 | -2182.28 | -0.00218228 | 0.00721828 | 968.535
65.4553 | -497.141 | 0.360915 | 27565.3 | -2182.4 | -0.0021824 | 0.0072183 | 968.5983
65.46 | -497.14 | 0.360915 | 27567 | -2182.51 | -0.00218251 | 0.0072183 | 968.658
65.4653 | -497.14 | 0.360915 | 27568.8 | -2182.63 | -0.00218263 | 0.0072183 | 968.7213
65.47 | -497.14 | 0.360915 | 27570.5 | -2182.74 | -0.00218274 | 0.0072183 | 968.781
65.4753 | -497.14 | 0.360915 | 27572.3 | -2182.86 | -0.00218286 | 0.0072183 | 968.8443
65.48 | -497.14 | 0.360915 | 27574 | -2182.97 | -0.00218297 | 0.0072183 | 968.904
65.4852 | -497.14 | 0.360915 | 27575.9 | -2182.97 | -0.00218297 | 0.0072183 | 968.9708
65.49 | -497.139 | 0.360915 | 27577.5 | -2182.97 | -0.00218297 | 0.0072183 | 969.027
65.4952 | -497.139 | 0.360915 | 27579.3 | -2183.21 | -0.00218321 | 0.0072183 | 969.0902
65.5 | -497.139 | 0.360915 | 27581 | -2183.43 | -0.00218343 | 0.0072183 | 969.15
65.5052 | -497.139 | 0.360915 | 27582.8 | -2183.55 | -0.00218355 | 0.0072183 | 969.2132
65.51 | -497.139 | 0.360915 | 27584.4 | -2183.66 | -0.00218366 | 0.0072183 | 969.2694
65.5153 | -497.139 | 0.360915 | 27586.1 | -2183.9 | -0.0021839 | 0.0072183 | 969.3292
65.52 | -497.138 | 0.360915 | 27587.8 | -2184.11 | -0.00218411 | 0.0072183 | 969.3889
65.5253 | -497.138 | 0.360915 | 27589.7 | -2184.11 | -0.00218411 | 0.0072183 | 969.4557
65.53 | -497.138 | 0.360915 | 27591.2 | -2184.11 | -0.00218411 | 0.0072183 | 969.5084
65.5353 | -497.138 | 0.360915 | 27593 | -2184.24 | -0.00218424 | 0.0072183 | 969.5716
65.54 | -497.138 | 0.361199 | 27594.6 | -2184.34 | -0.00218434 | 0.00722398 | 969.6278
65.5452 | -497.138 | 0.361513 | 27596.4 | -2184.46 | -0.00218446 | 0.00723026 | 969.6911
65.55 | -497.137 | 0.361514 | 27598.1 | -2184.57 | -0.00218457 | 0.00723028 | 969.7508
65.5552 | -497.137 | 0.361515 | 27599.9 | -2184.69 | -0.00218469 | 0.0072303 | 969.8141
65.56 | -497.137 | 0.361515 | 27601.6 | -2184.8 | -0.0021848 | 0.0072303 | 969.8738
65.5652 | -497.137 | 0.361515 | 27603.6 | -2185.04 | -0.00218504 | 0.0072303 | 969.9441
65.57 | -497.137 | 0.361515 | 27605.3 | -2185.26 | -0.00218526 | 0.0072303 | 970.0038
65.5752 | -497.137 | 0.361515 | 27607.2 | -2185.38 | -0.00218538 | 0.0072303 | 970.0706
65.58 | -497.136 | 0.361515 | 27608.9 | -2185.49 | -0.00218549 | 0.0072303 | 970.1303
65.5853 | -497.136 | 0.361515 | 27610.8 | -2185.61 | -0.00218561 | 0.0072303 | 970.1971
65.59 | -497.136 | 0.361515 | 27612.5 | -2185.72 | -0.00218572 | 0.0072303 | 970.2568
65.5953 | -497.136 | 0.361515 | 27614.5 | -2185.72 | -0.00218572 | 0.0072303 | 970.3271
65.6 | -497.136 | 0.361799 | 27616.1 | -2185.72 | -0.00218572 | 0.00723598 | 970.3833
65.6052 | -497.135 | 0.362113 | 27618 | -2185.84 | -0.00218584 | 0.00724226 | 970.4501
65.61 | -497.135 | 0.361827 | 27619.7 | -2185.95 | -0.00218595 | 0.00723654 | 970.5098
65.6152 | -497.135 | 0.361515 | 27621.5 | -2186.19 | -0.00218619 | 0.0072303 | 970.5731
65.62 | -497.135 | 0.361515 | 27623.1 | -2186.41 | -0.00218641 | 0.0072303 | 970.6293
65.6252 | -497.135 | 0.361515 | 27624.9 | -2186.41 | -0.00218641 | 0.0072303 | 970.6925
65.63 | -497.135 | 0.361515 | 27626.6 | -2186.41 | -0.00218641 | 0.0072303 | 970.7523
65.6352 | -497.135 | 0.361515 | 27628.4 | -2186.53 | -0.00218653 | 0.0072303 | 970.8155
65.64 | -497.134 | 0.361515 | 27630 | -2186.64 | -0.00218664 | 0.0072303 | 970.8717
65.6453 | -497.134 | 0.361515 | 27631.8 | -2186.88 | -0.00218688 | 0.0072303 | 970.935
65.65 | -497.134 | 0.361798 | 27633.5 | -2187.1 | -0.0021871 | 0.00723596 | 970.9947
65.6553 | -497.134 | 0.362113 | 27635.3 | -2187.22 | -0.00218722 | 0.00724226 | 971.058
65.66 | -497.134 | 0.362114 | 27637 | -2187.33 | -0.00218733 | 0.00724228 | 971.1177
65.6653 | -497.134 | 0.362115 | 27638.9 | -2187.45 | -0.00218745 | 0.0072423 | 971.1845
65.67 | -497.133 | 0.362115 | 27640.6 | -2187.56 | -0.00218756 | 0.0072423 | 971.2442
65.6752 | -497.133 | 0.362115 | 27642.5 | -2187.68 | -0.00218768 | 0.0072423 | 971.311
65.68 | -497.133 | 0.362115 | 27644.2 | -2187.79 | -0.00218779 | 0.0072423 | 971.3707
65.6852 | -497.133 | 0.362115 | 27646.2 | -2187.91 | -0.00218791 | 0.0072423 | 971.441
65.69 | -497.133 | 0.362115 | 27647.9 | -2188.02 | -0.00218802 | 0.0072423 | 971.5007
65.6952 | -497.133 | 0.362115 | 27649.9 | -2188.14 | -0.00218814 | 0.0072423 | 971.571
65.7 | -497.132 | 0.362115 | 27651.7 | -2188.25 | -0.00218825 | 0.0072423 | 971.6342
65.7053 | -497.132 | 0.362115 | 27653.8 | -2188.37 | -0.00218837 | 0.0072423 | 971.708
65.71 | -497.132 | 0.362115 | 27655.6 | -2188.48 | -0.00218848 | 0.0072423 | 971.7713
65.7153 | -497.132 | 0.362115 | 27657.5 | -2188.6 | -0.0021886 | 0.0072423 | 971.838
65.72 | -497.132 | 0.362115 | 27659.3 | -2188.71 | -0.00218871 | 0.0072423 | 971.9013
65.7253 | -497.132 | 0.362115 | 27661.3 | -2188.95 | -0.00218895 | 0.0072423 | 971.9716
65.73 | -497.131 | 0.362115 | 27663.1 | -2189.17 | -0.00218917 | 0.0072423 | 972.0348
65.7352 | -497.131 | 0.362115 | 27665 | -2189.29 | -0.00218929 | 0.0072423 | 972.1016
65.74 | -497.131 | 0.362115 | 27666.7 | -2189.4 | -0.0021894 | 0.0072423 | 972.1613
65.7452 | -497.131 | 0.362115 | 27668.6 | -2189.52 | -0.00218952 | 0.0072423 | 972.2281
65.75 | -497.131 | 0.362115 | 27670.3 | -2189.63 | -0.00218963 | 0.0072423 | 972.2878
65.7552 | -497.131 | 0.362115 | 27672.1 | -2189.75 | -0.00218975 | 0.0072423 | 972.3511
65.76 | -497.13 | 0.362115 | 27673.7 | -2189.86 | -0.00218986 | 0.0072423 | 972.4073
65.7653 | -497.13 | 0.362115 | 27675.4 | -2189.98 | -0.00218998 | 0.0072423 | 972.467
65.77 | -497.13 | 0.362399 | 27676.9 | -2190.09 | -0.00219009 | 0.00724798 | 972.5197
65.7753 | -497.13 | 0.362713 | 27678.6 | -2190.33 | -0.00219033 | 0.00725426 | 972.5795
65.78 | -497.13 | 0.36243 | 27680.2 | -2190.55 | -0.00219055 | 0.0072486 | 972.6357
65.7853 | -497.13 | 0.362115 | 27682 | -2190.55 | -0.00219055 | 0.0072423 | 972.6989
65.79 | -497.129 | 0.362399 | 27683.6 | -2190.55 | -0.00219055 | 0.00724798 | 972.7552
65.7952 | -497.129 | 0.362713 | 27685.2 | -2190.67 | -0.00219067 | 0.00725426 | 972.8114
65.8 | -497.129 | 0.362427 | 27686.7 | -2190.78 | -0.00219078 | 0.00724854 | 972.8641
65.8052 | -497.129 | 0.362115 | 27688.4 | -2191.02 | -0.00219102 | 0.0072423 | 972.9238
65.81 | -497.129 | 0.3624 | 27689.9 | -2191.23 | -0.00219123 | 0.007248 | 972.9765
65.8152 | -497.129 | 0.362713 | 27691.7 | -2191.35 | -0.00219135 | 0.00725426 | 973.0398
65.82 | -497.128 | 0.362429 | 27693.3 | -2191.46 | -0.00219146 | 0.00724858 | 973.096
65.8252 | -497.128 | 0.362115 | 27695 | -2191.58 | -0.00219158 | 0.0072423 | 973.1557
65.83 | -497.128 | 0.362399 | 27696.6 | -2191.69 | -0.00219169 | 0.00724798 | 973.212
65.8353 | -497.128 | 0.362713 | 27698.5 | -2191.81 | -0.00219181 | 0.00725426 | 973.2787
65.84 | -497.128 | 0.362714 | 27700.1 | -2191.92 | -0.00219192 | 0.00725428 | 973.3349
65.8453 | -497.128 | 0.362715 | 27702 | -2191.92 | -0.00219192 | 0.0072543 | 973.4017
65.85 | -497.127 | 0.362715 | 27703.7 | -2191.92 | -0.00219192 | 0.0072543 | 973.4614
65.8552 | -497.127 | 0.362715 | 27705.5 | -2191.92 | -0.00219192 | 0.0072543 | 973.5247
65.86 | -497.127 | 0.362715 | 27707.2 | -2191.92 | -0.00219192 | 0.0072543 | 973.5844
65.8652 | -497.127 | 0.362715 | 27709.2 | -2192.28 | -0.00219228 | 0.0072543 | 973.6547
65.87 | -497.127 | 0.362715 | 27710.8 | -2192.61 | -0.00219261 | 0.0072543 | 973.7109
65.8752 | -497.127 | 0.362715 | 27712.7 | -2192.73 | -0.00219273 | 0.0072543 | 973.7777
65.88 | -497.126 | 0.362715 | 27714.3 | -2192.84 | -0.00219284 | 0.0072543 | 973.8339
65.8852 | -497.126 | 0.362715 | 27716.2 | -2192.96 | -0.00219296 | 0.0072543 | 973.9007
65.89 | -497.126 | 0.362715 | 27718 | -2193.07 | -0.00219307 | 0.0072543 | 973.9639
65.8953 | -497.126 | 0.362715 | 27719.9 | -2193.19 | -0.00219319 | 0.0072543 | 974.0307
65.9 | -497.126 | 0.362715 | 27721.6 | -2193.3 | -0.0021933 | 0.0072543 | 974.0904
65.9053 | -497.126 | 0.362715 | 27723.5 | -2193.42 | -0.00219342 | 0.0072543 | 974.1572
65.91 | -497.125 | 0.362998 | 27725.2 | -2193.53 | -0.00219353 | 0.00725996 | 974.2169
65.9153 | -497.125 | 0.363313 | 27727.1 | -2193.65 | -0.00219365 | 0.00726626 | 974.2837
65.92 | -497.125 | 0.363029 | 27728.9 | -2193.76 | -0.00219376 | 0.00726058 | 974.3469
65.9252 | -497.125 | 0.362715 | 27730.9 | -2193.88 | -0.00219388 | 0.0072543 | 974.4172
65.93 | -497.125 | 0.363 | 27732.7 | -2193.99 | -0.00219399 | 0.00726 | 974.4804
65.9352 | -497.125 | 0.363313 | 27734.6 | -2194.11 | -0.00219411 | 0.00726626 | 974.5472
65.94 | -497.124 | 0.363028 | 27736.3 | -2194.22 | -0.00219422 | 0.00726056 | 974.6069
65.9452 | -497.124 | 0.362715 | 27738.2 | -2194.34 | -0.00219434 | 0.0072543 | 974.6737
65.95 | -497.124 | 0.362999 | 27739.9 | -2194.45 | -0.00219445 | 0.00725998 | 974.7334
65.9553 | -497.124 | 0.363313 | 27741.7 | -2194.57 | -0.00219457 | 0.00726626 | 974.7967
65.96 | -497.124 | 0.363029 | 27743.4 | -2194.68 | -0.00219468 | 0.00726058 | 974.8564
65.9653 | -497.124 | 0.362715 | 27745.2 | -2194.92 | -0.00219492 | 0.0072543 | 974.9197
65.97 | -497.123 | 0.362998 | 27746.9 | -2195.14 | -0.00219514 | 0.00725996 | 974.9794
65.9753 | -497.123 | 0.363313 | 27748.8 | -2195.26 | -0.00219526 | 0.00726626 | 975.0462
65.98 | -497.123 | 0.363314 | 27750.5 | -2195.37 | -0.00219537 | 0.00726628 | 975.1059
65.9852 | -497.123 | 0.363315 | 27752.4 | -2195.49 | -0.00219549 | 0.0072663 | 975.1727
65.99 | -497.123 | 0.363315 | 27754.1 | -2195.6 | -0.0021956 | 0.0072663 | 975.2324
65.9952 | -497.123 | 0.363315 | 27756 | -2195.72 | -0.00219572 | 0.0072663 | 975.2992
66 | -497.122 | 0.363315 | 27757.8 | -2195.83 | -0.00219583 | 0.0072663 | 975.3624
66.0052 | -497.122 | 0.363315 | 27759.7 | -2196.07 | -0.00219607 | 0.0072663 | 975.4292
66.01 | -497.122 | 0.363315 | 27761.5 | -2196.29 | -0.00219629 | 0.0072663 | 975.4924
66.0153 | -497.122 | 0.363315 | 27763.4 | -2196.41 | -0.00219641 | 0.0072663 | 975.5592
66.02 | -497.122 | 0.363315 | 27765 | -2196.52 | -0.00219652 | 0.0072663 | 975.6154
66.0253 | -497.122 | 0.363315 | 27766.9 | -2196.64 | -0.00219664 | 0.0072663 | 975.6822
66.03 | -497.121 | 0.363315 | 27768.6 | -2196.75 | -0.00219675 | 0.0072663 | 975.7419
66.0353 | -497.121 | 0.363315 | 27770.5 | -2196.75 | -0.00219675 | 0.0072663 | 975.8087
66.04 | -497.121 | 0.363315 | 27772.1 | -2196.75 | -0.00219675 | 0.0072663 | 975.8649
66.0452 | -497.121 | 0.363315 | 27773.9 | -2196.87 | -0.00219687 | 0.0072663 | 975.9281
66.05 | -497.121 | 0.363601 | 27775.6 | -2196.98 | -0.00219698 | 0.00727202 | 975.9879
66.0552 | -497.121 | 0.363913 | 27777.5 | -2197.22 | -0.00219722 | 0.00727826 | 976.0546
66.06 | -497.12 | 0.363628 | 27779.2 | -2197.44 | -0.00219744 | 0.00727256 | 976.1144
66.0652 | -497.12 | 0.363315 | 27781 | -2197.44 | -0.00219744 | 0.0072663 | 976.1776
66.07 | -497.12 | 0.363599 | 27782.7 | -2197.44 | -0.00219744 | 0.00727198 | 976.2374
66.0752 | -497.12 | 0.363913 | 27784.6 | -2197.56 | -0.00219756 | 0.00727826 | 976.3041
66.08 | -497.12 | 0.363629 | 27786 | -2197.67 | -0.00219767 | 0.00727258 | 976.3533
66.0853 | -497.12 | 0.363315 | 27787.7 | -2197.91 | -0.00219791 | 0.0072663 | 976.4131
66.09 | -497.119 | 0.363598 | 27789.3 | -2198.12 | -0.00219812 | 0.00727196 | 976.4693
66.0953 | -497.119 | 0.363913 | 27791.1 | -2198.25 | -0.00219825 | 0.00727826 | 976.5325
66.1 | -497.119 | 0.363629 | 27792.6 | -2198.35 | -0.00219835 | 0.00727258 | 976.5852
66.1052 | -497.119 | 0.363315 | 27794.4 | -2198.47 | -0.00219847 | 0.0072663 | 976.6485
66.11 | -497.119 | 0.363601 | 27796 | -2198.58 | -0.00219858 | 0.00727202 | 976.7047
66.1152 | -497.119 | 0.363913 | 27797.8 | -2198.7 | -0.0021987 | 0.00727826 | 976.7679
66.12 | -497.118 | 0.363914 | 27799.5 | -2198.81 | -0.00219881 | 0.00727828 | 976.8277
66.1252 | -497.118 | 0.363915 | 27801.3 | -2198.93 | -0.00219893 | 0.0072783 | 976.8909
66.13 | -497.118 | 0.363915 | 27802.9 | -2199.04 | -0.00219904 | 0.0072783 | 976.9472
66.1352 | -497.118 | 0.363915 | 27804.7 | -2199.16 | -0.00219916 | 0.0072783 | 977.0104
66.14 | -497.118 | 0.363915 | 27806.4 | -2199.27 | -0.00219927 | 0.0072783 | 977.0701
66.1453 | -497.118 | 0.363915 | 27808.3 | -2199.51 | -0.00219951 | 0.0072783 | 977.1369
66.15 | -497.117 | 0.363915 | 27809.9 | -2199.73 | -0.00219973 | 0.0072783 | 977.1931
66.1553 | -497.117 | 0.363915 | 27811.7 | -2199.73 | -0.00219973 | 0.0072783 | 977.2564
66.16 | -497.117 | 0.363915 | 27813.2 | -2199.73 | -0.00219973 | 0.0072783 | 977.3091
66.1653 | -497.117 | 0.363915 | 27814.9 | -2199.97 | -0.00219997 | 0.0072783 | 977.3688
66.17 | -497.117 | 0.363915 | 27816.4 | -2200.19 | -0.00220019 | 0.0072783 | 977.4215
66.1752 | -497.117 | 0.363915 | 27818.1 | -2200.19 | -0.00220019 | 0.0072783 | 977.4813
66.18 | -497.116 | 0.363915 | 27819.6 | -2200.19 | -0.00220019 | 0.0072783 | 977.534
66.1852 | -497.116 | 0.363915 | 27821.3 | -2200.31 | -0.00220031 | 0.0072783 | 977.5937
66.19 | -497.116 | 0.363915 | 27822.7 | -2200.42 | -0.00220042 | 0.0072783 | 977.6429
66.1952 | -497.116 | 0.363915 | 27824.3 | -2200.54 | -0.00220054 | 0.0072783 | 977.6991
66.2 | -497.116 | 0.363915 | 27825.8 | -2200.65 | -0.00220065 | 0.0072783 | 977.7518
66.2053 | -497.116 | 0.363915 | 27827.4 | -2200.77 | -0.00220077 | 0.0072783 | 977.808
66.21 | -497.115 | 0.363915 | 27828.8 | -2200.88 | -0.00220088 | 0.0072783 | 977.8572
66.2153 | -497.115 | 0.363915 | 27830.3 | -2201 | -0.002201 | 0.0072783 | 977.9099
66.22 | -497.115 | 0.363915 | 27831.7 | -2201.11 | -0.00220111 | 0.0072783 | 977.9591
66.2253 | -497.115 | 0.363915 | 27833.3 | -2201.23 | -0.00220123 | 0.0072783 | 978.0154
66.23 | -497.115 | 0.363915 | 27834.7 | -2201.34 | -0.00220134 | 0.0072783 | 978.0646
66.2352 | -497.115 | 0.363915 | 27836.3 | -2201.58 | -0.00220158 | 0.0072783 | 978.1208
66.24 | -497.114 | 0.363915 | 27837.8 | -2201.8 | -0.0022018 | 0.0072783 | 978.1735
66.2452 | -497.114 | 0.363915 | 27839.4 | -2201.8 | -0.0022018 | 0.0072783 | 978.2297
66.25 | -497.114 | 0.3642 | 27840.9 | -2201.8 | -0.0022018 | 0.007284 | 978.2824
66.2552 | -497.114 | 0.364513 | 27842.6 | -2202.04 | -0.00220204 | 0.00729026 | 978.3421
66.26 | -497.114 | 0.364229 | 27844.2 | -2202.26 | -0.00220226 | 0.00728458 | 978.3984
66.2653 | -497.114 | 0.363915 | 27846 | -2202.38 | -0.00220238 | 0.0072783 | 978.4616
66.27 | -497.113 | 0.364199 | 27847.5 | -2202.49 | -0.00220249 | 0.00728398 | 978.5143
66.2753 | -497.113 | 0.364513 | 27849.3 | -2202.61 | -0.00220261 | 0.00729026 | 978.5776
66.28 | -497.113 | 0.364514 | 27851 | -2202.72 | -0.00220272 | 0.00729028 | 978.6373
66.2853 | -497.113 | 0.364515 | 27852.9 | -2202.72 | -0.00220272 | 0.0072903 | 978.7041
66.29 | -497.113 | 0.364515 | 27854.6 | -2202.72 | -0.00220272 | 0.0072903 | 978.7638
66.2952 | -497.113 | 0.364515 | 27856.5 | -2202.96 | -0.00220296 | 0.0072903 | 978.8306
66.3 | -497.112 | 0.364515 | 27858.2 | -2203.18 | -0.00220318 | 0.0072903 | 978.8903
66.3052 | -497.112 | 0.364515 | 27860 | -2203.3 | -0.0022033 | 0.0072903 | 978.9536
66.31 | -497.112 | 0.364515 | 27861.8 | -2203.41 | -0.00220341 | 0.0072903 | 979.0168
66.3152 | -497.112 | 0.364515 | 27863.8 | -2203.53 | -0.00220353 | 0.0072903 | 979.0871
66.32 | -497.112 | 0.364515 | 27865.5 | -2203.64 | -0.00220364 | 0.0072903 | 979.1468
66.3252 | -497.112 | 0.364515 | 27867.4 | -2203.64 | -0.00220364 | 0.0072903 | 979.2136
66.33 | -497.111 | 0.364515 | 27869.1 | -2203.64 | -0.00220364 | 0.0072903 | 979.2733
66.3353 | -497.111 | 0.364515 | 27870.9 | -2203.88 | -0.00220388 | 0.0072903 | 979.3366
66.34 | -497.111 | 0.364515 | 27872.6 | -2204.1 | -0.0022041 | 0.0072903 | 979.3963
66.3453 | -497.111 | 0.364515 | 27874.4 | -2204.34 | -0.00220434 | 0.0072903 | 979.4595
66.35 | -497.111 | 0.364515 | 27876.1 | -2204.56 | -0.00220456 | 0.0072903 | 979.5193
66.3552 | -497.111 | 0.364515 | 27877.9 | -2204.67 | -0.00220467 | 0.0072903 | 979.5825
66.36 | -497.11 | 0.364515 | 27879.6 | -2204.78 | -0.00220478 | 0.0072903 | 979.6423
66.3652 | -497.11 | 0.364515 | 27881.4 | -2204.9 | -0.0022049 | 0.0072903 | 979.7055
66.37 | -497.11 | 0.3648 | 27883.1 | -2205.01 | -0.00220501 | 0.007296 | 979.7652
66.3752 | -497.11 | 0.365113 | 27884.9 | -2205.01 | -0.00220501 | 0.00730226 | 979.8285
66.38 | -497.11 | 0.364828 | 27886.5 | -2205.01 | -0.00220501 | 0.00729656 | 979.8847
66.3852 | -497.11 | 0.364515 | 27888.3 | -2205.26 | -0.00220526 | 0.0072903 | 979.948
66.39 | -497.109 | 0.364799 | 27889.9 | -2205.47 | -0.00220547 | 0.00729598 | 980.0042
66.3953 | -497.109 | 0.365113 | 27891.7 | -2205.47 | -0.00220547 | 0.00730226 | 980.0674
66.4 | -497.109 | 0.36483 | 27893.3 | -2205.47 | -0.00220547 | 0.0072966 | 980.1237
66.4053 | -497.109 | 0.364515 | 27895 | -2205.59 | -0.00220559 | 0.0072903 | 980.1834
66.41 | -497.109 | 0.364798 | 27896.5 | -2205.7 | -0.0022057 | 0.00729596 | 980.2361
66.4153 | -497.109 | 0.365113 | 27898.3 | -2205.95 | -0.00220595 | 0.00730226 | 980.2994
66.42 | -497.108 | 0.365114 | 27899.8 | -2206.16 | -0.00220616 | 0.00730228 | 980.3521
66.4252 | -497.108 | 0.365115 | 27901.5 | -2206.28 | -0.00220628 | 0.0073023 | 980.4118
66.43 | -497.108 | 0.365115 | 27903.1 | -2206.39 | -0.00220639 | 0.0073023 | 980.468
66.4352 | -497.108 | 0.365115 | 27904.8 | -2206.51 | -0.00220651 | 0.0073023 | 980.5277
66.44 | -497.108 | 0.365115 | 27906.4 | -2206.62 | -0.00220662 | 0.0073023 | 980.584
66.4452 | -497.108 | 0.365115 | 27908.2 | -2206.74 | -0.00220674 | 0.0073023 | 980.6472
66.45 | -497.107 | 0.365115 | 27909.9 | -2206.85 | -0.00220685 | 0.0073023 | 980.707
66.4553 | -497.107 | 0.365115 | 27911.7 | -2206.97 | -0.00220697 | 0.0073023 | 980.7702
66.46 | -497.107 | 0.365115 | 27913.5 | -2207.08 | -0.00220708 | 0.0073023 | 980.8335
66.4653 | -497.107 | 0.365115 | 27915.5 | -2207.32 | -0.00220732 | 0.0073023 | 980.9037
66.47 | -497.107 | 0.365115 | 27917.3 | -2207.54 | -0.00220754 | 0.0073023 | 980.967
66.4753 | -497.107 | 0.365115 | 27919.2 | -2207.54 | -0.00220754 | 0.0073023 | 981.0337
66.48 | -497.106 | 0.365115 | 27921 | -2207.54 | -0.00220754 | 0.0073023 | 981.097
66.4852 | -497.106 | 0.365115 | 27922.9 | -2207.66 | -0.00220766 | 0.0073023 | 981.1638
66.49 | -497.106 | 0.365115 | 27924.7 | -2207.77 | -0.00220777 | 0.0073023 | 981.227
66.4952 | -497.106 | 0.365115 | 27926.6 | -2207.89 | -0.00220789 | 0.0073023 | 981.2938
66.5 | -497.106 | 0.365115 | 27928.5 | -2208 | -0.002208 | 0.0073023 | 981.3605
66.5052 | -497.106 | 0.365115 | 27930.5 | -2208.12 | -0.00220812 | 0.0073023 | 981.4308
66.51 | -497.105 | 0.365399 | 27932.2 | -2208.23 | -0.00220823 | 0.00730798 | 981.4905
66.5153 | -497.105 | 0.365713 | 27934.1 | -2208.35 | -0.00220835 | 0.00731426 | 981.5573
66.52 | -497.105 | 0.365429 | 27935.9 | -2208.46 | -0.00220846 | 0.00730858 | 981.6206
66.5253 | -497.105 | 0.365115 | 27937.8 | -2208.58 | -0.00220858 | 0.0073023 | 981.6873
66.53 | -497.105 | 0.365398 | 27939.6 | -2208.69 | -0.00220869 | 0.00730796 | 981.7506
66.5353 | -497.105 | 0.365713 | 27941.5 | -2208.81 | -0.00220881 | 0.00731426 | 981.8173
66.54 | -497.104 | 0.365429 | 27943.3 | -2208.92 | -0.00220892 | 0.00730858 | 981.8806
66.5452 | -497.104 | 0.365115 | 27945.2 | -2209.04 | -0.00220904 | 0.0073023 | 981.9473
66.55 | -497.104 | 0.365401 | 27946.9 | -2209.15 | -0.00220915 | 0.00730802 | 982.0071
66.5552 | -497.104 | 0.365713 | 27948.8 | -2209.39 | -0.00220939 | 0.00731426 | 982.0738
66.56 | -497.104 | 0.365428 | 27950.4 | -2209.61 | -0.00220961 | 0.00730856 | 982.1301
66.5652 | -497.104 | 0.365115 | 27952.1 | -2209.73 | -0.00220973 | 0.0073023 | 982.1898
66.57 | -497.103 | 0.365399 | 27953.8 | -2209.84 | -0.00220984 | 0.00730798 | 982.2495
66.5752 | -497.103 | 0.365713 | 27955.7 | -2209.96 | -0.00220996 | 0.00731426 | 982.3163
66.58 | -497.103 | 0.365714 | 27957.3 | -2210.07 | -0.00221007 | 0.00731428 | 982.3725
66.5853 | -497.103 | 0.365715 | 27959.2 | -2210.07 | -0.00221007 | 0.0073143 | 982.4393
66.59 | -497.103 | 0.365715 | 27960.9 | -2210.07 | -0.00221007 | 0.0073143 | 982.499
66.5953 | -497.103 | 0.365715 | 27962.9 | -2210.31 | -0.00221031 | 0.0073143 | 982.5693
66.6 | -497.102 | 0.365715 | 27964.6 | -2210.53 | -0.00221053 | 0.0073143 | 982.629
66.6052 | -497.102 | 0.365715 | 27966.5 | -2210.77 | -0.00221077 | 0.0073143 | 982.6958
66.61 | -497.102 | 0.365715 | 27968.2 | -2210.99 | -0.00221099 | 0.0073143 | 982.7555
66.6152 | -497.102 | 0.365715 | 27970.1 | -2210.99 | -0.00221099 | 0.0073143 | 982.8223
66.62 | -497.102 | 0.365715 | 27971.8 | -2210.99 | -0.00221099 | 0.0073143 | 982.882
66.6252 | -497.102 | 0.365715 | 27973.6 | -2211.11 | -0.00221111 | 0.0073143 | 982.9453
66.63 | -497.101 | 0.365715 | 27975.3 | -2211.22 | -0.00221122 | 0.0073143 | 983.005
66.6352 | -497.101 | 0.365715 | 27977.1 | -2211.34 | -0.00221134 | 0.0073143 | 983.0682
66.64 | -497.101 | 0.365715 | 27978.8 | -2211.45 | -0.00221145 | 0.0073143 | 983.128
66.6453 | -497.101 | 0.365715 | 27980.6 | -2211.57 | -0.00221157 | 0.0073143 | 983.1912
66.65 | -497.101 | 0.365998 | 27982.2 | -2211.67 | -0.00221167 | 0.00731996 | 983.2475
66.6553 | -497.101 | 0.366313 | 27984 | -2211.92 | -0.00221192 | 0.00732626 | 983.3107
66.66 | -497.1 | 0.36603 | 27985.7 | -2212.13 | -0.00221213 | 0.0073206 | 983.3704
66.6653 | -497.1 | 0.365715 | 27987.5 | -2212.26 | -0.00221226 | 0.0073143 | 983.4337
66.67 | -497.1 | 0.365999 | 27989.1 | -2212.36 | -0.00221236 | 0.00731998 | 983.4899
66.6752 | -497.1 | 0.366313 | 27990.8 | -2212.48 | -0.00221248 | 0.00732626 | 983.5496
66.68 | -497.1 | 0.366314 | 27992.5 | -2212.59 | -0.00221259 | 0.00732628 | 983.6094
66.6852 | -497.1 | 0.366315 | 27994.3 | -2212.83 | -0.00221283 | 0.0073263 | 983.6726
66.69 | -497.099 | 0.366315 | 27995.8 | -2213.05 | -0.00221305 | 0.0073263 | 983.7253
66.6952 | -497.099 | 0.366315 | 27997.5 | -2213.17 | -0.00221317 | 0.0073263 | 983.7851
66.7 | -497.099 | 0.366315 | 27999.1 | -2213.28 | -0.00221328 | 0.0073263 | 983.8413
66.7053 | -497.099 | 0.366315 | 28000.9 | -2213.28 | -0.00221328 | 0.0073263 | 983.9045
66.71 | -497.099 | 0.366315 | 28002.4 | -2213.28 | -0.00221328 | 0.0073263 | 983.9572
66.7153 | -497.099 | 0.366315 | 28004.1 | -2213.4 | -0.0022134 | 0.0073263 | 984.017
66.72 | -497.098 | 0.366315 | 28005.8 | -2213.51 | -0.00221351 | 0.0073263 | 984.0767
66.7253 | -497.098 | 0.366315 | 28007.6 | -2213.63 | -0.00221363 | 0.0073263 | 984.14
66.73 | -497.098 | 0.366315 | 28009.2 | -2213.74 | -0.00221374 | 0.0073263 | 984.1962
66.7352 | -497.098 | 0.366315 | 28011.1 | -2213.86 | -0.00221386 | 0.0073263 | 984.263
66.74 | -497.098 | 0.366315 | 28012.7 | -2213.97 | -0.00221397 | 0.0073263 | 984.3192
66.7452 | -497.098 | 0.366315 | 28014.5 | -2214.09 | -0.00221409 | 0.0073263 | 984.3824
66.75 | -497.097 | 0.366315 | 28016.1 | -2214.2 | -0.0022142 | 0.0073263 | 984.4386
66.7552 | -497.097 | 0.366315 | 28018 | -2214.32 | -0.00221432 | 0.0073263 | 984.5054
66.76 | -497.097 | 0.366315 | 28019.6 | -2214.43 | -0.00221443 | 0.0073263 | 984.5616
66.7653 | -497.097 | 0.366315 | 28021.4 | -2214.67 | -0.00221467 | 0.0073263 | 984.6249
66.77 | -497.097 | 0.366315 | 28023.1 | -2214.89 | -0.00221489 | 0.0073263 | 984.6846
66.7753 | -497.097 | 0.366315 | 28025 | -2215.01 | -0.00221501 | 0.0073263 | 984.7514
66.78 | -497.096 | 0.366315 | 28026.7 | -2215.12 | -0.00221512 | 0.0073263 | 984.8111
66.7853 | -497.096 | 0.366315 | 28028.6 | -2215.24 | -0.00221524 | 0.0073263 | 984.8779
66.79 | -497.096 | 0.366315 | 28030.4 | -2215.35 | -0.00221535 | 0.0073263 | 984.9411
66.7952 | -497.096 | 0.366315 | 28032.3 | -2215.47 | -0.00221547 | 0.0073263 | 985.0079
66.8 | -497.096 | 0.366315 | 28034 | -2215.58 | -0.00221558 | 0.0073263 | 985.0676
66.8052 | -497.096 | 0.366315 | 28035.9 | -2215.7 | -0.0022157 | 0.0073263 | 985.1344
66.81 | -497.095 | 0.3666 | 28037.7 | -2215.81 | -0.00221581 | 0.007332 | 985.1976
66.8152 | -497.095 | 0.366913 | 28039.6 | -2215.81 | -0.00221581 | 0.00733826 | 985.2644
66.82 | -497.095 | 0.366629 | 28041.3 | -2215.81 | -0.00221581 | 0.00733258 | 985.3241
66.8252 | -497.095 | 0.366315 | 28043.2 | -2216.05 | -0.00221605 | 0.0073263 | 985.3909
66.83 | -497.095 | 0.366315 | 28045 | -2216.27 | -0.00221627 | 0.0073263 | 985.4541
66.8353 | -497.095 | 0.366315 | 28046.9 | -2216.27 | -0.00221627 | 0.0073263 | 985.5209
66.84 | -497.094 | 0.366598 | 28048.7 | -2216.27 | -0.00221627 | 0.00733196 | 985.5842
66.8453 | -497.094 | 0.366913 | 28050.7 | -2216.39 | -0.00221639 | 0.00733826 | 985.6544
66.85 | -497.094 | 0.366914 | 28052.4 | -2216.5 | -0.0022165 | 0.00733828 | 985.7142
66.8552 | -497.094 | 0.366915 | 28054.3 | -2216.74 | -0.00221674 | 0.0073383 | 985.7809
66.86 | -497.094 | 0.366915 | 28056.1 | -2216.96 | -0.00221696 | 0.0073383 | 985.8442
66.8652 | -497.094 | 0.366915 | 28058 | -2217.2 | -0.0022172 | 0.0073383 | 985.9109
66.87 | -497.093 | 0.366915 | 28059.8 | -2217.42 | -0.00221742 | 0.0073383 | 985.9742
66.8752 | -497.093 | 0.366915 | 28061.7 | -2217.54 | -0.00221754 | 0.0073383 | 986.041
66.88 | -497.093 | 0.366915 | 28063.3 | -2217.65 | -0.00221765 | 0.0073383 | 986.0972
66.8852 | -497.093 | 0.366915 | 28065.2 | -2217.77 | -0.00221777 | 0.0073383 | 986.1639
66.89 | -497.093 | 0.366915 | 28066.9 | -2217.88 | -0.00221788 | 0.0073383 | 986.2237
66.8953 | -497.093 | 0.366915 | 28068.7 | -2218 | -0.002218 | 0.0073383 | 986.2869
66.9 | -497.092 | 0.366915 | 28070.4 | -2218.11 | -0.00221811 | 0.0073383 | 986.3467
66.9053 | -497.092 | 0.366915 | 28072.2 | -2218.11 | -0.00221811 | 0.0073383 | 986.4099
66.91 | -497.092 | 0.366915 | 28073.9 | -2218.11 | -0.00221811 | 0.0073383 | 986.4696
66.9153 | -497.092 | 0.366915 | 28075.9 | -2218.35 | -0.00221835 | 0.0073383 | 986.5399
66.92 | -497.092 | 0.367198 | 28077.6 | -2218.56 | -0.00221856 | 0.00734396 | 986.5997
66.9253 | -497.092 | 0.367515 | 28079.5 | -2218.81 | -0.00221881 | 0.0073503 | 986.6664
66.93 | -497.091 | 0.36723 | 28081.2 | -2219.02 | -0.00221902 | 0.0073446 | 986.7261
66.9352 | -497.091 | 0.366916 | 28083 | -2219.02 | -0.00221902 | 0.00733832 | 986.7894
66.94 | -497.091 | 0.367201 | 28084.7 | -2219.02 | -0.00221902 | 0.00734402 | 986.8491
66.9452 | -497.091 | 0.367515 | 28086.4 | -2219.14 | -0.00221914 | 0.0073503 | 986.9089
66.95 | -497.091 | 0.367229 | 28088 | -2219.25 | -0.00221925 | 0.00734458 | 986.9651
66.9552 | -497.091 | 0.366916 | 28089.8 | -2219.49 | -0.00221949 | 0.00733832 | 987.0283
66.96 | -497.09 | 0.3672 | 28091.3 | -2219.71 | -0.00221971 | 0.007344 | 987.081
66.9653 | -497.09 | 0.367515 | 28093.1 | -2219.71 | -0.00221971 | 0.0073503 | 987.1443
66.97 | -497.09 | 0.367231 | 28094.6 | -2219.71 | -0.00221971 | 0.00734462 | 987.197
66.9753 | -497.09 | 0.366916 | 28096.4 | -2219.95 | -0.00221995 | 0.00733832 | 987.2603
66.98 | -497.09 | 0.367199 | 28098.1 | -2220.17 | -0.00222017 | 0.00734398 | 987.32
66.9853 | -497.09 | 0.367515 | 28099.9 | -2220.29 | -0.00222029 | 0.0073503 | 987.3832
66.99 | -497.089 | 0.367515 | 28101.4 | -2220.4 | -0.0022204 | 0.0073503 | 987.4359
66.9952 | -497.089 | 0.367515 | 28103.1 | -2220.52 | -0.00222052 | 0.0073503 | 987.4957
67 | -497.089 | 0.367515 | 28104.7 | -2220.63 | -0.00222063 | 0.0073503 | 987.5519
67.0052 | -497.089 | 0.367515 | 28106.4 | -2220.87 | -0.00222087 | 0.0073503 | 987.6116
67.01 | -497.089 | 0.367515 | 28108.1 | -2221.09 | -0.00222109 | 0.0073503 | 987.6714
67.0152 | -497.089 | 0.367515 | 28109.9 | -2221.21 | -0.00222121 | 0.0073503 | 987.7346
67.02 | -497.088 | 0.367515 | 28111.6 | -2221.32 | -0.00222132 | 0.0073503 | 987.7944
67.0253 | -497.088 | 0.367515 | 28113.4 | -2221.32 | -0.00222132 | 0.0073503 | 987.8576
67.03 | -497.088 | 0.367515 | 28115 | -2221.32 | -0.00222132 | 0.0073503 | 987.9138
67.0353 | -497.088 | 0.367515 | 28116.8 | -2221.44 | -0.00222144 | 0.0073503 | 987.9771
67.04 | -497.088 | 0.367515 | 28118.5 | -2221.55 | -0.00222155 | 0.0073503 | 988.0368
67.0453 | -497.088 | 0.367515 | 28120.3 | -2221.67 | -0.00222167 | 0.0073503 | 988.1001
67.05 | -497.087 | 0.367515 | 28122 | -2221.78 | -0.00222178 | 0.0073503 | 988.1598
67.0552 | -497.087 | 0.367515 | 28123.9 | -2221.9 | -0.0022219 | 0.0073503 | 988.2266
67.06 | -497.087 | 0.367801 | 28125.7 | -2222.01 | -0.00222201 | 0.00735602 | 988.2898
67.0652 | -497.087 | 0.368113 | 28127.6 | -2222.01 | -0.00222201 | 0.00736226 | 988.3566
67.07 | -497.087 | 0.367828 | 28129.3 | -2222.01 | -0.00222201 | 0.00735656 | 988.4163
67.0752 | -497.087 | 0.367515 | 28131.1 | -2222.25 | -0.00222225 | 0.0073503 | 988.4796
67.08 | -497.086 | 0.367799 | 28132.7 | -2222.47 | -0.00222247 | 0.00735598 | 988.5358
67.0853 | -497.086 | 0.368113 | 28134.5 | -2222.59 | -0.00222259 | 0.00736226 | 988.599
67.09 | -497.086 | 0.367829 | 28136.1 | -2222.7 | -0.0022227 | 0.00735658 | 988.6552
67.0953 | -497.086 | 0.367515 | 28137.9 | -2222.82 | -0.00222282 | 0.0073503 | 988.7185
67.1 | -497.086 | 0.367798 | 28139.6 | -2222.93 | -0.00222293 | 0.00735596 | 988.7782
67.1053 | -497.086 | 0.368113 | 28141.4 | -2223.05 | -0.00222305 | 0.00736226 | 988.8415
67.11 | -497.085 | 0.367829 | 28143 | -2223.16 | -0.00222316 | 0.00735658 | 988.8977
67.1152 | -497.085 | 0.367515 | 28144.7 | -2223.28 | -0.00222328 | 0.0073503 | 988.9574
67.12 | -497.085 | 0.367801 | 28146.3 | -2223.39 | -0.00222339 | 0.00735602 | 989.0137
67.1252 | -497.085 | 0.368113 | 28148 | -2223.51 | -0.00222351 | 0.00736226 | 989.0734
67.13 | -497.085 | 0.368114 | 28149.6 | -2223.62 | -0.00222362 | 0.00736228 | 989.1296
67.1352 | -497.085 | 0.368115 | 28151.3 | -2223.86 | -0.00222386 | 0.0073623 | 989.1893
67.14 | -497.084 | 0.368115 | 28153.1 | -2224.08 | -0.00222408 | 0.0073623 | 989.2526
67.1452 | -497.084 | 0.368115 | 28154.9 | -2224.08 | -0.00222408 | 0.0073623 | 989.3158
67.15 | -497.084 | 0.368115 | 28156.6 | -2224.08 | -0.00222408 | 0.0073623 | 989.3756
67.1553 | -497.084 | 0.368115 | 28158.4 | -2224.2 | -0.0022242 | 0.0073623 | 989.4388
67.16 | -497.084 | 0.368115 | 28160.1 | -2224.31 | -0.00222431 | 0.0073623 | 989.4986
67.1653 | -497.084 | 0.368115 | 28162 | -2224.43 | -0.00222443 | 0.0073623 | 989.5653
67.17 | -497.083 | 0.368115 | 28163.7 | -2224.54 | -0.00222454 | 0.0073623 | 989.6251
67.1753 | -497.083 | 0.368115 | 28165.6 | -2224.78 | -0.00222478 | 0.0073623 | 989.6918
67.18 | -497.083 | 0.368115 | 28167.4 | -2225 | -0.002225 | 0.0073623 | 989.7551
67.1852 | -497.083 | 0.368115 | 28169.3 | -2225.12 | -0.00222512 | 0.0073623 | 989.8218
67.19 | -497.083 | 0.368115 | 28171.1 | -2225.22 | -0.00222522 | 0.0073623 | 989.8851
67.1952 | -497.083 | 0.368115 | 28173 | -2225.35 | -0.00222535 | 0.0073623 | 989.9518
67.2 | -497.082 | 0.3684 | 28174.8 | -2225.45 | -0.00222545 | 0.007368 | 990.0151
67.2052 | -497.082 | 0.368713 | 28176.7 | -2225.57 | -0.00222557 | 0.00737426 | 990.0819
67.21 | -497.082 | 0.368429 | 28178.5 | -2225.68 | -0.00222568 | 0.00736858 | 990.1451
67.2153 | -497.082 | 0.368115 | 28180.4 | -2225.8 | -0.0022258 | 0.0073623 | 990.2119
67.22 | -497.082 | 0.368399 | 28182.2 | -2225.91 | -0.00222591 | 0.00736798 | 990.2751
67.2253 | -497.082 | 0.368713 | 28184.1 | -2226.03 | -0.00222603 | 0.00737426 | 990.3419
67.23 | -497.081 | 0.36843 | 28185.9 | -2226.14 | -0.00222614 | 0.0073686 | 990.4051
67.2353 | -497.081 | 0.368115 | 28187.8 | -2226.39 | -0.00222639 | 0.0073623 | 990.4719
67.24 | -497.081 | 0.368399 | 28189.4 | -2226.6 | -0.0022266 | 0.00736798 | 990.5281
67.2452 | -497.081 | 0.368713 | 28191.2 | -2226.72 | -0.00222672 | 0.00737426 | 990.5914
67.25 | -497.081 | 0.368714 | 28193 | -2226.83 | -0.00222683 | 0.00737428 | 990.6546
67.2552 | -497.081 | 0.368715 | 28195 | -2226.83 | -0.00222683 | 0.0073743 | 990.7249
67.26 | -497.08 | 0.368715 | 28196.6 | -2226.83 | -0.00222683 | 0.0073743 | 990.7811
67.2652 | -497.08 | 0.368715 | 28198.4 | -2226.95 | -0.00222695 | 0.0073743 | 990.8444
67.27 | -497.08 | 0.368715 | 28200.1 | -2227.06 | -0.00222706 | 0.0073743 | 990.9041
67.2753 | -497.08 | 0.368715 | 28202 | -2227.3 | -0.0022273 | 0.0073743 | 990.9709
67.28 | -497.08 | 0.368715 | 28203.6 | -2227.52 | -0.00222752 | 0.0073743 | 991.0271
67.2853 | -497.08 | 0.368715 | 28205.5 | -2227.52 | -0.00222752 | 0.0073743 | 991.0938
67.29 | -497.079 | 0.368715 | 28207.2 | -2227.52 | -0.00222752 | 0.0073743 | 991.1536
67.2953 | -497.079 | 0.368715 | 28209 | -2227.76 | -0.00222776 | 0.0073743 | 991.2168
67.3 | -497.079 | 0.368715 | 28210.7 | -2227.98 | -0.00222798 | 0.0073743 | 991.2766
67.3052 | -497.079 | 0.368715 | 28212.5 | -2228.1 | -0.0022281 | 0.0073743 | 991.3398
67.31 | -497.079 | 0.368715 | 28214.2 | -2228.21 | -0.00222821 | 0.0073743 | 991.3995
67.3152 | -497.079 | 0.368715 | 28216.1 | -2228.21 | -0.00222821 | 0.0073743 | 991.4663
67.32 | -497.078 | 0.368715 | 28217.7 | -2228.21 | -0.00222821 | 0.0073743 | 991.5225
67.3252 | -497.078 | 0.368715 | 28219.5 | -2228.33 | -0.00222833 | 0.0073743 | 991.5858
67.33 | -497.078 | 0.368715 | 28221.1 | -2228.44 | -0.00222844 | 0.0073743 | 991.642
67.3353 | -497.078 | 0.368715 | 28222.8 | -2228.68 | -0.00222868 | 0.0073743 | 991.7017
67.34 | -497.078 | 0.368715 | 28224.5 | -2228.9 | -0.0022289 | 0.0073743 | 991.7615
67.3453 | -497.078 | 0.368715 | 28226.4 | -2229.02 | -0.00222902 | 0.0073743 | 991.8282
67.35 | -497.077 | 0.368715 | 28228 | -2229.13 | -0.00222913 | 0.0073743 | 991.8845
67.3553 | -497.077 | 0.368715 | 28229.8 | -2229.37 | -0.00222937 | 0.0073743 | 991.9477
67.36 | -497.077 | 0.368715 | 28231.5 | -2229.59 | -0.00222959 | 0.0073743 | 992.0074
67.3652 | -497.077 | 0.368715 | 28233.2 | -2229.71 | -0.00222971 | 0.0073743 | 992.0672
67.37 | -497.077 | 0.368715 | 28235 | -2229.82 | -0.00222982 | 0.0073743 | 992.1304
67.3752 | -497.077 | 0.368715 | 28236.8 | -2229.94 | -0.00222994 | 0.0073743 | 992.1937
67.38 | -497.076 | 0.368715 | 28238.5 | -2230.05 | -0.00223005 | 0.0073743 | 992.2534
67.3852 | -497.076 | 0.368715 | 28240.4 | -2229.93 | -0.00222993 | 0.0073743 | 992.3202
67.39 | -497.076 | 0.368715 | 28242.1 | -2229.82 | -0.00222982 | 0.0073743 | 992.3799
67.3952 | -497.076 | 0.368715 | 28243.9 | -2230.06 | -0.00223006 | 0.0073743 | 992.4432
67.4 | -497.076 | 0.368999 | 28245.7 | -2230.28 | -0.00223028 | 0.00737998 | 992.5064
67.4053 | -497.076 | 0.369313 | 28247.6 | -2230.4 | -0.0022304 | 0.00738626 | 992.5732
67.41 | -497.075 | 0.369314 | 28249.3 | -2230.51 | -0.00223051 | 0.00738628 | 992.6329
67.4153 | -497.075 | 0.369315 | 28251.1 | -2230.63 | -0.00223063 | 0.0073863 | 992.6961
67.42 | -497.075 | 0.369315 | 28252.9 | -2230.74 | -0.00223074 | 0.0073863 | 992.7594
67.4253 | -497.075 | 0.369315 | 28254.8 | -2230.74 | -0.00223074 | 0.0073863 | 992.8262
67.43 | -497.075 | 0.369315 | 28256.6 | -2230.74 | -0.00223074 | 0.0073863 | 992.8894
67.4352 | -497.075 | 0.369315 | 28258.5 | -2230.98 | -0.00223098 | 0.0073863 | 992.9562
67.44 | -497.074 | 0.369315 | 28260.3 | -2231.2 | -0.0022312 | 0.0073863 | 993.0194
67.4452 | -497.074 | 0.369315 | 28262.2 | -2231.44 | -0.00223144 | 0.0073863 | 993.0862
67.45 | -497.074 | 0.369315 | 28263.9 | -2231.66 | -0.00223166 | 0.0073863 | 993.1459
67.4552 | -497.074 | 0.369315 | 28265.8 | -2231.78 | -0.00223178 | 0.0073863 | 993.2127
67.46 | -497.074 | 0.369315 | 28267.6 | -2231.89 | -0.00223189 | 0.0073863 | 993.2759
67.4653 | -497.074 | 0.369315 | 28269.5 | -2232.01 | -0.00223201 | 0.0073863 | 993.3427
67.47 | -497.073 | 0.369315 | 28271.2 | -2232.11 | -0.00223211 | 0.0073863 | 993.4024
67.4753 | -497.073 | 0.369315 | 28273.1 | -2232.24 | -0.00223224 | 0.0073863 | 993.4692
67.48 | -497.073 | 0.369315 | 28274.9 | -2232.34 | -0.00223234 | 0.0073863 | 993.5324
67.4853 | -497.073 | 0.369315 | 28276.8 | -2232.47 | -0.00223247 | 0.0073863 | 993.5992
67.49 | -497.073 | 0.369315 | 28278.6 | -2232.57 | -0.00223257 | 0.0073863 | 993.6625
67.4952 | -497.073 | 0.369315 | 28280.6 | -2232.69 | -0.00223269 | 0.0073863 | 993.7327
67.5 | -497.072 | 0.369601 | 28282.4 | -2232.8 | -0.0022328 | 0.00739202 | 993.796
67.5052 | -497.072 | 0.369913 | 28284.3 | -2233.04 | -0.00223304 | 0.00739826 | 993.8627
67.51 | -497.072 | 0.369628 | 28286.1 | -2233.26 | -0.00223326 | 0.00739256 | 993.926
67.5152 | -497.072 | 0.369315 | 28288 | -2233.38 | -0.00223338 | 0.0073863 | 993.9928
67.52 | -497.072 | 0.369599 | 28289.7 | -2233.49 | -0.00223349 | 0.00739198 | 994.0525
67.5253 | -497.072 | 0.369913 | 28291.6 | -2233.61 | -0.00223361 | 0.00739826 | 994.1193
67.53 | -497.071 | 0.369629 | 28293.3 | -2233.72 | -0.00223372 | 0.00739258 | 994.179
67.5353 | -497.071 | 0.369315 | 28295.1 | -2233.84 | -0.00223384 | 0.0073863 | 994.2422
67.54 | -497.071 | 0.369598 | 28296.8 | -2233.95 | -0.00223395 | 0.00739196 | 994.302
67.5453 | -497.071 | 0.369913 | 28298.6 | -2234.07 | -0.00223407 | 0.00739826 | 994.3652
67.55 | -497.071 | 0.369914 | 28300.3 | -2234.18 | -0.00223418 | 0.00739828 | 994.425
67.5552 | -497.071 | 0.369915 | 28302.2 | -2234.3 | -0.0022343 | 0.0073983 | 994.4917
67.56 | -497.07 | 0.369915 | 28303.9 | -2234.41 | -0.00223441 | 0.0073983 | 994.5515
67.5652 | -497.07 | 0.369915 | 28305.8 | -2234.53 | -0.00223453 | 0.0073983 | 994.6182
67.57 | -497.07 | 0.369915 | 28307.5 | -2234.64 | -0.00223464 | 0.0073983 | 994.678
67.5752 | -497.07 | 0.369915 | 28309.3 | -2234.76 | -0.00223476 | 0.0073983 | 994.7412
67.58 | -497.07 | 0.369915 | 28311.1 | -2234.87 | -0.00223487 | 0.0073983 | 994.8044
67.5853 | -497.07 | 0.369915 | 28312.9 | -2234.99 | -0.00223499 | 0.0073983 | 994.8677
67.59 | -497.069 | 0.369915 | 28314.5 | -2235.1 | -0.0022351 | 0.0073983 | 994.9239
67.5953 | -497.069 | 0.369915 | 28316.3 | -2235.34 | -0.00223534 | 0.0073983 | 994.9872
67.6 | -497.069 | 0.369915 | 28317.9 | -2235.56 | -0.00223556 | 0.0073983 | 995.0434
67.6053 | -497.069 | 0.369915 | 28319.6 | -2235.68 | -0.00223568 | 0.0073983 | 995.1031
67.61 | -497.069 | 0.369915 | 28321.2 | -2235.79 | -0.00223579 | 0.0073983 | 995.1593
67.6152 | -497.068 | 0.369915 | 28323 | -2235.91 | -0.00223591 | 0.0073983 | 995.2226
67.62 | -497.068 | 0.369915 | 28324.6 | -2236.02 | -0.00223602 | 0.0073983 | 995.2788
67.6252 | -497.068 | 0.369915 | 28326.4 | -2236.14 | -0.00223614 | 0.0073983 | 995.3421
67.63 | -497.068 | 0.369915 | 28328 | -2236.25 | -0.00223625 | 0.0073983 | 995.3983
67.6352 | -497.068 | 0.369915 | 28329.7 | -2236.37 | -0.00223637 | 0.0073983 | 995.458
67.64 | -497.068 | 0.369915 | 28331.4 | -2236.48 | -0.00223648 | 0.0073983 | 995.5178
67.6452 | -497.068 | 0.369915 | 28333.2 | -2236.6 | -0.0022366 | 0.0073983 | 995.581
67.65 | -497.067 | 0.369915 | 28334.8 | -2236.71 | -0.00223671 | 0.0073983 | 995.6372
67.6553 | -497.067 | 0.369915 | 28336.6 | -2236.83 | -0.00223683 | 0.0073983 | 995.7005
67.66 | -497.067 | 0.369915 | 28338.1 | -2236.94 | -0.00223694 | 0.0073983 | 995.7532
67.6653 | -497.067 | 0.369915 | 28339.8 | -2237.06 | -0.00223706 | 0.0073983 | 995.8129
67.67 | -497.067 | 0.369915 | 28341.4 | -2237.17 | -0.00223717 | 0.0073983 | 995.8691
67.6753 | -497.067 | 0.369915 | 28343.2 | -2237.29 | -0.00223729 | 0.0073983 | 995.9324
67.68 | -497.066 | 0.370199 | 28344.7 | -2237.4 | -0.0022374 | 0.00740398 | 995.9851
67.6852 | -497.066 | 0.370513 | 28346.4 | -2237.64 | -0.00223764 | 0.00741026 | 996.0448
67.69 | -497.066 | 0.370514 | 28348 | -2237.86 | -0.00223786 | 0.00741028 | 996.1011
67.6952 | -497.066 | 0.370515 | 28349.8 | -2237.98 | -0.00223798 | 0.0074103 | 996.1643
67.7 | -497.066 | 0.370515 | 28351.5 | -2238.09 | -0.00223809 | 0.0074103 | 996.224
67.7052 | -497.066 | 0.370515 | 28353.3 | -2238.09 | -0.00223809 | 0.0074103 | 996.2873
67.71 | -497.065 | 0.370515 | 28355.1 | -2238.09 | -0.00223809 | 0.0074103 | 996.3505
67.7153 | -497.065 | 0.370515 | 28357 | -2238.21 | -0.00223821 | 0.0074103 | 996.4173
67.72 | -497.065 | 0.370515 | 28358.7 | -2238.32 | -0.00223832 | 0.0074103 | 996.477
67.7253 | -497.065 | 0.370515 | 28360.6 | -2238.44 | -0.00223844 | 0.0074103 | 996.5438
67.73 | -497.065 | 0.370515 | 28362.3 | -2238.55 | -0.00223855 | 0.0074103 | 996.6035
67.7353 | -497.065 | 0.370515 | 28364.2 | -2238.79 | -0.00223879 | 0.0074103 | 996.6703
67.74 | -497.064 | 0.370515 | 28365.9 | -2239 | -0.002239 | 0.0074103 | 996.73
67.7452 | -497.064 | 0.370515 | 28367.8 | -2239 | -0.002239 | 0.0074103 | 996.7968
67.75 | -497.064 | 0.3708 | 28369.5 | -2239 | -0.002239 | 0.007416 | 996.8565
67.7552 | -497.064 | 0.371113 | 28371.4 | -2239.13 | -0.00223913 | 0.00742226 | 996.9233
67.76 | -497.064 | 0.370828 | 28373.2 | -2239.23 | -0.00223923 | 0.00741656 | 996.9865
67.7652 | -497.064 | 0.370515 | 28375.2 | -2239.35 | -0.00223935 | 0.0074103 | 997.0568
67.77 | -497.063 | 0.370799 | 28376.9 | -2239.46 | -0.00223946 | 0.00741598 | 997.1165
67.7753 | -497.063 | 0.371113 | 28378.9 | -2239.58 | -0.00223958 | 0.00742226 | 997.1868
67.78 | -497.063 | 0.370829 | 28380.6 | -2239.69 | -0.00223969 | 0.00741658 | 997.2466
67.7853 | -497.063 | 0.370515 | 28382.6 | -2239.81 | -0.00223981 | 0.0074103 | 997.3168
67.79 | -497.063 | 0.370798 | 28384.4 | -2239.92 | -0.00223992 | 0.00741596 | 997.3801
67.7953 | -497.063 | 0.371113 | 28386.4 | -2240.04 | -0.00224004 | 0.00742226 | 997.4504
67.8 | -497.062 | 0.370829 | 28388.2 | -2240.15 | -0.00224015 | 0.00741658 | 997.5136
67.8052 | -497.062 | 0.370515 | 28390.2 | -2240.39 | -0.00224039 | 0.0074103 | 997.5839
67.81 | -497.062 | 0.370801 | 28391.9 | -2240.61 | -0.00224061 | 0.00741602 | 997.6436
67.8152 | -497.062 | 0.371113 | 28393.8 | -2240.73 | -0.00224073 | 0.00742226 | 997.7104
67.82 | -497.062 | 0.371114 | 28395.6 | -2240.84 | -0.00224084 | 0.00742228 | 997.7736
67.8252 | -497.062 | 0.371115 | 28397.5 | -2240.96 | -0.00224096 | 0.0074223 | 997.8404
67.83 | -497.061 | 0.371115 | 28399.3 | -2241.07 | -0.00224107 | 0.0074223 | 997.9036
67.8353 | -497.061 | 0.371115 | 28401.3 | -2241.19 | -0.00224119 | 0.0074223 | 997.9739
67.84 | -497.061 | 0.371115 | 28403.1 | -2241.3 | -0.0022413 | 0.0074223 | 998.0372
67.8453 | -497.061 | 0.371115 | 28405.1 | -2241.42 | -0.00224142 | 0.0074223 | 998.1075
67.85 | -497.061 | 0.371115 | 28406.8 | -2241.53 | -0.00224153 | 0.0074223 | 998.1672
67.8553 | -497.061 | 0.371115 | 28408.6 | -2241.65 | -0.00224165 | 0.0074223 | 998.2304
67.86 | -497.06 | 0.371115 | 28410.3 | -2241.76 | -0.00224176 | 0.0074223 | 998.2902
67.8652 | -497.06 | 0.371115 | 28412.1 | -2241.88 | -0.00224188 | 0.0074223 | 998.3534
67.87 | -497.06 | 0.371401 | 28413.8 | -2241.99 | -0.00224199 | 0.00742802 | 998.4132
67.8752 | -497.06 | 0.371713 | 28415.7 | -2242.23 | -0.00224223 | 0.00743426 | 998.4799
67.88 | -497.06 | 0.371428 | 28417.3 | -2242.45 | -0.00224245 | 0.00742856 | 998.5361
67.8852 | -497.06 | 0.371115 | 28419.1 | -2242.57 | -0.00224257 | 0.0074223 | 998.5994
67.89 | -497.059 | 0.371115 | 28420.7 | -2242.68 | -0.00224268 | 0.0074223 | 998.6556
67.8952 | -497.059 | 0.371115 | 28422.5 | -2242.8 | -0.0022428 | 0.0074223 | 998.7189
67.9 | -497.059 | 0.371115 | 28424.1 | -2242.91 | -0.00224291 | 0.0074223 | 998.7751
67.9053 | -497.059 | 0.371115 | 28425.9 | -2243.03 | -0.00224303 | 0.0074223 | 998.8383
67.91 | -497.059 | 0.371398 | 28427.5 | -2243.14 | -0.00224314 | 0.00742796 | 998.8945
67.9153 | -497.059 | 0.371713 | 28429.4 | -2243.38 | -0.00224338 | 0.00743426 | 998.9613
67.92 | -497.058 | 0.37143 | 28431 | -2243.6 | -0.0022436 | 0.0074286 | 999.0175
67.9253 | -497.058 | 0.371115 | 28432.8 | -2243.6 | -0.0022436 | 0.0074223 | 999.0808
67.93 | -497.058 | 0.371115 | 28434.4 | -2243.6 | -0.0022436 | 0.0074223 | 999.137
67.9352 | -497.058 | 0.371115 | 28436.2 | -2243.6 | -0.0022436 | 0.0074223 | 999.2003
67.94 | -497.058 | 0.371115 | 28437.8 | -2243.6 | -0.0022436 | 0.0074223 | 999.2565
67.9452 | -497.058 | 0.371115 | 28439.5 | -2243.84 | -0.00224384 | 0.0074223 | 999.3162
67.95 | -497.057 | 0.3714 | 28441.1 | -2244.06 | -0.00224406 | 0.007428 | 999.3724
67.9552 | -497.057 | 0.371713 | 28442.9 | -2244.18 | -0.00224418 | 0.00743426 | 999.4357
67.96 | -497.057 | 0.371429 | 28444.5 | -2244.29 | -0.00224429 | 0.00742858 | 999.4919
67.9653 | -497.057 | 0.371115 | 28446.3 | -2244.41 | -0.00224441 | 0.0074223 | 999.5551
67.97 | -497.057 | 0.371399 | 28447.8 | -2244.52 | -0.00224452 | 0.00742798 | 999.6079
67.9753 | -497.057 | 0.371713 | 28449.5 | -2244.64 | -0.00224464 | 0.00743426 | 999.6676
67.98 | -497.056 | 0.371714 | 28451.1 | -2244.75 | -0.00224475 | 0.00743428 | 999.7238
67.9853 | -497.056 | 0.371715 | 28452.8 | -2244.75 | -0.00224475 | 0.0074343 | 999.7835
67.99 | -497.056 | 0.371715 | 28454.4 | -2244.75 | -0.00224475 | 0.0074343 | 999.8398
67.9952 | -497.056 | 0.371715 | 28456.1 | -2244.99 | -0.00224499 | 0.0074343 | 999.8995
68 | -497.056 | 0.371715 | 28457.8 | -2245.21 | -0.00224521 | 0.0074343 | 999.9592
68.0052 | -497.056 | 0.371715 | 28459.5 | -2245.33 | -0.00224533 | 0.0074343 | 1000.019
68.01 | -497.055 | 0.371715 | 28461.1 | -2245.44 | -0.00224544 | 0.0074343 | 1000.075
68.0152 | -497.055 | 0.371715 | 28462.8 | -2245.56 | -0.00224556 | 0.0074343 | 1000.135
68.02 | -497.055 | 0.371715 | 28464.5 | -2245.67 | -0.00224567 | 0.0074343 | 1000.195
68.0253 | -497.055 | 0.371715 | 28466.3 | -2245.91 | -0.00224591 | 0.0074343 | 1000.258
68.03 | -497.055 | 0.371715 | 28467.9 | -2246.12 | -0.00224612 | 0.0074343 | 1000.314
68.0353 | -497.055 | 0.371715 | 28469.6 | -2246.25 | -0.00224625 | 0.0074343 | 1000.374
68.04 | -497.054 | 0.371715 | 28471.3 | -2246.35 | -0.00224635 | 0.0074343 | 1000.434
68.0453 | -497.054 | 0.371715 | 28473.1 | -2246.48 | -0.00224648 | 0.0074343 | 1000.497
68.05 | -497.054 | 0.371999 | 28474.8 | -2246.58 | -0.00224658 | 0.00743998 | 1000.557
68.0552 | -497.054 | 0.372313 | 28476.6 | -2246.58 | -0.00224658 | 0.00744626 | 1000.62
68.06 | -497.054 | 0.372027 | 28478.3 | -2246.58 | -0.00224658 | 0.00744054 | 1000.68
68.0652 | -497.054 | 0.371715 | 28480.2 | -2246.7 | -0.0022467 | 0.0074343 | 1000.746
68.07 | -497.053 | 0.372 | 28482 | -2246.81 | -0.00224681 | 0.00744 | 1000.81
68.0752 | -497.053 | 0.372313 | 28483.9 | -2246.93 | -0.00224693 | 0.00744626 | 1000.876
68.08 | -497.053 | 0.372029 | 28485.6 | -2247.04 | -0.00224704 | 0.00744058 | 1000.936
68.0853 | -497.053 | 0.371715 | 28487.5 | -2247.28 | -0.00224728 | 0.0074343 | 1001.003
68.09 | -497.053 | 0.371999 | 28489.2 | -2247.5 | -0.0022475 | 0.00743998 | 1001.063
68.0953 | -497.053 | 0.372313 | 28491.1 | -2247.62 | -0.00224762 | 0.00744626 | 1001.129
68.1 | -497.052 | 0.37203 | 28492.8 | -2247.73 | -0.00224773 | 0.0074406 | 1001.189
68.1053 | -497.052 | 0.371715 | 28494.6 | -2247.85 | -0.00224785 | 0.0074343 | 1001.252
68.11 | -497.052 | 0.371999 | 28496.3 | -2247.96 | -0.00224796 | 0.00743998 | 1001.312
68.1152 | -497.052 | 0.372313 | 28498.2 | -2248.08 | -0.00224808 | 0.00744626 | 1001.379
68.12 | -497.052 | 0.372314 | 28499.9 | -2248.19 | -0.00224819 | 0.00744628 | 1001.439
68.1252 | -497.052 | 0.372315 | 28501.8 | -2248.31 | -0.00224831 | 0.0074463 | 1001.505
68.13 | -497.051 | 0.372315 | 28503.5 | -2248.42 | -0.00224842 | 0.0074463 | 1001.565
68.1352 | -497.051 | 0.372315 | 28505.4 | -2248.54 | -0.00224854 | 0.0074463 | 1001.632
68.14 | -497.051 | 0.372315 | 28507 | -2248.65 | -0.00224865 | 0.0074463 | 1001.688
68.1452 | -497.051 | 0.372315 | 28508.9 | -2248.89 | -0.00224889 | 0.0074463 | 1001.755
68.15 | -497.051 | 0.372315 | 28510.6 | -2249.11 | -0.00224911 | 0.0074463 | 1001.815
68.1553 | -497.051 | 0.372315 | 28512.5 | -2249.11 | -0.00224911 | 0.0074463 | 1001.881
68.16 | -497.05 | 0.372315 | 28514.2 | -2249.11 | -0.00224911 | 0.0074463 | 1001.941
68.1653 | -497.05 | 0.372315 | 28516.1 | -2249.23 | -0.00224923 | 0.0074463 | 1002.008
68.17 | -497.05 | 0.372315 | 28517.8 | -2249.34 | -0.00224934 | 0.0074463 | 1002.068
68.1753 | -497.05 | 0.372315 | 28519.6 | -2249.34 | -0.00224934 | 0.0074463 | 1002.131
68.18 | -497.05 | 0.372315 | 28521.3 | -2249.34 | -0.00224934 | 0.0074463 | 1002.191
68.1852 | -497.05 | 0.372315 | 28523.1 | -2249.58 | -0.00224958 | 0.0074463 | 1002.254
68.19 | -497.049 | 0.372315 | 28524.7 | -2249.8 | -0.0022498 | 0.0074463 | 1002.31
68.1952 | -497.049 | 0.372315 | 28526.6 | -2250.04 | -0.00225004 | 0.0074463 | 1002.377
68.2 | -497.049 | 0.372315 | 28528.2 | -2250.26 | -0.00225026 | 0.0074463 | 1002.433
68.2052 | -497.049 | 0.372315 | 28530 | -2250.38 | -0.00225038 | 0.0074463 | 1002.496
68.21 | -497.049 | 0.372315 | 28531.6 | -2250.49 | -0.00225049 | 0.0074463 | 1002.552
68.2153 | -497.049 | 0.372315 | 28533.4 | -2250.61 | -0.00225061 | 0.0074463 | 1002.616
68.22 | -497.048 | 0.372315 | 28535 | -2250.72 | -0.00225072 | 0.0074463 | 1002.672
68.2253 | -497.048 | 0.372315 | 28536.8 | -2250.72 | -0.00225072 | 0.0074463 | 1002.735
68.23 | -497.048 | 0.372598 | 28538.4 | -2250.72 | -0.00225072 | 0.00745196 | 1002.791
68.2353 | -497.048 | 0.372913 | 28540.2 | -2250.96 | -0.00225096 | 0.00745826 | 1002.855
68.24 | -497.048 | 0.372629 | 28541.9 | -2251.18 | -0.00225118 | 0.00745258 | 1002.914
68.2452 | -497.048 | 0.372315 | 28543.7 | -2251.18 | -0.00225118 | 0.0074463 | 1002.978
68.25 | -497.047 | 0.3726 | 28545.4 | -2251.18 | -0.00225118 | 0.007452 | 1003.037
68.2552 | -497.047 | 0.372913 | 28547.3 | -2251.3 | -0.0022513 | 0.00745826 | 1003.104
68.26 | -497.047 | 0.372914 | 28549 | -2251.41 | -0.00225141 | 0.00745828 | 1003.164
68.2652 | -497.047 | 0.372915 | 28550.8 | -2251.53 | -0.00225153 | 0.0074583 | 1003.227
68.27 | -497.047 | 0.372915 | 28552.6 | -2251.64 | -0.00225164 | 0.0074583 | 1003.29
68.2753 | -497.047 | 0.372915 | 28554.5 | -2251.88 | -0.00225188 | 0.0074583 | 1003.357
68.28 | -497.046 | 0.372915 | 28556.2 | -2252.1 | -0.0022521 | 0.0074583 | 1003.417
68.2853 | -497.046 | 0.372915 | 28558.1 | -2252.1 | -0.0022521 | 0.0074583 | 1003.484
68.29 | -497.046 | 0.372915 | 28559.9 | -2252.1 | -0.0022521 | 0.0074583 | 1003.547
68.2953 | -497.046 | 0.372915 | 28561.8 | -2252.22 | -0.00225222 | 0.0074583 | 1003.614
68.3 | -497.046 | 0.372915 | 28563.5 | -2252.33 | -0.00225233 | 0.0074583 | 1003.673
68.3052 | -497.046 | 0.372915 | 28565.5 | -2252.57 | -0.00225257 | 0.0074583 | 1003.744
68.31 | -497.045 | 0.372915 | 28567.3 | -2252.78 | -0.00225278 | 0.0074583 | 1003.807
68.3152 | -497.045 | 0.372915 | 28569.2 | -2252.9 | -0.0022529 | 0.0074583 | 1003.874
68.32 | -497.045 | 0.372915 | 28570.9 | -2253.01 | -0.00225301 | 0.0074583 | 1003.933
68.3252 | -497.045 | 0.372915 | 28572.8 | -2253.13 | -0.00225313 | 0.0074583 | 1004
68.33 | -497.045 | 0.372915 | 28574.6 | -2253.24 | -0.00225324 | 0.0074583 | 1004.063
68.3353 | -497.045 | 0.372915 | 28576.6 | -2253.36 | -0.00225336 | 0.0074583 | 1004.134
68.34 | -497.044 | 0.372915 | 28578.4 | -2253.47 | -0.00225347 | 0.0074583 | 1004.197
68.3453 | -497.044 | 0.372915 | 28580.3 | -2253.72 | -0.00225372 | 0.0074583 | 1004.264
68.35 | -497.044 | 0.373198 | 28582.1 | -2253.93 | -0.00225393 | 0.00746396 | 1004.327
68.3553 | -497.044 | 0.373513 | 28584 | -2253.93 | -0.00225393 | 0.00747026 | 1004.394
68.36 | -497.044 | 0.373229 | 28585.7 | -2253.93 | -0.00225393 | 0.00746458 | 1004.453
68.3652 | -497.044 | 0.372915 | 28587.6 | -2254.05 | -0.00225405 | 0.0074583 | 1004.52
68.37 | -497.043 | 0.373201 | 28589.3 | -2254.16 | -0.00225416 | 0.00746402 | 1004.58
68.3752 | -497.043 | 0.373513 | 28591.1 | -2254.4 | -0.0022544 | 0.00747026 | 1004.643
68.38 | -497.043 | 0.373514 | 28593 | -2254.62 | -0.00225462 | 0.00747028 | 1004.71
68.3852 | -497.043 | 0.373515 | 28595 | -2254.62 | -0.00225462 | 0.0074703 | 1004.78
68.39 | -497.043 | 0.373515 | 28596.8 | -2254.62 | -0.00225462 | 0.0074703 | 1004.843
68.3952 | -497.043 | 0.373515 | 28598.8 | -2254.86 | -0.00225486 | 0.0074703 | 1004.914
68.4 | -497.042 | 0.373515 | 28600.6 | -2255.08 | -0.00225508 | 0.0074703 | 1004.977
68.4053 | -497.042 | 0.373515 | 28602.6 | -2255.32 | -0.00225532 | 0.0074703 | 1005.047
68.41 | -497.042 | 0.373515 | 28604.3 | -2255.54 | -0.00225554 | 0.0074703 | 1005.107
68.4153 | -497.042 | 0.373515 | 28606.1 | -2255.66 | -0.00225566 | 0.0074703 | 1005.17
68.42 | -497.042 | 0.373515 | 28608 | -2255.77 | -0.00225577 | 0.0074703 | 1005.237
68.4253 | -497.042 | 0.373515 | 28610.1 | -2255.89 | -0.00225589 | 0.0074703 | 1005.311
68.43 | -497.041 | 0.373515 | 28611.8 | -2256 | -0.002256 | 0.0074703 | 1005.371
68.4352 | -497.041 | 0.373515 | 28613.7 | -2256.12 | -0.00225612 | 0.0074703 | 1005.437
68.44 | -497.041 | 0.373515 | 28615.5 | -2256.23 | -0.00225623 | 0.0074703 | 1005.501
68.4452 | -497.041 | 0.373515 | 28617.4 | -2256.23 | -0.00225623 | 0.0074703 | 1005.567
68.45 | -497.041 | 0.373515 | 28619.1 | -2256.23 | -0.00225623 | 0.0074703 | 1005.627
68.4552 | -497.041 | 0.373515 | 28621 | -2256.35 | -0.00225635 | 0.0074703 | 1005.694
68.46 | -497.04 | 0.373515 | 28622.8 | -2256.46 | -0.00225646 | 0.0074703 | 1005.757
68.4653 | -497.04 | 0.373515 | 28624.7 | -2256.7 | -0.0022567 | 0.0074703 | 1005.824
68.47 | -497.04 | 0.373515 | 28626.4 | -2256.92 | -0.00225692 | 0.0074703 | 1005.884
68.4753 | -497.04 | 0.373515 | 28628.2 | -2257.04 | -0.00225704 | 0.0074703 | 1005.947
68.48 | -497.04 | 0.373515 | 28629.9 | -2257.15 | -0.00225715 | 0.0074703 | 1006.007
68.4853 | -497.04 | 0.373515 | 28631.7 | -2257.27 | -0.00225727 | 0.0074703 | 1006.07
68.49 | -497.039 | 0.373515 | 28633.3 | -2257.38 | -0.00225738 | 0.0074703 | 1006.126
68.4952 | -497.039 | 0.373515 | 28635.1 | -2257.62 | -0.00225762 | 0.0074703 | 1006.189
68.5 | -497.039 | 0.3738 | 28636.8 | -2257.84 | -0.00225784 | 0.007476 | 1006.249
68.5052 | -497.039 | 0.374113 | 28638.6 | -2257.84 | -0.00225784 | 0.00748226 | 1006.312
68.51 | -497.039 | 0.374114 | 28640.2 | -2257.84 | -0.00225784 | 0.00748228 | 1006.368
68.5152 | -497.039 | 0.374115 | 28642 | -2257.96 | -0.00225796 | 0.0074823 | 1006.432
68.52 | -497.038 | 0.37383 | 28643.5 | -2258.07 | -0.00225807 | 0.0074766 | 1006.484
68.5253 | -497.038 | 0.373516 | 28645.2 | -2258.19 | -0.00225819 | 0.00747032 | 1006.544
68.53 | -497.038 | 0.3738 | 28646.8 | -2258.3 | -0.0022583 | 0.007476 | 1006.6
68.5353 | -497.038 | 0.374115 | 28648.5 | -2258.42 | -0.00225842 | 0.0074823 | 1006.66
68.54 | -497.038 | 0.374115 | 28650.2 | -2258.53 | -0.00225853 | 0.0074823 | 1006.72
68.5453 | -497.038 | 0.374115 | 28652 | -2258.65 | -0.00225865 | 0.0074823 | 1006.783
68.55 | -497.037 | 0.374115 | 28653.7 | -2258.76 | -0.00225876 | 0.0074823 | 1006.843
68.5552 | -497.037 | 0.374115 | 28655.5 | -2258.88 | -0.00225888 | 0.0074823 | 1006.906
68.56 | -497.037 | 0.374115 | 28657.1 | -2258.99 | -0.00225899 | 0.0074823 | 1006.962
68.5652 | -497.037 | 0.374115 | 28658.8 | -2259.11 | -0.00225911 | 0.0074823 | 1007.022
68.57 | -497.037 | 0.374115 | 28660.5 | -2259.22 | -0.00225922 | 0.0074823 | 1007.082
68.5752 | -497.037 | 0.374115 | 28662.4 | -2259.46 | -0.00225946 | 0.0074823 | 1007.149
68.58 | -497.036 | 0.374115 | 28664 | -2259.67 | -0.00225967 | 0.0074823 | 1007.205
68.5853 | -497.036 | 0.374115 | 28665.8 | -2259.67 | -0.00225967 | 0.0074823 | 1007.268
68.59 | -497.036 | 0.374115 | 28667.5 | -2259.67 | -0.00225967 | 0.0074823 | 1007.328
68.5953 | -497.036 | 0.374115 | 28669.3 | -2259.8 | -0.0022598 | 0.0074823 | 1007.391
68.6 | -497.036 | 0.374398 | 28671 | -2259.9 | -0.0022599 | 0.00748796 | 1007.451
68.6053 | -497.036 | 0.374713 | 28672.8 | -2260.15 | -0.00226015 | 0.00749426 | 1007.514
68.61 | -497.035 | 0.374429 | 28674.6 | -2260.36 | -0.00226036 | 0.00748858 | 1007.577
68.6152 | -497.035 | 0.374115 | 28676.5 | -2260.48 | -0.00226048 | 0.0074823 | 1007.644
68.62 | -497.035 | 0.374401 | 28678.3 | -2260.59 | -0.00226059 | 0.00748802 | 1007.707
68.6252 | -497.035 | 0.374713 | 28680.2 | -2260.59 | -0.00226059 | 0.00749426 | 1007.774
68.63 | -497.035 | 0.374428 | 28681.9 | -2260.59 | -0.00226059 | 0.00748856 | 1007.834
68.6352 | -497.035 | 0.374115 | 28683.8 | -2260.71 | -0.00226071 | 0.0074823 | 1007.9
68.64 | -497.034 | 0.3744 | 28685.4 | -2260.82 | -0.00226082 | 0.007488 | 1007.957
68.6452 | -497.034 | 0.374713 | 28687.2 | -2260.94 | -0.00226094 | 0.00749426 | 1008.02
68.65 | -497.034 | 0.374714 | 28688.9 | -2261.05 | -0.00226105 | 0.00749428 | 1008.08
68.6553 | -497.034 | 0.374715 | 28690.8 | -2261.17 | -0.00226117 | 0.0074943 | 1008.146
68.66 | -497.034 | 0.374715 | 28692.5 | -2261.28 | -0.00226128 | 0.0074943 | 1008.206
68.6653 | -497.034 | 0.374715 | 28694.3 | -2261.52 | -0.00226152 | 0.0074943 | 1008.269
68.67 | -497.033 | 0.374715 | 28696 | -2261.74 | -0.00226174 | 0.0074943 | 1008.329
68.6753 | -497.033 | 0.374715 | 28697.9 | -2261.98 | -0.00226198 | 0.0074943 | 1008.396
68.68 | -497.033 | 0.374715 | 28699.6 | -2262.2 | -0.0022622 | 0.0074943 | 1008.456
68.6852 | -497.033 | 0.374715 | 28701.4 | -2262.2 | -0.0022622 | 0.0074943 | 1008.519
68.69 | -497.033 | 0.374715 | 28703.1 | -2262.2 | -0.0022622 | 0.0074943 | 1008.579
68.6952 | -497.033 | 0.374715 | 28705.1 | -2262.32 | -0.00226232 | 0.0074943 | 1008.649
68.7 | -497.032 | 0.374715 | 28706.8 | -2262.43 | -0.00226243 | 0.0074943 | 1008.709
68.7052 | -497.032 | 0.374715 | 28708.7 | -2262.55 | -0.00226255 | 0.0074943 | 1008.775
68.71 | -497.032 | 0.374715 | 28710.5 | -2262.66 | -0.00226266 | 0.0074943 | 1008.839
68.7153 | -497.032 | 0.374715 | 28712.4 | -2262.9 | -0.0022629 | 0.0074943 | 1008.905
68.72 | -497.032 | 0.374999 | 28714.1 | -2263.12 | -0.00226312 | 0.00749998 | 1008.965
68.7253 | -497.032 | 0.375313 | 28716 | -2263.12 | -0.00226312 | 0.00750626 | 1009.032
68.73 | -497.031 | 0.37503 | 28717.7 | -2263.12 | -0.00226312 | 0.0075006 | 1009.092
68.7353 | -497.031 | 0.374715 | 28719.6 | -2263.36 | -0.00226336 | 0.0074943 | 1009.158
68.74 | -497.031 | 0.374715 | 28721.3 | -2263.58 | -0.00226358 | 0.0074943 | 1009.218
68.7452 | -497.031 | 0.374715 | 28723.2 | -2263.58 | -0.00226358 | 0.0074943 | 1009.285
68.75 | -497.031 | 0.374715 | 28724.8 | -2263.58 | -0.00226358 | 0.0074943 | 1009.341
68.7552 | -497.031 | 0.374715 | 28726.7 | -2263.7 | -0.0022637 | 0.0074943 | 1009.408
68.76 | -497.03 | 0.375 | 28728.4 | -2263.81 | -0.00226381 | 0.0075 | 1009.468
68.7652 | -497.03 | 0.375313 | 28730.2 | -2263.93 | -0.00226393 | 0.00750626 | 1009.531
68.77 | -497.03 | 0.375029 | 28731.7 | -2264.04 | -0.00226404 | 0.00750058 | 1009.584
68.7753 | -497.03 | 0.374715 | 28733.4 | -2264.28 | -0.00226428 | 0.0074943 | 1009.643
68.78 | -497.03 | 0.374715 | 28735 | -2264.5 | -0.0022645 | 0.0074943 | 1009.7
68.7853 | -497.03 | 0.374715 | 28736.8 | -2264.62 | -0.00226462 | 0.0074943 | 1009.763
68.79 | -497.029 | 0.374998 | 28738.3 | -2264.73 | -0.00226473 | 0.00749996 | 1009.816
68.7953 | -497.029 | 0.375313 | 28740 | -2264.85 | -0.00226485 | 0.00750626 | 1009.875
68.8 | -497.029 | 0.375029 | 28741.5 | -2264.96 | -0.00226496 | 0.00750058 | 1009.928
68.8052 | -497.029 | 0.374715 | 28743.2 | -2265.08 | -0.00226508 | 0.0074943 | 1009.988
68.81 | -497.029 | 0.375001 | 28744.8 | -2265.19 | -0.00226519 | 0.00750002 | 1010.044
68.8152 | -497.029 | 0.375313 | 28746.5 | -2265.31 | -0.00226531 | 0.00750626 | 1010.104
68.82 | -497.028 | 0.375314 | 28748.1 | -2265.42 | -0.00226542 | 0.00750628 | 1010.16
68.8252 | -497.028 | 0.375315 | 28749.8 | -2265.66 | -0.00226566 | 0.0075063 | 1010.22
68.83 | -497.028 | 0.375315 | 28751.4 | -2265.88 | -0.00226588 | 0.0075063 | 1010.276
68.8353 | -497.028 | 0.375315 | 28753.1 | -2265.88 | -0.00226588 | 0.0075063 | 1010.336
68.84 | -497.028 | 0.375315 | 28754.8 | -2265.88 | -0.00226588 | 0.0075063 | 1010.395
68.8453 | -497.028 | 0.375315 | 28756.6 | -2266 | -0.002266 | 0.0075063 | 1010.459
68.85 | -497.027 | 0.375315 | 28758.2 | -2266.11 | -0.00226611 | 0.0075063 | 1010.515
68.8553 | -497.027 | 0.375315 | 28760 | -2266.23 | -0.00226623 | 0.0075063 | 1010.578
68.86 | -497.027 | 0.375315 | 28761.6 | -2266.33 | -0.00226633 | 0.0075063 | 1010.634
68.8652 | -497.027 | 0.375315 | 28763.4 | -2266.45 | -0.00226645 | 0.0075063 | 1010.698
68.87 | -497.027 | 0.375315 | 28765.1 | -2266.56 | -0.00226656 | 0.0075063 | 1010.757
68.8752 | -497.027 | 0.375315 | 28766.9 | -2266.68 | -0.00226668 | 0.0075063 | 1010.82
68.88 | -497.026 | 0.375315 | 28768.6 | -2266.79 | -0.00226679 | 0.0075063 | 1010.88
68.8852 | -497.026 | 0.375315 | 28770.4 | -2266.91 | -0.00226691 | 0.0075063 | 1010.943
68.89 | -497.026 | 0.375315 | 28772 | -2267.02 | -0.00226702 | 0.0075063 | 1011
68.8952 | -497.026 | 0.375315 | 28773.8 | -2267.14 | -0.00226714 | 0.0075063 | 1011.063
68.9 | -497.026 | 0.375599 | 28775.4 | -2267.25 | -0.00226725 | 0.00751198 | 1011.119
68.9053 | -497.026 | 0.375913 | 28777.3 | -2267.37 | -0.00226737 | 0.00751826 | 1011.186
68.91 | -497.025 | 0.37563 | 28779 | -2267.48 | -0.00226748 | 0.0075126 | 1011.246
68.9153 | -497.025 | 0.375315 | 28780.9 | -2267.73 | -0.00226773 | 0.0075063 | 1011.312
68.92 | -497.025 | 0.375598 | 28782.6 | -2267.94 | -0.00226794 | 0.00751196 | 1011.372
68.9253 | -497.025 | 0.375913 | 28784.4 | -2267.94 | -0.00226794 | 0.00751826 | 1011.435
68.93 | -497.025 | 0.375629 | 28786.2 | -2267.94 | -0.00226794 | 0.00751258 | 1011.499
68.9352 | -497.025 | 0.375315 | 28788.1 | -2268.3 | -0.0022683 | 0.0075063 | 1011.565
68.94 | -497.024 | 0.3756 | 28789.8 | -2268.63 | -0.00226863 | 0.007512 | 1011.625
68.9452 | -497.024 | 0.375913 | 28791.7 | -2268.63 | -0.00226863 | 0.00751826 | 1011.692
68.95 | -497.024 | 0.375914 | 28793.4 | -2268.63 | -0.00226863 | 0.00751828 | 1011.752
68.9552 | -497.024 | 0.375915 | 28795.3 | -2268.75 | -0.00226875 | 0.0075183 | 1011.818
68.96 | -497.024 | 0.375915 | 28797.1 | -2268.86 | -0.00226886 | 0.0075183 | 1011.882
68.9653 | -497.024 | 0.375915 | 28799.1 | -2269.1 | -0.0022691 | 0.0075183 | 1011.952
68.97 | -497.023 | 0.375915 | 28800.9 | -2269.32 | -0.00226932 | 0.0075183 | 1012.015
68.9753 | -497.023 | 0.375915 | 28802.9 | -2269.44 | -0.00226944 | 0.0075183 | 1012.085
68.98 | -497.023 | 0.375915 | 28804.6 | -2269.55 | -0.00226955 | 0.0075183 | 1012.145
68.9853 | -497.023 | 0.375915 | 28806.6 | -2269.67 | -0.00226967 | 0.0075183 | 1012.215
68.99 | -497.023 | 0.375915 | 28808.3 | -2269.78 | -0.00226978 | 0.0075183 | 1012.275
68.9952 | -497.023 | 0.375915 | 28810.3 | -2269.78 | -0.00226978 | 0.0075183 | 1012.345
69 | -497.022 | 0.375915 | 28812.1 | -2269.78 | -0.00226978 | 0.0075183 | 1012.409
69.0052 | -497.022 | 0.375915 | 28814.1 | -2269.9 | -0.0022699 | 0.0075183 | 1012.479
69.01 | -497.022 | 0.375915 | 28815.8 | -2270.01 | -0.00227001 | 0.0075183 | 1012.539
69.0152 | -497.022 | 0.375915 | 28817.7 | -2270.13 | -0.00227013 | 0.0075183 | 1012.606
69.02 | -497.022 | 0.375915 | 28819.4 | -2270.24 | -0.00227024 | 0.0075183 | 1012.665
69.0253 | -497.022 | 0.375915 | 28821.3 | -2270.36 | -0.00227036 | 0.0075183 | 1012.732
69.03 | -497.021 | 0.375915 | 28823.1 | -2270.47 | -0.00227047 | 0.0075183 | 1012.795
69.0353 | -497.021 | 0.375915 | 28825 | -2270.59 | -0.00227059 | 0.0075183 | 1012.862
69.04 | -497.021 | 0.375915 | 28826.7 | -2270.7 | -0.0022707 | 0.0075183 | 1012.922
69.0453 | -497.021 | 0.375915 | 28828.7 | -2270.94 | -0.00227094 | 0.0075183 | 1012.992
69.05 | -497.021 | 0.375915 | 28830.4 | -2271.16 | -0.00227116 | 0.0075183 | 1013.052
69.0552 | -497.021 | 0.375915 | 28832.2 | -2271.28 | -0.00227128 | 0.0075183 | 1013.115
69.06 | -497.02 | 0.376201 | 28833.9 | -2271.39 | -0.00227139 | 0.00752402 | 1013.175
69.0652 | -497.02 | 0.376513 | 28835.6 | -2271.63 | -0.00227163 | 0.00753026 | 1013.234
69.07 | -497.02 | 0.376228 | 28837.3 | -2271.85 | -0.00227185 | 0.00752456 | 1013.294
69.0752 | -497.02 | 0.375915 | 28839.1 | -2271.97 | -0.00227197 | 0.0075183 | 1013.357
69.08 | -497.02 | 0.376199 | 28840.7 | -2272.08 | -0.00227208 | 0.00752398 | 1013.414
69.0853 | -497.02 | 0.376513 | 28842.4 | -2272.08 | -0.00227208 | 0.00753026 | 1013.473
69.09 | -497.019 | 0.376514 | 28844.1 | -2272.08 | -0.00227208 | 0.00753028 | 1013.533
69.0953 | -497.019 | 0.376515 | 28845.9 | -2272.2 | -0.0022722 | 0.0075303 | 1013.596
69.1 | -497.019 | 0.376515 | 28847.5 | -2272.31 | -0.00227231 | 0.0075303 | 1013.653
69.1053 | -497.019 | 0.376515 | 28849.2 | -2272.43 | -0.00227243 | 0.0075303 | 1013.712
69.11 | -497.019 | 0.376515 | 28850.8 | -2272.54 | -0.00227254 | 0.0075303 | 1013.769
69.1152 | -497.019 | 0.376515 | 28852.4 | -2272.78 | -0.00227278 | 0.0075303 | 1013.825
69.12 | -497.018 | 0.376515 | 28854 | -2273 | -0.002273 | 0.0075303 | 1013.881
69.1252 | -497.018 | 0.376515 | 28855.8 | -2273 | -0.002273 | 0.0075303 | 1013.944
69.13 | -497.018 | 0.376515 | 28857.3 | -2273 | -0.002273 | 0.0075303 | 1013.997
69.1352 | -497.018 | 0.376515 | 28859 | -2273.24 | -0.00227324 | 0.0075303 | 1014.057
69.14 | -497.018 | 0.376515 | 28860.7 | -2273.45 | -0.00227345 | 0.0075303 | 1014.116
69.1452 | -497.018 | 0.376515 | 28862.6 | -2273.45 | -0.00227345 | 0.0075303 | 1014.183
69.15 | -497.017 | 0.376515 | 28864.2 | -2273.45 | -0.00227345 | 0.0075303 | 1014.239
69.1553 | -497.017 | 0.376515 | 28866.1 | -2273.58 | -0.00227358 | 0.0075303 | 1014.306
69.16 | -497.017 | 0.376515 | 28867.8 | -2273.68 | -0.00227368 | 0.0075303 | 1014.366
69.1653 | -497.017 | 0.376515 | 28869.7 | -2273.81 | -0.00227381 | 0.0075303 | 1014.433
69.17 | -497.017 | 0.376515 | 28871.4 | -2273.91 | -0.00227391 | 0.0075303 | 1014.492
69.1753 | -497.017 | 0.376515 | 28873.2 | -2274.04 | -0.00227404 | 0.0075303 | 1014.556
69.18 | -497.016 | 0.376515 | 28875 | -2274.14 | -0.00227414 | 0.0075303 | 1014.619
69.1852 | -497.016 | 0.376515 | 28876.9 | -2274.26 | -0.00227426 | 0.0075303 | 1014.686
69.19 | -497.016 | 0.376515 | 28878.6 | -2274.37 | -0.00227437 | 0.0075303 | 1014.745
69.1952 | -497.016 | 0.376515 | 28880.5 | -2274.49 | -0.00227449 | 0.0075303 | 1014.812
69.2 | -497.016 | 0.3768 | 28882.2 | -2274.6 | -0.0022746 | 0.007536 | 1014.872
69.2052 | -497.016 | 0.377113 | 28884 | -2274.72 | -0.00227472 | 0.00754226 | 1014.935
69.21 | -497.015 | 0.376829 | 28885.8 | -2274.83 | -0.00227483 | 0.00753658 | 1014.998
69.2153 | -497.015 | 0.376515 | 28887.8 | -2275.07 | -0.00227507 | 0.0075303 | 1015.069
69.22 | -497.015 | 0.376799 | 28889.6 | -2275.29 | -0.00227529 | 0.00753598 | 1015.132
69.2253 | -497.015 | 0.377113 | 28891.6 | -2275.41 | -0.00227541 | 0.00754226 | 1015.202
69.23 | -497.015 | 0.377114 | 28893.3 | -2275.52 | -0.00227552 | 0.00754228 | 1015.262
69.2353 | -497.015 | 0.377115 | 28895.2 | -2275.52 | -0.00227552 | 0.0075423 | 1015.329
69.24 | -497.014 | 0.377115 | 28896.8 | -2275.52 | -0.00227552 | 0.0075423 | 1015.385
69.2452 | -497.014 | 0.377115 | 28898.7 | -2275.76 | -0.00227576 | 0.0075423 | 1015.452
69.25 | -497.014 | 0.377115 | 28900.4 | -2275.98 | -0.00227598 | 0.0075423 | 1015.511
69.2552 | -497.014 | 0.377115 | 28902.4 | -2276.22 | -0.00227622 | 0.0075423 | 1015.582
69.26 | -497.014 | 0.377115 | 28904.2 | -2276.44 | -0.00227644 | 0.0075423 | 1015.645
69.2652 | -497.014 | 0.377115 | 28906.2 | -2276.44 | -0.00227644 | 0.0075423 | 1015.715
69.27 | -497.013 | 0.377115 | 28907.9 | -2276.44 | -0.00227644 | 0.0075423 | 1015.775
69.2753 | -497.013 | 0.377115 | 28909.8 | -2276.56 | -0.00227656 | 0.0075423 | 1015.842
69.28 | -497.013 | 0.377115 | 28911.7 | -2276.67 | -0.00227667 | 0.0075423 | 1015.909
69.2853 | -497.013 | 0.377115 | 28913.7 | -2276.91 | -0.00227691 | 0.0075423 | 1015.979
69.29 | -497.013 | 0.377115 | 28915.6 | -2277.13 | -0.00227713 | 0.0075423 | 1016.046
69.2953 | -497.013 | 0.377115 | 28917.6 | -2277.25 | -0.00227725 | 0.0075423 | 1016.116
69.3 | -497.012 | 0.377115 | 28919.4 | -2277.36 | -0.00227736 | 0.0075423 | 1016.179
69.3052 | -497.012 | 0.377115 | 28921.3 | -2277.48 | -0.00227748 | 0.0075423 | 1016.246
69.31 | -497.012 | 0.377115 | 28923.1 | -2277.59 | -0.00227759 | 0.0075423 | 1016.309
69.3152 | -497.012 | 0.377115 | 28925 | -2277.71 | -0.00227771 | 0.0075423 | 1016.376
69.32 | -497.012 | 0.377115 | 28926.7 | -2277.82 | -0.00227782 | 0.0075423 | 1016.436
69.3252 | -497.012 | 0.377115 | 28928.5 | -2277.94 | -0.00227794 | 0.0075423 | 1016.499
69.33 | -497.011 | 0.377115 | 28930.2 | -2278.05 | -0.00227805 | 0.0075423 | 1016.559
69.3353 | -497.011 | 0.377115 | 28932.1 | -2278.17 | -0.00227817 | 0.0075423 | 1016.625
69.34 | -497.011 | 0.377399 | 28933.7 | -2278.28 | -0.00227828 | 0.00754798 | 1016.682
69.3453 | -497.011 | 0.377713 | 28935.5 | -2278.4 | -0.0022784 | 0.00755426 | 1016.745
69.35 | -497.011 | 0.37743 | 28937 | -2278.51 | -0.00227851 | 0.0075486 | 1016.798
69.3553 | -497.011 | 0.377115 | 28938.7 | -2278.63 | -0.00227863 | 0.0075423 | 1016.857
69.36 | -497.01 | 0.377399 | 28940.3 | -2278.74 | -0.00227874 | 0.00754798 | 1016.913
69.3652 | -497.01 | 0.377713 | 28942.1 | -2278.86 | -0.00227886 | 0.00755426 | 1016.977
69.37 | -497.01 | 0.377714 | 28943.7 | -2278.97 | -0.00227897 | 0.00755428 | 1017.033
69.3752 | -497.01 | 0.377715 | 28945.4 | -2279.09 | -0.00227909 | 0.0075543 | 1017.093
69.38 | -497.01 | 0.377715 | 28946.9 | -2279.2 | -0.0022792 | 0.0075543 | 1017.145
69.3852 | -497.01 | 0.377715 | 28948.5 | -2279.44 | -0.00227944 | 0.0075543 | 1017.202
69.39 | -497.009 | 0.377715 | 28950 | -2279.66 | -0.00227966 | 0.0075543 | 1017.254
69.3952 | -497.009 | 0.377715 | 28951.6 | -2279.78 | -0.00227978 | 0.0075543 | 1017.311
69.4 | -497.009 | 0.377715 | 28953.1 | -2279.89 | -0.00227989 | 0.0075543 | 1017.363
69.4053 | -497.009 | 0.377715 | 28954.8 | -2280.01 | -0.00228001 | 0.0075543 | 1017.423
69.41 | -497.009 | 0.377715 | 28956.4 | -2280.11 | -0.00228011 | 0.0075543 | 1017.479
69.4153 | -497.009 | 0.377715 | 28958.2 | -2280.24 | -0.00228024 | 0.0075543 | 1017.542
69.42 | -497.008 | 0.377715 | 28959.8 | -2280.34 | -0.00228034 | 0.0075543 | 1017.599
69.4253 | -497.008 | 0.377715 | 28961.6 | -2280.47 | -0.00228047 | 0.0075543 | 1017.662
69.43 | -497.008 | 0.377715 | 28963.2 | -2280.57 | -0.00228057 | 0.0075543 | 1017.718
69.4352 | -497.008 | 0.377715 | 28964.9 | -2280.69 | -0.00228069 | 0.0075543 | 1017.778
69.44 | -497.008 | 0.377715 | 28966.6 | -2280.8 | -0.0022808 | 0.0075543 | 1017.838
69.4452 | -497.008 | 0.377715 | 28968.5 | -2281.04 | -0.00228104 | 0.0075543 | 1017.904
69.45 | -497.007 | 0.378 | 28970.2 | -2281.26 | -0.00228126 | 0.00756 | 1017.964
69.4552 | -497.007 | 0.378313 | 28972 | -2281.26 | -0.00228126 | 0.00756626 | 1018.027
69.46 | -497.007 | 0.378029 | 28973.6 | -2281.26 | -0.00228126 | 0.00756058 | 1018.084
69.4653 | -497.007 | 0.377715 | 28975.4 | -2281.26 | -0.00228126 | 0.0075543 | 1018.147
69.47 | -497.007 | 0.377715 | 28977.1 | -2281.26 | -0.00228126 | 0.0075543 | 1018.207
69.4753 | -497.007 | 0.377715 | 28978.9 | -2281.5 | -0.0022815 | 0.0075543 | 1018.27
69.48 | -497.006 | 0.377715 | 28980.7 | -2281.72 | -0.00228172 | 0.0075543 | 1018.333
69.4853 | -497.006 | 0.377715 | 28982.7 | -2281.84 | -0.00228184 | 0.0075543 | 1018.403
69.49 | -497.006 | 0.377715 | 28984.4 | -2281.95 | -0.00228195 | 0.0075543 | 1018.463
69.4952 | -497.006 | 0.377715 | 28986.2 | -2282.07 | -0.00228207 | 0.0075543 | 1018.526
69.5 | -497.006 | 0.377715 | 28988 | -2282.18 | -0.00228218 | 0.0075543 | 1018.59
69.5052 | -497.006 | 0.377715 | 28990 | -2282.3 | -0.0022823 | 0.0075543 | 1018.66
69.51 | -497.005 | 0.378 | 28991.7 | -2282.41 | -0.00228241 | 0.00756 | 1018.72
69.5152 | -497.005 | 0.378313 | 28993.6 | -2282.53 | -0.00228253 | 0.00756626 | 1018.786
69.52 | -497.005 | 0.378314 | 28995.3 | -2282.64 | -0.00228264 | 0.00756628 | 1018.846
69.5253 | -497.005 | 0.378315 | 28997.2 | -2282.76 | -0.00228276 | 0.0075663 | 1018.913
69.53 | -497.005 | 0.378315 | 28999 | -2282.87 | -0.00228287 | 0.0075663 | 1018.976
69.5353 | -497.005 | 0.378315 | 29000.8 | -2282.99 | -0.00228299 | 0.0075663 | 1019.039
69.54 | -497.004 | 0.378315 | 29002.6 | -2283.1 | -0.0022831 | 0.0075663 | 1019.103
69.5453 | -497.004 | 0.378315 | 29004.6 | -2283.22 | -0.00228322 | 0.0075663 | 1019.173
69.55 | -497.004 | 0.378315 | 29006.3 | -2283.33 | -0.00228333 | 0.0075663 | 1019.233
69.5552 | -497.004 | 0.378315 | 29008.2 | -2283.57 | -0.00228357 | 0.0075663 | 1019.299
69.56 | -497.004 | 0.378315 | 29010 | -2283.79 | -0.00228379 | 0.0075663 | 1019.363
69.5652 | -497.004 | 0.378315 | 29012 | -2283.91 | -0.00228391 | 0.0075663 | 1019.433
69.57 | -497.003 | 0.378315 | 29013.7 | -2284.02 | -0.00228402 | 0.0075663 | 1019.493
69.5752 | -497.003 | 0.378315 | 29015.5 | -2284.14 | -0.00228414 | 0.0075663 | 1019.556
69.58 | -497.003 | 0.378315 | 29017.2 | -2284.25 | -0.00228425 | 0.0075663 | 1019.616
69.5853 | -497.003 | 0.378315 | 29019.1 | -2284.37 | -0.00228437 | 0.0075663 | 1019.682
69.59 | -497.003 | 0.378315 | 29020.9 | -2284.48 | -0.00228448 | 0.0075663 | 1019.746
69.5953 | -497.003 | 0.378315 | 29023 | -2284.48 | -0.00228448 | 0.0075663 | 1019.819
69.6 | -497.002 | 0.378315 | 29024.6 | -2284.48 | -0.00228448 | 0.0075663 | 1019.876
69.6053 | -497.002 | 0.378315 | 29026.5 | -2284.72 | -0.00228472 | 0.0075663 | 1019.942
69.61 | -497.002 | 0.378315 | 29028.3 | -2284.94 | -0.00228494 | 0.0075663 | 1020.006
69.6152 | -497.002 | 0.378315 | 29030.2 | -2284.94 | -0.00228494 | 0.0075663 | 1020.072
69.62 | -497.002 | 0.378315 | 29032 | -2284.94 | -0.00228494 | 0.0075663 | 1020.136
69.6252 | -497.002 | 0.378315 | 29033.9 | -2285.18 | -0.00228518 | 0.0075663 | 1020.202
69.63 | -497.001 | 0.3786 | 29035.6 | -2285.4 | -0.0022854 | 0.007572 | 1020.262
69.6352 | -497.001 | 0.378913 | 29037.5 | -2285.52 | -0.00228552 | 0.00757826 | 1020.329
69.64 | -497.001 | 0.378628 | 29039.1 | -2285.63 | -0.00228563 | 0.00757256 | 1020.385
69.6452 | -497.001 | 0.378315 | 29040.8 | -2285.87 | -0.00228587 | 0.0075663 | 1020.445
69.65 | -497.001 | 0.378315 | 29042.5 | -2286.09 | -0.00228609 | 0.0075663 | 1020.505
69.6553 | -497.001 | 0.378315 | 29044.3 | -2286.09 | -0.00228609 | 0.0075663 | 1020.568
69.66 | -497 | 0.378598 | 29045.8 | -2286.09 | -0.00228609 | 0.00757196 | 1020.621
69.6653 | -497 | 0.378913 | 29047.4 | -2286.21 | -0.00228621 | 0.00757826 | 1020.677
69.67 | -497 | 0.378914 | 29048.9 | -2286.32 | -0.00228632 | 0.00757828 | 1020.729
69.6753 | -497 | 0.378915 | 29050.7 | -2286.44 | -0.00228644 | 0.0075783 | 1020.793
69.68 | -497 | 0.378915 | 29052.2 | -2286.55 | -0.00228655 | 0.0075783 | 1020.845
69.6852 | -497 | 0.378915 | 29053.9 | -2286.67 | -0.00228667 | 0.0075783 | 1020.905
69.69 | -496.999 | 0.378915 | 29055.4 | -2286.78 | -0.00228678 | 0.0075783 | 1020.958
69.6952 | -496.999 | 0.378915 | 29057.1 | -2287.02 | -0.00228702 | 0.0075783 | 1021.018
69.7 | -496.999 | 0.378915 | 29058.7 | -2287.23 | -0.00228723 | 0.0075783 | 1021.074
69.7052 | -496.999 | 0.378915 | 29060.5 | -2287.35 | -0.00228735 | 0.0075783 | 1021.137
69.71 | -496.999 | 0.378915 | 29062 | -2287.46 | -0.00228746 | 0.0075783 | 1021.19
69.7153 | -496.999 | 0.378915 | 29063.6 | -2287.58 | -0.00228758 | 0.0075783 | 1021.246
69.72 | -496.998 | 0.378915 | 29065.2 | -2287.69 | -0.00228769 | 0.0075783 | 1021.302
69.7253 | -496.998 | 0.378915 | 29066.9 | -2287.81 | -0.00228781 | 0.0075783 | 1021.362
69.73 | -496.998 | 0.378915 | 29068.5 | -2287.92 | -0.00228792 | 0.0075783 | 1021.418
69.7353 | -496.998 | 0.378915 | 29070.2 | -2287.92 | -0.00228792 | 0.0075783 | 1021.478
69.74 | -496.998 | 0.378915 | 29072 | -2287.92 | -0.00228792 | 0.0075783 | 1021.541
69.7452 | -496.998 | 0.378915 | 29073.9 | -2288.04 | -0.00228804 | 0.0075783 | 1021.608
69.75 | -496.997 | 0.378915 | 29075.5 | -2288.15 | -0.00228815 | 0.0075783 | 1021.664
69.7552 | -496.997 | 0.378915 | 29077.2 | -2288.39 | -0.00228839 | 0.0075783 | 1021.724
69.76 | -496.997 | 0.378915 | 29078.8 | -2288.61 | -0.00228861 | 0.0075783 | 1021.78
69.7652 | -496.997 | 0.378915 | 29080.5 | -2288.73 | -0.00228873 | 0.0075783 | 1021.84
69.77 | -496.997 | 0.378915 | 29082.2 | -2288.84 | -0.00228884 | 0.0075783 | 1021.9
69.7753 | -496.997 | 0.378915 | 29084.1 | -2288.96 | -0.00228896 | 0.0075783 | 1021.966
69.78 | -496.996 | 0.378915 | 29085.7 | -2289.07 | -0.00228907 | 0.0075783 | 1022.023
69.7853 | -496.996 | 0.378915 | 29087.6 | -2289.07 | -0.00228907 | 0.0075783 | 1022.089
69.79 | -496.996 | 0.378915 | 29089.2 | -2289.07 | -0.00228907 | 0.0075783 | 1022.146
69.7953 | -496.996 | 0.378915 | 29090.9 | -2289.19 | -0.00228919 | 0.0075783 | 1022.205
69.8 | -496.996 | 0.378915 | 29092.6 | -2289.3 | -0.0022893 | 0.0075783 | 1022.265
69.8052 | -496.996 | 0.378915 | 29094.4 | -2289.54 | -0.00228954 | 0.0075783 | 1022.328
69.81 | -496.995 | 0.379201 | 29096.1 | -2289.76 | -0.00228976 | 0.00758402 | 1022.388
69.8152 | -496.995 | 0.379513 | 29098 | -2289.88 | -0.00228988 | 0.00759026 | 1022.455
69.82 | -496.995 | 0.379228 | 29099.7 | -2289.99 | -0.00228999 | 0.00758456 | 1022.515
69.8252 | -496.995 | 0.378915 | 29101.4 | -2290.11 | -0.00229011 | 0.0075783 | 1022.574
69.83 | -496.995 | 0.379199 | 29103.1 | -2290.22 | -0.00229022 | 0.00758398 | 1022.634
69.8353 | -496.995 | 0.379513 | 29105 | -2290.46 | -0.00229046 | 0.00759026 | 1022.701
69.84 | -496.994 | 0.379229 | 29106.7 | -2290.68 | -0.00229068 | 0.00758458 | 1022.76
69.8453 | -496.994 | 0.378915 | 29108.6 | -2290.68 | -0.00229068 | 0.0075783 | 1022.827
69.85 | -496.994 | 0.379198 | 29110.3 | -2290.68 | -0.00229068 | 0.00758396 | 1022.887
69.8553 | -496.994 | 0.379513 | 29112.3 | -2290.8 | -0.0022908 | 0.00759026 | 1022.957
69.86 | -496.994 | 0.379514 | 29114.1 | -2290.91 | -0.00229091 | 0.00759028 | 1023.021
69.8652 | -496.994 | 0.379515 | 29116.1 | -2291.15 | -0.00229115 | 0.0075903 | 1023.091
69.87 | -496.993 | 0.379515 | 29117.9 | -2291.37 | -0.00229137 | 0.0075903 | 1023.154
69.8752 | -496.993 | 0.379515 | 29119.9 | -2291.49 | -0.00229149 | 0.0075903 | 1023.224
69.88 | -496.993 | 0.379515 | 29121.6 | -2291.6 | -0.0022916 | 0.0075903 | 1023.284
69.8852 | -496.993 | 0.379515 | 29123.5 | -2291.72 | -0.00229172 | 0.0075903 | 1023.351
69.89 | -496.993 | 0.3798 | 29125.3 | -2291.83 | -0.00229183 | 0.007596 | 1023.414
69.8952 | -496.993 | 0.380113 | 29127.2 | -2291.83 | -0.00229183 | 0.00760226 | 1023.481
69.9 | -496.992 | 0.379829 | 29128.9 | -2291.83 | -0.00229183 | 0.00759658 | 1023.541
69.9053 | -496.992 | 0.379515 | 29130.7 | -2292.07 | -0.00229207 | 0.0075903 | 1023.604
69.91 | -496.992 | 0.379798 | 29132.4 | -2292.29 | -0.00229229 | 0.00759596 | 1023.664
69.9153 | -496.992 | 0.380113 | 29134.3 | -2292.29 | -0.00229229 | 0.00760226 | 1023.73
69.92 | -496.992 | 0.380114 | 29135.9 | -2292.29 | -0.00229229 | 0.00760228 | 1023.787
69.9253 | -496.992 | 0.380115 | 29137.8 | -2292.41 | -0.00229241 | 0.0076023 | 1023.853
69.93 | -496.991 | 0.380115 | 29139.4 | -2292.52 | -0.00229252 | 0.0076023 | 1023.91
69.9352 | -496.991 | 0.380115 | 29141.3 | -2292.76 | -0.00229276 | 0.0076023 | 1023.976
69.94 | -496.991 | 0.380115 | 29142.8 | -2292.98 | -0.00229298 | 0.0076023 | 1024.029
69.9452 | -496.991 | 0.380115 | 29144.5 | -2293.1 | -0.0022931 | 0.0076023 | 1024.089
69.95 | -496.991 | 0.380115 | 29146.2 | -2293.21 | -0.00229321 | 0.0076023 | 1024.148
69.9552 | -496.991 | 0.380115 | 29148 | -2293.33 | -0.00229333 | 0.0076023 | 1024.212
69.96 | -496.99 | 0.380115 | 29149.6 | -2293.44 | -0.00229344 | 0.0076023 | 1024.268
69.9653 | -496.99 | 0.380115 | 29151.4 | -2293.56 | -0.00229356 | 0.0076023 | 1024.331
69.97 | -496.99 | 0.380115 | 29153 | -2293.67 | -0.00229367 | 0.0076023 | 1024.387
69.9753 | -496.99 | 0.380115 | 29154.8 | -2293.91 | -0.00229391 | 0.0076023 | 1024.451
69.98 | -496.99 | 0.380115 | 29156.3 | -2294.12 | -0.00229412 | 0.0076023 | 1024.503
69.9853 | -496.99 | 0.380115 | 29158 | -2294.12 | -0.00229412 | 0.0076023 | 1024.563
69.99 | -496.989 | 0.380115 | 29159.5 | -2294.12 | -0.00229412 | 0.0076023 | 1024.616
69.9952 | -496.989 | 0.380115 | 29161.2 | -2294.36 | -0.00229436 | 0.0076023 | 1024.676
70 | -496.989 | 0.380115 | 29162.8 | -2294.58 | -0.00229458 | 0.0076023 | 1024.732
70.0052 | -496.989 | 0.380115 | 29164.5 | -2294.58 | -0.00229458 | 0.0076023 | 1024.791
70.01 | -496.989 | 0.380115 | 29166.1 | -2294.58 | -0.00229458 | 0.0076023 | 1024.848
70.0152 | -496.989 | 0.380115 | 29167.8 | -2294.7 | -0.0022947 | 0.0076023 | 1024.907
70.02 | -496.988 | 0.380115 | 29169.4 | -2294.81 | -0.00229481 | 0.0076023 | 1024.964
70.0253 | -496.988 | 0.380115 | 29171.1 | -2294.93 | -0.00229493 | 0.0076023 | 1025.023
70.03 | -496.988 | 0.380115 | 29172.9 | -2295.04 | -0.00229504 | 0.0076023 | 1025.087
70.0353 | -496.988 | 0.380115 | 29174.8 | -2295.28 | -0.00229528 | 0.0076023 | 1025.153
70.04 | -496.988 | 0.380115 | 29176.4 | -2295.5 | -0.0022955 | 0.0076023 | 1025.21
70.0453 | -496.988 | 0.380115 | 29178.2 | -2295.5 | -0.0022955 | 0.0076023 | 1025.273
70.05 | -496.987 | 0.380399 | 29179.9 | -2295.5 | -0.0022955 | 0.00760798 | 1025.333
70.0552 | -496.987 | 0.380713 | 29181.7 | -2295.62 | -0.00229562 | 0.00761426 | 1025.396
70.06 | -496.987 | 0.380427 | 29183.3 | -2295.73 | -0.00229573 | 0.00760854 | 1025.452
70.0652 | -496.987 | 0.380115 | 29185.1 | -2295.85 | -0.00229585 | 0.0076023 | 1025.515
70.07 | -496.987 | 0.3804 | 29186.9 | -2295.96 | -0.00229596 | 0.007608 | 1025.579
70.0752 | -496.987 | 0.380713 | 29188.8 | -2296.2 | -0.0022962 | 0.00761426 | 1025.645
70.08 | -496.986 | 0.380714 | 29190.5 | -2296.42 | -0.00229642 | 0.00761428 | 1025.705
70.0853 | -496.986 | 0.380715 | 29192.4 | -2296.42 | -0.00229642 | 0.0076143 | 1025.772
70.09 | -496.986 | 0.380715 | 29194.1 | -2296.42 | -0.00229642 | 0.0076143 | 1025.832
70.0953 | -496.986 | 0.380715 | 29196.1 | -2296.54 | -0.00229654 | 0.0076143 | 1025.902
70.1 | -496.986 | 0.380715 | 29197.9 | -2296.65 | -0.00229665 | 0.0076143 | 1025.965
70.1053 | -496.986 | 0.380715 | 29199.8 | -2296.89 | -0.00229689 | 0.0076143 | 1026.032
70.11 | -496.985 | 0.380715 | 29201.6 | -2297.11 | -0.00229711 | 0.0076143 | 1026.095
70.1152 | -496.985 | 0.380715 | 29203.5 | -2297.11 | -0.00229711 | 0.0076143 | 1026.162
70.12 | -496.985 | 0.380715 | 29205.3 | -2297.11 | -0.00229711 | 0.0076143 | 1026.225
70.1252 | -496.985 | 0.380715 | 29207.3 | -2297.35 | -0.00229735 | 0.0076143 | 1026.295
70.13 | -496.985 | 0.380715 | 29209 | -2297.57 | -0.00229757 | 0.0076143 | 1026.355
70.1352 | -496.985 | 0.380715 | 29210.9 | -2297.69 | -0.00229769 | 0.0076143 | 1026.422
70.14 | -496.984 | 0.380715 | 29212.8 | -2297.8 | -0.0022978 | 0.0076143 | 1026.489
70.1452 | -496.984 | 0.380715 | 29214.8 | -2297.92 | -0.00229792 | 0.0076143 | 1026.559
70.15 | -496.984 | 0.380715 | 29216.7 | -2298.03 | -0.00229803 | 0.0076143 | 1026.626
70.1553 | -496.984 | 0.380715 | 29218.8 | -2298.15 | -0.00229815 | 0.0076143 | 1026.699
70.16 | -496.984 | 0.380715 | 29220.6 | -2298.26 | -0.00229826 | 0.0076143 | 1026.763
70.1653 | -496.984 | 0.380715 | 29222.7 | -2298.38 | -0.00229838 | 0.0076143 | 1026.837
70.17 | -496.983 | 0.380715 | 29224.4 | -2298.49 | -0.00229849 | 0.0076143 | 1026.896
70.1753 | -496.983 | 0.380715 | 29226.3 | -2298.61 | -0.00229861 | 0.0076143 | 1026.963
70.18 | -496.983 | 0.380715 | 29228.2 | -2298.72 | -0.00229872 | 0.0076143 | 1027.03
70.1852 | -496.983 | 0.380715 | 29230.2 | -2298.96 | -0.00229896 | 0.0076143 | 1027.1
70.19 | -496.983 | 0.381 | 29232 | -2299.18 | -0.00229918 | 0.00762 | 1027.163
70.1952 | -496.983 | 0.381313 | 29233.9 | -2299.3 | -0.0022993 | 0.00762626 | 1027.23
70.2 | -496.982 | 0.381314 | 29235.6 | -2299.41 | -0.00229941 | 0.00762628 | 1027.29
70.2052 | -496.982 | 0.381315 | 29237.4 | -2299.53 | -0.00229953 | 0.0076263 | 1027.353
70.21 | -496.982 | 0.381315 | 29239.1 | -2299.64 | -0.00229964 | 0.0076263 | 1027.413
70.2153 | -496.982 | 0.381315 | 29240.8 | -2299.76 | -0.00229976 | 0.0076263 | 1027.473
70.22 | -496.982 | 0.381315 | 29242.5 | -2299.87 | -0.00229987 | 0.0076263 | 1027.532
70.2253 | -496.982 | 0.381315 | 29244.3 | -2299.87 | -0.00229987 | 0.0076263 | 1027.596
70.23 | -496.981 | 0.381315 | 29246 | -2299.87 | -0.00229987 | 0.0076263 | 1027.655
70.2353 | -496.981 | 0.381315 | 29247.8 | -2299.99 | -0.00229999 | 0.0076263 | 1027.719
70.24 | -496.981 | 0.381315 | 29249.3 | -2300.1 | -0.0023001 | 0.0076263 | 1027.771
70.2452 | -496.981 | 0.381315 | 29251 | -2300.34 | -0.00230034 | 0.0076263 | 1027.831
70.25 | -496.981 | 0.381315 | 29252.4 | -2300.56 | -0.00230056 | 0.0076263 | 1027.88
70.2552 | -496.981 | 0.381315 | 29254.1 | -2300.8 | -0.0023008 | 0.0076263 | 1027.94
70.26 | -496.98 | 0.3816 | 29255.6 | -2301.01 | -0.00230101 | 0.007632 | 1027.993
70.2652 | -496.98 | 0.381913 | 29257.3 | -2301.13 | -0.00230113 | 0.00763826 | 1028.052
70.27 | -496.98 | 0.381629 | 29258.8 | -2301.24 | -0.00230124 | 0.00763258 | 1028.105
70.2753 | -496.98 | 0.381315 | 29260.5 | -2301.36 | -0.00230136 | 0.0076263 | 1028.165
70.28 | -496.98 | 0.381315 | 29262.1 | -2301.47 | -0.00230147 | 0.0076263 | 1028.221
70.2853 | -496.98 | 0.381315 | 29263.8 | -2301.47 | -0.00230147 | 0.0076263 | 1028.281
70.29 | -496.979 | 0.381315 | 29265.4 | -2301.47 | -0.00230147 | 0.0076263 | 1028.337
70.2953 | -496.979 | 0.381315 | 29267.1 | -2301.59 | -0.00230159 | 0.0076263 | 1028.397
70.3 | -496.979 | 0.381315 | 29268.8 | -2301.7 | -0.0023017 | 0.0076263 | 1028.456
70.3052 | -496.979 | 0.381315 | 29270.6 | -2301.82 | -0.00230182 | 0.0076263 | 1028.52
70.31 | -496.979 | 0.381315 | 29272.3 | -2301.93 | -0.00230193 | 0.0076263 | 1028.579
70.3152 | -496.979 | 0.381315 | 29274.2 | -2302.05 | -0.00230205 | 0.0076263 | 1028.646
70.32 | -496.978 | 0.381315 | 29275.8 | -2302.16 | -0.00230216 | 0.0076263 | 1028.702
70.3252 | -496.978 | 0.381315 | 29277.6 | -2302.28 | -0.00230228 | 0.0076263 | 1028.766
70.33 | -496.978 | 0.381315 | 29279.2 | -2302.39 | -0.00230239 | 0.0076263 | 1028.822
70.3353 | -496.978 | 0.381315 | 29280.9 | -2302.39 | -0.00230239 | 0.0076263 | 1028.882
70.34 | -496.978 | 0.381315 | 29282.6 | -2302.39 | -0.00230239 | 0.0076263 | 1028.941
70.3453 | -496.978 | 0.381315 | 29284.4 | -2302.63 | -0.00230263 | 0.0076263 | 1029.005
70.35 | -496.977 | 0.381315 | 29286 | -2302.85 | -0.00230285 | 0.0076263 | 1029.061
70.3553 | -496.977 | 0.381315 | 29287.9 | -2302.97 | -0.00230297 | 0.0076263 | 1029.128
70.36 | -496.977 | 0.381599 | 29289.5 | -2303.08 | -0.00230308 | 0.00763198 | 1029.184
70.3652 | -496.977 | 0.381913 | 29291.3 | -2303.2 | -0.0023032 | 0.00763826 | 1029.247
70.37 | -496.977 | 0.381627 | 29293.2 | -2303.31 | -0.00230331 | 0.00763254 | 1029.314
70.3752 | -496.977 | 0.381315 | 29295.1 | -2303.55 | -0.00230355 | 0.0076263 | 1029.381
70.38 | -496.976 | 0.3816 | 29296.8 | -2303.77 | -0.00230377 | 0.007632 | 1029.44
70.3852 | -496.976 | 0.381913 | 29298.6 | -2303.89 | -0.00230389 | 0.00763826 | 1029.504
70.39 | -496.976 | 0.381914 | 29300.4 | -2304 | -0.002304 | 0.00763828 | 1029.567
70.3952 | -496.976 | 0.381915 | 29302.4 | -2304.12 | -0.00230412 | 0.0076383 | 1029.637
70.4 | -496.976 | 0.381915 | 29304.2 | -2304.23 | -0.00230423 | 0.0076383 | 1029.7
70.4053 | -496.976 | 0.381915 | 29306.2 | -2304.35 | -0.00230435 | 0.0076383 | 1029.771
70.41 | -496.975 | 0.381631 | 29307.9 | -2304.46 | -0.00230446 | 0.00763262 | 1029.83
70.4153 | -496.975 | 0.381316 | 29309.9 | -2304.58 | -0.00230458 | 0.00762632 | 1029.901
70.42 | -496.975 | 0.381882 | 29311.7 | -2304.69 | -0.00230469 | 0.00763764 | 1029.964
70.4253 | -496.975 | 0.382513 | 29313.7 | -2304.69 | -0.00230469 | 0.00765026 | 1030.034
70.43 | -496.975 | 0.382229 | 29315.6 | -2304.69 | -0.00230469 | 0.00764458 | 1030.101
70.4352 | -496.975 | 0.381915 | 29317.6 | -2304.93 | -0.00230493 | 0.0076383 | 1030.171
70.44 | -496.974 | 0.381915 | 29319.4 | -2305.15 | -0.00230515 | 0.0076383 | 1030.234
70.4452 | -496.974 | 0.381915 | 29321.4 | -2305.15 | -0.00230515 | 0.0076383 | 1030.305
70.45 | -496.974 | 0.381915 | 29323.2 | -2305.15 | -0.00230515 | 0.0076383 | 1030.368
70.4552 | -496.974 | 0.381915 | 29325.2 | -2305.27 | -0.00230527 | 0.0076383 | 1030.438
70.46 | -496.974 | 0.381915 | 29327 | -2305.38 | -0.00230538 | 0.0076383 | 1030.501
70.4653 | -496.974 | 0.381915 | 29329 | -2305.74 | -0.00230574 | 0.0076383 | 1030.572
70.47 | -496.973 | 0.381915 | 29330.7 | -2306.07 | -0.00230607 | 0.0076383 | 1030.631
70.4753 | -496.973 | 0.381915 | 29332.6 | -2306.19 | -0.00230619 | 0.0076383 | 1030.698
70.48 | -496.973 | 0.381915 | 29334.4 | -2306.3 | -0.0023063 | 0.0076383 | 1030.761
70.4853 | -496.973 | 0.381915 | 29336.3 | -2306.42 | -0.00230642 | 0.0076383 | 1030.828
70.49 | -496.973 | 0.381915 | 29338.1 | -2306.53 | -0.00230653 | 0.0076383 | 1030.892
70.4952 | -496.973 | 0.381915 | 29340.1 | -2306.65 | -0.00230665 | 0.0076383 | 1030.962
70.5 | -496.972 | 0.382201 | 29341.8 | -2306.76 | -0.00230676 | 0.00764402 | 1031.022
70.5052 | -496.972 | 0.382513 | 29343.6 | -2306.88 | -0.00230688 | 0.00765026 | 1031.085
70.51 | -496.972 | 0.382514 | 29345.3 | -2306.99 | -0.00230699 | 0.00765028 | 1031.144
70.5152 | -496.972 | 0.382515 | 29347.1 | -2307.11 | -0.00230711 | 0.0076503 | 1031.208
70.52 | -496.972 | 0.382515 | 29348.9 | -2307.22 | -0.00230722 | 0.0076503 | 1031.271
70.5253 | -496.972 | 0.382515 | 29350.8 | -2307.34 | -0.00230734 | 0.0076503 | 1031.338
70.53 | -496.971 | 0.382515 | 29352.4 | -2307.45 | -0.00230745 | 0.0076503 | 1031.394
70.5353 | -496.971 | 0.382515 | 29354.1 | -2307.69 | -0.00230769 | 0.0076503 | 1031.454
70.54 | -496.971 | 0.382515 | 29355.8 | -2307.9 | -0.0023079 | 0.0076503 | 1031.513
70.5453 | -496.971 | 0.382515 | 29357.7 | -2308.03 | -0.00230803 | 0.0076503 | 1031.58
70.55 | -496.971 | 0.382515 | 29359.3 | -2308.13 | -0.00230813 | 0.0076503 | 1031.636
70.5552 | -496.971 | 0.382515 | 29361.1 | -2308.13 | -0.00230813 | 0.0076503 | 1031.7
70.56 | -496.97 | 0.382515 | 29362.8 | -2308.13 | -0.00230813 | 0.0076503 | 1031.759
70.5652 | -496.97 | 0.382515 | 29364.6 | -2308.25 | -0.00230825 | 0.0076503 | 1031.823
70.57 | -496.97 | 0.382515 | 29366.3 | -2308.36 | -0.00230836 | 0.0076503 | 1031.882
70.5752 | -496.97 | 0.382515 | 29368.1 | -2308.48 | -0.00230848 | 0.0076503 | 1031.946
70.58 | -496.97 | 0.382515 | 29369.7 | -2308.59 | -0.00230859 | 0.0076503 | 1032.002
70.5853 | -496.97 | 0.382515 | 29371.4 | -2308.83 | -0.00230883 | 0.0076503 | 1032.062
70.59 | -496.969 | 0.382515 | 29373 | -2309.05 | -0.00230905 | 0.0076503 | 1032.118
70.5953 | -496.969 | 0.382515 | 29374.7 | -2309.17 | -0.00230917 | 0.0076503 | 1032.178
70.6 | -496.969 | 0.382515 | 29376.4 | -2309.28 | -0.00230928 | 0.0076503 | 1032.237
70.6053 | -496.969 | 0.382515 | 29378.2 | -2309.4 | -0.0023094 | 0.0076503 | 1032.301
70.61 | -496.969 | 0.382515 | 29379.9 | -2309.51 | -0.00230951 | 0.0076503 | 1032.36
70.6152 | -496.969 | 0.382515 | 29381.9 | -2309.63 | -0.00230963 | 0.0076503 | 1032.431
70.62 | -496.968 | 0.382515 | 29383.5 | -2309.74 | -0.00230974 | 0.0076503 | 1032.487
70.6252 | -496.968 | 0.382515 | 29385.4 | -2309.86 | -0.00230986 | 0.0076503 | 1032.554
70.63 | -496.968 | 0.382515 | 29387.1 | -2309.97 | -0.00230997 | 0.0076503 | 1032.613
70.6352 | -496.968 | 0.382515 | 29388.9 | -2310.09 | -0.00231009 | 0.0076503 | 1032.677
70.64 | -496.968 | 0.3828 | 29390.6 | -2310.2 | -0.0023102 | 0.007656 | 1032.736
70.6452 | -496.968 | 0.383113 | 29392.4 | -2310.32 | -0.00231032 | 0.00766226 | 1032.8
70.65 | -496.967 | 0.382829 | 29394 | -2310.43 | -0.00231043 | 0.00765658 | 1032.856
70.6553 | -496.967 | 0.382515 | 29395.7 | -2310.55 | -0.00231055 | 0.0076503 | 1032.915
70.66 | -496.967 | 0.382515 | 29397.5 | -2310.66 | -0.00231066 | 0.0076503 | 1032.979
70.6653 | -496.967 | 0.382515 | 29399.3 | -2310.66 | -0.00231066 | 0.0076503 | 1033.042
70.67 | -496.967 | 0.382515 | 29401.1 | -2310.66 | -0.00231066 | 0.0076503 | 1033.105
70.6753 | -496.967 | 0.382515 | 29403 | -2310.78 | -0.00231078 | 0.0076503 | 1033.172
70.68 | -496.966 | 0.382799 | 29404.8 | -2310.89 | -0.00231089 | 0.00765598 | 1033.235
70.6852 | -496.966 | 0.383113 | 29406.8 | -2311.13 | -0.00231113 | 0.00766226 | 1033.306
70.69 | -496.966 | 0.383114 | 29408.6 | -2311.35 | -0.00231135 | 0.00766228 | 1033.369
70.6952 | -496.966 | 0.383115 | 29410.5 | -2311.47 | -0.00231147 | 0.0076623 | 1033.436
70.7 | -496.966 | 0.383115 | 29412.4 | -2311.58 | -0.00231158 | 0.0076623 | 1033.502
70.7052 | -496.966 | 0.383115 | 29414.4 | -2311.7 | -0.0023117 | 0.0076623 | 1033.573
70.71 | -496.965 | 0.383115 | 29416.3 | -2311.81 | -0.00231181 | 0.0076623 | 1033.639
70.7153 | -496.965 | 0.383115 | 29418.3 | -2311.93 | -0.00231193 | 0.0076623 | 1033.71
70.72 | -496.965 | 0.383115 | 29420.1 | -2312.04 | -0.00231204 | 0.0076623 | 1033.773
70.7253 | -496.965 | 0.383115 | 29422.1 | -2312.16 | -0.00231216 | 0.0076623 | 1033.843
70.73 | -496.965 | 0.383115 | 29423.9 | -2312.27 | -0.00231227 | 0.0076623 | 1033.906
70.7353 | -496.965 | 0.383115 | 29425.9 | -2312.51 | -0.00231251 | 0.0076623 | 1033.977
70.74 | -496.964 | 0.383115 | 29427.8 | -2312.73 | -0.00231273 | 0.0076623 | 1034.043
70.7452 | -496.964 | 0.383115 | 29429.8 | -2312.85 | -0.00231285 | 0.0076623 | 1034.114
70.75 | -496.964 | 0.383115 | 29431.7 | -2312.96 | -0.00231296 | 0.0076623 | 1034.18
70.7552 | -496.964 | 0.383115 | 29433.8 | -2313.08 | -0.00231308 | 0.0076623 | 1034.254
70.76 | -496.964 | 0.383115 | 29435.6 | -2313.19 | -0.00231319 | 0.0076623 | 1034.317
70.7652 | -496.964 | 0.383115 | 29437.4 | -2313.31 | -0.00231331 | 0.0076623 | 1034.381
70.77 | -496.963 | 0.383399 | 29439.1 | -2313.42 | -0.00231342 | 0.00766798 | 1034.44
70.7753 | -496.963 | 0.383713 | 29441 | -2313.54 | -0.00231354 | 0.00767426 | 1034.507
70.78 | -496.963 | 0.383714 | 29442.7 | -2313.65 | -0.00231365 | 0.00767428 | 1034.567
70.7853 | -496.963 | 0.383715 | 29444.6 | -2313.77 | -0.00231377 | 0.0076743 | 1034.634
70.79 | -496.963 | 0.383715 | 29446.2 | -2313.88 | -0.00231388 | 0.0076743 | 1034.69
70.7953 | -496.963 | 0.383715 | 29448.1 | -2314 | -0.002314 | 0.0076743 | 1034.757
70.8 | -496.962 | 0.383715 | 29449.7 | -2314.11 | -0.00231411 | 0.0076743 | 1034.813
70.8052 | -496.962 | 0.383715 | 29451.5 | -2314.23 | -0.00231423 | 0.0076743 | 1034.876
70.81 | -496.962 | 0.383715 | 29453 | -2314.33 | -0.00231433 | 0.0076743 | 1034.929
70.8152 | -496.962 | 0.383715 | 29454.7 | -2314.46 | -0.00231446 | 0.0076743 | 1034.989
70.82 | -496.962 | 0.383715 | 29456.3 | -2314.56 | -0.00231456 | 0.0076743 | 1035.045
70.8252 | -496.962 | 0.383715 | 29457.9 | -2314.81 | -0.00231481 | 0.0076743 | 1035.101
70.83 | -496.961 | 0.383715 | 29459.6 | -2315.02 | -0.00231502 | 0.0076743 | 1035.161
70.8353 | -496.961 | 0.383715 | 29461.3 | -2315.14 | -0.00231514 | 0.0076743 | 1035.221
70.84 | -496.961 | 0.383715 | 29462.9 | -2315.25 | -0.00231525 | 0.0076743 | 1035.277
70.8453 | -496.961 | 0.383715 | 29464.7 | -2315.37 | -0.00231537 | 0.0076743 | 1035.34
70.85 | -496.961 | 0.383715 | 29466.3 | -2315.48 | -0.00231548 | 0.0076743 | 1035.396
70.8553 | -496.961 | 0.383715 | 29468.1 | -2315.6 | -0.0023156 | 0.0076743 | 1035.459
70.86 | -496.96 | 0.383715 | 29469.7 | -2315.71 | -0.00231571 | 0.0076743 | 1035.516
70.8652 | -496.96 | 0.383715 | 29471.6 | -2315.83 | -0.00231583 | 0.0076743 | 1035.582
70.87 | -496.96 | 0.383715 | 29473.2 | -2315.94 | -0.00231594 | 0.0076743 | 1035.639
70.8752 | -496.96 | 0.383715 | 29475 | -2316.06 | -0.00231606 | 0.0076743 | 1035.702
70.88 | -496.96 | 0.383715 | 29476.7 | -2316.17 | -0.00231617 | 0.0076743 | 1035.762
70.8852 | -496.96 | 0.383715 | 29478.5 | -2316.29 | -0.00231629 | 0.0076743 | 1035.825
70.89 | -496.959 | 0.383715 | 29480.1 | -2316.4 | -0.0023164 | 0.0076743 | 1035.881
70.8952 | -496.959 | 0.383715 | 29481.8 | -2316.4 | -0.0023164 | 0.0076743 | 1035.941
70.9 | -496.959 | 0.383715 | 29483.5 | -2316.4 | -0.0023164 | 0.0076743 | 1036.001
70.9053 | -496.959 | 0.383715 | 29485.3 | -2316.64 | -0.00231664 | 0.0076743 | 1036.064
70.91 | -496.959 | 0.383715 | 29486.9 | -2316.86 | -0.00231686 | 0.0076743 | 1036.12
70.9153 | -496.959 | 0.383715 | 29488.7 | -2316.98 | -0.00231698 | 0.0076743 | 1036.183
70.92 | -496.958 | 0.383715 | 29490.4 | -2317.09 | -0.00231709 | 0.0076743 | 1036.243
70.9253 | -496.958 | 0.383715 | 29492.3 | -2317.21 | -0.00231721 | 0.0076743 | 1036.31
70.93 | -496.958 | 0.383715 | 29493.9 | -2317.32 | -0.00231732 | 0.0076743 | 1036.366
70.9352 | -496.958 | 0.383715 | 29495.7 | -2317.44 | -0.00231744 | 0.0076743 | 1036.429
70.94 | -496.958 | 0.383715 | 29497.4 | -2317.55 | -0.00231755 | 0.0076743 | 1036.489
70.9452 | -496.958 | 0.383715 | 29499.3 | -2317.55 | -0.00231755 | 0.0076743 | 1036.556
70.95 | -496.957 | 0.384 | 29501 | -2317.55 | -0.00231755 | 0.00768 | 1036.616
70.9552 | -496.957 | 0.384313 | 29502.8 | -2317.79 | -0.00231779 | 0.00768626 | 1036.679
70.96 | -496.957 | 0.384314 | 29504.5 | -2318.01 | -0.00231801 | 0.00768628 | 1036.739
70.9653 | -496.957 | 0.384315 | 29506.4 | -2318.13 | -0.00231813 | 0.0076863 | 1036.805
70.97 | -496.957 | 0.384315 | 29508.1 | -2318.24 | -0.00231824 | 0.0076863 | 1036.865
70.9753 | -496.957 | 0.384315 | 29510 | -2318.36 | -0.00231836 | 0.0076863 | 1036.932
70.98 | -496.956 | 0.384315 | 29511.8 | -2318.47 | -0.00231847 | 0.0076863 | 1036.995
70.9853 | -496.956 | 0.384315 | 29513.8 | -2318.59 | -0.00231859 | 0.0076863 | 1037.065
70.99 | -496.956 | 0.384315 | 29515.5 | -2318.7 | -0.0023187 | 0.0076863 | 1037.125
70.9952 | -496.956 | 0.384315 | 29517.4 | -2318.82 | -0.00231882 | 0.0076863 | 1037.192
71 | -496.956 | 0.384315 | 29519.2 | -2318.93 | -0.00231893 | 0.0076863 | 1037.255
71.0052 | -496.956 | 0.384315 | 29521.2 | -2319.05 | -0.00231905 | 0.0076863 | 1037.325
71.01 | -496.955 | 0.384315 | 29523 | -2319.16 | -0.00231916 | 0.0076863 | 1037.389
71.0152 | -496.955 | 0.384315 | 29524.9 | -2319.28 | -0.00231928 | 0.0076863 | 1037.455
71.02 | -496.955 | 0.384315 | 29526.7 | -2319.39 | -0.00231939 | 0.0076863 | 1037.519
71.0253 | -496.955 | 0.384315 | 29528.7 | -2319.63 | -0.00231963 | 0.0076863 | 1037.589
71.03 | -496.955 | 0.384315 | 29530.4 | -2319.85 | -0.00231985 | 0.0076863 | 1037.649
71.0353 | -496.955 | 0.384315 | 29532.4 | -2319.97 | -0.00231997 | 0.0076863 | 1037.719
71.04 | -496.954 | 0.384315 | 29534.1 | -2320.08 | -0.00232008 | 0.0076863 | 1037.779
71.0453 | -496.954 | 0.384315 | 29536.1 | -2320.32 | -0.00232032 | 0.0076863 | 1037.849
71.05 | -496.954 | 0.384599 | 29537.9 | -2320.54 | -0.00232054 | 0.00769198 | 1037.912
71.0552 | -496.954 | 0.384913 | 29539.8 | -2320.54 | -0.00232054 | 0.00769826 | 1037.979
71.06 | -496.954 | 0.384914 | 29541.6 | -2320.54 | -0.00232054 | 0.00769828 | 1038.042
71.0652 | -496.954 | 0.384915 | 29543.5 | -2320.78 | -0.00232078 | 0.0076983 | 1038.109
71.07 | -496.953 | 0.384915 | 29545.2 | -2321 | -0.002321 | 0.0076983 | 1038.169
71.0752 | -496.953 | 0.384915 | 29547.2 | -2321 | -0.002321 | 0.0076983 | 1038.239
71.08 | -496.953 | 0.384915 | 29548.7 | -2321 | -0.002321 | 0.0076983 | 1038.292
71.0853 | -496.953 | 0.384915 | 29550.4 | -2321.24 | -0.00232124 | 0.0076983 | 1038.351
71.09 | -496.953 | 0.384915 | 29552.1 | -2321.45 | -0.00232145 | 0.0076983 | 1038.411
71.0953 | -496.953 | 0.384915 | 29554 | -2321.58 | -0.00232158 | 0.0076983 | 1038.478
71.1 | -496.952 | 0.384915 | 29555.7 | -2321.68 | -0.00232168 | 0.0076983 | 1038.538
71.1053 | -496.952 | 0.384915 | 29557.5 | -2321.68 | -0.00232168 | 0.0076983 | 1038.601
71.11 | -496.952 | 0.384915 | 29559 | -2321.68 | -0.00232168 | 0.0076983 | 1038.654
71.1152 | -496.952 | 0.384915 | 29560.8 | -2321.8 | -0.0023218 | 0.0076983 | 1038.717
71.12 | -496.952 | 0.384915 | 29562.3 | -2321.91 | -0.00232191 | 0.0076983 | 1038.77
71.1252 | -496.952 | 0.384915 | 29564 | -2322.15 | -0.00232215 | 0.0076983 | 1038.829
71.13 | -496.951 | 0.384915 | 29565.7 | -2322.37 | -0.00232237 | 0.0076983 | 1038.889
71.1352 | -496.951 | 0.384915 | 29567.4 | -2322.49 | -0.00232249 | 0.0076983 | 1038.949
71.14 | -496.951 | 0.384915 | 29569 | -2322.6 | -0.0023226 | 0.0076983 | 1039.005
71.1452 | -496.951 | 0.384915 | 29570.7 | -2322.6 | -0.0023226 | 0.0076983 | 1039.065
71.15 | -496.951 | 0.384915 | 29572.3 | -2322.6 | -0.0023226 | 0.0076983 | 1039.121
71.1553 | -496.951 | 0.384915 | 29574.1 | -2322.84 | -0.00232284 | 0.0076983 | 1039.184
71.16 | -496.95 | 0.384915 | 29575.6 | -2323.06 | -0.00232306 | 0.0076983 | 1039.237
71.1653 | -496.95 | 0.384915 | 29577.3 | -2323.18 | -0.00232318 | 0.0076983 | 1039.297
71.17 | -496.95 | 0.384915 | 29578.9 | -2323.29 | -0.00232329 | 0.0076983 | 1039.353
71.1753 | -496.95 | 0.384915 | 29580.7 | -2323.41 | -0.00232341 | 0.0076983 | 1039.416
71.18 | -496.95 | 0.384915 | 29582.4 | -2323.52 | -0.00232352 | 0.0076983 | 1039.476
71.1852 | -496.95 | 0.384915 | 29584.2 | -2323.64 | -0.00232364 | 0.0076983 | 1039.539
71.19 | -496.949 | 0.384915 | 29585.9 | -2323.75 | -0.00232375 | 0.0076983 | 1039.599
71.1952 | -496.949 | 0.384915 | 29587.7 | -2323.87 | -0.00232387 | 0.0076983 | 1039.662
71.2 | -496.949 | 0.384915 | 29589.4 | -2323.98 | -0.00232398 | 0.0076983 | 1039.722
71.2052 | -496.949 | 0.384915 | 29591.3 | -2323.98 | -0.00232398 | 0.0076983 | 1039.789
71.21 | -496.949 | 0.384915 | 29593.1 | -2323.98 | -0.00232398 | 0.0076983 | 1039.852
71.2153 | -496.949 | 0.384915 | 29595 | -2324.1 | -0.0023241 | 0.0076983 | 1039.919
71.22 | -496.948 | 0.384915 | 29596.8 | -2324.21 | -0.00232421 | 0.0076983 | 1039.982
71.2253 | -496.948 | 0.384915 | 29598.7 | -2324.45 | -0.00232445 | 0.0076983 | 1040.049
71.23 | -496.948 | 0.385198 | 29600.4 | -2324.67 | -0.00232467 | 0.00770396 | 1040.108
71.2353 | -496.948 | 0.385513 | 29602.3 | -2324.79 | -0.00232479 | 0.00771026 | 1040.175
71.24 | -496.948 | 0.385514 | 29604.2 | -2324.9 | -0.0023249 | 0.00771028 | 1040.242
71.2452 | -496.948 | 0.385515 | 29606.2 | -2325.02 | -0.00232502 | 0.0077103 | 1040.312
71.25 | -496.947 | 0.385515 | 29608 | -2325.13 | -0.00232513 | 0.0077103 | 1040.375
71.2552 | -496.947 | 0.385515 | 29609.9 | -2325.25 | -0.00232525 | 0.0077103 | 1040.442
71.26 | -496.947 | 0.385515 | 29611.8 | -2325.36 | -0.00232536 | 0.0077103 | 1040.509
71.2652 | -496.947 | 0.385515 | 29613.9 | -2325.48 | -0.00232548 | 0.0077103 | 1040.583
71.27 | -496.947 | 0.385515 | 29615.7 | -2325.59 | -0.00232559 | 0.0077103 | 1040.646
71.2753 | -496.947 | 0.385515 | 29617.8 | -2325.71 | -0.00232571 | 0.0077103 | 1040.72
71.28 | -496.946 | 0.385515 | 29619.7 | -2325.82 | -0.00232582 | 0.0077103 | 1040.786
71.2853 | -496.946 | 0.385515 | 29621.8 | -2326.06 | -0.00232606 | 0.0077103 | 1040.86
71.29 | -496.946 | 0.385515 | 29623.7 | -2326.28 | -0.00232628 | 0.0077103 | 1040.927
71.2953 | -496.946 | 0.385515 | 29625.8 | -2326.28 | -0.00232628 | 0.0077103 | 1041.001
71.3 | -496.946 | 0.385515 | 29627.6 | -2326.28 | -0.00232628 | 0.0077103 | 1041.064
71.3052 | -496.946 | 0.385515 | 29629.6 | -2326.52 | -0.00232652 | 0.0077103 | 1041.134
71.31 | -496.945 | 0.385515 | 29631.4 | -2326.74 | -0.00232674 | 0.0077103 | 1041.198
71.3152 | -496.945 | 0.385515 | 29633.4 | -2326.86 | -0.00232686 | 0.0077103 | 1041.268
71.32 | -496.945 | 0.385515 | 29635.2 | -2326.97 | -0.00232697 | 0.0077103 | 1041.331
71.3252 | -496.945 | 0.385515 | 29637.2 | -2327.09 | -0.00232709 | 0.0077103 | 1041.401
71.33 | -496.945 | 0.385515 | 29639 | -2327.2 | -0.0023272 | 0.0077103 | 1041.465
71.3353 | -496.945 | 0.385515 | 29640.9 | -2327.32 | -0.00232732 | 0.0077103 | 1041.531
71.34 | -496.944 | 0.385515 | 29642.6 | -2327.43 | -0.00232743 | 0.0077103 | 1041.591
71.3453 | -496.944 | 0.385515 | 29644.5 | -2327.67 | -0.00232767 | 0.0077103 | 1041.658
71.35 | -496.944 | 0.385798 | 29646.2 | -2327.89 | -0.00232789 | 0.00771596 | 1041.718
71.3553 | -496.944 | 0.386113 | 29648.1 | -2328.01 | -0.00232801 | 0.00772226 | 1041.784
71.36 | -496.944 | 0.386114 | 29649.8 | -2328.11 | -0.00232811 | 0.00772228 | 1041.844
71.3652 | -496.944 | 0.386115 | 29651.7 | -2328.23 | -0.00232823 | 0.0077223 | 1041.911
71.37 | -496.943 | 0.386115 | 29653.3 | -2328.34 | -0.00232834 | 0.0077223 | 1041.967
71.3752 | -496.943 | 0.386115 | 29655.1 | -2328.46 | -0.00232846 | 0.0077223 | 1042.03
71.38 | -496.943 | 0.386115 | 29656.7 | -2328.57 | -0.00232857 | 0.0077223 | 1042.087
71.3852 | -496.943 | 0.386115 | 29658.5 | -2328.69 | -0.00232869 | 0.0077223 | 1042.15
71.39 | -496.943 | 0.386115 | 29660.1 | -2328.8 | -0.0023288 | 0.0077223 | 1042.206
71.3952 | -496.943 | 0.386115 | 29661.9 | -2328.92 | -0.00232892 | 0.0077223 | 1042.269
71.4 | -496.942 | 0.386115 | 29663.6 | -2329.03 | -0.00232903 | 0.0077223 | 1042.329
71.4053 | -496.942 | 0.386115 | 29665.5 | -2329.15 | -0.00232915 | 0.0077223 | 1042.396
71.41 | -496.942 | 0.386115 | 29667.1 | -2329.26 | -0.00232926 | 0.0077223 | 1042.452
71.4153 | -496.942 | 0.386115 | 29668.9 | -2329.51 | -0.00232951 | 0.0077223 | 1042.515
71.42 | -496.942 | 0.386115 | 29670.6 | -2329.72 | -0.00232972 | 0.0077223 | 1042.575
71.4253 | -496.942 | 0.386115 | 29672.4 | -2329.84 | -0.00232984 | 0.0077223 | 1042.638
71.43 | -496.941 | 0.386115 | 29674 | -2329.95 | -0.00232995 | 0.0077223 | 1042.694
71.4352 | -496.941 | 0.386115 | 29675.9 | -2329.95 | -0.00232995 | 0.0077223 | 1042.761
71.44 | -496.941 | 0.386115 | 29677.5 | -2329.95 | -0.00232995 | 0.0077223 | 1042.817
71.4452 | -496.941 | 0.386115 | 29679.3 | -2330.07 | -0.00233007 | 0.0077223 | 1042.881
71.45 | -496.941 | 0.386115 | 29681 | -2330.18 | -0.00233018 | 0.0077223 | 1042.94
71.4552 | -496.941 | 0.386115 | 29682.8 | -2330.42 | -0.00233042 | 0.0077223 | 1043.004
71.46 | -496.94 | 0.386115 | 29684.4 | -2330.64 | -0.00233064 | 0.0077223 | 1043.06
71.4653 | -496.94 | 0.386115 | 29686.1 | -2330.64 | -0.00233064 | 0.0077223 | 1043.12
71.47 | -496.94 | 0.386115 | 29687.8 | -2330.64 | -0.00233064 | 0.0077223 | 1043.179
71.4753 | -496.94 | 0.386115 | 29689.6 | -2330.76 | -0.00233076 | 0.0077223 | 1043.243
71.48 | -496.94 | 0.386115 | 29691.3 | -2330.87 | -0.00233087 | 0.0077223 | 1043.302
71.4853 | -496.94 | 0.386115 | 29693.1 | -2330.99 | -0.00233099 | 0.0077223 | 1043.366
71.49 | -496.939 | 0.386115 | 29694.8 | -2331.1 | -0.0023311 | 0.0077223 | 1043.425
71.4952 | -496.939 | 0.386115 | 29696.7 | -2331.34 | -0.00233134 | 0.0077223 | 1043.492
71.5 | -496.939 | 0.386115 | 29698.3 | -2331.56 | -0.00233156 | 0.0077223 | 1043.548
71.5052 | -496.939 | 0.386115 | 29700.2 | -2331.56 | -0.00233156 | 0.0077223 | 1043.615
71.51 | -496.939 | 0.3864 | 29701.9 | -2331.56 | -0.00233156 | 0.007728 | 1043.675
71.5152 | -496.939 | 0.386713 | 29703.8 | -2331.8 | -0.0023318 | 0.00773426 | 1043.742
71.52 | -496.938 | 0.386714 | 29705.5 | -2332.02 | -0.00233202 | 0.00773428 | 1043.801
71.5253 | -496.938 | 0.386715 | 29707.4 | -2332.02 | -0.00233202 | 0.0077343 | 1043.868
71.53 | -496.938 | 0.386715 | 29709.2 | -2332.02 | -0.00233202 | 0.0077343 | 1043.931
71.5353 | -496.938 | 0.386715 | 29711.1 | -2332.14 | -0.00233214 | 0.0077343 | 1043.998
71.54 | -496.938 | 0.386715 | 29712.8 | -2332.25 | -0.00233225 | 0.0077343 | 1044.058
71.5453 | -496.937 | 0.386715 | 29714.7 | -2332.37 | -0.00233237 | 0.0077343 | 1044.125
71.55 | -496.937 | 0.386999 | 29716.4 | -2332.48 | -0.00233248 | 0.00773998 | 1044.184
71.5552 | -496.937 | 0.387313 | 29718.3 | -2332.6 | -0.0023326 | 0.00774626 | 1044.251
71.56 | -496.937 | 0.387027 | 29720 | -2332.71 | -0.00233271 | 0.00774054 | 1044.311
71.5652 | -496.937 | 0.386715 | 29721.9 | -2332.95 | -0.00233295 | 0.0077343 | 1044.378
71.57 | -496.937 | 0.386715 | 29723.6 | -2333.17 | -0.00233317 | 0.0077343 | 1044.437
71.5752 | -496.937 | 0.386715 | 29725.5 | -2333.29 | -0.00233329 | 0.0077343 | 1044.504
71.58 | -496.936 | 0.386715 | 29727.2 | -2333.4 | -0.0023334 | 0.0077343 | 1044.564
71.5853 | -496.936 | 0.386715 | 29729.2 | -2333.52 | -0.00233352 | 0.0077343 | 1044.634
71.59 | -496.936 | 0.386999 | 29730.8 | -2333.63 | -0.00233363 | 0.00773998 | 1044.69
71.5953 | -496.936 | 0.387313 | 29732.7 | -2333.75 | -0.00233375 | 0.00774626 | 1044.757
71.6 | -496.936 | 0.38703 | 29734.3 | -2333.86 | -0.00233386 | 0.0077406 | 1044.813
71.6053 | -496.936 | 0.386715 | 29736.2 | -2333.98 | -0.00233398 | 0.0077343 | 1044.88
71.61 | -496.935 | 0.386999 | 29737.9 | -2334.09 | -0.00233409 | 0.00773998 | 1044.94
71.6152 | -496.935 | 0.387313 | 29739.8 | -2334.33 | -0.00233433 | 0.00774626 | 1045.007
71.62 | -496.935 | 0.387314 | 29741.4 | -2334.55 | -0.00233455 | 0.00774628 | 1045.063
71.6252 | -496.935 | 0.387315 | 29743.2 | -2334.67 | -0.00233467 | 0.0077463 | 1045.126
71.63 | -496.935 | 0.387315 | 29744.9 | -2334.78 | -0.00233478 | 0.0077463 | 1045.186
71.6352 | -496.935 | 0.387315 | 29746.8 | -2334.9 | -0.0023349 | 0.0077463 | 1045.253
71.64 | -496.934 | 0.387315 | 29748.6 | -2335 | -0.002335 | 0.0077463 | 1045.316
71.6452 | -496.934 | 0.387315 | 29750.4 | -2335.13 | -0.00233513 | 0.0077463 | 1045.379
71.65 | -496.934 | 0.387315 | 29752.1 | -2335.23 | -0.00233523 | 0.0077463 | 1045.439
71.6553 | -496.934 | 0.387315 | 29753.9 | -2335.36 | -0.00233536 | 0.0077463 | 1045.502
71.66 | -496.934 | 0.387315 | 29755.6 | -2335.46 | -0.00233546 | 0.0077463 | 1045.562
71.6653 | -496.934 | 0.387315 | 29757.5 | -2335.59 | -0.00233559 | 0.0077463 | 1045.629
71.67 | -496.933 | 0.387315 | 29759.1 | -2335.69 | -0.00233569 | 0.0077463 | 1045.685
71.6753 | -496.933 | 0.387315 | 29760.9 | -2335.81 | -0.00233581 | 0.0077463 | 1045.748
71.68 | -496.933 | 0.387315 | 29762.5 | -2335.92 | -0.00233592 | 0.0077463 | 1045.804
71.6852 | -496.933 | 0.387315 | 29764.3 | -2336.04 | -0.00233604 | 0.0077463 | 1045.867
71.69 | -496.933 | 0.3876 | 29765.9 | -2336.15 | -0.00233615 | 0.007752 | 1045.924
71.6952 | -496.933 | 0.387913 | 29767.7 | -2336.27 | -0.00233627 | 0.00775826 | 1045.987
71.7 | -496.932 | 0.387628 | 29769.4 | -2336.38 | -0.00233638 | 0.00775256 | 1046.047
71.7052 | -496.932 | 0.387315 | 29771.2 | -2336.62 | -0.00233662 | 0.0077463 | 1046.11
71.71 | -496.932 | 0.387599 | 29772.7 | -2336.84 | -0.00233684 | 0.00775198 | 1046.163
71.7153 | -496.932 | 0.387913 | 29774.5 | -2336.96 | -0.00233696 | 0.00775826 | 1046.226
71.72 | -496.932 | 0.387629 | 29776.1 | -2337.07 | -0.00233707 | 0.00775258 | 1046.282
71.7253 | -496.932 | 0.387315 | 29777.9 | -2337.07 | -0.00233707 | 0.0077463 | 1046.345
71.73 | -496.931 | 0.387598 | 29779.5 | -2337.07 | -0.00233707 | 0.00775196 | 1046.402
71.7353 | -496.931 | 0.387913 | 29781.2 | -2337.19 | -0.00233719 | 0.00775826 | 1046.461
71.74 | -496.931 | 0.387629 | 29782.8 | -2337.3 | -0.0023373 | 0.00775258 | 1046.518
71.7452 | -496.931 | 0.387315 | 29784.6 | -2337.54 | -0.00233754 | 0.0077463 | 1046.581
71.75 | -496.931 | 0.387315 | 29786.4 | -2337.76 | -0.00233776 | 0.0077463 | 1046.644
71.7552 | -496.931 | 0.387315 | 29788.3 | -2337.88 | -0.00233788 | 0.0077463 | 1046.711
71.76 | -496.93 | 0.3876 | 29789.8 | -2337.99 | -0.00233799 | 0.007752 | 1046.763
71.7652 | -496.93 | 0.387913 | 29791.5 | -2338.11 | -0.00233811 | 0.00775826 | 1046.823
71.77 | -496.93 | 0.387914 | 29793.2 | -2338.22 | -0.00233822 | 0.00775828 | 1046.883
71.7753 | -496.93 | 0.387915 | 29795.1 | -2338.34 | -0.00233834 | 0.0077583 | 1046.95
71.78 | -496.93 | 0.387915 | 29796.8 | -2338.45 | -0.00233845 | 0.0077583 | 1047.009
71.7853 | -496.93 | 0.387915 | 29798.6 | -2338.57 | -0.00233857 | 0.0077583 | 1047.073
71.79 | -496.929 | 0.387915 | 29800.3 | -2338.68 | -0.00233868 | 0.0077583 | 1047.132
71.7953 | -496.929 | 0.387915 | 29802.1 | -2338.8 | -0.0023388 | 0.0077583 | 1047.196
71.8 | -496.929 | 0.387915 | 29803.8 | -2338.91 | -0.00233891 | 0.0077583 | 1047.255
71.8052 | -496.929 | 0.387915 | 29805.7 | -2339.03 | -0.00233903 | 0.0077583 | 1047.322
71.81 | -496.929 | 0.387915 | 29807.4 | -2339.14 | -0.00233914 | 0.0077583 | 1047.382
71.8152 | -496.929 | 0.387915 | 29809.3 | -2339.26 | -0.00233926 | 0.0077583 | 1047.449
71.82 | -496.928 | 0.387915 | 29811.1 | -2339.37 | -0.00233937 | 0.0077583 | 1047.512
71.8252 | -496.928 | 0.387915 | 29813 | -2339.49 | -0.00233949 | 0.0077583 | 1047.579
71.83 | -496.928 | 0.387915 | 29814.7 | -2339.6 | -0.0023396 | 0.0077583 | 1047.638
71.8353 | -496.928 | 0.387915 | 29816.6 | -2339.72 | -0.00233972 | 0.0077583 | 1047.705
71.84 | -496.928 | 0.387915 | 29818.4 | -2339.83 | -0.00233983 | 0.0077583 | 1047.768
71.8453 | -496.928 | 0.387915 | 29820.4 | -2339.95 | -0.00233995 | 0.0077583 | 1047.839
71.85 | -496.927 | 0.387915 | 29822.2 | -2340.06 | -0.00234006 | 0.0077583 | 1047.902
71.8553 | -496.927 | 0.387915 | 29824.2 | -2340.18 | -0.00234018 | 0.0077583 | 1047.972
71.86 | -496.927 | 0.387915 | 29826.1 | -2340.29 | -0.00234029 | 0.0077583 | 1048.039
71.8652 | -496.927 | 0.387915 | 29828.1 | -2340.41 | -0.00234041 | 0.0077583 | 1048.109
71.87 | -496.927 | 0.387915 | 29830 | -2340.52 | -0.00234052 | 0.0077583 | 1048.176
71.8752 | -496.927 | 0.387915 | 29831.9 | -2340.64 | -0.00234064 | 0.0077583 | 1048.243
71.88 | -496.926 | 0.3882 | 29833.8 | -2340.75 | -0.00234075 | 0.007764 | 1048.31
71.8852 | -496.926 | 0.388513 | 29835.8 | -2340.87 | -0.00234087 | 0.00777026 | 1048.38
71.89 | -496.926 | 0.388514 | 29837.7 | -2340.98 | -0.00234098 | 0.00777028 | 1048.447
71.8952 | -496.926 | 0.388515 | 29839.7 | -2341.1 | -0.0023411 | 0.0077703 | 1048.517
71.9 | -496.926 | 0.388515 | 29841.4 | -2341.21 | -0.00234121 | 0.0077703 | 1048.577
71.9053 | -496.926 | 0.388515 | 29843.4 | -2341.45 | -0.00234145 | 0.0077703 | 1048.647
71.91 | -496.925 | 0.388515 | 29845.2 | -2341.67 | -0.00234167 | 0.0077703 | 1048.71
71.9153 | -496.925 | 0.388515 | 29847.3 | -2341.79 | -0.00234179 | 0.0077703 | 1048.784
71.92 | -496.925 | 0.388515 | 29849.2 | -2341.89 | -0.00234189 | 0.0077703 | 1048.851
71.9253 | -496.925 | 0.388515 | 29851.2 | -2342.14 | -0.00234214 | 0.0077703 | 1048.921
71.93 | -496.925 | 0.388515 | 29853.1 | -2342.35 | -0.00234235 | 0.0077703 | 1048.988
71.9353 | -496.925 | 0.388515 | 29855.1 | -2342.35 | -0.00234235 | 0.0077703 | 1049.058
71.94 | -496.924 | 0.388515 | 29856.9 | -2342.35 | -0.00234235 | 0.0077703 | 1049.121
71.9452 | -496.924 | 0.388515 | 29858.8 | -2342.47 | -0.00234247 | 0.0077703 | 1049.188
71.95 | -496.924 | 0.388515 | 29860.5 | -2342.58 | -0.00234258 | 0.0077703 | 1049.248
71.9552 | -496.924 | 0.388515 | 29862.4 | -2342.7 | -0.0023427 | 0.0077703 | 1049.315
71.96 | -496.924 | 0.388515 | 29864.2 | -2342.81 | -0.00234281 | 0.0077703 | 1049.378
71.9652 | -496.924 | 0.388515 | 29866.1 | -2342.81 | -0.00234281 | 0.0077703 | 1049.445
71.97 | -496.923 | 0.388515 | 29867.7 | -2342.81 | -0.00234281 | 0.0077703 | 1049.501
71.9753 | -496.923 | 0.388515 | 29869.6 | -2343.05 | -0.00234305 | 0.0077703 | 1049.568
71.98 | -496.923 | 0.388515 | 29871.2 | -2343.27 | -0.00234327 | 0.0077703 | 1049.624
71.9853 | -496.923 | 0.388515 | 29873.1 | -2343.51 | -0.00234351 | 0.0077703 | 1049.691
71.99 | -496.923 | 0.388515 | 29874.7 | -2343.73 | -0.00234373 | 0.0077703 | 1049.747
71.9953 | -496.923 | 0.388515 | 29876.6 | -2343.85 | -0.00234385 | 0.0077703 | 1049.813
72 | -496.922 | 0.388515 | 29878.2 | -2343.96 | -0.00234396 | 0.0077703 | 1049.87
72.0052 | -496.922 | 0.388515 | 29880.1 | -2344.08 | -0.00234408 | 0.0077703 | 1049.936
72.01 | -496.922 | 0.388515 | 29881.6 | -2344.19 | -0.00234419 | 0.0077703 | 1049.989
72.0152 | -496.922 | 0.388515 | 29883.2 | -2344.31 | -0.00234431 | 0.0077703 | 1050.045
72.02 | -496.922 | 0.388515 | 29884.7 | -2344.42 | -0.00234442 | 0.0077703 | 1050.098
72.0252 | -496.922 | 0.388515 | 29886.4 | -2344.54 | -0.00234454 | 0.0077703 | 1050.158
72.03 | -496.921 | 0.388799 | 29888 | -2344.65 | -0.00234465 | 0.00777598 | 1050.214
72.0352 | -496.921 | 0.389113 | 29889.7 | -2344.77 | -0.00234477 | 0.00778226 | 1050.274
72.04 | -496.921 | 0.388829 | 29891.3 | -2344.88 | -0.00234488 | 0.00777658 | 1050.33
72.0453 | -496.921 | 0.388515 | 29893.1 | -2345 | -0.002345 | 0.0077703 | 1050.393
72.05 | -496.921 | 0.388515 | 29894.6 | -2345.11 | -0.00234511 | 0.0077703 | 1050.446
72.0553 | -496.921 | 0.388515 | 29896.4 | -2345.23 | -0.00234523 | 0.0077703 | 1050.509
72.06 | -496.92 | 0.388799 | 29898 | -2345.34 | -0.00234534 | 0.00777598 | 1050.565
72.0652 | -496.92 | 0.389113 | 29899.8 | -2345.46 | -0.00234546 | 0.00778226 | 1050.629
72.07 | -496.92 | 0.389114 | 29901.6 | -2345.57 | -0.00234557 | 0.00778228 | 1050.692
72.0752 | -496.92 | 0.389115 | 29903.5 | -2345.69 | -0.00234569 | 0.0077823 | 1050.759
72.08 | -496.92 | 0.389115 | 29905.3 | -2345.8 | -0.0023458 | 0.0077823 | 1050.822
72.0852 | -496.92 | 0.389115 | 29907.2 | -2345.92 | -0.00234592 | 0.0077823 | 1050.889
72.09 | -496.919 | 0.389115 | 29908.8 | -2346.03 | -0.00234603 | 0.0077823 | 1050.945
72.0952 | -496.919 | 0.389115 | 29910.7 | -2346.15 | -0.00234615 | 0.0077823 | 1051.012
72.1 | -496.919 | 0.389115 | 29912.4 | -2346.26 | -0.00234626 | 0.0077823 | 1051.071
72.1053 | -496.919 | 0.389115 | 29914.3 | -2346.38 | -0.00234638 | 0.0077823 | 1051.138
72.11 | -496.919 | 0.389115 | 29916.2 | -2346.49 | -0.00234649 | 0.0077823 | 1051.205
72.1153 | -496.919 | 0.389115 | 29918.3 | -2346.61 | -0.00234661 | 0.0077823 | 1051.279
72.12 | -496.918 | 0.389115 | 29920.1 | -2346.72 | -0.00234672 | 0.0077823 | 1051.342
72.1252 | -496.918 | 0.389115 | 29922 | -2346.84 | -0.00234684 | 0.0077823 | 1051.409
72.13 | -496.918 | 0.389115 | 29923.7 | -2346.95 | -0.00234695 | 0.0077823 | 1051.469
72.1352 | -496.918 | 0.389115 | 29925.6 | -2347.07 | -0.00234707 | 0.0077823 | 1051.535
72.14 | -496.918 | 0.389115 | 29927.3 | -2347.18 | -0.00234718 | 0.0077823 | 1051.595
72.1452 | -496.918 | 0.389115 | 29929.2 | -2347.3 | -0.0023473 | 0.0077823 | 1051.662
72.15 | -496.917 | 0.389115 | 29931.1 | -2347.41 | -0.00234741 | 0.0077823 | 1051.729
72.1552 | -496.917 | 0.389115 | 29933.1 | -2347.65 | -0.00234765 | 0.0077823 | 1051.799
72.16 | -496.917 | 0.389399 | 29934.9 | -2347.87 | -0.00234787 | 0.00778798 | 1051.862
72.1653 | -496.917 | 0.389713 | 29936.9 | -2347.99 | -0.00234799 | 0.00779426 | 1051.932
72.17 | -496.917 | 0.38943 | 29938.6 | -2348.1 | -0.0023481 | 0.0077886 | 1051.992
72.1753 | -496.917 | 0.389115 | 29940.6 | -2348.22 | -0.00234822 | 0.0077823 | 1052.062
72.18 | -496.916 | 0.389398 | 29942.4 | -2348.33 | -0.00234833 | 0.00778796 | 1052.126
72.1853 | -496.916 | 0.389713 | 29944.4 | -2348.45 | -0.00234845 | 0.00779426 | 1052.196
72.19 | -496.916 | 0.389429 | 29946.3 | -2348.56 | -0.00234856 | 0.00778858 | 1052.263
72.1952 | -496.916 | 0.389115 | 29948.3 | -2348.56 | -0.00234856 | 0.0077823 | 1052.333
72.2 | -496.916 | 0.3894 | 29950.2 | -2348.56 | -0.00234856 | 0.007788 | 1052.4
72.2052 | -496.916 | 0.389713 | 29952.2 | -2348.68 | -0.00234868 | 0.00779426 | 1052.47
72.21 | -496.915 | 0.389428 | 29953.9 | -2348.78 | -0.00234878 | 0.00778856 | 1052.53
72.2152 | -496.915 | 0.389115 | 29955.8 | -2349.03 | -0.00234903 | 0.0077823 | 1052.596
72.22 | -496.915 | 0.389399 | 29957.6 | -2349.24 | -0.00234924 | 0.00778798 | 1052.66
72.2253 | -496.915 | 0.389713 | 29959.6 | -2349.36 | -0.00234936 | 0.00779426 | 1052.73
72.23 | -496.915 | 0.389714 | 29961.4 | -2349.47 | -0.00234947 | 0.00779428 | 1052.793
72.2353 | -496.915 | 0.389715 | 29963.4 | -2349.59 | -0.00234959 | 0.0077943 | 1052.863
72.24 | -496.914 | 0.389715 | 29965.2 | -2349.7 | -0.0023497 | 0.0077943 | 1052.927
72.2453 | -496.914 | 0.389715 | 29967.2 | -2349.82 | -0.00234982 | 0.0077943 | 1052.997
72.25 | -496.914 | 0.389715 | 29968.9 | -2349.93 | -0.00234993 | 0.0077943 | 1053.057
72.2552 | -496.914 | 0.389715 | 29970.7 | -2350.17 | -0.00235017 | 0.0077943 | 1053.12
72.26 | -496.914 | 0.389715 | 29972.5 | -2350.39 | -0.00235039 | 0.0077943 | 1053.183
72.2652 | -496.914 | 0.389715 | 29974.4 | -2350.51 | -0.00235051 | 0.0077943 | 1053.25
72.27 | -496.913 | 0.389715 | 29976 | -2350.62 | -0.00235062 | 0.0077943 | 1053.306
72.2752 | -496.913 | 0.389715 | 29977.9 | -2350.86 | -0.00235086 | 0.0077943 | 1053.373
72.28 | -496.913 | 0.389715 | 29979.6 | -2351.08 | -0.00235108 | 0.0077943 | 1053.433
72.2852 | -496.913 | 0.389715 | 29981.5 | -2351.2 | -0.0023512 | 0.0077943 | 1053.499
72.29 | -496.913 | 0.389715 | 29983.1 | -2351.31 | -0.00235131 | 0.0077943 | 1053.556
72.2953 | -496.913 | 0.389715 | 29984.8 | -2351.43 | -0.00235143 | 0.0077943 | 1053.615
72.3 | -496.912 | 0.389998 | 29986.4 | -2351.54 | -0.00235154 | 0.00779996 | 1053.672
72.3053 | -496.912 | 0.390313 | 29988.2 | -2351.66 | -0.00235166 | 0.00780626 | 1053.735
72.31 | -496.912 | 0.390029 | 29989.7 | -2351.77 | -0.00235177 | 0.00780058 | 1053.788
72.3152 | -496.912 | 0.389715 | 29991.5 | -2351.77 | -0.00235177 | 0.0077943 | 1053.851
72.32 | -496.912 | 0.389715 | 29993.1 | -2351.77 | -0.00235177 | 0.0077943 | 1053.907
72.3252 | -496.912 | 0.389715 | 29995 | -2351.89 | -0.00235189 | 0.0077943 | 1053.974
72.33 | -496.911 | 0.389715 | 29996.5 | -2352 | -0.002352 | 0.0077943 | 1054.027
72.3352 | -496.911 | 0.389715 | 29998.3 | -2352.24 | -0.00235224 | 0.0077943 | 1054.09
72.34 | -496.911 | 0.389999 | 29999.9 | -2352.46 | -0.00235246 | 0.00779998 | 1054.146
72.3452 | -496.911 | 0.390313 | 30001.6 | -2352.46 | -0.00235246 | 0.00780626 | 1054.206
72.35 | -496.911 | 0.390029 | 30003.2 | -2352.46 | -0.00235246 | 0.00780058 | 1054.262
72.3553 | -496.911 | 0.389715 | 30004.9 | -2352.7 | -0.0023527 | 0.0077943 | 1054.322
72.36 | -496.91 | 0.389998 | 30006.6 | -2352.92 | -0.00235292 | 0.00779996 | 1054.381
72.3653 | -496.91 | 0.390313 | 30008.4 | -2353.04 | -0.00235304 | 0.00780626 | 1054.445
72.37 | -496.91 | 0.390314 | 30010 | -2353.15 | -0.00235315 | 0.00780628 | 1054.501
72.3752 | -496.91 | 0.390315 | 30011.8 | -2353.27 | -0.00235327 | 0.0078063 | 1054.564
72.38 | -496.91 | 0.390315 | 30013.4 | -2353.38 | -0.00235338 | 0.0078063 | 1054.62
72.3852 | -496.91 | 0.390315 | 30015.2 | -2353.5 | -0.0023535 | 0.0078063 | 1054.684
72.39 | -496.909 | 0.390315 | 30017 | -2353.61 | -0.00235361 | 0.0078063 | 1054.747
72.3952 | -496.909 | 0.390315 | 30018.9 | -2353.73 | -0.00235373 | 0.0078063 | 1054.814
72.4 | -496.909 | 0.390315 | 30020.7 | -2353.84 | -0.00235384 | 0.0078063 | 1054.877
72.4052 | -496.909 | 0.390315 | 30022.7 | -2353.96 | -0.00235396 | 0.0078063 | 1054.947
72.41 | -496.909 | 0.390315 | 30024.5 | -2354.07 | -0.00235407 | 0.0078063 | 1055.01
72.4153 | -496.909 | 0.390315 | 30026.5 | -2354.19 | -0.00235419 | 0.0078063 | 1055.081
72.42 | -496.908 | 0.390598 | 30028.2 | -2354.3 | -0.0023543 | 0.00781196 | 1055.14
72.4253 | -496.908 | 0.390913 | 30030 | -2354.42 | -0.00235442 | 0.00781826 | 1055.204
72.43 | -496.908 | 0.39063 | 30031.8 | -2354.53 | -0.00235453 | 0.0078126 | 1055.267
72.4353 | -496.908 | 0.390315 | 30033.8 | -2354.53 | -0.00235453 | 0.0078063 | 1055.337
72.44 | -496.908 | 0.390599 | 30035.5 | -2354.53 | -0.00235453 | 0.00781198 | 1055.397
72.4452 | -496.908 | 0.390913 | 30037.4 | -2354.77 | -0.00235477 | 0.00781826 | 1055.464
72.45 | -496.907 | 0.390914 | 30039.2 | -2354.99 | -0.00235499 | 0.00781828 | 1055.527
72.4552 | -496.907 | 0.390915 | 30041.2 | -2355.11 | -0.00235511 | 0.0078183 | 1055.597
72.46 | -496.907 | 0.390629 | 30042.9 | -2355.22 | -0.00235522 | 0.00781258 | 1055.657
72.4652 | -496.907 | 0.390316 | 30044.8 | -2355.34 | -0.00235534 | 0.00780632 | 1055.724
72.47 | -496.907 | 0.3906 | 30046.5 | -2355.45 | -0.00235545 | 0.007812 | 1055.783
72.4753 | -496.907 | 0.390915 | 30048.4 | -2355.57 | -0.00235557 | 0.0078183 | 1055.85
72.48 | -496.906 | 0.390915 | 30050.2 | -2355.67 | -0.00235567 | 0.0078183 | 1055.913
72.4853 | -496.906 | 0.390915 | 30052.1 | -2355.67 | -0.00235567 | 0.0078183 | 1055.98
72.49 | -496.906 | 0.390915 | 30053.7 | -2355.67 | -0.00235567 | 0.0078183 | 1056.036
72.4953 | -496.906 | 0.390915 | 30055.5 | -2355.92 | -0.00235592 | 0.0078183 | 1056.1
72.5 | -496.906 | 0.390915 | 30057.2 | -2356.13 | -0.00235613 | 0.0078183 | 1056.159
72.5052 | -496.906 | 0.390915 | 30059 | -2356.37 | -0.00235637 | 0.0078183 | 1056.223
72.51 | -496.905 | 0.390915 | 30060.7 | -2356.59 | -0.00235659 | 0.0078183 | 1056.282
72.5152 | -496.905 | 0.390915 | 30062.5 | -2356.59 | -0.00235659 | 0.0078183 | 1056.346
72.52 | -496.905 | 0.390915 | 30064.3 | -2356.59 | -0.00235659 | 0.0078183 | 1056.409
72.5252 | -496.905 | 0.390915 | 30066.2 | -2356.71 | -0.00235671 | 0.0078183 | 1056.476
72.53 | -496.905 | 0.390915 | 30067.8 | -2356.82 | -0.00235682 | 0.0078183 | 1056.532
72.5352 | -496.905 | 0.390915 | 30069.7 | -2356.94 | -0.00235694 | 0.0078183 | 1056.599
72.54 | -496.904 | 0.390915 | 30071.4 | -2357.05 | -0.00235705 | 0.0078183 | 1056.658
72.5453 | -496.904 | 0.390915 | 30073.3 | -2357.17 | -0.00235717 | 0.0078183 | 1056.725
72.55 | -496.904 | 0.390915 | 30075 | -2357.28 | -0.00235728 | 0.0078183 | 1056.785
72.5553 | -496.904 | 0.390915 | 30076.9 | -2357.52 | -0.00235752 | 0.0078183 | 1056.852
72.56 | -496.904 | 0.390915 | 30078.6 | -2357.74 | -0.00235774 | 0.0078183 | 1056.911
72.5652 | -496.904 | 0.390915 | 30080.5 | -2357.74 | -0.00235774 | 0.0078183 | 1056.978
72.57 | -496.903 | 0.390915 | 30082.1 | -2357.74 | -0.00235774 | 0.0078183 | 1057.034
72.5752 | -496.903 | 0.390915 | 30083.8 | -2357.98 | -0.00235798 | 0.0078183 | 1057.094
72.58 | -496.903 | 0.390915 | 30085.4 | -2358.2 | -0.0023582 | 0.0078183 | 1057.15
72.5852 | -496.903 | 0.390915 | 30087 | -2358.44 | -0.00235844 | 0.0078183 | 1057.207
72.59 | -496.903 | 0.390915 | 30088.7 | -2358.66 | -0.00235866 | 0.0078183 | 1057.266
72.5952 | -496.903 | 0.390915 | 30090.5 | -2358.66 | -0.00235866 | 0.0078183 | 1057.33
72.6 | -496.902 | 0.390915 | 30092.1 | -2358.66 | -0.00235866 | 0.0078183 | 1057.386
72.6053 | -496.902 | 0.390915 | 30093.9 | -2358.78 | -0.00235878 | 0.0078183 | 1057.449
72.61 | -496.902 | 0.390915 | 30095.6 | -2358.89 | -0.00235889 | 0.0078183 | 1057.509
72.6153 | -496.902 | 0.390915 | 30097.5 | -2359.01 | -0.00235901 | 0.0078183 | 1057.576
72.62 | -496.902 | 0.391199 | 30099.2 | -2359.12 | -0.00235912 | 0.00782398 | 1057.635
72.6252 | -496.902 | 0.391513 | 30101 | -2359.24 | -0.00235924 | 0.00783026 | 1057.699
72.63 | -496.901 | 0.391514 | 30102.7 | -2359.35 | -0.00235935 | 0.00783028 | 1057.758
72.6352 | -496.901 | 0.391515 | 30104.5 | -2359.47 | -0.00235947 | 0.0078303 | 1057.822
72.64 | -496.901 | 0.391515 | 30106.2 | -2359.58 | -0.00235958 | 0.0078303 | 1057.881
72.6452 | -496.901 | 0.391515 | 30108 | -2359.7 | -0.0023597 | 0.0078303 | 1057.944
72.65 | -496.901 | 0.391515 | 30109.7 | -2359.81 | -0.00235981 | 0.0078303 | 1058.004
72.6552 | -496.901 | 0.391515 | 30111.5 | -2359.93 | -0.00235993 | 0.0078303 | 1058.067
72.66 | -496.9 | 0.391515 | 30113.2 | -2360.04 | -0.00236004 | 0.0078303 | 1058.127
72.6653 | -496.9 | 0.391515 | 30115 | -2360.28 | -0.00236028 | 0.0078303 | 1058.19
72.67 | -496.9 | 0.391515 | 30116.7 | -2360.5 | -0.0023605 | 0.0078303 | 1058.25
72.6753 | -496.9 | 0.391515 | 30118.6 | -2360.5 | -0.0023605 | 0.0078303 | 1058.317
72.68 | -496.9 | 0.391515 | 30120.3 | -2360.5 | -0.0023605 | 0.0078303 | 1058.377
72.6853 | -496.9 | 0.391515 | 30122.3 | -2360.74 | -0.00236074 | 0.0078303 | 1058.447
72.69 | -496.899 | 0.391515 | 30124 | -2360.96 | -0.00236096 | 0.0078303 | 1058.507
72.6952 | -496.899 | 0.391515 | 30126 | -2361.08 | -0.00236108 | 0.0078303 | 1058.577
72.7 | -496.899 | 0.391515 | 30127.8 | -2361.19 | -0.00236119 | 0.0078303 | 1058.64
72.7052 | -496.899 | 0.391515 | 30129.7 | -2361.31 | -0.00236131 | 0.0078303 | 1058.707
72.71 | -496.899 | 0.391515 | 30131.4 | -2361.42 | -0.00236142 | 0.0078303 | 1058.767
72.7152 | -496.899 | 0.391515 | 30133.3 | -2361.42 | -0.00236142 | 0.0078303 | 1058.833
72.72 | -496.898 | 0.391799 | 30135 | -2361.42 | -0.00236142 | 0.00783598 | 1058.893
72.7253 | -496.898 | 0.392113 | 30136.8 | -2361.66 | -0.00236166 | 0.00784226 | 1058.956
72.73 | -496.898 | 0.392114 | 30138.5 | -2361.88 | -0.00236188 | 0.00784228 | 1059.016
72.7353 | -496.898 | 0.392115 | 30140.4 | -2362 | -0.002362 | 0.0078423 | 1059.083
72.74 | -496.898 | 0.391831 | 30142.1 | -2362.11 | -0.00236211 | 0.00783662 | 1059.143
72.7453 | -496.898 | 0.391516 | 30144.1 | -2362.11 | -0.00236211 | 0.00783032 | 1059.213
72.75 | -496.897 | 0.3918 | 30145.8 | -2362.11 | -0.00236211 | 0.007836 | 1059.273
72.7552 | -496.897 | 0.392115 | 30147.7 | -2362.35 | -0.00236235 | 0.0078423 | 1059.339
72.76 | -496.897 | 0.392115 | 30149.6 | -2362.56 | -0.00236256 | 0.0078423 | 1059.406
72.7652 | -496.897 | 0.392115 | 30151.5 | -2362.68 | -0.00236268 | 0.0078423 | 1059.473
72.77 | -496.897 | 0.392115 | 30153.3 | -2362.79 | -0.00236279 | 0.0078423 | 1059.536
72.7752 | -496.897 | 0.392115 | 30155.3 | -2363.04 | -0.00236304 | 0.0078423 | 1059.607
72.78 | -496.896 | 0.392115 | 30157 | -2363.25 | -0.00236325 | 0.0078423 | 1059.666
72.7852 | -496.896 | 0.392115 | 30158.9 | -2363.25 | -0.00236325 | 0.0078423 | 1059.733
72.79 | -496.896 | 0.392115 | 30160.7 | -2363.25 | -0.00236325 | 0.0078423 | 1059.796
72.7953 | -496.896 | 0.392115 | 30162.6 | -2363.25 | -0.00236325 | 0.0078423 | 1059.863
72.8 | -496.896 | 0.392115 | 30164.4 | -2363.25 | -0.00236325 | 0.0078423 | 1059.926
72.8053 | -496.896 | 0.392115 | 30166.3 | -2363.37 | -0.00236337 | 0.0078423 | 1059.993
72.81 | -496.895 | 0.392115 | 30168 | -2363.48 | -0.00236348 | 0.0078423 | 1060.053
72.8152 | -496.895 | 0.392115 | 30169.9 | -2363.6 | -0.0023636 | 0.0078423 | 1060.12
72.82 | -496.895 | 0.392115 | 30171.7 | -2363.71 | -0.00236371 | 0.0078423 | 1060.183
72.8252 | -496.895 | 0.392115 | 30173.6 | -2363.83 | -0.00236383 | 0.0078423 | 1060.25
72.83 | -496.895 | 0.392115 | 30175.4 | -2363.94 | -0.00236394 | 0.0078423 | 1060.313
72.8352 | -496.895 | 0.392115 | 30177.5 | -2364.06 | -0.00236406 | 0.0078423 | 1060.387
72.84 | -496.894 | 0.392115 | 30179.2 | -2364.17 | -0.00236417 | 0.0078423 | 1060.446
72.8452 | -496.894 | 0.392115 | 30181 | -2364.29 | -0.00236429 | 0.0078423 | 1060.51
72.85 | -496.894 | 0.392399 | 30182.8 | -2364.4 | -0.0023644 | 0.00784798 | 1060.573
72.8553 | -496.894 | 0.392713 | 30184.7 | -2364.64 | -0.00236464 | 0.00785426 | 1060.64
72.86 | -496.894 | 0.39243 | 30186.4 | -2364.86 | -0.00236486 | 0.0078486 | 1060.699
72.8653 | -496.894 | 0.392115 | 30188.2 | -2364.98 | -0.00236498 | 0.0078423 | 1060.763
72.87 | -496.893 | 0.392399 | 30189.9 | -2365.09 | -0.00236509 | 0.00784798 | 1060.822
72.8752 | -496.893 | 0.392713 | 30191.8 | -2365.09 | -0.00236509 | 0.00785426 | 1060.889
72.88 | -496.893 | 0.392714 | 30193.6 | -2365.09 | -0.00236509 | 0.00785428 | 1060.952
72.8852 | -496.893 | 0.392715 | 30195.5 | -2365.33 | -0.00236533 | 0.0078543 | 1061.019
72.89 | -496.893 | 0.392715 | 30197.2 | -2365.55 | -0.00236555 | 0.0078543 | 1061.079
72.8952 | -496.893 | 0.392715 | 30199.1 | -2365.67 | -0.00236567 | 0.0078543 | 1061.146
72.9 | -496.892 | 0.392715 | 30200.7 | -2365.78 | -0.00236578 | 0.0078543 | 1061.202
72.9052 | -496.892 | 0.392715 | 30202.5 | -2365.9 | -0.0023659 | 0.0078543 | 1061.265
72.91 | -496.892 | 0.392715 | 30204.2 | -2366.01 | -0.00236601 | 0.0078543 | 1061.325
72.9153 | -496.892 | 0.392715 | 30206.1 | -2366.25 | -0.00236625 | 0.0078543 | 1061.392
72.92 | -496.892 | 0.392715 | 30207.8 | -2366.47 | -0.00236647 | 0.0078543 | 1061.451
72.9253 | -496.892 | 0.392715 | 30209.6 | -2366.59 | -0.00236659 | 0.0078543 | 1061.515
72.93 | -496.891 | 0.392715 | 30211.3 | -2366.7 | -0.0023667 | 0.0078543 | 1061.574
72.9353 | -496.891 | 0.392715 | 30213.1 | -2366.82 | -0.00236682 | 0.0078543 | 1061.638
72.94 | -496.891 | 0.392715 | 30214.9 | -2366.93 | -0.00236693 | 0.0078543 | 1061.701
72.9452 | -496.891 | 0.392715 | 30216.8 | -2367.05 | -0.00236705 | 0.0078543 | 1061.768
72.95 | -496.891 | 0.393 | 30218.5 | -2367.16 | -0.00236716 | 0.00786 | 1061.827
72.9552 | -496.891 | 0.393313 | 30220.4 | -2367.28 | -0.00236728 | 0.00786626 | 1061.894
72.96 | -496.89 | 0.393028 | 30222.3 | -2367.39 | -0.00236739 | 0.00786056 | 1061.961
72.9652 | -496.89 | 0.392715 | 30224.4 | -2367.39 | -0.00236739 | 0.0078543 | 1062.035
72.97 | -496.89 | 0.392715 | 30226.2 | -2367.39 | -0.00236739 | 0.0078543 | 1062.098
72.9753 | -496.89 | 0.392715 | 30228.1 | -2367.51 | -0.00236751 | 0.0078543 | 1062.165
72.98 | -496.89 | 0.392715 | 30229.9 | -2367.62 | -0.00236762 | 0.0078543 | 1062.228
72.9853 | -496.89 | 0.392715 | 30231.9 | -2367.86 | -0.00236786 | 0.0078543 | 1062.298
72.99 | -496.889 | 0.392998 | 30233.7 | -2368.08 | -0.00236808 | 0.00785996 | 1062.361
72.9953 | -496.889 | 0.393313 | 30235.7 | -2368.2 | -0.0023682 | 0.00786626 | 1062.432
73 | -496.889 | 0.393029 | 30237.6 | -2368.31 | -0.00236831 | 0.00786058 | 1062.498
73.0052 | -496.889 | 0.392715 | 30239.6 | -2368.43 | -0.00236843 | 0.0078543 | 1062.569
73.01 | -496.889 | 0.393 | 30241.4 | -2368.54 | -0.00236854 | 0.00786 | 1062.632
73.0152 | -496.889 | 0.393313 | 30243.4 | -2368.66 | -0.00236866 | 0.00786626 | 1062.702
73.02 | -496.888 | 0.393314 | 30245.1 | -2368.77 | -0.00236877 | 0.00786628 | 1062.762
73.0252 | -496.888 | 0.393315 | 30247 | -2368.89 | -0.00236889 | 0.0078663 | 1062.829
73.03 | -496.888 | 0.393315 | 30248.8 | -2369 | -0.002369 | 0.0078663 | 1062.892
73.0352 | -496.888 | 0.393315 | 30250.8 | -2369.12 | -0.00236912 | 0.0078663 | 1062.962
73.04 | -496.888 | 0.39303 | 30252.6 | -2369.22 | -0.00236922 | 0.0078606 | 1063.025
73.0453 | -496.888 | 0.392716 | 30254.5 | -2369.47 | -0.00236947 | 0.00785432 | 1063.092
73.05 | -496.887 | 0.392999 | 30256.3 | -2369.68 | -0.00236968 | 0.00785998 | 1063.156
73.0553 | -496.887 | 0.393315 | 30258.3 | -2369.68 | -0.00236968 | 0.0078663 | 1063.226
73.06 | -496.887 | 0.393315 | 30260 | -2369.68 | -0.00236968 | 0.0078663 | 1063.286
73.0652 | -496.887 | 0.393315 | 30261.8 | -2369.92 | -0.00236992 | 0.0078663 | 1063.349
73.07 | -496.887 | 0.393315 | 30263.6 | -2370.14 | -0.00237014 | 0.0078663 | 1063.412
73.0752 | -496.887 | 0.393315 | 30265.5 | -2370.14 | -0.00237014 | 0.0078663 | 1063.479
73.08 | -496.886 | 0.393315 | 30267.3 | -2370.14 | -0.00237014 | 0.0078663 | 1063.542
73.0852 | -496.886 | 0.393315 | 30269.3 | -2370.38 | -0.00237038 | 0.0078663 | 1063.612
73.09 | -496.886 | 0.393315 | 30271 | -2370.6 | -0.0023706 | 0.0078663 | 1063.672
73.0952 | -496.886 | 0.393315 | 30273 | -2370.72 | -0.00237072 | 0.0078663 | 1063.742
73.1 | -496.886 | 0.393315 | 30274.7 | -2370.83 | -0.00237083 | 0.0078663 | 1063.802
73.1053 | -496.886 | 0.393315 | 30276.6 | -2371.07 | -0.00237107 | 0.0078663 | 1063.869
73.11 | -496.885 | 0.393315 | 30278.4 | -2371.29 | -0.00237129 | 0.0078663 | 1063.932
73.1153 | -496.885 | 0.393315 | 30280.3 | -2371.41 | -0.00237141 | 0.0078663 | 1063.999
73.12 | -496.885 | 0.393315 | 30282 | -2371.52 | -0.00237152 | 0.0078663 | 1064.059
73.1252 | -496.885 | 0.393315 | 30283.9 | -2371.52 | -0.00237152 | 0.0078663 | 1064.125
73.13 | -496.885 | 0.393315 | 30285.6 | -2371.52 | -0.00237152 | 0.0078663 | 1064.185
73.1352 | -496.885 | 0.393315 | 30287.4 | -2371.76 | -0.00237176 | 0.0078663 | 1064.248
73.14 | -496.884 | 0.393315 | 30289 | -2371.98 | -0.00237198 | 0.0078663 | 1064.305
73.1452 | -496.884 | 0.393315 | 30290.8 | -2372.1 | -0.0023721 | 0.0078663 | 1064.368
73.15 | -496.884 | 0.3936 | 30292.4 | -2372.21 | -0.00237221 | 0.007872 | 1064.424
73.1552 | -496.884 | 0.393913 | 30294.2 | -2372.45 | -0.00237245 | 0.00787826 | 1064.487
73.16 | -496.884 | 0.393914 | 30295.8 | -2372.67 | -0.00237267 | 0.00787828 | 1064.543
73.1653 | -496.884 | 0.393915 | 30297.6 | -2372.67 | -0.00237267 | 0.0078783 | 1064.607
73.17 | -496.883 | 0.393915 | 30299.2 | -2372.67 | -0.00237267 | 0.0078783 | 1064.663
73.1753 | -496.883 | 0.393915 | 30301 | -2372.79 | -0.00237279 | 0.0078783 | 1064.726
73.18 | -496.883 | 0.393915 | 30302.6 | -2372.9 | -0.0023729 | 0.0078783 | 1064.782
73.1853 | -496.883 | 0.393915 | 30304.4 | -2373.02 | -0.00237302 | 0.0078783 | 1064.846
73.19 | -496.883 | 0.393915 | 30306 | -2373.13 | -0.00237313 | 0.0078783 | 1064.902
73.1952 | -496.883 | 0.393915 | 30307.8 | -2373.37 | -0.00237337 | 0.0078783 | 1064.965
73.2 | -496.882 | 0.393915 | 30309.3 | -2373.59 | -0.00237359 | 0.0078783 | 1065.018
73.2052 | -496.882 | 0.393915 | 30311 | -2373.71 | -0.00237371 | 0.0078783 | 1065.078
73.21 | -496.882 | 0.393915 | 30312.6 | -2373.82 | -0.00237382 | 0.0078783 | 1065.134
73.2152 | -496.882 | 0.393915 | 30314.3 | -2373.94 | -0.00237394 | 0.0078783 | 1065.194
73.22 | -496.882 | 0.393915 | 30316 | -2374.05 | -0.00237405 | 0.0078783 | 1065.253
73.2253 | -496.882 | 0.393915 | 30317.8 | -2374.05 | -0.00237405 | 0.0078783 | 1065.317
73.23 | -496.881 | 0.393915 | 30319.4 | -2374.05 | -0.00237405 | 0.0078783 | 1065.373
73.2353 | -496.881 | 0.393915 | 30321.2 | -2374.17 | -0.00237417 | 0.0078783 | 1065.436
73.24 | -496.881 | 0.393915 | 30322.9 | -2374.28 | -0.00237428 | 0.0078783 | 1065.496
73.2453 | -496.881 | 0.393915 | 30324.7 | -2374.4 | -0.0023744 | 0.0078783 | 1065.559
73.25 | -496.881 | 0.393915 | 30326.4 | -2374.51 | -0.00237451 | 0.0078783 | 1065.619
73.2552 | -496.881 | 0.393915 | 30328.3 | -2374.63 | -0.00237463 | 0.0078783 | 1065.685
73.26 | -496.88 | 0.393915 | 30329.9 | -2374.74 | -0.00237474 | 0.0078783 | 1065.742
73.2652 | -496.88 | 0.393915 | 30331.8 | -2374.74 | -0.00237474 | 0.0078783 | 1065.808
73.27 | -496.88 | 0.393915 | 30333.5 | -2374.74 | -0.00237474 | 0.0078783 | 1065.868
73.2752 | -496.88 | 0.393915 | 30335.4 | -2375.1 | -0.0023751 | 0.0078783 | 1065.935
73.28 | -496.88 | 0.394199 | 30337 | -2375.43 | -0.00237543 | 0.00788398 | 1065.991
73.2852 | -496.88 | 0.394513 | 30338.9 | -2375.43 | -0.00237543 | 0.00789026 | 1066.058
73.29 | -496.879 | 0.394514 | 30340.5 | -2375.43 | -0.00237543 | 0.00789028 | 1066.114
73.2953 | -496.879 | 0.394515 | 30342.4 | -2375.55 | -0.00237555 | 0.0078903 | 1066.181
73.3 | -496.879 | 0.394231 | 30344.2 | -2375.66 | -0.00237566 | 0.00788462 | 1066.244
73.3053 | -496.879 | 0.393916 | 30346.1 | -2375.78 | -0.00237578 | 0.00787832 | 1066.311
73.31 | -496.879 | 0.3942 | 30347.9 | -2375.89 | -0.00237589 | 0.007884 | 1066.374
73.3152 | -496.879 | 0.394515 | 30349.9 | -2376.01 | -0.00237601 | 0.0078903 | 1066.444
73.32 | -496.878 | 0.394515 | 30351.7 | -2376.11 | -0.00237611 | 0.0078903 | 1066.508
73.3252 | -496.878 | 0.394515 | 30353.6 | -2376.23 | -0.00237623 | 0.0078903 | 1066.574
73.33 | -496.878 | 0.394515 | 30355.4 | -2376.34 | -0.00237634 | 0.0078903 | 1066.638
73.3352 | -496.878 | 0.394515 | 30357.4 | -2376.46 | -0.00237646 | 0.0078903 | 1066.708
73.34 | -496.878 | 0.394515 | 30359.1 | -2376.57 | -0.00237657 | 0.0078903 | 1066.768
73.3452 | -496.878 | 0.394515 | 30361 | -2376.69 | -0.00237669 | 0.0078903 | 1066.834
73.35 | -496.877 | 0.394515 | 30362.8 | -2376.8 | -0.0023768 | 0.0078903 | 1066.898
73.3553 | -496.877 | 0.394515 | 30364.8 | -2376.92 | -0.00237692 | 0.0078903 | 1066.968
73.36 | -496.877 | 0.394515 | 30366.5 | -2377.03 | -0.00237703 | 0.0078903 | 1067.028
73.3653 | -496.877 | 0.394515 | 30368.3 | -2377.28 | -0.00237728 | 0.0078903 | 1067.091
73.37 | -496.877 | 0.394515 | 30370 | -2377.49 | -0.00237749 | 0.0078903 | 1067.151
73.3752 | -496.877 | 0.394515 | 30371.9 | -2377.61 | -0.00237761 | 0.0078903 | 1067.217
73.38 | -496.876 | 0.394515 | 30373.6 | -2377.72 | -0.00237772 | 0.0078903 | 1067.277
73.3852 | -496.876 | 0.394515 | 30375.4 | -2377.84 | -0.00237784 | 0.0078903 | 1067.34
73.39 | -496.876 | 0.3948 | 30377.1 | -2377.95 | -0.00237795 | 0.007896 | 1067.4
73.3952 | -496.876 | 0.395113 | 30378.9 | -2378.07 | -0.00237807 | 0.00790226 | 1067.463
73.4 | -496.876 | 0.394828 | 30380.6 | -2378.18 | -0.00237818 | 0.00789656 | 1067.523
73.4052 | -496.876 | 0.394515 | 30382.4 | -2378.3 | -0.0023783 | 0.0078903 | 1067.586
73.41 | -496.875 | 0.394799 | 30384 | -2378.41 | -0.00237841 | 0.00789598 | 1067.643
73.4153 | -496.875 | 0.395113 | 30385.8 | -2378.53 | -0.00237853 | 0.00790226 | 1067.706
73.42 | -496.875 | 0.395114 | 30387.4 | -2378.64 | -0.00237864 | 0.00790228 | 1067.762
73.4253 | -496.875 | 0.395115 | 30389.3 | -2378.76 | -0.00237876 | 0.0079023 | 1067.829
73.43 | -496.875 | 0.395115 | 30390.9 | -2378.87 | -0.00237887 | 0.0079023 | 1067.885
73.4353 | -496.875 | 0.395115 | 30392.6 | -2379.11 | -0.00237911 | 0.0079023 | 1067.945
73.44 | -496.874 | 0.395115 | 30394.3 | -2379.33 | -0.00237933 | 0.0079023 | 1068.005
73.4452 | -496.874 | 0.395115 | 30396.1 | -2379.33 | -0.00237933 | 0.0079023 | 1068.068
73.45 | -496.874 | 0.395115 | 30397.8 | -2379.33 | -0.00237933 | 0.0079023 | 1068.128
73.4552 | -496.874 | 0.395115 | 30399.6 | -2379.57 | -0.00237957 | 0.0079023 | 1068.191
73.46 | -496.874 | 0.395115 | 30401.3 | -2379.79 | -0.00237979 | 0.0079023 | 1068.251
73.4652 | -496.874 | 0.395115 | 30403.2 | -2379.79 | -0.00237979 | 0.0079023 | 1068.317
73.47 | -496.873 | 0.395115 | 30404.8 | -2379.79 | -0.00237979 | 0.0079023 | 1068.374
73.4753 | -496.873 | 0.395115 | 30406.6 | -2379.91 | -0.00237991 | 0.0079023 | 1068.437
73.48 | -496.873 | 0.395115 | 30408.2 | -2380.02 | -0.00238002 | 0.0079023 | 1068.493
73.4853 | -496.873 | 0.395115 | 30410.1 | -2380.26 | -0.00238026 | 0.0079023 | 1068.56
73.49 | -496.873 | 0.395115 | 30411.7 | -2380.48 | -0.00238048 | 0.0079023 | 1068.616
73.4953 | -496.873 | 0.395115 | 30413.6 | -2380.6 | -0.0023806 | 0.0079023 | 1068.683
73.5 | -496.872 | 0.395115 | 30415.4 | -2380.71 | -0.00238071 | 0.0079023 | 1068.746
73.5052 | -496.872 | 0.395115 | 30417.4 | -2380.83 | -0.00238083 | 0.0079023 | 1068.816
73.51 | -496.872 | 0.395115 | 30419.1 | -2380.94 | -0.00238094 | 0.0079023 | 1068.876
73.5152 | -496.872 | 0.395115 | 30421 | -2381.06 | -0.00238106 | 0.0079023 | 1068.943
73.52 | -496.872 | 0.395115 | 30422.8 | -2381.17 | -0.00238117 | 0.0079023 | 1069.006
73.5252 | -496.872 | 0.395115 | 30424.8 | -2381.29 | -0.00238129 | 0.0079023 | 1069.076
73.53 | -496.871 | 0.395115 | 30426.6 | -2381.4 | -0.0023814 | 0.0079023 | 1069.14
73.5352 | -496.871 | 0.395115 | 30428.5 | -2381.52 | -0.00238152 | 0.0079023 | 1069.206
73.54 | -496.871 | 0.395115 | 30430.3 | -2381.63 | -0.00238163 | 0.0079023 | 1069.27
73.5453 | -496.871 | 0.395115 | 30432.2 | -2381.75 | -0.00238175 | 0.0079023 | 1069.336
73.55 | -496.871 | 0.395398 | 30434 | -2381.86 | -0.00238186 | 0.00790796 | 1069.4
73.5553 | -496.871 | 0.395713 | 30436 | -2381.98 | -0.00238198 | 0.00791426 | 1069.47
73.56 | -496.87 | 0.395429 | 30437.8 | -2382.09 | -0.00238209 | 0.00790858 | 1069.533
73.5652 | -496.87 | 0.395115 | 30439.7 | -2382.09 | -0.00238209 | 0.0079023 | 1069.6
73.57 | -496.87 | 0.395401 | 30441.5 | -2382.09 | -0.00238209 | 0.00790802 | 1069.663
73.5752 | -496.87 | 0.395713 | 30443.5 | -2382.33 | -0.00238233 | 0.00791426 | 1069.733
73.58 | -496.87 | 0.395714 | 30445.3 | -2382.55 | -0.00238255 | 0.00791428 | 1069.797
73.5852 | -496.87 | 0.395715 | 30447.3 | -2382.79 | -0.00238279 | 0.0079143 | 1069.867
73.59 | -496.869 | 0.395715 | 30449 | -2383 | -0.002383 | 0.0079143 | 1069.927
73.5952 | -496.869 | 0.395715 | 30451 | -2383.13 | -0.00238313 | 0.0079143 | 1069.997
73.6 | -496.869 | 0.395715 | 30452.6 | -2383.23 | -0.00238323 | 0.0079143 | 1070.053
73.6053 | -496.869 | 0.395715 | 30454.4 | -2383.36 | -0.00238336 | 0.0079143 | 1070.116
73.61 | -496.869 | 0.395715 | 30456.2 | -2383.46 | -0.00238346 | 0.0079143 | 1070.18
73.6153 | -496.869 | 0.395715 | 30458.1 | -2383.46 | -0.00238346 | 0.0079143 | 1070.246
73.62 | -496.868 | 0.395715 | 30459.8 | -2383.46 | -0.00238346 | 0.0079143 | 1070.306
73.6252 | -496.868 | 0.395715 | 30461.7 | -2383.58 | -0.00238358 | 0.0079143 | 1070.373
73.63 | -496.868 | 0.395715 | 30463.5 | -2383.69 | -0.00238369 | 0.0079143 | 1070.436
73.6352 | -496.868 | 0.395715 | 30465.5 | -2383.81 | -0.00238381 | 0.0079143 | 1070.506
73.64 | -496.868 | 0.395715 | 30467.2 | -2383.92 | -0.00238392 | 0.0079143 | 1070.566
73.6452 | -496.868 | 0.395715 | 30469.1 | -2384.16 | -0.00238416 | 0.0079143 | 1070.633
73.65 | -496.867 | 0.395715 | 30470.8 | -2384.38 | -0.00238438 | 0.0079143 | 1070.693
73.6552 | -496.867 | 0.395715 | 30472.7 | -2384.38 | -0.00238438 | 0.0079143 | 1070.759
73.66 | -496.867 | 0.395715 | 30474.5 | -2384.38 | -0.00238438 | 0.0079143 | 1070.823
73.6653 | -496.867 | 0.395715 | 30476.4 | -2384.62 | -0.00238462 | 0.0079143 | 1070.889
73.67 | -496.867 | 0.395715 | 30478.2 | -2384.84 | -0.00238484 | 0.0079143 | 1070.953
73.6753 | -496.866 | 0.395715 | 30480.1 | -2384.96 | -0.00238496 | 0.0079143 | 1071.019
73.68 | -496.866 | 0.395715 | 30481.9 | -2385.07 | -0.00238507 | 0.0079143 | 1071.083
73.6853 | -496.866 | 0.395715 | 30483.8 | -2385.19 | -0.00238519 | 0.0079143 | 1071.149
73.69 | -496.866 | 0.395999 | 30485.5 | -2385.3 | -0.0023853 | 0.00791998 | 1071.209
73.6952 | -496.866 | 0.396313 | 30487.3 | -2385.54 | -0.00238554 | 0.00792626 | 1071.272
73.7 | -496.866 | 0.396314 | 30489.2 | -2385.76 | -0.00238576 | 0.00792628 | 1071.339
73.7052 | -496.866 | 0.396315 | 30491.2 | -2385.88 | -0.00238588 | 0.0079263 | 1071.409
73.71 | -496.865 | 0.396315 | 30492.9 | -2385.99 | -0.00238599 | 0.0079263 | 1071.469
73.7152 | -496.865 | 0.396315 | 30494.7 | -2386.11 | -0.00238611 | 0.0079263 | 1071.532
73.72 | -496.865 | 0.396315 | 30496.4 | -2386.22 | -0.00238622 | 0.0079263 | 1071.592
73.7253 | -496.865 | 0.396315 | 30498.2 | -2386.34 | -0.00238634 | 0.0079263 | 1071.655
73.73 | -496.865 | 0.396315 | 30499.7 | -2386.45 | -0.00238645 | 0.0079263 | 1071.708
73.7353 | -496.865 | 0.396315 | 30501.4 | -2386.57 | -0.00238657 | 0.0079263 | 1071.768
73.74 | -496.864 | 0.396315 | 30503.1 | -2386.68 | -0.00238668 | 0.0079263 | 1071.828
73.7453 | -496.864 | 0.396315 | 30505 | -2386.8 | -0.0023868 | 0.0079263 | 1071.894
73.75 | -496.864 | 0.396315 | 30506.5 | -2386.91 | -0.00238691 | 0.0079263 | 1071.947
73.7552 | -496.864 | 0.396315 | 30508.2 | -2387.03 | -0.00238703 | 0.0079263 | 1072.007
73.76 | -496.864 | 0.396315 | 30509.8 | -2387.14 | -0.00238714 | 0.0079263 | 1072.063
73.7652 | -496.864 | 0.396315 | 30511.6 | -2387.26 | -0.00238726 | 0.0079263 | 1072.126
73.77 | -496.863 | 0.396315 | 30513.1 | -2387.37 | -0.00238737 | 0.0079263 | 1072.179
73.7752 | -496.863 | 0.396315 | 30514.8 | -2387.61 | -0.00238761 | 0.0079263 | 1072.239
73.78 | -496.863 | 0.396315 | 30516.5 | -2387.83 | -0.00238783 | 0.0079263 | 1072.298
73.7852 | -496.863 | 0.396315 | 30518.3 | -2387.83 | -0.00238783 | 0.0079263 | 1072.362
73.79 | -496.863 | 0.396599 | 30519.9 | -2387.83 | -0.00238783 | 0.00793198 | 1072.418
73.7953 | -496.863 | 0.396913 | 30521.7 | -2387.95 | -0.00238795 | 0.00793826 | 1072.481
73.8 | -496.862 | 0.39663 | 30523.3 | -2388.06 | -0.00238806 | 0.0079326 | 1072.537
73.8053 | -496.862 | 0.396315 | 30525.1 | -2388.18 | -0.00238818 | 0.0079263 | 1072.601
73.81 | -496.862 | 0.396599 | 30526.7 | -2388.29 | -0.00238829 | 0.00793198 | 1072.657
73.8152 | -496.862 | 0.396913 | 30528.5 | -2388.53 | -0.00238853 | 0.00793826 | 1072.72
73.82 | -496.862 | 0.396914 | 30530.1 | -2388.75 | -0.00238875 | 0.00793828 | 1072.776
73.8252 | -496.862 | 0.396915 | 30531.9 | -2388.87 | -0.00238887 | 0.0079383 | 1072.84
73.83 | -496.861 | 0.396915 | 30533.6 | -2388.98 | -0.00238898 | 0.0079383 | 1072.899
73.8352 | -496.861 | 0.396915 | 30535.5 | -2388.98 | -0.00238898 | 0.0079383 | 1072.966
73.84 | -496.861 | 0.396915 | 30537.2 | -2388.98 | -0.00238898 | 0.0079383 | 1073.026
73.8452 | -496.861 | 0.396915 | 30539 | -2389.22 | -0.00238922 | 0.0079383 | 1073.089
73.85 | -496.861 | 0.396915 | 30540.7 | -2389.44 | -0.00238944 | 0.0079383 | 1073.149
73.8553 | -496.861 | 0.396915 | 30542.7 | -2389.44 | -0.00238944 | 0.0079383 | 1073.219
73.86 | -496.86 | 0.396915 | 30544.4 | -2389.44 | -0.00238944 | 0.0079383 | 1073.279
73.8653 | -496.86 | 0.396915 | 30546.2 | -2389.56 | -0.00238956 | 0.0079383 | 1073.342
73.87 | -496.86 | 0.396915 | 30548 | -2389.67 | -0.00238967 | 0.0079383 | 1073.405
73.8752 | -496.86 | 0.396915 | 30549.9 | -2389.9 | -0.0023899 | 0.0079383 | 1073.472
73.88 | -496.86 | 0.396915 | 30551.6 | -2390.12 | -0.00239012 | 0.0079383 | 1073.532
73.8852 | -496.86 | 0.396915 | 30553.4 | -2390.12 | -0.00239012 | 0.0079383 | 1073.595
73.89 | -496.859 | 0.396915 | 30555.2 | -2390.12 | -0.00239012 | 0.0079383 | 1073.658
73.8952 | -496.859 | 0.396915 | 30557.1 | -2390.36 | -0.00239036 | 0.0079383 | 1073.725
73.9 | -496.859 | 0.396915 | 30558.7 | -2390.58 | -0.00239058 | 0.0079383 | 1073.781
73.9052 | -496.859 | 0.396915 | 30560.5 | -2390.7 | -0.0023907 | 0.0079383 | 1073.845
73.91 | -496.859 | 0.396915 | 30562.2 | -2390.81 | -0.00239081 | 0.0079383 | 1073.904
73.9153 | -496.859 | 0.396915 | 30564.1 | -2390.93 | -0.00239093 | 0.0079383 | 1073.971
73.92 | -496.858 | 0.397198 | 30565.8 | -2391.04 | -0.00239104 | 0.00794396 | 1074.031
73.9253 | -496.858 | 0.397513 | 30567.6 | -2391.16 | -0.00239116 | 0.00795026 | 1074.094
73.93 | -496.858 | 0.39723 | 30569.3 | -2391.27 | -0.00239127 | 0.0079446 | 1074.154
73.9353 | -496.858 | 0.396915 | 30571.2 | -2391.39 | -0.00239139 | 0.0079383 | 1074.221
73.94 | -496.858 | 0.397199 | 30573 | -2391.5 | -0.0023915 | 0.00794398 | 1074.284
73.9452 | -496.858 | 0.397513 | 30574.9 | -2391.5 | -0.0023915 | 0.00795026 | 1074.351
73.95 | -496.857 | 0.397228 | 30576.6 | -2391.5 | -0.0023915 | 0.00794456 | 1074.41
73.9552 | -496.857 | 0.396915 | 30578.5 | -2391.62 | -0.00239162 | 0.0079383 | 1074.477
73.96 | -496.857 | 0.3972 | 30580.3 | -2391.73 | -0.00239173 | 0.007944 | 1074.54
73.9652 | -496.857 | 0.397513 | 30582.2 | -2391.97 | -0.00239197 | 0.00795026 | 1074.607
73.97 | -496.857 | 0.397229 | 30584 | -2392.19 | -0.00239219 | 0.00794458 | 1074.67
73.9753 | -496.857 | 0.396915 | 30585.9 | -2392.43 | -0.00239243 | 0.0079383 | 1074.737
73.98 | -496.856 | 0.397199 | 30587.6 | -2392.65 | -0.00239265 | 0.00794398 | 1074.797
73.9853 | -496.856 | 0.397513 | 30589.5 | -2392.77 | -0.00239277 | 0.00795026 | 1074.864
73.99 | -496.856 | 0.397514 | 30591.1 | -2392.88 | -0.00239288 | 0.00795028 | 1074.92
73.9953 | -496.856 | 0.397515 | 30593 | -2393 | -0.002393 | 0.0079503 | 1074.987
74 | -496.856 | 0.397515 | 30594.7 | -2393.11 | -0.00239311 | 0.0079503 | 1075.046
74.0052 | -496.856 | 0.397515 | 30596.6 | -2393.11 | -0.00239311 | 0.0079503 | 1075.113
74.01 | -496.855 | 0.397515 | 30598.3 | -2393.11 | -0.00239311 | 0.0079503 | 1075.173
74.0152 | -496.855 | 0.397515 | 30600.1 | -2393.35 | -0.00239335 | 0.0079503 | 1075.236
74.02 | -496.855 | 0.3978 | 30601.8 | -2393.57 | -0.00239357 | 0.007956 | 1075.296
74.0252 | -496.855 | 0.398113 | 30603.7 | -2393.69 | -0.00239369 | 0.00796226 | 1075.363
74.03 | -496.855 | 0.397829 | 30605.2 | -2393.8 | -0.0023938 | 0.00795658 | 1075.415
74.0352 | -496.855 | 0.397515 | 30606.9 | -2393.92 | -0.00239392 | 0.0079503 | 1075.475
74.04 | -496.854 | 0.397515 | 30608.6 | -2394.03 | -0.00239403 | 0.0079503 | 1075.535
74.0453 | -496.854 | 0.397515 | 30610.4 | -2394.15 | -0.00239415 | 0.0079503 | 1075.598
74.05 | -496.854 | 0.397515 | 30611.9 | -2394.26 | -0.00239426 | 0.0079503 | 1075.651
74.0553 | -496.854 | 0.397515 | 30613.7 | -2394.38 | -0.00239438 | 0.0079503 | 1075.714
74.06 | -496.854 | 0.397515 | 30615.3 | -2394.49 | -0.00239449 | 0.0079503 | 1075.77
74.0652 | -496.854 | 0.397515 | 30617.1 | -2394.61 | -0.00239461 | 0.0079503 | 1075.833
74.07 | -496.853 | 0.397801 | 30618.7 | -2394.72 | -0.00239472 | 0.00795602 | 1075.89
74.0752 | -496.853 | 0.398113 | 30620.5 | -2394.84 | -0.00239484 | 0.00796226 | 1075.953
74.08 | -496.853 | 0.398114 | 30622.2 | -2394.95 | -0.00239495 | 0.00796228 | 1076.013
74.0852 | -496.853 | 0.398115 | 30624.1 | -2395.07 | -0.00239507 | 0.0079623 | 1076.079
74.09 | -496.853 | 0.39783 | 30625.8 | -2395.18 | -0.00239518 | 0.0079566 | 1076.139
74.0952 | -496.853 | 0.397516 | 30627.7 | -2395.3 | -0.0023953 | 0.00795032 | 1076.206
74.1 | -496.852 | 0.3978 | 30629.4 | -2395.41 | -0.00239541 | 0.007956 | 1076.266
74.1053 | -496.852 | 0.398115 | 30631.3 | -2395.53 | -0.00239553 | 0.0079623 | 1076.332
74.11 | -496.852 | 0.398115 | 30633 | -2395.64 | -0.00239564 | 0.0079623 | 1076.392
74.1153 | -496.852 | 0.398115 | 30634.9 | -2395.76 | -0.00239576 | 0.0079623 | 1076.459
74.12 | -496.852 | 0.398115 | 30636.6 | -2395.87 | -0.00239587 | 0.0079623 | 1076.519
74.1252 | -496.852 | 0.398115 | 30638.5 | -2395.87 | -0.00239587 | 0.0079623 | 1076.585
74.13 | -496.851 | 0.398115 | 30640.2 | -2395.87 | -0.00239587 | 0.0079623 | 1076.645
74.1352 | -496.851 | 0.398115 | 30642.1 | -2396.11 | -0.00239611 | 0.0079623 | 1076.712
74.14 | -496.851 | 0.398115 | 30643.8 | -2396.33 | -0.00239633 | 0.0079623 | 1076.772
74.1452 | -496.851 | 0.398115 | 30645.6 | -2396.45 | -0.00239645 | 0.0079623 | 1076.835
74.15 | -496.851 | 0.398115 | 30647.3 | -2396.56 | -0.00239656 | 0.0079623 | 1076.895
74.1552 | -496.851 | 0.398115 | 30649.1 | -2396.68 | -0.00239668 | 0.0079623 | 1076.958
74.16 | -496.85 | 0.398115 | 30650.7 | -2396.78 | -0.00239678 | 0.0079623 | 1077.014
74.1653 | -496.85 | 0.398115 | 30652.4 | -2396.91 | -0.00239691 | 0.0079623 | 1077.074
74.17 | -496.85 | 0.398115 | 30654 | -2397.01 | -0.00239701 | 0.0079623 | 1077.13
74.1753 | -496.85 | 0.398115 | 30655.9 | -2397.14 | -0.00239714 | 0.0079623 | 1077.197
74.18 | -496.85 | 0.398398 | 30657.5 | -2397.24 | -0.00239724 | 0.00796796 | 1077.253
74.1853 | -496.85 | 0.398713 | 30659.3 | -2397.49 | -0.00239749 | 0.00797426 | 1077.316
74.19 | -496.849 | 0.398429 | 30660.9 | -2397.7 | -0.0023977 | 0.00796858 | 1077.372
74.1952 | -496.849 | 0.398115 | 30662.6 | -2397.7 | -0.0023977 | 0.0079623 | 1077.432
74.2 | -496.849 | 0.3984 | 30664.2 | -2397.7 | -0.0023977 | 0.007968 | 1077.488
74.2052 | -496.849 | 0.398713 | 30666 | -2397.82 | -0.00239782 | 0.00797426 | 1077.552
74.21 | -496.849 | 0.398428 | 30667.7 | -2397.93 | -0.00239793 | 0.00796856 | 1077.611
74.2152 | -496.849 | 0.398115 | 30669.5 | -2398.17 | -0.00239817 | 0.0079623 | 1077.675
74.22 | -496.848 | 0.398399 | 30671.1 | -2398.39 | -0.00239839 | 0.00796798 | 1077.731
74.2253 | -496.848 | 0.398713 | 30672.9 | -2398.51 | -0.00239851 | 0.00797426 | 1077.794
74.23 | -496.848 | 0.398714 | 30674.6 | -2398.62 | -0.00239862 | 0.00797428 | 1077.854
74.2353 | -496.848 | 0.398715 | 30676.5 | -2398.62 | -0.00239862 | 0.0079743 | 1077.921
74.24 | -496.848 | 0.398715 | 30678.3 | -2398.62 | -0.00239862 | 0.0079743 | 1077.984
74.2453 | -496.848 | 0.398715 | 30680.2 | -2398.86 | -0.00239886 | 0.0079743 | 1078.051
74.25 | -496.847 | 0.398715 | 30681.9 | -2399.08 | -0.00239908 | 0.0079743 | 1078.11
74.2552 | -496.847 | 0.398715 | 30683.8 | -2399.2 | -0.0023992 | 0.0079743 | 1078.177
74.26 | -496.847 | 0.398715 | 30685.5 | -2399.31 | -0.00239931 | 0.0079743 | 1078.237
74.2652 | -496.847 | 0.398715 | 30687.4 | -2399.43 | -0.00239943 | 0.0079743 | 1078.304
74.27 | -496.847 | 0.398715 | 30689 | -2399.54 | -0.00239954 | 0.0079743 | 1078.36
74.2752 | -496.847 | 0.398715 | 30690.8 | -2399.54 | -0.00239954 | 0.0079743 | 1078.423
74.28 | -496.846 | 0.398715 | 30692.4 | -2399.54 | -0.00239954 | 0.0079743 | 1078.479
74.2852 | -496.846 | 0.398715 | 30694.3 | -2399.66 | -0.00239966 | 0.0079743 | 1078.546
74.29 | -496.846 | 0.398715 | 30695.9 | -2399.77 | -0.00239977 | 0.0079743 | 1078.602
74.2953 | -496.846 | 0.398715 | 30697.8 | -2399.89 | -0.00239989 | 0.0079743 | 1078.669
74.3 | -496.846 | 0.398715 | 30699.5 | -2400 | -0.0024 | 0.0079743 | 1078.729
74.3053 | -496.846 | 0.398715 | 30701.4 | -2400.24 | -0.00240024 | 0.0079743 | 1078.796
74.31 | -496.845 | 0.398715 | 30703.1 | -2400.46 | -0.00240046 | 0.0079743 | 1078.855
74.3152 | -496.845 | 0.398715 | 30704.9 | -2400.46 | -0.00240046 | 0.0079743 | 1078.919
74.32 | -496.845 | 0.399001 | 30706.5 | -2400.46 | -0.00240046 | 0.00798002 | 1078.975
74.3252 | -496.845 | 0.399313 | 30708.3 | -2400.7 | -0.0024007 | 0.00798626 | 1079.038
74.33 | -496.845 | 0.399028 | 30709.9 | -2400.92 | -0.00240092 | 0.00798056 | 1079.094
74.3352 | -496.845 | 0.398715 | 30711.7 | -2401.04 | -0.00240104 | 0.0079743 | 1079.157
74.34 | -496.844 | 0.398999 | 30713.2 | -2401.15 | -0.00240115 | 0.00797998 | 1079.21
74.3452 | -496.844 | 0.399313 | 30715 | -2401.27 | -0.00240127 | 0.00798626 | 1079.273
74.35 | -496.844 | 0.399029 | 30716.6 | -2401.38 | -0.00240138 | 0.00798058 | 1079.33
74.3553 | -496.844 | 0.398715 | 30718.3 | -2401.5 | -0.0024015 | 0.0079743 | 1079.389
74.36 | -496.844 | 0.398998 | 30719.9 | -2401.61 | -0.00240161 | 0.00797996 | 1079.446
74.3653 | -496.844 | 0.399313 | 30721.7 | -2401.73 | -0.00240173 | 0.00798626 | 1079.509
74.37 | -496.843 | 0.399314 | 30723.4 | -2401.84 | -0.00240184 | 0.00798628 | 1079.569
74.3752 | -496.843 | 0.399315 | 30725.2 | -2401.96 | -0.00240196 | 0.0079863 | 1079.632
74.38 | -496.843 | 0.399315 | 30726.9 | -2402.07 | -0.00240207 | 0.0079863 | 1079.692
74.3852 | -496.843 | 0.399315 | 30728.7 | -2402.19 | -0.00240219 | 0.0079863 | 1079.755
74.39 | -496.843 | 0.399315 | 30730.5 | -2402.3 | -0.0024023 | 0.0079863 | 1079.818
74.3952 | -496.843 | 0.399315 | 30732.4 | -2402.42 | -0.00240242 | 0.0079863 | 1079.885
74.4 | -496.842 | 0.399315 | 30734 | -2402.53 | -0.00240253 | 0.0079863 | 1079.941
74.4052 | -496.842 | 0.399315 | 30735.8 | -2402.77 | -0.00240277 | 0.0079863 | 1080.004
74.41 | -496.842 | 0.399315 | 30737.5 | -2402.99 | -0.00240299 | 0.0079863 | 1080.064
74.4153 | -496.842 | 0.399315 | 30739.4 | -2403.11 | -0.00240311 | 0.0079863 | 1080.131
74.42 | -496.842 | 0.399315 | 30741.1 | -2403.22 | -0.00240322 | 0.0079863 | 1080.191
74.4253 | -496.842 | 0.399315 | 30743.1 | -2403.22 | -0.00240322 | 0.0079863 | 1080.261
74.43 | -496.841 | 0.399315 | 30744.8 | -2403.22 | -0.00240322 | 0.0079863 | 1080.321
74.4353 | -496.841 | 0.399315 | 30746.7 | -2403.34 | -0.00240334 | 0.0079863 | 1080.387
74.44 | -496.841 | 0.399315 | 30748.4 | -2403.45 | -0.00240345 | 0.0079863 | 1080.447
74.4452 | -496.841 | 0.399315 | 30750.2 | -2403.56 | -0.00240356 | 0.0079863 | 1080.51
74.45 | -496.841 | 0.399315 | 30752 | -2403.67 | -0.00240367 | 0.0079863 | 1080.574
74.4552 | -496.841 | 0.399315 | 30753.9 | -2403.79 | -0.00240379 | 0.0079863 | 1080.64
74.46 | -496.84 | 0.399315 | 30755.7 | -2403.9 | -0.0024039 | 0.0079863 | 1080.704
74.4652 | -496.84 | 0.399315 | 30757.7 | -2404.15 | -0.00240415 | 0.0079863 | 1080.774
74.47 | -496.84 | 0.399315 | 30759.5 | -2404.36 | -0.00240436 | 0.0079863 | 1080.837
74.4753 | -496.84 | 0.399315 | 30761.4 | -2404.48 | -0.00240448 | 0.0079863 | 1080.904
74.48 | -496.84 | 0.399599 | 30763.2 | -2404.59 | -0.00240459 | 0.00799198 | 1080.967
74.4853 | -496.84 | 0.399913 | 30765.2 | -2404.71 | -0.00240471 | 0.00799826 | 1081.037
74.49 | -496.839 | 0.39963 | 30766.9 | -2404.82 | -0.00240482 | 0.0079926 | 1081.097
74.4953 | -496.839 | 0.399315 | 30768.7 | -2404.94 | -0.00240494 | 0.0079863 | 1081.16
74.5 | -496.839 | 0.399599 | 30770.4 | -2405.05 | -0.00240505 | 0.00799198 | 1081.22
74.5052 | -496.839 | 0.399913 | 30772.3 | -2405.17 | -0.00240517 | 0.00799826 | 1081.287
74.51 | -496.839 | 0.399914 | 30774 | -2405.28 | -0.00240528 | 0.00799828 | 1081.347
74.5152 | -496.839 | 0.399915 | 30775.9 | -2405.52 | -0.00240552 | 0.0079983 | 1081.413
74.52 | -496.838 | 0.399915 | 30777.6 | -2405.74 | -0.00240574 | 0.0079983 | 1081.473
74.5252 | -496.838 | 0.399915 | 30779.6 | -2405.86 | -0.00240586 | 0.0079983 | 1081.543
74.53 | -496.838 | 0.399915 | 30781.4 | -2405.97 | -0.00240597 | 0.0079983 | 1081.607
74.5352 | -496.838 | 0.399915 | 30783.3 | -2405.97 | -0.00240597 | 0.0079983 | 1081.673
74.54 | -496.838 | 0.399915 | 30785.1 | -2405.97 | -0.00240597 | 0.0079983 | 1081.737
74.5453 | -496.838 | 0.399915 | 30787.1 | -2406.09 | -0.00240609 | 0.0079983 | 1081.807
74.55 | -496.837 | 0.400198 | 30788.9 | -2406.2 | -0.0024062 | 0.00800396 | 1081.87
74.5553 | -496.837 | 0.400513 | 30790.8 | -2406.44 | -0.00240644 | 0.00801026 | 1081.937
74.56 | -496.837 | 0.400229 | 30792.5 | -2406.66 | -0.00240666 | 0.00800458 | 1081.997
74.5652 | -496.837 | 0.399915 | 30794.4 | -2406.78 | -0.00240678 | 0.0079983 | 1082.063
74.57 | -496.837 | 0.400201 | 30796.1 | -2406.89 | -0.00240689 | 0.00800402 | 1082.123
74.5752 | -496.837 | 0.400513 | 30797.9 | -2406.89 | -0.00240689 | 0.00801026 | 1082.186
74.58 | -496.836 | 0.400228 | 30799.5 | -2406.89 | -0.00240689 | 0.00800456 | 1082.243
74.5852 | -496.836 | 0.399915 | 30801.2 | -2407.13 | -0.00240713 | 0.0079983 | 1082.302
74.59 | -496.836 | 0.400199 | 30802.9 | -2407.35 | -0.00240735 | 0.00800398 | 1082.362
74.5952 | -496.836 | 0.400513 | 30804.7 | -2407.47 | -0.00240747 | 0.00801026 | 1082.425
74.6 | -496.836 | 0.400514 | 30806.5 | -2407.58 | -0.00240758 | 0.00801028 | 1082.489
74.6053 | -496.836 | 0.400515 | 30808.4 | -2407.7 | -0.0024077 | 0.0080103 | 1082.555
74.61 | -496.835 | 0.400515 | 30810.1 | -2407.81 | -0.00240781 | 0.0080103 | 1082.615
74.6153 | -496.835 | 0.400515 | 30811.9 | -2407.93 | -0.00240793 | 0.0080103 | 1082.678
74.62 | -496.835 | 0.40023 | 30813.6 | -2408.04 | -0.00240804 | 0.0080046 | 1082.738
74.6252 | -496.835 | 0.399916 | 30815.5 | -2408.16 | -0.00240816 | 0.00799832 | 1082.805
74.63 | -496.835 | 0.400202 | 30817.1 | -2408.27 | -0.00240827 | 0.00800404 | 1082.861
74.6352 | -496.835 | 0.400515 | 30818.9 | -2408.51 | -0.00240851 | 0.0080103 | 1082.924
74.64 | -496.834 | 0.400515 | 30820.6 | -2408.73 | -0.00240873 | 0.0080103 | 1082.984
74.6452 | -496.834 | 0.400515 | 30822.5 | -2408.85 | -0.00240885 | 0.0080103 | 1083.051
74.65 | -496.834 | 0.400515 | 30824.1 | -2408.96 | -0.00240896 | 0.0080103 | 1083.107
74.6552 | -496.834 | 0.400515 | 30826 | -2409.08 | -0.00240908 | 0.0080103 | 1083.174
74.66 | -496.834 | 0.400515 | 30827.7 | -2409.19 | -0.00240919 | 0.0080103 | 1083.234
74.6653 | -496.834 | 0.400515 | 30829.5 | -2409.31 | -0.00240931 | 0.0080103 | 1083.297
74.67 | -496.833 | 0.400515 | 30831.3 | -2409.42 | -0.00240942 | 0.0080103 | 1083.36
74.6753 | -496.833 | 0.400515 | 30833.2 | -2409.54 | -0.00240954 | 0.0080103 | 1083.427
74.68 | -496.833 | 0.400515 | 30834.9 | -2409.65 | -0.00240965 | 0.0080103 | 1083.487
74.6853 | -496.833 | 0.400515 | 30836.8 | -2409.77 | -0.00240977 | 0.0080103 | 1083.553
74.69 | -496.833 | 0.400515 | 30838.4 | -2409.88 | -0.00240988 | 0.0080103 | 1083.61
74.6952 | -496.833 | 0.400515 | 30840.2 | -2410 | -0.00241 | 0.0080103 | 1083.673
74.7 | -496.832 | 0.400515 | 30841.7 | -2410.11 | -0.00241011 | 0.0080103 | 1083.725
74.7052 | -496.832 | 0.400515 | 30843.5 | -2410.23 | -0.00241023 | 0.0080103 | 1083.789
74.71 | -496.832 | 0.400515 | 30845.1 | -2410.33 | -0.00241033 | 0.0080103 | 1083.845
74.7152 | -496.832 | 0.400515 | 30846.9 | -2410.46 | -0.00241046 | 0.0080103 | 1083.908
74.72 | -496.832 | 0.400515 | 30848.5 | -2410.56 | -0.00241056 | 0.0080103 | 1083.964
74.7253 | -496.832 | 0.400515 | 30850.2 | -2410.69 | -0.00241069 | 0.0080103 | 1084.024
74.73 | -496.831 | 0.400799 | 30851.9 | -2410.79 | -0.00241079 | 0.00801598 | 1084.084
74.7353 | -496.831 | 0.401113 | 30853.8 | -2410.92 | -0.00241092 | 0.00802226 | 1084.151
74.74 | -496.831 | 0.40083 | 30855.5 | -2411.02 | -0.00241102 | 0.0080166 | 1084.21
74.7453 | -496.831 | 0.400515 | 30857.4 | -2411.15 | -0.00241115 | 0.0080103 | 1084.277
74.75 | -496.831 | 0.400799 | 30859 | -2411.25 | -0.00241125 | 0.00801598 | 1084.333
74.7552 | -496.831 | 0.401113 | 30860.8 | -2411.37 | -0.00241137 | 0.00802226 | 1084.397
74.76 | -496.83 | 0.400828 | 30862.5 | -2411.48 | -0.00241148 | 0.00801656 | 1084.456
74.7652 | -496.83 | 0.400515 | 30864.3 | -2411.48 | -0.00241148 | 0.0080103 | 1084.52
74.77 | -496.83 | 0.4008 | 30866 | -2411.48 | -0.00241148 | 0.008016 | 1084.579
74.7752 | -496.83 | 0.401113 | 30867.8 | -2411.72 | -0.00241172 | 0.00802226 | 1084.643
74.78 | -496.83 | 0.401114 | 30869.5 | -2411.94 | -0.00241194 | 0.00802228 | 1084.702
74.7852 | -496.83 | 0.401115 | 30871.4 | -2411.94 | -0.00241194 | 0.0080223 | 1084.769
74.79 | -496.829 | 0.401115 | 30873.2 | -2411.94 | -0.00241194 | 0.0080223 | 1084.832
74.7953 | -496.829 | 0.401115 | 30875.1 | -2412.18 | -0.00241218 | 0.0080223 | 1084.899
74.8 | -496.829 | 0.401115 | 30876.9 | -2412.4 | -0.0024124 | 0.0080223 | 1084.962
74.8053 | -496.829 | 0.401115 | 30878.8 | -2412.4 | -0.0024124 | 0.0080223 | 1085.029
74.81 | -496.829 | 0.401115 | 30880.6 | -2412.4 | -0.0024124 | 0.0080223 | 1085.092
74.8152 | -496.829 | 0.401115 | 30882.6 | -2412.64 | -0.00241264 | 0.0080223 | 1085.163
74.82 | -496.828 | 0.401115 | 30884.3 | -2412.86 | -0.00241286 | 0.0080223 | 1085.222
74.8252 | -496.828 | 0.401115 | 30886.2 | -2413.1 | -0.0024131 | 0.0080223 | 1085.289
74.83 | -496.828 | 0.401115 | 30887.9 | -2413.32 | -0.00241332 | 0.0080223 | 1085.349
74.8352 | -496.828 | 0.401115 | 30889.8 | -2413.44 | -0.00241344 | 0.0080223 | 1085.416
74.84 | -496.828 | 0.401115 | 30891.5 | -2413.55 | -0.00241355 | 0.0080223 | 1085.475
74.8452 | -496.828 | 0.401115 | 30893.3 | -2413.55 | -0.00241355 | 0.0080223 | 1085.539
74.85 | -496.827 | 0.401399 | 30895.1 | -2413.55 | -0.00241355 | 0.00802798 | 1085.602
74.8553 | -496.827 | 0.401713 | 30897 | -2413.79 | -0.00241379 | 0.00803426 | 1085.669
74.86 | -496.827 | 0.40143 | 30898.7 | -2414.01 | -0.00241401 | 0.0080286 | 1085.728
74.8653 | -496.827 | 0.401115 | 30900.6 | -2414.13 | -0.00241413 | 0.0080223 | 1085.795
74.87 | -496.827 | 0.401399 | 30902.4 | -2414.24 | -0.00241424 | 0.00802798 | 1085.858
74.8752 | -496.827 | 0.401713 | 30904.4 | -2414.36 | -0.00241436 | 0.00803426 | 1085.929
74.88 | -496.826 | 0.401427 | 30906.2 | -2414.47 | -0.00241447 | 0.00802854 | 1085.992
74.8852 | -496.826 | 0.401115 | 30908.1 | -2414.71 | -0.00241471 | 0.0080223 | 1086.059
74.89 | -496.826 | 0.4014 | 30909.9 | -2414.93 | -0.00241493 | 0.008028 | 1086.122
74.8952 | -496.826 | 0.401713 | 30911.8 | -2414.93 | -0.00241493 | 0.00803426 | 1086.189
74.9 | -496.826 | 0.401714 | 30913.5 | -2414.93 | -0.00241493 | 0.00803428 | 1086.248
74.9052 | -496.826 | 0.401715 | 30915.4 | -2415.05 | -0.00241505 | 0.0080343 | 1086.315
74.91 | -496.825 | 0.401715 | 30917.1 | -2415.16 | -0.00241516 | 0.0080343 | 1086.375
74.9153 | -496.825 | 0.401715 | 30919 | -2415.28 | -0.00241528 | 0.0080343 | 1086.442
74.92 | -496.825 | 0.401715 | 30920.7 | -2415.39 | -0.00241539 | 0.0080343 | 1086.501
74.9253 | -496.825 | 0.401715 | 30922.6 | -2415.51 | -0.00241551 | 0.0080343 | 1086.568
74.93 | -496.825 | 0.401715 | 30924.3 | -2415.62 | -0.00241562 | 0.0080343 | 1086.628
74.9353 | -496.825 | 0.401715 | 30926.1 | -2415.74 | -0.00241574 | 0.0080343 | 1086.691
74.94 | -496.824 | 0.401715 | 30927.8 | -2415.85 | -0.00241585 | 0.0080343 | 1086.751
74.9452 | -496.824 | 0.401715 | 30929.7 | -2416.09 | -0.00241609 | 0.0080343 | 1086.818
74.95 | -496.824 | 0.401715 | 30931.4 | -2416.31 | -0.00241631 | 0.0080343 | 1086.877
74.9552 | -496.824 | 0.401715 | 30933.3 | -2416.31 | -0.00241631 | 0.0080343 | 1086.944
74.96 | -496.824 | 0.401715 | 30935 | -2416.31 | -0.00241631 | 0.0080343 | 1087.004
74.9652 | -496.824 | 0.401715 | 30936.9 | -2416.43 | -0.00241643 | 0.0080343 | 1087.071
74.97 | -496.823 | 0.401715 | 30938.6 | -2416.54 | -0.00241654 | 0.0080343 | 1087.13
74.9753 | -496.823 | 0.401715 | 30940.5 | -2416.66 | -0.00241666 | 0.0080343 | 1087.197
74.98 | -496.823 | 0.401715 | 30942.1 | -2416.77 | -0.00241677 | 0.0080343 | 1087.253
74.9853 | -496.823 | 0.401715 | 30944 | -2417.01 | -0.00241701 | 0.0080343 | 1087.32
74.99 | -496.823 | 0.401715 | 30945.7 | -2417.22 | -0.00241722 | 0.0080343 | 1087.38
74.9953 | -496.823 | 0.401715 | 30947.7 | -2417.35 | -0.00241735 | 0.0080343 | 1087.45
75 | -496.822 | 0.401715 | 30949.4 | -2417.45 | -0.00241745 | 0.0080343 | 1087.51
75.0052 | -496.822 | 0.401715 | 30951.2 | -2417.57 | -0.00241757 | 0.0080343 | 1087.573
75.01 | -496.822 | 0.402 | 30953 | -2417.68 | -0.00241768 | 0.00804 | 1087.636
75.0152 | -496.822 | 0.402313 | 30954.9 | -2417.8 | -0.0024178 | 0.00804626 | 1087.703
75.02 | -496.822 | 0.402028 | 30956.6 | -2417.91 | -0.00241791 | 0.00804056 | 1087.763
75.0252 | -496.822 | 0.401715 | 30958.5 | -2418.03 | -0.00241803 | 0.0080343 | 1087.83
75.03 | -496.821 | 0.401999 | 30960.2 | -2418.14 | -0.00241814 | 0.00803998 | 1087.889
75.0352 | -496.821 | 0.402313 | 30962.1 | -2418.14 | -0.00241814 | 0.00804626 | 1087.956
75.04 | -496.821 | 0.402029 | 30963.9 | -2418.14 | -0.00241814 | 0.00804058 | 1088.019
75.0453 | -496.821 | 0.401715 | 30965.8 | -2418.39 | -0.00241839 | 0.0080343 | 1088.086
75.05 | -496.821 | 0.401998 | 30967.5 | -2418.6 | -0.0024186 | 0.00803996 | 1088.146
75.0553 | -496.821 | 0.402313 | 30969.4 | -2418.72 | -0.00241872 | 0.00804626 | 1088.213
75.06 | -496.82 | 0.402029 | 30971 | -2418.83 | -0.00241883 | 0.00804058 | 1088.269
75.0652 | -496.82 | 0.401715 | 30972.9 | -2418.95 | -0.00241895 | 0.0080343 | 1088.336
75.07 | -496.82 | 0.402001 | 30974.6 | -2419.06 | -0.00241906 | 0.00804002 | 1088.395
75.0752 | -496.82 | 0.402313 | 30976.5 | -2419.18 | -0.00241918 | 0.00804626 | 1088.462
75.08 | -496.82 | 0.402314 | 30978.2 | -2419.29 | -0.00241929 | 0.00804628 | 1088.522
75.0852 | -496.82 | 0.402315 | 30980.1 | -2419.41 | -0.00241941 | 0.0080463 | 1088.589
75.09 | -496.819 | 0.402315 | 30981.7 | -2419.52 | -0.00241952 | 0.0080463 | 1088.645
75.0952 | -496.819 | 0.402315 | 30983.5 | -2419.64 | -0.00241964 | 0.0080463 | 1088.708
75.1 | -496.819 | 0.402315 | 30985.3 | -2419.75 | -0.00241975 | 0.0080463 | 1088.771
75.1053 | -496.819 | 0.402315 | 30987.2 | -2419.87 | -0.00241987 | 0.0080463 | 1088.838
75.11 | -496.819 | 0.402315 | 30989 | -2419.98 | -0.00241998 | 0.0080463 | 1088.901
75.1153 | -496.819 | 0.402315 | 30991 | -2420.1 | -0.0024201 | 0.0080463 | 1088.972
75.12 | -496.818 | 0.402599 | 30992.8 | -2420.21 | -0.00242021 | 0.00805198 | 1089.035
75.1252 | -496.818 | 0.402913 | 30994.7 | -2420.33 | -0.00242033 | 0.00805826 | 1089.102
75.13 | -496.818 | 0.402627 | 30996.4 | -2420.44 | -0.00242044 | 0.00805254 | 1089.161
75.1352 | -496.818 | 0.402315 | 30998.2 | -2420.68 | -0.00242068 | 0.0080463 | 1089.225
75.14 | -496.818 | 0.402315 | 30999.8 | -2420.9 | -0.0024209 | 0.0080463 | 1089.281
75.1452 | -496.818 | 0.402315 | 31001.6 | -2420.9 | -0.0024209 | 0.0080463 | 1089.344
75.15 | -496.817 | 0.4026 | 31003.3 | -2420.9 | -0.0024209 | 0.008052 | 1089.404
75.1552 | -496.817 | 0.402913 | 31005.2 | -2421.14 | -0.00242114 | 0.00805826 | 1089.471
75.16 | -496.817 | 0.402914 | 31006.9 | -2421.36 | -0.00242136 | 0.00805828 | 1089.53
75.1653 | -496.817 | 0.402915 | 31008.7 | -2421.48 | -0.00242148 | 0.0080583 | 1089.594
75.17 | -496.817 | 0.402915 | 31010.4 | -2421.59 | -0.00242159 | 0.0080583 | 1089.653
75.1753 | -496.817 | 0.402915 | 31012.2 | -2421.71 | -0.00242171 | 0.0080583 | 1089.717
75.18 | -496.816 | 0.402915 | 31013.9 | -2421.82 | -0.00242182 | 0.0080583 | 1089.776
75.1853 | -496.816 | 0.402915 | 31015.8 | -2421.94 | -0.00242194 | 0.0080583 | 1089.843
75.19 | -496.816 | 0.402915 | 31017.6 | -2422.05 | -0.00242205 | 0.0080583 | 1089.906
75.1952 | -496.816 | 0.402915 | 31019.5 | -2422.17 | -0.00242217 | 0.0080583 | 1089.973
75.2 | -496.816 | 0.402915 | 31021.3 | -2422.28 | -0.00242228 | 0.0080583 | 1090.036
75.2052 | -496.816 | 0.402915 | 31023.2 | -2422.4 | -0.0024224 | 0.0080583 | 1090.103
75.21 | -496.815 | 0.402915 | 31024.9 | -2422.51 | -0.00242251 | 0.0080583 | 1090.163
75.2152 | -496.815 | 0.402915 | 31026.7 | -2422.75 | -0.00242275 | 0.0080583 | 1090.226
75.22 | -496.815 | 0.402915 | 31028.2 | -2422.97 | -0.00242297 | 0.0080583 | 1090.279
75.2253 | -496.815 | 0.402915 | 31030 | -2423.09 | -0.00242309 | 0.0080583 | 1090.342
75.23 | -496.815 | 0.402915 | 31031.7 | -2423.2 | -0.0024232 | 0.0080583 | 1090.402
75.2353 | -496.815 | 0.402915 | 31033.6 | -2423.2 | -0.0024232 | 0.0080583 | 1090.469
75.24 | -496.814 | 0.402915 | 31035.2 | -2423.2 | -0.0024232 | 0.0080583 | 1090.525
75.2453 | -496.814 | 0.402915 | 31037.1 | -2423.32 | -0.00242332 | 0.0080583 | 1090.592
75.25 | -496.814 | 0.402915 | 31038.7 | -2423.43 | -0.00242343 | 0.0080583 | 1090.648
75.2552 | -496.814 | 0.402915 | 31040.5 | -2423.55 | -0.00242355 | 0.0080583 | 1090.711
75.26 | -496.814 | 0.402915 | 31042.1 | -2423.66 | -0.00242366 | 0.0080583 | 1090.767
75.2652 | -496.814 | 0.402915 | 31043.9 | -2423.78 | -0.00242378 | 0.0080583 | 1090.83
75.27 | -496.813 | 0.402915 | 31045.6 | -2423.89 | -0.00242389 | 0.0080583 | 1090.89
75.2752 | -496.813 | 0.402915 | 31047.4 | -2424.13 | -0.00242413 | 0.0080583 | 1090.953
75.28 | -496.813 | 0.402915 | 31049 | -2424.34 | -0.00242434 | 0.0080583 | 1091.01
75.2852 | -496.813 | 0.402915 | 31050.7 | -2424.47 | -0.00242447 | 0.0080583 | 1091.069
75.29 | -496.813 | 0.402915 | 31052.3 | -2424.57 | -0.00242457 | 0.0080583 | 1091.126
75.2953 | -496.813 | 0.402915 | 31054.1 | -2424.7 | -0.0024247 | 0.0080583 | 1091.189
75.3 | -496.812 | 0.402915 | 31055.6 | -2424.8 | -0.0024248 | 0.0080583 | 1091.242
75.3053 | -496.812 | 0.402915 | 31057.2 | -2424.93 | -0.00242493 | 0.0080583 | 1091.298
75.31 | -496.812 | 0.403199 | 31058.9 | -2425.03 | -0.00242503 | 0.00806398 | 1091.358
75.3152 | -496.812 | 0.403513 | 31060.7 | -2425.15 | -0.00242515 | 0.00807026 | 1091.421
75.32 | -496.812 | 0.403514 | 31062.3 | -2425.26 | -0.00242526 | 0.00807028 | 1091.477
75.3252 | -496.812 | 0.403515 | 31064.2 | -2425.38 | -0.00242538 | 0.0080703 | 1091.544
75.33 | -496.811 | 0.403515 | 31065.9 | -2425.49 | -0.00242549 | 0.0080703 | 1091.603
75.3352 | -496.811 | 0.403515 | 31067.7 | -2425.61 | -0.00242561 | 0.0080703 | 1091.667
75.34 | -496.811 | 0.403515 | 31069.4 | -2425.72 | -0.00242572 | 0.0080703 | 1091.726
75.3452 | -496.811 | 0.403515 | 31071.4 | -2425.84 | -0.00242584 | 0.0080703 | 1091.797
75.35 | -496.811 | 0.403515 | 31073.1 | -2425.95 | -0.00242595 | 0.0080703 | 1091.856
75.3553 | -496.81 | 0.403515 | 31075 | -2426.07 | -0.00242607 | 0.0080703 | 1091.923
75.36 | -496.81 | 0.403515 | 31076.7 | -2426.18 | -0.00242618 | 0.0080703 | 1091.983
75.3653 | -496.81 | 0.403515 | 31078.6 | -2426.3 | -0.0024263 | 0.0080703 | 1092.05
75.37 | -496.81 | 0.403515 | 31080.3 | -2426.41 | -0.00242641 | 0.0080703 | 1092.109
75.3752 | -496.81 | 0.403515 | 31082.2 | -2426.53 | -0.00242653 | 0.0080703 | 1092.176
75.38 | -496.81 | 0.403801 | 31083.9 | -2426.64 | -0.00242664 | 0.00807602 | 1092.236
75.3852 | -496.81 | 0.404113 | 31085.8 | -2426.88 | -0.00242688 | 0.00808226 | 1092.303
75.39 | -496.809 | 0.403828 | 31087.5 | -2427.1 | -0.0024271 | 0.00807656 | 1092.362
75.3952 | -496.809 | 0.403515 | 31089.4 | -2427.22 | -0.00242722 | 0.0080703 | 1092.429
75.4 | -496.809 | 0.4038 | 31091.2 | -2427.33 | -0.00242733 | 0.008076 | 1092.492
75.4052 | -496.809 | 0.404113 | 31093.1 | -2427.45 | -0.00242745 | 0.00808226 | 1092.559
75.41 | -496.809 | 0.403829 | 31094.8 | -2427.56 | -0.00242756 | 0.00807658 | 1092.619
75.4153 | -496.809 | 0.403515 | 31096.7 | -2427.68 | -0.00242768 | 0.0080703 | 1092.686
75.42 | -496.808 | 0.403798 | 31098.5 | -2427.79 | -0.00242779 | 0.00807596 | 1092.749
75.4253 | -496.808 | 0.404113 | 31100.4 | -2427.91 | -0.00242791 | 0.00808226 | 1092.816
75.43 | -496.808 | 0.40383 | 31102.1 | -2428.02 | -0.00242802 | 0.0080766 | 1092.875
75.4353 | -496.808 | 0.403515 | 31104 | -2428.14 | -0.00242814 | 0.0080703 | 1092.942
75.44 | -496.808 | 0.403799 | 31105.7 | -2428.25 | -0.00242825 | 0.00807598 | 1093.002
75.4452 | -496.808 | 0.404113 | 31107.6 | -2428.37 | -0.00242837 | 0.00808226 | 1093.069
75.45 | -496.807 | 0.404114 | 31109.3 | -2428.48 | -0.00242848 | 0.00808228 | 1093.128
75.4552 | -496.807 | 0.404115 | 31111.1 | -2428.6 | -0.0024286 | 0.0080823 | 1093.192
75.46 | -496.807 | 0.404115 | 31112.8 | -2428.71 | -0.00242871 | 0.0080823 | 1093.251
75.4652 | -496.807 | 0.404115 | 31114.6 | -2428.83 | -0.00242883 | 0.0080823 | 1093.315
75.47 | -496.807 | 0.404115 | 31116.3 | -2428.94 | -0.00242894 | 0.0080823 | 1093.374
75.4753 | -496.807 | 0.404115 | 31118.2 | -2429.18 | -0.00242918 | 0.0080823 | 1093.441
75.48 | -496.806 | 0.404115 | 31119.8 | -2429.4 | -0.0024294 | 0.0080823 | 1093.497
75.4853 | -496.806 | 0.404115 | 31121.7 | -2429.52 | -0.00242952 | 0.0080823 | 1093.564
75.49 | -496.806 | 0.404115 | 31123.2 | -2429.63 | -0.00242963 | 0.0080823 | 1093.617
75.4953 | -496.806 | 0.404115 | 31124.9 | -2429.75 | -0.00242975 | 0.0080823 | 1093.677
75.5 | -496.806 | 0.404115 | 31126.6 | -2429.86 | -0.00242986 | 0.0080823 | 1093.736
75.5052 | -496.806 | 0.404115 | 31128.5 | -2429.98 | -0.00242998 | 0.0080823 | 1093.803
75.51 | -496.805 | 0.404115 | 31130.1 | -2430.09 | -0.00243009 | 0.0080823 | 1093.859
75.5152 | -496.805 | 0.404115 | 31131.9 | -2430.21 | -0.00243021 | 0.0080823 | 1093.923
75.52 | -496.805 | 0.404115 | 31133.5 | -2430.32 | -0.00243032 | 0.0080823 | 1093.979
75.5252 | -496.805 | 0.404115 | 31135.2 | -2430.44 | -0.00243044 | 0.0080823 | 1094.039
75.53 | -496.805 | 0.404115 | 31136.9 | -2430.55 | -0.00243055 | 0.0080823 | 1094.098
75.5352 | -496.805 | 0.404115 | 31138.7 | -2430.67 | -0.00243067 | 0.0080823 | 1094.162
75.54 | -496.804 | 0.404115 | 31140.3 | -2430.78 | -0.00243078 | 0.0080823 | 1094.218
75.5453 | -496.804 | 0.404115 | 31142.1 | -2431.02 | -0.00243102 | 0.0080823 | 1094.281
75.55 | -496.804 | 0.404115 | 31143.8 | -2431.23 | -0.00243123 | 0.0080823 | 1094.341
75.5553 | -496.804 | 0.404115 | 31145.6 | -2431.23 | -0.00243123 | 0.0080823 | 1094.404
75.56 | -496.804 | 0.404115 | 31147.3 | -2431.23 | -0.00243123 | 0.0080823 | 1094.464
75.5652 | -496.804 | 0.404115 | 31149.3 | -2431.35 | -0.00243135 | 0.0080823 | 1094.534
75.57 | -496.803 | 0.404115 | 31150.9 | -2431.46 | -0.00243146 | 0.0080823 | 1094.59
75.5752 | -496.803 | 0.404115 | 31152.7 | -2431.58 | -0.00243158 | 0.0080823 | 1094.653
75.58 | -496.803 | 0.404115 | 31154.5 | -2431.69 | -0.00243169 | 0.0080823 | 1094.717
75.5852 | -496.803 | 0.404115 | 31156.4 | -2431.69 | -0.00243169 | 0.0080823 | 1094.784
75.59 | -496.803 | 0.404115 | 31158.1 | -2431.69 | -0.00243169 | 0.0080823 | 1094.843
75.5952 | -496.802 | 0.404115 | 31160 | -2431.69 | -0.00243169 | 0.0080823 | 1094.91
75.6 | -496.802 | 0.404399 | 31161.7 | -2431.69 | -0.00243169 | 0.00808798 | 1094.97
75.6053 | -496.802 | 0.404713 | 31163.5 | -2431.94 | -0.00243194 | 0.00809426 | 1095.033
75.61 | -496.802 | 0.404714 | 31165.2 | -2432.15 | -0.00243215 | 0.00809428 | 1095.093
75.6153 | -496.802 | 0.404715 | 31167.1 | -2432.4 | -0.0024324 | 0.0080943 | 1095.159
75.62 | -496.802 | 0.404715 | 31168.9 | -2432.61 | -0.00243261 | 0.0080943 | 1095.223
75.6252 | -496.802 | 0.404715 | 31170.8 | -2432.73 | -0.00243273 | 0.0080943 | 1095.289
75.63 | -496.801 | 0.404715 | 31172.5 | -2432.84 | -0.00243284 | 0.0080943 | 1095.349
75.6352 | -496.801 | 0.404715 | 31174.4 | -2433.08 | -0.00243308 | 0.0080943 | 1095.416
75.64 | -496.801 | 0.404715 | 31176.1 | -2433.3 | -0.0024333 | 0.0080943 | 1095.476
75.6452 | -496.801 | 0.404715 | 31178 | -2433.42 | -0.00243342 | 0.0080943 | 1095.542
75.65 | -496.801 | 0.404715 | 31179.7 | -2433.53 | -0.00243353 | 0.0080943 | 1095.602
75.6552 | -496.801 | 0.404715 | 31181.6 | -2433.53 | -0.00243353 | 0.0080943 | 1095.669
75.66 | -496.8 | 0.404715 | 31183.4 | -2433.53 | -0.00243353 | 0.0080943 | 1095.732
75.6653 | -496.8 | 0.404715 | 31185.4 | -2433.65 | -0.00243365 | 0.0080943 | 1095.803
75.67 | -496.8 | 0.404715 | 31187.1 | -2433.76 | -0.00243376 | 0.0080943 | 1095.862
75.6753 | -496.8 | 0.404715 | 31189.1 | -2434 | -0.002434 | 0.0080943 | 1095.933
75.68 | -496.8 | 0.404715 | 31190.8 | -2434.22 | -0.00243422 | 0.0080943 | 1095.992
75.6853 | -496.799 | 0.404715 | 31192.8 | -2434.34 | -0.00243434 | 0.0080943 | 1096.063
75.69 | -496.799 | 0.404715 | 31194.5 | -2434.45 | -0.00243445 | 0.0080943 | 1096.122
75.6952 | -496.799 | 0.404715 | 31196.3 | -2434.57 | -0.00243457 | 0.0080943 | 1096.186
75.7 | -496.799 | 0.405 | 31198.1 | -2434.68 | -0.00243468 | 0.0081 | 1096.249
75.7052 | -496.799 | 0.405313 | 31200 | -2434.8 | -0.0024348 | 0.00810626 | 1096.316
75.71 | -496.799 | 0.405028 | 31201.7 | -2434.91 | -0.00243491 | 0.00810056 | 1096.375
75.7152 | -496.799 | 0.404715 | 31203.7 | -2435.15 | -0.00243515 | 0.0080943 | 1096.446
75.72 | -496.798 | 0.404999 | 31205.3 | -2435.37 | -0.00243537 | 0.00809998 | 1096.502
75.7253 | -496.798 | 0.405313 | 31207.2 | -2435.37 | -0.00243537 | 0.00810626 | 1096.569
75.73 | -496.798 | 0.405029 | 31208.8 | -2435.37 | -0.00243537 | 0.00810058 | 1096.625
75.7353 | -496.798 | 0.404715 | 31210.6 | -2435.49 | -0.00243549 | 0.0080943 | 1096.688
75.74 | -496.798 | 0.404998 | 31212.3 | -2435.6 | -0.0024356 | 0.00809996 | 1096.748
75.7453 | -496.798 | 0.405313 | 31214.1 | -2435.72 | -0.00243572 | 0.00810626 | 1096.811
75.75 | -496.797 | 0.405314 | 31215.7 | -2435.83 | -0.00243583 | 0.00810628 | 1096.867
75.7552 | -496.797 | 0.405315 | 31217.5 | -2436.07 | -0.00243607 | 0.0081063 | 1096.93
75.76 | -496.797 | 0.405315 | 31219.1 | -2436.29 | -0.00243629 | 0.0081063 | 1096.987
75.7652 | -496.797 | 0.405315 | 31220.8 | -2436.29 | -0.00243629 | 0.0081063 | 1097.046
75.77 | -496.797 | 0.405315 | 31222.4 | -2436.29 | -0.00243629 | 0.0081063 | 1097.103
75.7752 | -496.797 | 0.405315 | 31224.2 | -2436.41 | -0.00243641 | 0.0081063 | 1097.166
75.78 | -496.796 | 0.405315 | 31225.8 | -2436.52 | -0.00243652 | 0.0081063 | 1097.222
75.7852 | -496.796 | 0.405315 | 31227.6 | -2436.64 | -0.00243664 | 0.0081063 | 1097.285
75.79 | -496.796 | 0.405315 | 31229.3 | -2436.75 | -0.00243675 | 0.0081063 | 1097.345
75.7953 | -496.796 | 0.405315 | 31231.1 | -2436.87 | -0.00243687 | 0.0081063 | 1097.408
75.8 | -496.796 | 0.405315 | 31232.8 | -2436.98 | -0.00243698 | 0.0081063 | 1097.468
75.8053 | -496.796 | 0.405315 | 31234.6 | -2437.1 | -0.0024371 | 0.0081063 | 1097.531
75.81 | -496.795 | 0.405315 | 31236.2 | -2437.21 | -0.00243721 | 0.0081063 | 1097.588
75.8152 | -496.795 | 0.405315 | 31237.9 | -2437.45 | -0.00243745 | 0.0081063 | 1097.647
75.82 | -496.795 | 0.405315 | 31239.5 | -2437.67 | -0.00243767 | 0.0081063 | 1097.704
75.8252 | -496.795 | 0.405315 | 31241.2 | -2437.67 | -0.00243767 | 0.0081063 | 1097.763
75.83 | -496.795 | 0.405315 | 31242.8 | -2437.67 | -0.00243767 | 0.0081063 | 1097.819
75.8352 | -496.795 | 0.405315 | 31244.6 | -2437.79 | -0.00243779 | 0.0081063 | 1097.883
75.84 | -496.794 | 0.405315 | 31246.3 | -2437.89 | -0.00243789 | 0.0081063 | 1097.942
75.8452 | -496.794 | 0.405315 | 31248.2 | -2438.02 | -0.00243802 | 0.0081063 | 1098.009
75.85 | -496.794 | 0.405315 | 31249.8 | -2438.12 | -0.00243812 | 0.0081063 | 1098.065
75.8553 | -496.794 | 0.405315 | 31251.7 | -2438.25 | -0.00243825 | 0.0081063 | 1098.132
75.86 | -496.794 | 0.405315 | 31253.3 | -2438.35 | -0.00243835 | 0.0081063 | 1098.188
75.8653 | -496.794 | 0.405315 | 31255.2 | -2438.48 | -0.00243848 | 0.0081063 | 1098.255
75.87 | -496.793 | 0.405315 | 31256.8 | -2438.58 | -0.00243858 | 0.0081063 | 1098.311
75.8752 | -496.793 | 0.405315 | 31258.7 | -2438.7 | -0.0024387 | 0.0081063 | 1098.378
75.88 | -496.793 | 0.405601 | 31260.4 | -2438.81 | -0.00243881 | 0.00811202 | 1098.438
75.8852 | -496.793 | 0.405913 | 31262.2 | -2438.93 | -0.00243893 | 0.00811826 | 1098.501
75.89 | -496.793 | 0.405628 | 31263.9 | -2439.04 | -0.00243904 | 0.00811256 | 1098.561
75.8952 | -496.793 | 0.405315 | 31265.7 | -2439.28 | -0.00243928 | 0.0081063 | 1098.624
75.9 | -496.792 | 0.4056 | 31267.4 | -2439.5 | -0.0024395 | 0.008112 | 1098.684
75.9052 | -496.792 | 0.405913 | 31269.2 | -2439.5 | -0.0024395 | 0.00811826 | 1098.747
75.91 | -496.792 | 0.405914 | 31270.8 | -2439.5 | -0.0024395 | 0.00811828 | 1098.803
75.9153 | -496.792 | 0.405915 | 31272.6 | -2439.62 | -0.00243962 | 0.0081183 | 1098.867
75.92 | -496.792 | 0.405915 | 31274.3 | -2439.73 | -0.00243973 | 0.0081183 | 1098.926
75.9253 | -496.792 | 0.405915 | 31276.2 | -2439.97 | -0.00243997 | 0.0081183 | 1098.993
75.93 | -496.791 | 0.405915 | 31277.9 | -2440.19 | -0.00244019 | 0.0081183 | 1099.053
75.9353 | -496.791 | 0.405915 | 31279.7 | -2440.19 | -0.00244019 | 0.0081183 | 1099.116
75.94 | -496.791 | 0.405915 | 31281.4 | -2440.19 | -0.00244019 | 0.0081183 | 1099.176
75.9452 | -496.791 | 0.405915 | 31283.2 | -2440.43 | -0.00244043 | 0.0081183 | 1099.239
75.95 | -496.791 | 0.405915 | 31284.8 | -2440.65 | -0.00244065 | 0.0081183 | 1099.295
75.9552 | -496.791 | 0.405915 | 31286.7 | -2440.77 | -0.00244077 | 0.0081183 | 1099.362
75.96 | -496.79 | 0.405915 | 31288.3 | -2440.88 | -0.00244088 | 0.0081183 | 1099.418
75.9652 | -496.79 | 0.405915 | 31290.1 | -2441 | -0.002441 | 0.0081183 | 1099.481
75.97 | -496.79 | 0.405915 | 31291.8 | -2441.11 | -0.00244111 | 0.0081183 | 1099.541
75.9753 | -496.79 | 0.405915 | 31293.6 | -2441.23 | -0.00244123 | 0.0081183 | 1099.604
75.98 | -496.79 | 0.405915 | 31295.3 | -2441.34 | -0.00244134 | 0.0081183 | 1099.664
75.9853 | -496.79 | 0.405915 | 31297.1 | -2441.46 | -0.00244146 | 0.0081183 | 1099.727
75.99 | -496.789 | 0.405915 | 31298.9 | -2441.57 | -0.00244157 | 0.0081183 | 1099.791
75.9953 | -496.789 | 0.405915 | 31300.8 | -2441.69 | -0.00244169 | 0.0081183 | 1099.857
76 | -496.789 | 0.406199 | 31302.5 | -2441.8 | -0.0024418 | 0.00812398 | 1099.917
76.0052 | -496.789 | 0.406513 | 31304.3 | -2441.92 | -0.00244192 | 0.00813026 | 1099.98
76.01 | -496.789 | 0.406228 | 31306.1 | -2442.03 | -0.00244203 | 0.00812456 | 1100.044
76.0152 | -496.789 | 0.405915 | 31308 | -2442.27 | -0.00244227 | 0.0081183 | 1100.11
76.02 | -496.788 | 0.4062 | 31309.7 | -2442.49 | -0.00244249 | 0.008124 | 1100.17
76.0252 | -496.788 | 0.406513 | 31311.5 | -2442.37 | -0.00244237 | 0.00813026 | 1100.233
76.03 | -496.788 | 0.406514 | 31313.2 | -2442.26 | -0.00244226 | 0.00813028 | 1100.293
76.0352 | -496.788 | 0.406515 | 31315.1 | -2442.5 | -0.0024425 | 0.0081303 | 1100.36
76.04 | -496.788 | 0.406515 | 31316.7 | -2442.72 | -0.00244272 | 0.0081303 | 1100.416
76.0453 | -496.788 | 0.406515 | 31318.6 | -2442.96 | -0.00244296 | 0.0081303 | 1100.483
76.05 | -496.787 | 0.406515 | 31320.3 | -2443.18 | -0.00244318 | 0.0081303 | 1100.543
76.0553 | -496.787 | 0.406515 | 31322.2 | -2443.3 | -0.0024433 | 0.0081303 | 1100.609
76.06 | -496.787 | 0.406515 | 31323.9 | -2443.41 | -0.00244341 | 0.0081303 | 1100.669
76.0652 | -496.787 | 0.406515 | 31325.8 | -2443.53 | -0.00244353 | 0.0081303 | 1100.736
76.07 | -496.787 | 0.406515 | 31327.5 | -2443.64 | -0.00244364 | 0.0081303 | 1100.796
76.0752 | -496.787 | 0.406515 | 31329.3 | -2443.64 | -0.00244364 | 0.0081303 | 1100.859
76.08 | -496.786 | 0.406515 | 31330.9 | -2443.64 | -0.00244364 | 0.0081303 | 1100.915
76.0852 | -496.786 | 0.406515 | 31332.7 | -2443.76 | -0.00244376 | 0.0081303 | 1100.978
76.09 | -496.786 | 0.406515 | 31334.3 | -2443.87 | -0.00244387 | 0.0081303 | 1101.035
76.0952 | -496.786 | 0.406515 | 31336.2 | -2443.99 | -0.00244399 | 0.0081303 | 1101.101
76.1 | -496.786 | 0.406515 | 31337.8 | -2444.1 | -0.0024441 | 0.0081303 | 1101.158
76.1053 | -496.786 | 0.406515 | 31339.6 | -2444.34 | -0.00244434 | 0.0081303 | 1101.221
76.11 | -496.785 | 0.406515 | 31341.2 | -2444.56 | -0.00244456 | 0.0081303 | 1101.277
76.1153 | -496.785 | 0.406515 | 31343 | -2444.68 | -0.00244468 | 0.0081303 | 1101.34
76.12 | -496.785 | 0.406515 | 31344.7 | -2444.78 | -0.00244478 | 0.0081303 | 1101.4
76.1252 | -496.785 | 0.406515 | 31346.5 | -2444.78 | -0.00244478 | 0.0081303 | 1101.463
76.13 | -496.785 | 0.406515 | 31348.2 | -2444.78 | -0.00244478 | 0.0081303 | 1101.523
76.1352 | -496.785 | 0.406515 | 31350.1 | -2444.9 | -0.0024449 | 0.0081303 | 1101.59
76.14 | -496.784 | 0.406515 | 31351.8 | -2445.01 | -0.00244501 | 0.0081303 | 1101.65
76.1452 | -496.784 | 0.406515 | 31353.6 | -2445.13 | -0.00244513 | 0.0081303 | 1101.713
76.15 | -496.784 | 0.406515 | 31355.2 | -2445.24 | -0.00244524 | 0.0081303 | 1101.769
76.1552 | -496.784 | 0.406515 | 31357 | -2445.49 | -0.00244549 | 0.0081303 | 1101.832
76.16 | -496.784 | 0.406799 | 31358.7 | -2445.7 | -0.0024457 | 0.00813598 | 1101.892
76.1653 | -496.784 | 0.407113 | 31360.5 | -2445.7 | -0.0024457 | 0.00814226 | 1101.955
76.17 | -496.783 | 0.40683 | 31362.2 | -2445.7 | -0.0024457 | 0.0081366 | 1102.015
76.1753 | -496.783 | 0.406515 | 31364 | -2445.82 | -0.00244582 | 0.0081303 | 1102.078
76.18 | -496.783 | 0.406798 | 31365.6 | -2445.93 | -0.00244593 | 0.00813596 | 1102.134
76.1853 | -496.783 | 0.407113 | 31367.5 | -2446.05 | -0.00244605 | 0.00814226 | 1102.201
76.19 | -496.783 | 0.407114 | 31369.1 | -2446.16 | -0.00244616 | 0.00814228 | 1102.257
76.1952 | -496.783 | 0.407115 | 31370.9 | -2446.4 | -0.0024464 | 0.0081423 | 1102.321
76.2 | -496.782 | 0.407115 | 31372.6 | -2446.62 | -0.00244662 | 0.0081423 | 1102.38
76.2052 | -496.782 | 0.407115 | 31374.5 | -2446.86 | -0.00244686 | 0.0081423 | 1102.447
76.21 | -496.782 | 0.407115 | 31376.1 | -2447.08 | -0.00244708 | 0.0081423 | 1102.503
76.2152 | -496.782 | 0.407115 | 31378 | -2447.2 | -0.0024472 | 0.0081423 | 1102.57
76.22 | -496.782 | 0.407115 | 31379.7 | -2447.31 | -0.00244731 | 0.0081423 | 1102.63
76.2253 | -496.782 | 0.407115 | 31381.6 | -2447.31 | -0.00244731 | 0.0081423 | 1102.697
76.23 | -496.781 | 0.407115 | 31383.3 | -2447.31 | -0.00244731 | 0.0081423 | 1102.756
76.2353 | -496.781 | 0.407115 | 31385.2 | -2447.43 | -0.00244743 | 0.0081423 | 1102.823
76.24 | -496.781 | 0.407115 | 31387 | -2447.54 | -0.00244754 | 0.0081423 | 1102.886
76.2453 | -496.781 | 0.407115 | 31389 | -2447.54 | -0.00244754 | 0.0081423 | 1102.957
76.25 | -496.781 | 0.407399 | 31390.7 | -2447.54 | -0.00244754 | 0.00814798 | 1103.016
76.2552 | -496.781 | 0.407713 | 31392.6 | -2447.78 | -0.00244778 | 0.00815426 | 1103.083
76.26 | -496.78 | 0.407428 | 31394.3 | -2448 | -0.002448 | 0.00814856 | 1103.143
76.2652 | -496.78 | 0.407115 | 31396.2 | -2448.12 | -0.00244812 | 0.0081423 | 1103.21
76.27 | -496.78 | 0.4074 | 31398 | -2448.23 | -0.00244823 | 0.008148 | 1103.273
76.2752 | -496.78 | 0.407713 | 31399.9 | -2448.35 | -0.00244835 | 0.00815426 | 1103.34
76.28 | -496.78 | 0.407429 | 31401.7 | -2448.46 | -0.00244846 | 0.00814858 | 1103.403
76.2852 | -496.78 | 0.407115 | 31403.6 | -2448.58 | -0.00244858 | 0.0081423 | 1103.47
76.29 | -496.779 | 0.407399 | 31405.4 | -2448.69 | -0.00244869 | 0.00814798 | 1103.533
76.2953 | -496.779 | 0.407713 | 31407.3 | -2448.81 | -0.00244881 | 0.00815426 | 1103.6
76.3 | -496.779 | 0.40743 | 31409 | -2448.92 | -0.00244892 | 0.0081486 | 1103.659
76.3053 | -496.779 | 0.407115 | 31411 | -2449.16 | -0.00244916 | 0.0081423 | 1103.73
76.31 | -496.779 | 0.407115 | 31412.7 | -2449.38 | -0.00244938 | 0.0081423 | 1103.789
76.3152 | -496.779 | 0.407115 | 31414.6 | -2449.5 | -0.0024495 | 0.0081423 | 1103.856
76.32 | -496.778 | 0.407401 | 31416.4 | -2449.61 | -0.00244961 | 0.00814802 | 1103.919
76.3252 | -496.778 | 0.407713 | 31418.3 | -2449.73 | -0.00244973 | 0.00815426 | 1103.986
76.33 | -496.778 | 0.407714 | 31420.1 | -2449.84 | -0.00244984 | 0.00815428 | 1104.049
76.3352 | -496.778 | 0.407715 | 31422 | -2449.96 | -0.00244996 | 0.0081543 | 1104.116
76.34 | -496.778 | 0.407715 | 31423.7 | -2450.07 | -0.00245007 | 0.0081543 | 1104.176
76.3452 | -496.778 | 0.407715 | 31425.5 | -2450.19 | -0.00245019 | 0.0081543 | 1104.239
76.35 | -496.777 | 0.407715 | 31427.2 | -2450.3 | -0.0024503 | 0.0081543 | 1104.299
76.3553 | -496.777 | 0.407715 | 31429.1 | -2450.3 | -0.0024503 | 0.0081543 | 1104.366
76.36 | -496.777 | 0.407715 | 31430.8 | -2450.3 | -0.0024503 | 0.0081543 | 1104.425
76.3653 | -496.777 | 0.407715 | 31432.6 | -2450.54 | -0.00245054 | 0.0081543 | 1104.489
76.37 | -496.777 | 0.407715 | 31434.2 | -2450.76 | -0.00245076 | 0.0081543 | 1104.545
76.3752 | -496.777 | 0.407715 | 31436.1 | -2451 | -0.002451 | 0.0081543 | 1104.612
76.38 | -496.776 | 0.407715 | 31437.7 | -2451.22 | -0.00245122 | 0.0081543 | 1104.668
76.3852 | -496.776 | 0.407715 | 31439.5 | -2451.34 | -0.00245134 | 0.0081543 | 1104.731
76.39 | -496.776 | 0.407715 | 31441.3 | -2451.45 | -0.00245145 | 0.0081543 | 1104.794
76.3952 | -496.776 | 0.407715 | 31443.2 | -2451.45 | -0.00245145 | 0.0081543 | 1104.861
76.4 | -496.776 | 0.407715 | 31444.8 | -2451.45 | -0.00245145 | 0.0081543 | 1104.917
76.4052 | -496.776 | 0.407715 | 31446.6 | -2451.57 | -0.00245157 | 0.0081543 | 1104.981
76.41 | -496.775 | 0.407715 | 31448.3 | -2451.67 | -0.00245167 | 0.0081543 | 1105.04
76.4153 | -496.775 | 0.407715 | 31450 | -2451.8 | -0.0024518 | 0.0081543 | 1105.1
76.42 | -496.775 | 0.407715 | 31451.6 | -2451.9 | -0.0024519 | 0.0081543 | 1105.156
76.4253 | -496.775 | 0.407715 | 31453.3 | -2452.03 | -0.00245203 | 0.0081543 | 1105.216
76.43 | -496.775 | 0.407998 | 31454.9 | -2452.13 | -0.00245213 | 0.00815996 | 1105.272
76.4353 | -496.775 | 0.408313 | 31456.8 | -2452.26 | -0.00245226 | 0.00816626 | 1105.339
76.44 | -496.774 | 0.408029 | 31458.4 | -2452.36 | -0.00245236 | 0.00816058 | 1105.395
76.4452 | -496.774 | 0.407715 | 31460.2 | -2452.48 | -0.00245248 | 0.0081543 | 1105.459
76.45 | -496.774 | 0.408 | 31461.8 | -2452.59 | -0.00245259 | 0.00816 | 1105.515
76.4552 | -496.774 | 0.408313 | 31463.5 | -2452.71 | -0.00245271 | 0.00816626 | 1105.574
76.46 | -496.774 | 0.408028 | 31465.2 | -2452.82 | -0.00245282 | 0.00816056 | 1105.634
76.4652 | -496.774 | 0.407715 | 31467 | -2452.94 | -0.00245294 | 0.0081543 | 1105.697
76.47 | -496.773 | 0.407999 | 31468.8 | -2453.05 | -0.00245305 | 0.00815998 | 1105.761
76.4753 | -496.773 | 0.408313 | 31470.7 | -2453.17 | -0.00245317 | 0.00816626 | 1105.827
76.48 | -496.773 | 0.408314 | 31472.4 | -2453.28 | -0.00245328 | 0.00816628 | 1105.887
76.4853 | -496.773 | 0.408315 | 31474.3 | -2453.4 | -0.0024534 | 0.0081663 | 1105.954
76.49 | -496.773 | 0.408315 | 31476 | -2453.51 | -0.00245351 | 0.0081663 | 1106.014
76.4953 | -496.773 | 0.408315 | 31477.9 | -2453.63 | -0.00245363 | 0.0081663 | 1106.08
76.5 | -496.772 | 0.408315 | 31479.6 | -2453.74 | -0.00245374 | 0.0081663 | 1106.14
76.5052 | -496.772 | 0.408315 | 31481.4 | -2453.86 | -0.00245386 | 0.0081663 | 1106.203
76.51 | -496.772 | 0.408315 | 31483.1 | -2453.97 | -0.00245397 | 0.0081663 | 1106.263
76.5152 | -496.772 | 0.408315 | 31485 | -2454.09 | -0.00245409 | 0.0081663 | 1106.33
76.52 | -496.772 | 0.408315 | 31486.7 | -2454.2 | -0.0024542 | 0.0081663 | 1106.39
76.5252 | -496.772 | 0.408315 | 31488.6 | -2454.44 | -0.00245444 | 0.0081663 | 1106.456
76.53 | -496.771 | 0.408315 | 31490.3 | -2454.66 | -0.00245466 | 0.0081663 | 1106.516
76.5352 | -496.771 | 0.408315 | 31492.2 | -2454.78 | -0.00245478 | 0.0081663 | 1106.583
76.54 | -496.771 | 0.408315 | 31494 | -2454.89 | -0.00245489 | 0.0081663 | 1106.646
76.5453 | -496.771 | 0.408315 | 31496 | -2455.01 | -0.00245501 | 0.0081663 | 1106.716
76.55 | -496.771 | 0.408598 | 31497.8 | -2455.12 | -0.00245512 | 0.00817196 | 1106.78
76.5553 | -496.771 | 0.408913 | 31499.8 | -2455.24 | -0.00245524 | 0.00817826 | 1106.85
76.56 | -496.77 | 0.408629 | 31501.5 | -2455.35 | -0.00245535 | 0.00817258 | 1106.91
76.5652 | -496.77 | 0.408315 | 31503.4 | -2455.47 | -0.00245547 | 0.0081663 | 1106.977
76.57 | -496.77 | 0.408601 | 31505.1 | -2455.58 | -0.00245558 | 0.00817202 | 1107.036
76.5752 | -496.77 | 0.408913 | 31506.9 | -2455.7 | -0.0024557 | 0.00817826 | 1107.099
76.58 | -496.77 | 0.408628 | 31508.6 | -2455.81 | -0.00245581 | 0.00817256 | 1107.159
76.5852 | -496.77 | 0.408315 | 31510.4 | -2455.93 | -0.00245593 | 0.0081663 | 1107.222
76.59 | -496.769 | 0.408599 | 31512.1 | -2456.04 | -0.00245604 | 0.00817198 | 1107.282
76.5952 | -496.769 | 0.408913 | 31513.9 | -2456.16 | -0.00245616 | 0.00817826 | 1107.345
76.6 | -496.769 | 0.408914 | 31515.6 | -2456.27 | -0.00245627 | 0.00817828 | 1107.405
76.6053 | -496.769 | 0.408915 | 31517.5 | -2456.39 | -0.00245639 | 0.0081783 | 1107.472
76.61 | -496.769 | 0.408915 | 31519.2 | -2456.5 | -0.0024565 | 0.0081783 | 1107.532
76.6153 | -496.769 | 0.408915 | 31521.1 | -2456.62 | -0.00245662 | 0.0081783 | 1107.598
76.62 | -496.768 | 0.408915 | 31522.8 | -2456.73 | -0.00245673 | 0.0081783 | 1107.658
76.6252 | -496.768 | 0.408915 | 31524.7 | -2456.85 | -0.00245685 | 0.0081783 | 1107.725
76.63 | -496.768 | 0.408915 | 31526.3 | -2456.96 | -0.00245696 | 0.0081783 | 1107.781
76.6352 | -496.768 | 0.408915 | 31528.1 | -2457.08 | -0.00245708 | 0.0081783 | 1107.844
76.64 | -496.768 | 0.408915 | 31529.7 | -2457.19 | -0.00245719 | 0.0081783 | 1107.901
76.6452 | -496.768 | 0.408915 | 31531.5 | -2457.43 | -0.00245743 | 0.0081783 | 1107.964
76.65 | -496.767 | 0.408915 | 31533.1 | -2457.65 | -0.00245765 | 0.0081783 | 1108.02
76.6552 | -496.767 | 0.408915 | 31534.9 | -2457.89 | -0.00245789 | 0.0081783 | 1108.083
76.66 | -496.767 | 0.408915 | 31536.5 | -2458.11 | -0.00245811 | 0.0081783 | 1108.14
76.6653 | -496.767 | 0.408915 | 31538.2 | -2458.11 | -0.00245811 | 0.0081783 | 1108.199
76.67 | -496.767 | 0.409198 | 31539.9 | -2458.11 | -0.00245811 | 0.00818396 | 1108.259
76.6753 | -496.767 | 0.409513 | 31541.7 | -2458.23 | -0.00245823 | 0.00819026 | 1108.322
76.68 | -496.766 | 0.40923 | 31543.3 | -2458.33 | -0.00245833 | 0.0081846 | 1108.379
76.6853 | -496.766 | 0.408915 | 31545.1 | -2458.58 | -0.00245858 | 0.0081783 | 1108.442
76.69 | -496.766 | 0.409199 | 31546.7 | -2458.79 | -0.00245879 | 0.00818398 | 1108.498
76.6952 | -496.766 | 0.409513 | 31548.6 | -2458.79 | -0.00245879 | 0.00819026 | 1108.565
76.7 | -496.766 | 0.409514 | 31550.3 | -2458.79 | -0.00245879 | 0.00819028 | 1108.624
76.7052 | -496.766 | 0.409515 | 31552.1 | -2458.91 | -0.00245891 | 0.0081903 | 1108.688
76.71 | -496.765 | 0.409515 | 31553.7 | -2459.02 | -0.00245902 | 0.0081903 | 1108.744
76.7152 | -496.765 | 0.409515 | 31555.4 | -2459.14 | -0.00245914 | 0.0081903 | 1108.804
76.72 | -496.765 | 0.409515 | 31557 | -2459.25 | -0.00245925 | 0.0081903 | 1108.86
76.7253 | -496.765 | 0.409515 | 31558.7 | -2459.25 | -0.00245925 | 0.0081903 | 1108.92
76.73 | -496.765 | 0.409515 | 31560.3 | -2459.25 | -0.00245925 | 0.0081903 | 1108.976
76.7353 | -496.765 | 0.409515 | 31562.1 | -2459.5 | -0.0024595 | 0.0081903 | 1109.039
76.74 | -496.764 | 0.409515 | 31563.8 | -2459.71 | -0.00245971 | 0.0081903 | 1109.099
76.7453 | -496.764 | 0.409515 | 31565.6 | -2459.71 | -0.00245971 | 0.0081903 | 1109.162
76.75 | -496.764 | 0.409515 | 31567.2 | -2459.71 | -0.00245971 | 0.0081903 | 1109.218
76.7552 | -496.764 | 0.409515 | 31569 | -2459.83 | -0.00245983 | 0.0081903 | 1109.282
76.76 | -496.764 | 0.409515 | 31570.8 | -2459.94 | -0.00245994 | 0.0081903 | 1109.345
76.7652 | -496.764 | 0.409515 | 31572.6 | -2460.06 | -0.00246006 | 0.0081903 | 1109.408
76.77 | -496.763 | 0.409515 | 31574.3 | -2460.17 | -0.00246017 | 0.0081903 | 1109.468
76.7752 | -496.763 | 0.409515 | 31576.2 | -2460.41 | -0.00246041 | 0.0081903 | 1109.535
76.78 | -496.763 | 0.409515 | 31577.8 | -2460.63 | -0.00246063 | 0.0081903 | 1109.591
76.7852 | -496.763 | 0.409515 | 31579.6 | -2460.75 | -0.00246075 | 0.0081903 | 1109.654
76.79 | -496.763 | 0.409515 | 31581.2 | -2460.86 | -0.00246086 | 0.0081903 | 1109.71
76.7953 | -496.763 | 0.409515 | 31583 | -2460.86 | -0.00246086 | 0.0081903 | 1109.774
76.8 | -496.762 | 0.409515 | 31584.7 | -2460.86 | -0.00246086 | 0.0081903 | 1109.833
76.8053 | -496.762 | 0.409515 | 31586.6 | -2461.1 | -0.0024611 | 0.0081903 | 1109.9
76.81 | -496.762 | 0.409515 | 31588.3 | -2461.32 | -0.00246132 | 0.0081903 | 1109.96
76.8152 | -496.762 | 0.409515 | 31590.2 | -2461.32 | -0.00246132 | 0.0081903 | 1110.027
76.82 | -496.762 | 0.409515 | 31592 | -2461.32 | -0.00246132 | 0.0081903 | 1110.09
76.8252 | -496.762 | 0.409515 | 31593.9 | -2461.56 | -0.00246156 | 0.0081903 | 1110.157
76.83 | -496.761 | 0.4098 | 31595.6 | -2461.78 | -0.00246178 | 0.008196 | 1110.216
76.8352 | -496.761 | 0.410113 | 31597.6 | -2461.9 | -0.0024619 | 0.00820226 | 1110.287
76.84 | -496.761 | 0.409829 | 31599.2 | -2462.01 | -0.00246201 | 0.00819658 | 1110.343
76.8452 | -496.761 | 0.409515 | 31601.1 | -2462.13 | -0.00246213 | 0.0081903 | 1110.41
76.85 | -496.761 | 0.409799 | 31602.8 | -2462.24 | -0.00246224 | 0.00819598 | 1110.469
76.8553 | -496.761 | 0.410113 | 31604.7 | -2462.24 | -0.00246224 | 0.00820226 | 1110.536
76.86 | -496.76 | 0.40983 | 31606.4 | -2462.24 | -0.00246224 | 0.0081966 | 1110.596
76.8653 | -496.76 | 0.409515 | 31608.2 | -2462.48 | -0.00246248 | 0.0081903 | 1110.659
76.87 | -496.76 | 0.409799 | 31610 | -2462.7 | -0.0024627 | 0.00819598 | 1110.722
76.8752 | -496.76 | 0.410113 | 31611.8 | -2462.82 | -0.00246282 | 0.00820226 | 1110.785
76.88 | -496.76 | 0.410114 | 31613.6 | -2462.93 | -0.00246293 | 0.00820228 | 1110.849
76.8852 | -496.76 | 0.410115 | 31615.6 | -2463.17 | -0.00246317 | 0.0082023 | 1110.919
76.89 | -496.759 | 0.410115 | 31617.3 | -2463.39 | -0.00246339 | 0.0082023 | 1110.979
76.8952 | -496.759 | 0.410115 | 31619.2 | -2463.39 | -0.00246339 | 0.0082023 | 1111.046
76.9 | -496.759 | 0.410115 | 31620.9 | -2463.39 | -0.00246339 | 0.0082023 | 1111.105
76.9052 | -496.759 | 0.410115 | 31622.7 | -2463.51 | -0.00246351 | 0.0082023 | 1111.169
76.91 | -496.759 | 0.410115 | 31624.4 | -2463.62 | -0.00246362 | 0.0082023 | 1111.228
76.9153 | -496.759 | 0.410115 | 31626.2 | -2463.74 | -0.00246374 | 0.0082023 | 1111.291
76.92 | -496.758 | 0.410115 | 31627.9 | -2463.85 | -0.00246385 | 0.0082023 | 1111.351
76.9253 | -496.758 | 0.410115 | 31629.8 | -2463.97 | -0.00246397 | 0.0082023 | 1111.418
76.93 | -496.758 | 0.410115 | 31631.5 | -2464.08 | -0.00246408 | 0.0082023 | 1111.478
76.9353 | -496.758 | 0.410115 | 31633.3 | -2464.32 | -0.00246432 | 0.0082023 | 1111.541
76.94 | -496.758 | 0.410398 | 31635 | -2464.54 | -0.00246454 | 0.00820796 | 1111.601
76.9453 | -496.758 | 0.410715 | 31636.8 | -2464.66 | -0.00246466 | 0.0082143 | 1111.664
76.95 | -496.757 | 0.41043 | 31638.5 | -2464.77 | -0.00246477 | 0.0082086 | 1111.724
76.9552 | -496.757 | 0.410116 | 31640.3 | -2464.77 | -0.00246477 | 0.00820232 | 1111.787
76.96 | -496.757 | 0.410401 | 31641.9 | -2464.77 | -0.00246477 | 0.00820802 | 1111.843
76.9652 | -496.757 | 0.410715 | 31643.7 | -2465.01 | -0.00246501 | 0.0082143 | 1111.906
76.97 | -496.757 | 0.410715 | 31645.3 | -2465.22 | -0.00246522 | 0.0082143 | 1111.963
76.9752 | -496.757 | 0.410715 | 31647.1 | -2465.35 | -0.00246535 | 0.0082143 | 1112.026
76.98 | -496.756 | 0.41043 | 31648.8 | -2465.45 | -0.00246545 | 0.0082086 | 1112.086
76.9853 | -496.756 | 0.410116 | 31650.6 | -2465.58 | -0.00246558 | 0.00820232 | 1112.149
76.99 | -496.756 | 0.4104 | 31652.3 | -2465.68 | -0.00246568 | 0.008208 | 1112.209
76.9953 | -496.756 | 0.410715 | 31654.3 | -2465.81 | -0.00246581 | 0.0082143 | 1112.279
77 | -496.756 | 0.410715 | 31656 | -2465.91 | -0.00246591 | 0.0082143 | 1112.339
77.0053 | -496.756 | 0.410715 | 31658 | -2466.04 | -0.00246604 | 0.0082143 | 1112.409
77.01 | -496.755 | 0.410715 | 31659.7 | -2466.14 | -0.00246614 | 0.0082143 | 1112.469
77.0152 | -496.755 | 0.410715 | 31661.7 | -2466.26 | -0.00246626 | 0.0082143 | 1112.539
77.02 | -496.755 | 0.410715 | 31663.3 | -2466.37 | -0.00246637 | 0.0082143 | 1112.595
77.0252 | -496.755 | 0.410715 | 31665.1 | -2466.49 | -0.00246649 | 0.0082143 | 1112.658
77.03 | -496.755 | 0.410715 | 31666.9 | -2466.6 | -0.0024666 | 0.0082143 | 1112.722
77.0352 | -496.755 | 0.410715 | 31668.8 | -2466.72 | -0.00246672 | 0.0082143 | 1112.788
77.04 | -496.754 | 0.410715 | 31670.5 | -2466.83 | -0.00246683 | 0.0082143 | 1112.848
77.0452 | -496.754 | 0.410715 | 31672.4 | -2466.95 | -0.00246695 | 0.0082143 | 1112.915
77.05 | -496.754 | 0.410715 | 31674.1 | -2467.06 | -0.00246706 | 0.0082143 | 1112.975
77.0553 | -496.754 | 0.410715 | 31676 | -2467.18 | -0.00246718 | 0.0082143 | 1113.041
77.06 | -496.754 | 0.410998 | 31677.7 | -2467.29 | -0.00246729 | 0.00821996 | 1113.101
77.0653 | -496.754 | 0.411313 | 31679.6 | -2467.53 | -0.00246753 | 0.00822626 | 1113.168
77.07 | -496.753 | 0.411029 | 31681.4 | -2467.75 | -0.00246775 | 0.00822058 | 1113.231
77.0752 | -496.753 | 0.410715 | 31683.3 | -2467.87 | -0.00246787 | 0.0082143 | 1113.298
77.08 | -496.753 | 0.411001 | 31685 | -2467.98 | -0.00246798 | 0.00822002 | 1113.358
77.0852 | -496.753 | 0.411313 | 31686.8 | -2468.1 | -0.0024681 | 0.00822626 | 1113.421
77.09 | -496.753 | 0.411028 | 31688.5 | -2468.21 | -0.00246821 | 0.00822056 | 1113.481
77.0952 | -496.753 | 0.410715 | 31690.4 | -2468.33 | -0.00246833 | 0.0082143 | 1113.547
77.1 | -496.752 | 0.410999 | 31692.1 | -2468.44 | -0.00246844 | 0.00821998 | 1113.607
77.1052 | -496.752 | 0.411313 | 31693.9 | -2468.56 | -0.00246856 | 0.00822626 | 1113.67
77.11 | -496.752 | 0.411029 | 31695.7 | -2468.67 | -0.00246867 | 0.00822058 | 1113.734
77.1153 | -496.752 | 0.410715 | 31697.6 | -2468.79 | -0.00246879 | 0.0082143 | 1113.8
77.12 | -496.752 | 0.410715 | 31699.4 | -2468.9 | -0.0024689 | 0.0082143 | 1113.864
77.1253 | -496.752 | 0.410715 | 31701.5 | -2469.02 | -0.00246902 | 0.0082143 | 1113.937
77.13 | -496.751 | 0.410999 | 31703.3 | -2469.13 | -0.00246913 | 0.00821998 | 1114.001
77.1352 | -496.751 | 0.411313 | 31705.2 | -2469.25 | -0.00246925 | 0.00822626 | 1114.067
77.14 | -496.751 | 0.411314 | 31707 | -2469.36 | -0.00246936 | 0.00822628 | 1114.131
77.1452 | -496.751 | 0.411315 | 31709 | -2469.36 | -0.00246936 | 0.0082263 | 1114.201
77.15 | -496.751 | 0.411315 | 31710.8 | -2469.36 | -0.00246936 | 0.0082263 | 1114.264
77.1552 | -496.751 | 0.411315 | 31712.7 | -2469.6 | -0.0024696 | 0.0082263 | 1114.331
77.16 | -496.75 | 0.411315 | 31714.5 | -2469.82 | -0.00246982 | 0.0082263 | 1114.394
77.1652 | -496.75 | 0.411315 | 31716.5 | -2469.94 | -0.00246994 | 0.0082263 | 1114.464
77.17 | -496.75 | 0.411315 | 31718.3 | -2470.05 | -0.00247005 | 0.0082263 | 1114.528
77.1753 | -496.75 | 0.411315 | 31720.3 | -2470.17 | -0.00247017 | 0.0082263 | 1114.598
77.18 | -496.75 | 0.411315 | 31722 | -2470.28 | -0.00247028 | 0.0082263 | 1114.658
77.1853 | -496.75 | 0.411315 | 31723.9 | -2470.4 | -0.0024704 | 0.0082263 | 1114.725
77.19 | -496.749 | 0.411315 | 31725.6 | -2470.51 | -0.00247051 | 0.0082263 | 1114.784
77.1953 | -496.749 | 0.411315 | 31727.5 | -2470.63 | -0.00247063 | 0.0082263 | 1114.851
77.2 | -496.749 | 0.411599 | 31729.2 | -2470.74 | -0.00247074 | 0.00823198 | 1114.911
77.2052 | -496.749 | 0.411913 | 31731.1 | -2470.86 | -0.00247086 | 0.00823826 | 1114.977
77.21 | -496.749 | 0.411628 | 31732.7 | -2470.97 | -0.00247097 | 0.00823256 | 1115.034
77.2152 | -496.749 | 0.411315 | 31734.5 | -2471.21 | -0.00247121 | 0.0082263 | 1115.097
77.22 | -496.748 | 0.411315 | 31736.2 | -2471.43 | -0.00247143 | 0.0082263 | 1115.157
77.2252 | -496.748 | 0.411315 | 31738 | -2471.55 | -0.00247155 | 0.0082263 | 1115.22
77.23 | -496.748 | 0.411315 | 31739.6 | -2471.66 | -0.00247166 | 0.0082263 | 1115.276
77.2353 | -496.748 | 0.411315 | 31741.3 | -2471.78 | -0.00247178 | 0.0082263 | 1115.336
77.24 | -496.748 | 0.411599 | 31743 | -2471.89 | -0.00247189 | 0.00823198 | 1115.396
77.2453 | -496.748 | 0.411913 | 31744.8 | -2472.01 | -0.00247201 | 0.00823826 | 1115.459
77.25 | -496.747 | 0.41163 | 31746.4 | -2472.11 | -0.00247211 | 0.0082326 | 1115.515
77.2553 | -496.747 | 0.411315 | 31748.2 | -2472.24 | -0.00247224 | 0.0082263 | 1115.578
77.26 | -496.747 | 0.411599 | 31749.8 | -2472.34 | -0.00247234 | 0.00823198 | 1115.635
77.2652 | -496.747 | 0.411913 | 31751.7 | -2472.46 | -0.00247246 | 0.00823826 | 1115.701
77.27 | -496.747 | 0.411914 | 31753.4 | -2472.57 | -0.00247257 | 0.00823828 | 1115.761
77.2752 | -496.747 | 0.411915 | 31755.3 | -2472.69 | -0.00247269 | 0.0082383 | 1115.828
77.28 | -496.746 | 0.411915 | 31757 | -2472.8 | -0.0024728 | 0.0082383 | 1115.888
77.2852 | -496.746 | 0.411915 | 31758.9 | -2472.92 | -0.00247292 | 0.0082383 | 1115.954
77.29 | -496.746 | 0.411915 | 31760.6 | -2473.03 | -0.00247303 | 0.0082383 | 1116.014
77.2952 | -496.746 | 0.411915 | 31762.5 | -2473.15 | -0.00247315 | 0.0082383 | 1116.081
77.3 | -496.746 | 0.411915 | 31764.3 | -2473.26 | -0.00247326 | 0.0082383 | 1116.144
77.3053 | -496.746 | 0.411915 | 31766.2 | -2473.38 | -0.00247338 | 0.0082383 | 1116.211
77.31 | -496.745 | 0.411915 | 31767.9 | -2473.49 | -0.00247349 | 0.0082383 | 1116.271
77.3153 | -496.745 | 0.411915 | 31769.8 | -2473.61 | -0.00247361 | 0.0082383 | 1116.337
77.32 | -496.745 | 0.411915 | 31771.5 | -2473.72 | -0.00247372 | 0.0082383 | 1116.397
77.3252 | -496.745 | 0.411915 | 31773.4 | -2473.96 | -0.00247396 | 0.0082383 | 1116.464
77.33 | -496.745 | 0.411915 | 31775.1 | -2474.18 | -0.00247418 | 0.0082383 | 1116.524
77.3352 | -496.745 | 0.411915 | 31777.1 | -2474.18 | -0.00247418 | 0.0082383 | 1116.594
77.34 | -496.744 | 0.411915 | 31778.8 | -2474.18 | -0.00247418 | 0.0082383 | 1116.654
77.3452 | -496.744 | 0.411915 | 31780.7 | -2474.3 | -0.0024743 | 0.0082383 | 1116.72
77.35 | -496.744 | 0.411915 | 31782.5 | -2474.41 | -0.00247441 | 0.0082383 | 1116.784
77.3552 | -496.744 | 0.411915 | 31784.4 | -2474.53 | -0.00247453 | 0.0082383 | 1116.85
77.36 | -496.744 | 0.412199 | 31786.2 | -2474.64 | -0.00247464 | 0.00824398 | 1116.914
77.3653 | -496.744 | 0.412513 | 31788.1 | -2474.64 | -0.00247464 | 0.00825026 | 1116.98
77.37 | -496.743 | 0.41223 | 31789.8 | -2474.64 | -0.00247464 | 0.0082446 | 1117.04
77.3753 | -496.743 | 0.411915 | 31791.7 | -2474.88 | -0.00247488 | 0.0082383 | 1117.107
77.38 | -496.743 | 0.412199 | 31793.4 | -2475.1 | -0.0024751 | 0.00824398 | 1117.167
77.3852 | -496.743 | 0.412513 | 31795.2 | -2475.22 | -0.00247522 | 0.00825026 | 1117.23
77.39 | -496.743 | 0.412227 | 31796.9 | -2475.33 | -0.00247533 | 0.00824454 | 1117.29
77.3952 | -496.743 | 0.411915 | 31798.7 | -2475.45 | -0.00247545 | 0.0082383 | 1117.353
77.4 | -496.742 | 0.4122 | 31800.4 | -2475.56 | -0.00247556 | 0.008244 | 1117.413
77.4052 | -496.742 | 0.412513 | 31802.3 | -2475.8 | -0.0024758 | 0.00825026 | 1117.479
77.41 | -496.742 | 0.412514 | 31804 | -2476.02 | -0.00247602 | 0.00825028 | 1117.539
77.4152 | -496.742 | 0.412515 | 31806 | -2476.14 | -0.00247614 | 0.0082503 | 1117.609
77.42 | -496.742 | 0.412515 | 31807.7 | -2476.25 | -0.00247625 | 0.0082503 | 1117.669
77.4253 | -496.742 | 0.412515 | 31809.6 | -2476.37 | -0.00247637 | 0.0082503 | 1117.736
77.43 | -496.741 | 0.412515 | 31811.4 | -2476.48 | -0.00247648 | 0.0082503 | 1117.799
77.4353 | -496.741 | 0.412515 | 31813.3 | -2476.72 | -0.00247672 | 0.0082503 | 1117.866
77.44 | -496.741 | 0.412515 | 31815.2 | -2476.94 | -0.00247694 | 0.0082503 | 1117.933
77.4453 | -496.741 | 0.412515 | 31817.3 | -2476.94 | -0.00247694 | 0.0082503 | 1118.006
77.45 | -496.741 | 0.412515 | 31818.9 | -2476.94 | -0.00247694 | 0.0082503 | 1118.063
77.4552 | -496.741 | 0.412515 | 31820.7 | -2477.06 | -0.00247706 | 0.0082503 | 1118.126
77.46 | -496.74 | 0.412515 | 31822.4 | -2477.17 | -0.00247717 | 0.0082503 | 1118.186
77.4652 | -496.74 | 0.412515 | 31824.2 | -2477.41 | -0.00247741 | 0.0082503 | 1118.249
77.47 | -496.74 | 0.412515 | 31825.9 | -2477.63 | -0.00247763 | 0.0082503 | 1118.309
77.4752 | -496.74 | 0.412515 | 31827.8 | -2477.75 | -0.00247775 | 0.0082503 | 1118.375
77.48 | -496.74 | 0.412515 | 31829.6 | -2477.86 | -0.00247786 | 0.0082503 | 1118.439
77.4853 | -496.74 | 0.412515 | 31831.5 | -2477.98 | -0.00247798 | 0.0082503 | 1118.505
77.49 | -496.739 | 0.412515 | 31833.2 | -2478.09 | -0.00247809 | 0.0082503 | 1118.565
77.4953 | -496.739 | 0.412515 | 31835.1 | -2478.21 | -0.00247821 | 0.0082503 | 1118.632
77.5 | -496.739 | 0.412798 | 31836.8 | -2478.32 | -0.00247832 | 0.00825596 | 1118.692
77.5053 | -496.739 | 0.413113 | 31838.7 | -2478.44 | -0.00247844 | 0.00826226 | 1118.758
77.51 | -496.739 | 0.412829 | 31840.3 | -2478.55 | -0.00247855 | 0.00825658 | 1118.815
77.5152 | -496.739 | 0.412515 | 31842.1 | -2478.55 | -0.00247855 | 0.0082503 | 1118.878
77.52 | -496.738 | 0.4128 | 31843.8 | -2478.55 | -0.00247855 | 0.008256 | 1118.938
77.5252 | -496.738 | 0.413113 | 31845.7 | -2478.79 | -0.00247879 | 0.00826226 | 1119.004
77.53 | -496.738 | 0.413114 | 31847.3 | -2479 | -0.002479 | 0.00826228 | 1119.061
77.5352 | -496.738 | 0.413115 | 31849.1 | -2479.13 | -0.00247913 | 0.0082623 | 1119.124
77.54 | -496.738 | 0.413115 | 31850.7 | -2479.23 | -0.00247923 | 0.0082623 | 1119.18
77.5452 | -496.738 | 0.413115 | 31852.5 | -2479.36 | -0.00247936 | 0.0082623 | 1119.243
77.55 | -496.737 | 0.41283 | 31854.2 | -2479.46 | -0.00247946 | 0.0082566 | 1119.303
77.5553 | -496.737 | 0.412516 | 31856.2 | -2479.46 | -0.00247946 | 0.00825032 | 1119.373
77.56 | -496.737 | 0.412799 | 31857.8 | -2479.46 | -0.00247946 | 0.00825598 | 1119.43
77.5653 | -496.737 | 0.413115 | 31859.6 | -2479.71 | -0.00247971 | 0.0082623 | 1119.493
77.57 | -496.737 | 0.413115 | 31861.3 | -2479.92 | -0.00247992 | 0.0082623 | 1119.553
77.5752 | -496.737 | 0.413115 | 31863 | -2480.04 | -0.00248004 | 0.0082623 | 1119.612
77.58 | -496.736 | 0.413115 | 31864.8 | -2480.15 | -0.00248015 | 0.0082623 | 1119.675
77.5852 | -496.736 | 0.413115 | 31866.6 | -2480.27 | -0.00248027 | 0.0082623 | 1119.739
77.59 | -496.736 | 0.413115 | 31868.3 | -2480.38 | -0.00248038 | 0.0082623 | 1119.798
77.5952 | -496.736 | 0.413115 | 31870.1 | -2480.5 | -0.0024805 | 0.0082623 | 1119.862
77.6 | -496.736 | 0.413115 | 31871.8 | -2480.61 | -0.00248061 | 0.0082623 | 1119.921
77.6052 | -496.736 | 0.413115 | 31873.6 | -2480.73 | -0.00248073 | 0.0082623 | 1119.985
77.61 | -496.735 | 0.413115 | 31875.3 | -2480.84 | -0.00248084 | 0.0082623 | 1120.044
77.6153 | -496.735 | 0.413115 | 31877.2 | -2480.84 | -0.00248084 | 0.0082623 | 1120.111
77.62 | -496.735 | 0.413115 | 31878.9 | -2480.84 | -0.00248084 | 0.0082623 | 1120.171
77.6253 | -496.735 | 0.413115 | 31880.7 | -2481.08 | -0.00248108 | 0.0082623 | 1120.234
77.63 | -496.735 | 0.413115 | 31882.4 | -2481.3 | -0.0024813 | 0.0082623 | 1120.294
77.6352 | -496.735 | 0.413115 | 31884.3 | -2481.42 | -0.00248142 | 0.0082623 | 1120.361
77.64 | -496.734 | 0.413115 | 31886 | -2481.53 | -0.00248153 | 0.0082623 | 1120.42
77.6452 | -496.734 | 0.413115 | 31887.8 | -2481.77 | -0.00248177 | 0.0082623 | 1120.484
77.65 | -496.734 | 0.413115 | 31889.5 | -2481.99 | -0.00248199 | 0.0082623 | 1120.543
77.6552 | -496.734 | 0.413115 | 31891.3 | -2482.11 | -0.00248211 | 0.0082623 | 1120.607
77.66 | -496.734 | 0.413115 | 31893.1 | -2482.22 | -0.00248222 | 0.0082623 | 1120.67
77.6652 | -496.734 | 0.413115 | 31895.1 | -2482.22 | -0.00248222 | 0.0082623 | 1120.74
77.67 | -496.733 | 0.413115 | 31896.7 | -2482.22 | -0.00248222 | 0.0082623 | 1120.796
77.6753 | -496.733 | 0.413115 | 31898.6 | -2482.34 | -0.00248234 | 0.0082623 | 1120.863
77.68 | -496.733 | 0.413398 | 31900.3 | -2482.45 | -0.00248245 | 0.00826796 | 1120.923
77.6853 | -496.733 | 0.413713 | 31902.2 | -2482.57 | -0.00248257 | 0.00827426 | 1120.99
77.69 | -496.733 | 0.41343 | 31903.9 | -2482.68 | -0.00248268 | 0.0082686 | 1121.049
77.6953 | -496.732 | 0.413115 | 31905.9 | -2482.8 | -0.0024828 | 0.0082623 | 1121.12
77.7 | -496.732 | 0.413399 | 31907.5 | -2482.91 | -0.00248291 | 0.00826798 | 1121.176
77.7052 | -496.732 | 0.413713 | 31909.4 | -2483.15 | -0.00248315 | 0.00827426 | 1121.243
77.71 | -496.732 | 0.413714 | 31911 | -2483.37 | -0.00248337 | 0.00827428 | 1121.299
77.7152 | -496.732 | 0.413715 | 31912.8 | -2483.49 | -0.00248349 | 0.0082743 | 1121.362
77.72 | -496.732 | 0.413715 | 31914.4 | -2483.6 | -0.0024836 | 0.0082743 | 1121.418
77.7252 | -496.732 | 0.413715 | 31916.3 | -2483.6 | -0.0024836 | 0.0082743 | 1121.485
77.73 | -496.731 | 0.413715 | 31917.9 | -2483.6 | -0.0024836 | 0.0082743 | 1121.541
77.7353 | -496.731 | 0.413715 | 31919.7 | -2483.72 | -0.00248372 | 0.0082743 | 1121.605
77.74 | -496.731 | 0.413715 | 31921.4 | -2483.83 | -0.00248383 | 0.0082743 | 1121.664
77.7453 | -496.731 | 0.413715 | 31923.3 | -2483.95 | -0.00248395 | 0.0082743 | 1121.731
77.75 | -496.731 | 0.413715 | 31924.9 | -2484.06 | -0.00248406 | 0.0082743 | 1121.787
77.7553 | -496.731 | 0.413715 | 31926.8 | -2484.18 | -0.00248418 | 0.0082743 | 1121.854
77.76 | -496.73 | 0.413715 | 31928.4 | -2484.29 | -0.00248429 | 0.0082743 | 1121.91
77.7652 | -496.73 | 0.413715 | 31930.1 | -2484.41 | -0.00248441 | 0.0082743 | 1121.97
77.77 | -496.73 | 0.413715 | 31931.9 | -2484.52 | -0.00248452 | 0.0082743 | 1122.033
77.7752 | -496.73 | 0.413715 | 31933.8 | -2484.76 | -0.00248476 | 0.0082743 | 1122.1
77.78 | -496.73 | 0.413715 | 31935.4 | -2484.98 | -0.00248498 | 0.0082743 | 1122.156
77.7852 | -496.73 | 0.413715 | 31937.1 | -2485.1 | -0.0024851 | 0.0082743 | 1122.216
77.79 | -496.729 | 0.413715 | 31938.8 | -2485.21 | -0.00248521 | 0.0082743 | 1122.276
77.7952 | -496.729 | 0.413715 | 31940.6 | -2485.33 | -0.00248533 | 0.0082743 | 1122.339
77.8 | -496.729 | 0.413715 | 31942.3 | -2485.44 | -0.00248544 | 0.0082743 | 1122.399
77.8053 | -496.729 | 0.413715 | 31944.1 | -2485.44 | -0.00248544 | 0.0082743 | 1122.462
77.81 | -496.729 | 0.413715 | 31945.8 | -2485.44 | -0.00248544 | 0.0082743 | 1122.522
77.8153 | -496.729 | 0.413715 | 31947.7 | -2485.68 | -0.00248568 | 0.0082743 | 1122.588
77.82 | -496.728 | 0.413715 | 31949.3 | -2485.89 | -0.00248589 | 0.0082743 | 1122.645
77.8252 | -496.728 | 0.413715 | 31951.1 | -2486.01 | -0.00248601 | 0.0082743 | 1122.708
77.83 | -496.728 | 0.413715 | 31952.7 | -2486.12 | -0.00248612 | 0.0082743 | 1122.764
77.8352 | -496.728 | 0.413715 | 31954.5 | -2486.24 | -0.00248624 | 0.0082743 | 1122.827
77.84 | -496.728 | 0.414 | 31956.1 | -2486.35 | -0.00248635 | 0.00828 | 1122.884
77.8452 | -496.728 | 0.414313 | 31957.9 | -2486.47 | -0.00248647 | 0.00828626 | 1122.947
77.85 | -496.727 | 0.414314 | 31959.5 | -2486.58 | -0.00248658 | 0.00828628 | 1123.003
77.8552 | -496.727 | 0.414315 | 31961.3 | -2486.7 | -0.0024867 | 0.0082863 | 1123.066
77.86 | -496.727 | 0.414315 | 31962.8 | -2486.81 | -0.00248681 | 0.0082863 | 1123.119
77.8653 | -496.727 | 0.414315 | 31964.6 | -2486.93 | -0.00248693 | 0.0082863 | 1123.182
77.87 | -496.727 | 0.414315 | 31966.2 | -2487.04 | -0.00248704 | 0.0082863 | 1123.239
77.8753 | -496.727 | 0.414315 | 31968.1 | -2487.16 | -0.00248716 | 0.0082863 | 1123.305
77.88 | -496.726 | 0.414315 | 31969.7 | -2487.27 | -0.00248727 | 0.0082863 | 1123.362
77.8852 | -496.726 | 0.414315 | 31971.6 | -2487.39 | -0.00248739 | 0.0082863 | 1123.428
77.89 | -496.726 | 0.414315 | 31973.2 | -2487.5 | -0.0024875 | 0.0082863 | 1123.484
77.8952 | -496.726 | 0.414315 | 31975 | -2487.74 | -0.00248774 | 0.0082863 | 1123.548
77.9 | -496.726 | 0.414315 | 31976.8 | -2487.96 | -0.00248796 | 0.0082863 | 1123.611
77.9052 | -496.726 | 0.414315 | 31978.8 | -2488.08 | -0.00248808 | 0.0082863 | 1123.681
77.91 | -496.725 | 0.414315 | 31980.5 | -2488.19 | -0.00248819 | 0.0082863 | 1123.741
77.9152 | -496.725 | 0.414315 | 31982.4 | -2488.31 | -0.00248831 | 0.0082863 | 1123.808
77.92 | -496.725 | 0.414315 | 31984.1 | -2488.42 | -0.00248842 | 0.0082863 | 1123.867
77.9253 | -496.725 | 0.414315 | 31986 | -2488.54 | -0.00248854 | 0.0082863 | 1123.934
77.93 | -496.725 | 0.414315 | 31987.8 | -2488.65 | -0.00248865 | 0.0082863 | 1123.998
77.9353 | -496.725 | 0.414315 | 31989.8 | -2488.77 | -0.00248877 | 0.0082863 | 1124.068
77.94 | -496.724 | 0.414315 | 31991.6 | -2488.88 | -0.00248888 | 0.0082863 | 1124.131
77.9453 | -496.724 | 0.414315 | 31993.6 | -2489 | -0.002489 | 0.0082863 | 1124.201
77.95 | -496.724 | 0.414315 | 31995.4 | -2489.11 | -0.00248911 | 0.0082863 | 1124.265
77.9552 | -496.724 | 0.414315 | 31997.4 | -2489.23 | -0.00248923 | 0.0082863 | 1124.335
77.96 | -496.724 | 0.414315 | 31999.2 | -2489.34 | -0.00248934 | 0.0082863 | 1124.398
77.9652 | -496.724 | 0.414315 | 32001.2 | -2489.46 | -0.00248946 | 0.0082863 | 1124.468
77.97 | -496.723 | 0.414315 | 32003 | -2489.57 | -0.00248957 | 0.0082863 | 1124.532
77.9752 | -496.723 | 0.414315 | 32004.9 | -2489.81 | -0.00248981 | 0.0082863 | 1124.598
77.98 | -496.723 | 0.414599 | 32006.7 | -2490.03 | -0.00249003 | 0.00829198 | 1124.662
77.9853 | -496.723 | 0.414913 | 32008.7 | -2490.15 | -0.00249015 | 0.00829826 | 1124.732
77.99 | -496.723 | 0.414629 | 32010.5 | -2490.26 | -0.00249026 | 0.00829258 | 1124.795
77.9953 | -496.723 | 0.414315 | 32012.4 | -2490.26 | -0.00249026 | 0.0082863 | 1124.862
78 | -496.722 | 0.414598 | 32014.2 | -2490.26 | -0.00249026 | 0.00829196 | 1124.925
78.0053 | -496.722 | 0.414913 | 32016.1 | -2490.38 | -0.00249038 | 0.00829826 | 1124.992
78.01 | -496.722 | 0.414914 | 32017.9 | -2490.49 | -0.00249049 | 0.00829828 | 1125.055
78.0152 | -496.722 | 0.414915 | 32019.9 | -2490.73 | -0.00249073 | 0.0082983 | 1125.125
78.02 | -496.722 | 0.414915 | 32021.8 | -2490.95 | -0.00249095 | 0.0082983 | 1125.192
78.0252 | -496.722 | 0.414915 | 32023.8 | -2490.95 | -0.00249095 | 0.0082983 | 1125.262
78.03 | -496.721 | 0.414915 | 32025.5 | -2490.95 | -0.00249095 | 0.0082983 | 1125.322
78.0352 | -496.721 | 0.414915 | 32027.4 | -2491.07 | -0.00249107 | 0.0082983 | 1125.389
78.04 | -496.721 | 0.414915 | 32029.1 | -2491.18 | -0.00249118 | 0.0082983 | 1125.449
78.0452 | -496.721 | 0.414915 | 32030.9 | -2491.42 | -0.00249142 | 0.0082983 | 1125.512
78.05 | -496.721 | 0.414915 | 32032.7 | -2491.64 | -0.00249164 | 0.0082983 | 1125.575
78.0553 | -496.721 | 0.414915 | 32034.6 | -2491.64 | -0.00249164 | 0.0082983 | 1125.642
78.06 | -496.72 | 0.414915 | 32036.2 | -2491.64 | -0.00249164 | 0.0082983 | 1125.698
78.0653 | -496.72 | 0.414915 | 32038 | -2491.88 | -0.00249188 | 0.0082983 | 1125.761
78.07 | -496.72 | 0.415199 | 32039.6 | -2492.1 | -0.0024921 | 0.00830398 | 1125.818
78.0752 | -496.72 | 0.415513 | 32041.4 | -2492.1 | -0.0024921 | 0.00831026 | 1125.881
78.08 | -496.72 | 0.415227 | 32042.9 | -2492.1 | -0.0024921 | 0.00830454 | 1125.934
78.0852 | -496.72 | 0.414915 | 32044.6 | -2492.34 | -0.00249234 | 0.0082983 | 1125.993
78.09 | -496.719 | 0.4152 | 32046.2 | -2492.56 | -0.00249256 | 0.008304 | 1126.05
78.0952 | -496.719 | 0.415513 | 32047.9 | -2492.68 | -0.00249268 | 0.00831026 | 1126.109
78.1 | -496.719 | 0.415229 | 32049.5 | -2492.78 | -0.00249278 | 0.00830458 | 1126.166
78.1052 | -496.719 | 0.414915 | 32051.3 | -2492.91 | -0.00249291 | 0.0082983 | 1126.229
78.11 | -496.719 | 0.414915 | 32052.8 | -2493.01 | -0.00249301 | 0.0082983 | 1126.281
78.1153 | -496.719 | 0.414915 | 32054.6 | -2493.14 | -0.00249314 | 0.0082983 | 1126.345
78.12 | -496.718 | 0.415198 | 32056 | -2493.24 | -0.00249324 | 0.00830396 | 1126.394
78.1253 | -496.718 | 0.415513 | 32057.7 | -2493.36 | -0.00249336 | 0.00831026 | 1126.454
78.13 | -496.718 | 0.415229 | 32059.3 | -2493.47 | -0.00249347 | 0.00830458 | 1126.51
78.1352 | -496.718 | 0.414915 | 32061 | -2493.59 | -0.00249359 | 0.0082983 | 1126.57
78.14 | -496.718 | 0.415201 | 32062.5 | -2493.7 | -0.0024937 | 0.00830402 | 1126.622
78.1452 | -496.718 | 0.415513 | 32064.2 | -2493.82 | -0.00249382 | 0.00831026 | 1126.682
78.15 | -496.717 | 0.415514 | 32065.8 | -2493.93 | -0.00249393 | 0.00831028 | 1126.738
78.1552 | -496.717 | 0.415515 | 32067.4 | -2494.05 | -0.00249405 | 0.0083103 | 1126.795
78.16 | -496.717 | 0.415515 | 32069 | -2494.16 | -0.00249416 | 0.0083103 | 1126.851
78.1652 | -496.717 | 0.415515 | 32070.8 | -2494.28 | -0.00249428 | 0.0083103 | 1126.914
78.17 | -496.717 | 0.415515 | 32072.4 | -2494.39 | -0.00249439 | 0.0083103 | 1126.97
78.1753 | -496.717 | 0.415515 | 32074.3 | -2494.51 | -0.00249451 | 0.0083103 | 1127.037
78.18 | -496.716 | 0.415515 | 32075.9 | -2494.62 | -0.00249462 | 0.0083103 | 1127.093
78.1853 | -496.716 | 0.415515 | 32077.6 | -2494.74 | -0.00249474 | 0.0083103 | 1127.153
78.19 | -496.716 | 0.415515 | 32079.3 | -2494.85 | -0.00249485 | 0.0083103 | 1127.213
78.1953 | -496.716 | 0.415515 | 32081.1 | -2494.97 | -0.00249497 | 0.0083103 | 1127.276
78.2 | -496.716 | 0.415515 | 32082.7 | -2495.08 | -0.00249508 | 0.0083103 | 1127.332
78.2052 | -496.716 | 0.415515 | 32084.6 | -2495.08 | -0.00249508 | 0.0083103 | 1127.399
78.21 | -496.715 | 0.4158 | 32086.2 | -2495.08 | -0.00249508 | 0.008316 | 1127.455
78.2152 | -496.715 | 0.416113 | 32088 | -2495.32 | -0.00249532 | 0.00832226 | 1127.518
78.22 | -496.715 | 0.415828 | 32089.7 | -2495.54 | -0.00249554 | 0.00831656 | 1127.578
78.2252 | -496.715 | 0.415515 | 32091.6 | -2495.54 | -0.00249554 | 0.0083103 | 1127.645
78.23 | -496.715 | 0.415799 | 32093.4 | -2495.54 | -0.00249554 | 0.00831598 | 1127.708
78.2353 | -496.715 | 0.416113 | 32095.3 | -2495.66 | -0.00249566 | 0.00832226 | 1127.775
78.24 | -496.714 | 0.415829 | 32097 | -2495.77 | -0.00249577 | 0.00831658 | 1127.835
78.2453 | -496.714 | 0.415515 | 32098.9 | -2496.01 | -0.00249601 | 0.0083103 | 1127.901
78.25 | -496.714 | 0.415798 | 32100.6 | -2496.23 | -0.00249623 | 0.00831596 | 1127.961
78.2553 | -496.714 | 0.416113 | 32102.6 | -2496.35 | -0.00249635 | 0.00832226 | 1128.031
78.26 | -496.714 | 0.416114 | 32104.3 | -2496.46 | -0.00249646 | 0.00832228 | 1128.091
78.2652 | -496.714 | 0.416115 | 32106.3 | -2496.58 | -0.00249658 | 0.0083223 | 1128.161
78.27 | -496.713 | 0.416115 | 32108 | -2496.69 | -0.00249669 | 0.0083223 | 1128.221
78.2752 | -496.713 | 0.416115 | 32109.8 | -2496.81 | -0.00249681 | 0.0083223 | 1128.284
78.28 | -496.713 | 0.416115 | 32111.6 | -2496.92 | -0.00249692 | 0.0083223 | 1128.348
78.2852 | -496.713 | 0.416115 | 32113.5 | -2497.04 | -0.00249704 | 0.0083223 | 1128.414
78.29 | -496.713 | 0.416115 | 32115.2 | -2497.15 | -0.00249715 | 0.0083223 | 1128.474
78.2952 | -496.713 | 0.416115 | 32117.1 | -2497.27 | -0.00249727 | 0.0083223 | 1128.541
78.3 | -496.712 | 0.416115 | 32118.7 | -2497.38 | -0.00249738 | 0.0083223 | 1128.597
78.3053 | -496.712 | 0.416115 | 32120.5 | -2497.62 | -0.00249762 | 0.0083223 | 1128.66
78.31 | -496.712 | 0.416115 | 32122.2 | -2497.84 | -0.00249784 | 0.0083223 | 1128.72
78.3153 | -496.712 | 0.416115 | 32124.1 | -2497.96 | -0.00249796 | 0.0083223 | 1128.787
78.32 | -496.712 | 0.416115 | 32125.8 | -2498.07 | -0.00249807 | 0.0083223 | 1128.847
78.3252 | -496.712 | 0.416115 | 32127.6 | -2498.07 | -0.00249807 | 0.0083223 | 1128.91
78.33 | -496.711 | 0.416401 | 32129.3 | -2498.07 | -0.00249807 | 0.00832802 | 1128.97
78.3352 | -496.711 | 0.416713 | 32131.1 | -2498.19 | -0.00249819 | 0.00833426 | 1129.033
78.34 | -496.711 | 0.416428 | 32132.8 | -2498.3 | -0.0024983 | 0.00832856 | 1129.093
78.3452 | -496.711 | 0.416115 | 32134.6 | -2498.42 | -0.00249842 | 0.0083223 | 1129.156
78.35 | -496.711 | 0.416399 | 32136.3 | -2498.53 | -0.00249853 | 0.00832798 | 1129.216
78.3552 | -496.711 | 0.416713 | 32138.2 | -2498.77 | -0.00249877 | 0.00833426 | 1129.282
78.36 | -496.71 | 0.416429 | 32139.8 | -2498.99 | -0.00249899 | 0.00832858 | 1129.339
78.3653 | -496.71 | 0.416115 | 32141.6 | -2499.11 | -0.00249911 | 0.0083223 | 1129.402
78.37 | -496.71 | 0.416398 | 32143.3 | -2499.22 | -0.00249922 | 0.00832796 | 1129.462
78.3753 | -496.71 | 0.416713 | 32145.1 | -2499.34 | -0.00249934 | 0.00833426 | 1129.525
78.38 | -496.71 | 0.416429 | 32146.8 | -2499.45 | -0.00249945 | 0.00832858 | 1129.584
78.3852 | -496.71 | 0.416115 | 32148.7 | -2499.56 | -0.00249956 | 0.0083223 | 1129.651
78.39 | -496.709 | 0.416401 | 32150.3 | -2499.67 | -0.00249967 | 0.00832802 | 1129.707
78.3952 | -496.709 | 0.416713 | 32152.1 | -2499.91 | -0.00249991 | 0.00833426 | 1129.771
78.4 | -496.709 | 0.416428 | 32153.7 | -2500.13 | -0.00250013 | 0.00832856 | 1129.827
78.4052 | -496.709 | 0.416115 | 32155.5 | -2500.13 | -0.00250013 | 0.0083223 | 1129.89
78.41 | -496.709 | 0.4164 | 32157 | -2500.13 | -0.00250013 | 0.008328 | 1129.943
78.4152 | -496.709 | 0.416713 | 32158.7 | -2500.38 | -0.00250038 | 0.00833426 | 1130.003
78.42 | -496.708 | 0.416714 | 32160.3 | -2500.59 | -0.00250059 | 0.00833428 | 1130.059
78.4253 | -496.708 | 0.416715 | 32162 | -2500.59 | -0.00250059 | 0.0083343 | 1130.119
78.43 | -496.708 | 0.416715 | 32163.5 | -2500.59 | -0.00250059 | 0.0083343 | 1130.171
78.4353 | -496.708 | 0.416715 | 32165.3 | -2500.59 | -0.00250059 | 0.0083343 | 1130.235
78.44 | -496.708 | 0.416715 | 32166.9 | -2500.59 | -0.00250059 | 0.0083343 | 1130.291
78.4453 | -496.708 | 0.416715 | 32168.7 | -2500.84 | -0.00250084 | 0.0083343 | 1130.354
78.45 | -496.707 | 0.416715 | 32170.2 | -2501.05 | -0.00250105 | 0.0083343 | 1130.407
78.4552 | -496.707 | 0.416715 | 32171.9 | -2501.17 | -0.00250117 | 0.0083343 | 1130.466
78.46 | -496.707 | 0.416715 | 32173.5 | -2501.28 | -0.00250128 | 0.0083343 | 1130.523
78.4652 | -496.707 | 0.416715 | 32175.2 | -2501.4 | -0.0025014 | 0.0083343 | 1130.582
78.47 | -496.707 | 0.416715 | 32176.9 | -2501.51 | -0.00250151 | 0.0083343 | 1130.642
78.4752 | -496.707 | 0.416715 | 32178.7 | -2501.63 | -0.00250163 | 0.0083343 | 1130.705
78.48 | -496.706 | 0.416715 | 32180.2 | -2501.74 | -0.00250174 | 0.0083343 | 1130.758
78.4853 | -496.706 | 0.416715 | 32181.9 | -2501.74 | -0.00250174 | 0.0083343 | 1130.818
78.49 | -496.706 | 0.416715 | 32183.6 | -2501.74 | -0.00250174 | 0.0083343 | 1130.878
78.4953 | -496.706 | 0.416715 | 32185.4 | -2501.98 | -0.00250198 | 0.0083343 | 1130.941
78.5 | -496.706 | 0.416715 | 32187.1 | -2502.2 | -0.0025022 | 0.0083343 | 1131.001
78.5053 | -496.706 | 0.416715 | 32188.9 | -2502.32 | -0.00250232 | 0.0083343 | 1131.064
78.51 | -496.705 | 0.416999 | 32190.6 | -2502.43 | -0.00250243 | 0.00833998 | 1131.124
78.5152 | -496.705 | 0.417313 | 32192.4 | -2502.55 | -0.00250255 | 0.00834626 | 1131.187
78.52 | -496.705 | 0.417028 | 32194.2 | -2502.66 | -0.00250266 | 0.00834056 | 1131.25
78.5252 | -496.705 | 0.416715 | 32196 | -2502.78 | -0.00250278 | 0.0083343 | 1131.313
78.53 | -496.705 | 0.417 | 32197.7 | -2502.89 | -0.00250289 | 0.00834 | 1131.373
78.5352 | -496.705 | 0.417313 | 32199.6 | -2503.01 | -0.00250301 | 0.00834626 | 1131.44
78.54 | -496.704 | 0.417314 | 32201.3 | -2503.12 | -0.00250312 | 0.00834628 | 1131.5
78.5452 | -496.704 | 0.417315 | 32203.2 | -2503.12 | -0.00250312 | 0.0083463 | 1131.566
78.55 | -496.704 | 0.417315 | 32205 | -2503.12 | -0.00250312 | 0.0083463 | 1131.63
78.5553 | -496.704 | 0.417315 | 32206.9 | -2503.36 | -0.00250336 | 0.0083463 | 1131.696
78.56 | -496.704 | 0.417315 | 32208.7 | -2503.58 | -0.00250358 | 0.0083463 | 1131.76
78.5653 | -496.704 | 0.417315 | 32210.6 | -2503.7 | -0.0025037 | 0.0083463 | 1131.826
78.57 | -496.703 | 0.417315 | 32212.4 | -2503.81 | -0.00250381 | 0.0083463 | 1131.89
78.5752 | -496.703 | 0.417315 | 32214.3 | -2503.93 | -0.00250393 | 0.0083463 | 1131.956
78.58 | -496.703 | 0.417315 | 32216.1 | -2504.04 | -0.00250404 | 0.0083463 | 1132.02
78.5852 | -496.703 | 0.417315 | 32218 | -2504.16 | -0.00250416 | 0.0083463 | 1132.086
78.59 | -496.703 | 0.417315 | 32219.7 | -2504.27 | -0.00250427 | 0.0083463 | 1132.146
78.5952 | -496.703 | 0.417315 | 32221.6 | -2504.39 | -0.00250439 | 0.0083463 | 1132.213
78.6 | -496.702 | 0.417315 | 32223.5 | -2504.5 | -0.0025045 | 0.0083463 | 1132.28
78.6052 | -496.702 | 0.417315 | 32225.5 | -2504.62 | -0.00250462 | 0.0083463 | 1132.35
78.61 | -496.702 | 0.417315 | 32227.3 | -2504.73 | -0.00250473 | 0.0083463 | 1132.413
78.6153 | -496.702 | 0.417315 | 32229.2 | -2504.85 | -0.00250485 | 0.0083463 | 1132.48
78.62 | -496.702 | 0.417315 | 32231 | -2504.96 | -0.00250496 | 0.0083463 | 1132.543
78.6253 | -496.702 | 0.417315 | 32232.9 | -2505.2 | -0.0025052 | 0.0083463 | 1132.61
78.63 | -496.701 | 0.417315 | 32234.7 | -2505.42 | -0.00250542 | 0.0083463 | 1132.673
78.6352 | -496.701 | 0.417315 | 32236.6 | -2505.42 | -0.00250542 | 0.0083463 | 1132.74
78.64 | -496.701 | 0.417315 | 32238.3 | -2505.42 | -0.00250542 | 0.0083463 | 1132.8
78.6452 | -496.701 | 0.417315 | 32240.2 | -2505.54 | -0.00250554 | 0.0083463 | 1132.866
78.65 | -496.701 | 0.4176 | 32241.9 | -2505.65 | -0.00250565 | 0.008352 | 1132.926
78.6552 | -496.701 | 0.417913 | 32243.7 | -2505.89 | -0.00250589 | 0.00835826 | 1132.989
78.66 | -496.7 | 0.417628 | 32245.4 | -2506.11 | -0.00250611 | 0.00835256 | 1133.049
78.6652 | -496.7 | 0.417315 | 32247.3 | -2506.23 | -0.00250623 | 0.0083463 | 1133.116
78.67 | -496.7 | 0.417599 | 32248.9 | -2506.33 | -0.00250633 | 0.00835198 | 1133.172
78.6753 | -496.7 | 0.417913 | 32250.7 | -2506.46 | -0.00250646 | 0.00835826 | 1133.235
78.68 | -496.7 | 0.417914 | 32252.4 | -2506.56 | -0.00250656 | 0.00835828 | 1133.295
78.6853 | -496.7 | 0.417915 | 32254.3 | -2506.69 | -0.00250669 | 0.0083583 | 1133.362
78.69 | -496.699 | 0.417915 | 32256 | -2506.79 | -0.00250679 | 0.0083583 | 1133.422
78.6953 | -496.699 | 0.417915 | 32257.9 | -2506.92 | -0.00250692 | 0.0083583 | 1133.488
78.7 | -496.699 | 0.417915 | 32259.5 | -2507.02 | -0.00250702 | 0.0083583 | 1133.545
78.7052 | -496.699 | 0.417915 | 32261.2 | -2507.14 | -0.00250714 | 0.0083583 | 1133.604
78.71 | -496.699 | 0.417915 | 32262.8 | -2507.25 | -0.00250725 | 0.0083583 | 1133.661
78.7152 | -496.699 | 0.417915 | 32264.6 | -2507.37 | -0.00250737 | 0.0083583 | 1133.724
78.72 | -496.698 | 0.417915 | 32266.2 | -2507.48 | -0.00250748 | 0.0083583 | 1133.78
78.7252 | -496.698 | 0.417915 | 32268 | -2507.6 | -0.0025076 | 0.0083583 | 1133.843
78.73 | -496.698 | 0.417915 | 32269.5 | -2507.71 | -0.00250771 | 0.0083583 | 1133.896
78.7353 | -496.698 | 0.417915 | 32271.3 | -2507.95 | -0.00250795 | 0.0083583 | 1133.959
78.74 | -496.698 | 0.417915 | 32272.8 | -2508.17 | -0.00250817 | 0.0083583 | 1134.012
78.7453 | -496.698 | 0.417915 | 32274.5 | -2508.17 | -0.00250817 | 0.0083583 | 1134.072
78.75 | -496.697 | 0.417915 | 32276.2 | -2508.17 | -0.00250817 | 0.0083583 | 1134.131
78.7553 | -496.697 | 0.417915 | 32278 | -2508.41 | -0.00250841 | 0.0083583 | 1134.195
78.76 | -496.697 | 0.417915 | 32279.6 | -2508.63 | -0.00250863 | 0.0083583 | 1134.251
78.7652 | -496.697 | 0.417915 | 32281.4 | -2508.63 | -0.00250863 | 0.0083583 | 1134.314
78.77 | -496.697 | 0.417915 | 32283.1 | -2508.63 | -0.00250863 | 0.0083583 | 1134.374
78.7752 | -496.697 | 0.417915 | 32284.9 | -2508.75 | -0.00250875 | 0.0083583 | 1134.437
78.78 | -496.696 | 0.417915 | 32286.6 | -2508.86 | -0.00250886 | 0.0083583 | 1134.497
78.7852 | -496.696 | 0.417915 | 32288.4 | -2508.98 | -0.00250898 | 0.0083583 | 1134.56
78.79 | -496.696 | 0.417915 | 32290.1 | -2509.09 | -0.00250909 | 0.0083583 | 1134.62
78.7952 | -496.696 | 0.417915 | 32291.9 | -2509.21 | -0.00250921 | 0.0083583 | 1134.683
78.8 | -496.696 | 0.417915 | 32293.5 | -2509.32 | -0.00250932 | 0.0083583 | 1134.739
78.8053 | -496.696 | 0.417915 | 32295.3 | -2509.56 | -0.00250956 | 0.0083583 | 1134.803
78.81 | -496.695 | 0.418198 | 32297.1 | -2509.78 | -0.00250978 | 0.00836396 | 1134.866
78.8153 | -496.695 | 0.418513 | 32299 | -2509.78 | -0.00250978 | 0.00837026 | 1134.933
78.82 | -496.695 | 0.418514 | 32300.8 | -2509.78 | -0.00250978 | 0.00837028 | 1134.996
78.8252 | -496.695 | 0.418515 | 32302.7 | -2509.9 | -0.0025099 | 0.0083703 | 1135.063
78.83 | -496.695 | 0.418515 | 32304.5 | -2510.01 | -0.00251001 | 0.0083703 | 1135.126
78.8352 | -496.695 | 0.418515 | 32306.4 | -2510.13 | -0.00251013 | 0.0083703 | 1135.193
78.84 | -496.694 | 0.418515 | 32308.2 | -2510.24 | -0.00251024 | 0.0083703 | 1135.256
78.8452 | -496.694 | 0.418515 | 32310.2 | -2510.48 | -0.00251048 | 0.0083703 | 1135.326
78.85 | -496.694 | 0.418515 | 32311.9 | -2510.7 | -0.0025107 | 0.0083703 | 1135.386
78.8552 | -496.694 | 0.418515 | 32313.8 | -2510.82 | -0.00251082 | 0.0083703 | 1135.453
78.86 | -496.694 | 0.418799 | 32315.6 | -2510.93 | -0.00251093 | 0.00837598 | 1135.516
78.8653 | -496.694 | 0.419113 | 32317.5 | -2511.05 | -0.00251105 | 0.00838226 | 1135.583
78.87 | -496.693 | 0.41883 | 32319.3 | -2511.16 | -0.00251116 | 0.0083766 | 1135.646
78.8753 | -496.693 | 0.418515 | 32321.2 | -2511.28 | -0.00251128 | 0.0083703 | 1135.713
78.88 | -496.693 | 0.418799 | 32322.9 | -2511.39 | -0.00251139 | 0.00837598 | 1135.772
78.8852 | -496.693 | 0.419113 | 32324.8 | -2511.51 | -0.00251151 | 0.00838226 | 1135.839
78.89 | -496.693 | 0.418827 | 32326.6 | -2511.62 | -0.00251162 | 0.00837654 | 1135.902
78.8952 | -496.693 | 0.418515 | 32328.5 | -2511.74 | -0.00251174 | 0.0083703 | 1135.969
78.9 | -496.692 | 0.4188 | 32330.3 | -2511.85 | -0.00251185 | 0.008376 | 1136.032
78.9052 | -496.692 | 0.419113 | 32332.3 | -2511.85 | -0.00251185 | 0.00838226 | 1136.103
78.91 | -496.692 | 0.418828 | 32334 | -2511.85 | -0.00251185 | 0.00837656 | 1136.162
78.9152 | -496.692 | 0.418515 | 32335.9 | -2512.21 | -0.00251221 | 0.0083703 | 1136.229
78.92 | -496.692 | 0.418799 | 32337.6 | -2512.54 | -0.00251254 | 0.00837598 | 1136.289
78.9253 | -496.692 | 0.419113 | 32339.4 | -2512.66 | -0.00251266 | 0.00838226 | 1136.352
78.93 | -496.691 | 0.41883 | 32341.1 | -2512.77 | -0.00251277 | 0.0083766 | 1136.412
78.9353 | -496.691 | 0.418515 | 32343 | -2512.89 | -0.00251289 | 0.0083703 | 1136.479
78.94 | -496.691 | 0.418798 | 32344.7 | -2513 | -0.002513 | 0.00837596 | 1136.538
78.9453 | -496.691 | 0.419113 | 32346.5 | -2513 | -0.002513 | 0.00838226 | 1136.602
78.95 | -496.691 | 0.418829 | 32348.1 | -2513 | -0.002513 | 0.00837658 | 1136.658
78.9552 | -496.691 | 0.418515 | 32350 | -2513.12 | -0.00251312 | 0.0083703 | 1136.725
78.96 | -496.69 | 0.4188 | 32351.6 | -2513.22 | -0.00251322 | 0.008376 | 1136.781
78.9652 | -496.69 | 0.419113 | 32353.4 | -2513.47 | -0.00251347 | 0.00838226 | 1136.844
78.97 | -496.69 | 0.419114 | 32355 | -2513.68 | -0.00251368 | 0.00838228 | 1136.9
78.9752 | -496.69 | 0.419115 | 32356.8 | -2513.8 | -0.0025138 | 0.0083823 | 1136.964
78.98 | -496.69 | 0.419115 | 32358.4 | -2513.91 | -0.00251391 | 0.0083823 | 1137.02
78.9853 | -496.69 | 0.419115 | 32360.2 | -2513.91 | -0.00251391 | 0.0083823 | 1137.083
78.99 | -496.689 | 0.419115 | 32361.8 | -2513.91 | -0.00251391 | 0.0083823 | 1137.139
78.9953 | -496.689 | 0.419115 | 32363.6 | -2514.16 | -0.00251416 | 0.0083823 | 1137.202
79 | -496.689 | 0.419115 | 32365.1 | -2514.37 | -0.00251437 | 0.0083823 | 1137.255
79.0053 | -496.689 | 0.419115 | 32366.8 | -2514.37 | -0.00251437 | 0.0083823 | 1137.315
79.01 | -496.689 | 0.419115 | 32368.5 | -2514.37 | -0.00251437 | 0.0083823 | 1137.375
79.0152 | -496.689 | 0.419115 | 32370.3 | -2514.49 | -0.00251449 | 0.0083823 | 1137.438
79.02 | -496.688 | 0.419115 | 32371.9 | -2514.6 | -0.0025146 | 0.0083823 | 1137.494
79.0252 | -496.688 | 0.419115 | 32373.7 | -2514.72 | -0.00251472 | 0.0083823 | 1137.557
79.03 | -496.688 | 0.419115 | 32375.3 | -2514.83 | -0.00251483 | 0.0083823 | 1137.614
79.0352 | -496.688 | 0.419115 | 32377 | -2515.07 | -0.00251507 | 0.0083823 | 1137.673
79.04 | -496.688 | 0.419399 | 32378.6 | -2515.29 | -0.00251529 | 0.00838798 | 1137.73
79.0452 | -496.688 | 0.419713 | 32380.3 | -2515.29 | -0.00251529 | 0.00839426 | 1137.789
79.05 | -496.687 | 0.419429 | 32381.9 | -2515.29 | -0.00251529 | 0.00838858 | 1137.846
79.0553 | -496.687 | 0.419115 | 32383.7 | -2515.41 | -0.00251541 | 0.0083823 | 1137.909
79.06 | -496.687 | 0.419398 | 32385.4 | -2515.52 | -0.00251552 | 0.00838796 | 1137.968
79.0653 | -496.687 | 0.419713 | 32387.3 | -2515.76 | -0.00251576 | 0.00839426 | 1138.035
79.07 | -496.687 | 0.419429 | 32389 | -2515.98 | -0.00251598 | 0.00838858 | 1138.095
79.0752 | -496.687 | 0.419115 | 32390.8 | -2516.1 | -0.0025161 | 0.0083823 | 1138.158
79.08 | -496.686 | 0.419401 | 32392.5 | -2516.21 | -0.00251621 | 0.00838802 | 1138.218
79.0852 | -496.686 | 0.419713 | 32394.3 | -2516.33 | -0.00251633 | 0.00839426 | 1138.281
79.09 | -496.686 | 0.419714 | 32396 | -2516.44 | -0.00251644 | 0.00839428 | 1138.341
79.0952 | -496.686 | 0.419715 | 32397.8 | -2516.56 | -0.00251656 | 0.0083943 | 1138.404
79.1 | -496.686 | 0.419715 | 32399.5 | -2516.67 | -0.00251667 | 0.0083943 | 1138.464
79.1052 | -496.686 | 0.419715 | 32401.4 | -2516.67 | -0.00251667 | 0.0083943 | 1138.531
79.11 | -496.685 | 0.419715 | 32403 | -2516.67 | -0.00251667 | 0.0083943 | 1138.587
79.1153 | -496.685 | 0.419715 | 32404.8 | -2516.91 | -0.00251691 | 0.0083943 | 1138.65
79.12 | -496.685 | 0.419715 | 32406.6 | -2517.13 | -0.00251713 | 0.0083943 | 1138.713
79.1253 | -496.685 | 0.419715 | 32408.5 | -2517.25 | -0.00251725 | 0.0083943 | 1138.78
79.13 | -496.685 | 0.419715 | 32410.2 | -2517.36 | -0.00251736 | 0.0083943 | 1138.84
79.1352 | -496.685 | 0.419715 | 32412.1 | -2517.48 | -0.00251748 | 0.0083943 | 1138.907
79.14 | -496.684 | 0.419715 | 32414 | -2517.59 | -0.00251759 | 0.0083943 | 1138.973
79.1452 | -496.684 | 0.419715 | 32416 | -2517.71 | -0.00251771 | 0.0083943 | 1139.044
79.15 | -496.684 | 0.419715 | 32417.8 | -2517.82 | -0.00251782 | 0.0083943 | 1139.107
79.1552 | -496.684 | 0.419715 | 32419.7 | -2517.94 | -0.00251794 | 0.0083943 | 1139.174
79.16 | -496.684 | 0.42 | 32421.4 | -2518.05 | -0.00251805 | 0.0084 | 1139.233
79.1652 | -496.684 | 0.420313 | 32423.3 | -2518.17 | -0.00251817 | 0.00840626 | 1139.3
79.17 | -496.683 | 0.420029 | 32425.1 | -2518.28 | -0.00251828 | 0.00840058 | 1139.363
79.1753 | -496.683 | 0.419715 | 32427.1 | -2518.4 | -0.0025184 | 0.0083943 | 1139.434
79.18 | -496.683 | 0.419998 | 32428.8 | -2518.51 | -0.00251851 | 0.00839996 | 1139.494
79.1853 | -496.683 | 0.420313 | 32430.7 | -2518.51 | -0.00251851 | 0.00840626 | 1139.56
79.19 | -496.683 | 0.42003 | 32432.5 | -2518.51 | -0.00251851 | 0.0084006 | 1139.624
79.1953 | -496.683 | 0.419715 | 32434.5 | -2518.75 | -0.00251875 | 0.0083943 | 1139.694
79.2 | -496.682 | 0.419999 | 32436.2 | -2518.97 | -0.00251897 | 0.00839998 | 1139.754
79.2052 | -496.682 | 0.420313 | 32438.1 | -2519.09 | -0.00251909 | 0.00840626 | 1139.82
79.21 | -496.682 | 0.420028 | 32439.9 | -2519.2 | -0.0025192 | 0.00840056 | 1139.884
79.2152 | -496.682 | 0.419715 | 32441.8 | -2519.44 | -0.00251944 | 0.0083943 | 1139.95
79.22 | -496.682 | 0.42 | 32443.5 | -2519.66 | -0.00251966 | 0.0084 | 1140.01
79.2252 | -496.682 | 0.420313 | 32445.4 | -2519.78 | -0.00251978 | 0.00840626 | 1140.077
79.23 | -496.681 | 0.420314 | 32447.1 | -2519.89 | -0.00251989 | 0.00840628 | 1140.137
79.2353 | -496.681 | 0.420315 | 32449.1 | -2520.01 | -0.00252001 | 0.0084063 | 1140.207
79.24 | -496.681 | 0.420315 | 32450.7 | -2520.11 | -0.00252011 | 0.0084063 | 1140.263
79.2453 | -496.681 | 0.420315 | 32452.5 | -2520.24 | -0.00252024 | 0.0084063 | 1140.326
79.25 | -496.681 | 0.420315 | 32454.2 | -2520.34 | -0.00252034 | 0.0084063 | 1140.386
79.2553 | -496.681 | 0.420315 | 32456 | -2520.34 | -0.00252034 | 0.0084063 | 1140.449
79.26 | -496.68 | 0.420315 | 32457.6 | -2520.34 | -0.00252034 | 0.0084063 | 1140.505
79.2652 | -496.68 | 0.420315 | 32459.3 | -2520.58 | -0.00252058 | 0.0084063 | 1140.565
79.27 | -496.68 | 0.420315 | 32460.9 | -2520.8 | -0.0025208 | 0.0084063 | 1140.621
79.2752 | -496.68 | 0.420315 | 32462.5 | -2520.92 | -0.00252092 | 0.0084063 | 1140.678
79.28 | -496.68 | 0.420315 | 32464.1 | -2521.03 | -0.00252103 | 0.0084063 | 1140.734
79.2852 | -496.68 | 0.420315 | 32465.8 | -2521.15 | -0.00252115 | 0.0084063 | 1140.794
79.29 | -496.679 | 0.420315 | 32467.3 | -2521.26 | -0.00252126 | 0.0084063 | 1140.846
79.2952 | -496.679 | 0.420315 | 32468.9 | -2521.38 | -0.00252138 | 0.0084063 | 1140.903
79.3 | -496.679 | 0.420315 | 32470.5 | -2521.49 | -0.00252149 | 0.0084063 | 1140.959
79.3053 | -496.679 | 0.420315 | 32472.2 | -2521.61 | -0.00252161 | 0.0084063 | 1141.019
79.31 | -496.679 | 0.420315 | 32473.7 | -2521.72 | -0.00252172 | 0.0084063 | 1141.071
79.3153 | -496.679 | 0.420315 | 32475.3 | -2521.72 | -0.00252172 | 0.0084063 | 1141.127
79.32 | -496.678 | 0.420315 | 32476.9 | -2521.72 | -0.00252172 | 0.0084063 | 1141.184
79.3252 | -496.678 | 0.420315 | 32478.7 | -2521.96 | -0.00252196 | 0.0084063 | 1141.247
79.33 | -496.678 | 0.420315 | 32480.3 | -2522.18 | -0.00252218 | 0.0084063 | 1141.303
79.3352 | -496.678 | 0.420315 | 32482 | -2522.3 | -0.0025223 | 0.0084063 | 1141.363
79.34 | -496.678 | 0.4206 | 32483.6 | -2522.41 | -0.00252241 | 0.008412 | 1141.419
79.3452 | -496.678 | 0.420913 | 32485.5 | -2522.65 | -0.00252265 | 0.00841826 | 1141.486
79.35 | -496.677 | 0.420629 | 32487 | -2522.87 | -0.00252287 | 0.00841258 | 1141.539
79.3552 | -496.677 | 0.420315 | 32488.8 | -2522.87 | -0.00252287 | 0.0084063 | 1141.602
79.36 | -496.677 | 0.420599 | 32490.5 | -2522.87 | -0.00252287 | 0.00841198 | 1141.662
79.3653 | -496.677 | 0.420913 | 32492.5 | -2522.99 | -0.00252299 | 0.00841826 | 1141.732
79.37 | -496.677 | 0.420914 | 32494.2 | -2523.1 | -0.0025231 | 0.00841828 | 1141.792
79.3753 | -496.677 | 0.420915 | 32496.2 | -2523.22 | -0.00252322 | 0.0084183 | 1141.862
79.38 | -496.676 | 0.420915 | 32497.9 | -2523.33 | -0.00252333 | 0.0084183 | 1141.922
79.3852 | -496.676 | 0.420915 | 32499.8 | -2523.45 | -0.00252345 | 0.0084183 | 1141.988
79.39 | -496.676 | 0.420915 | 32501.5 | -2523.56 | -0.00252356 | 0.0084183 | 1142.048
79.3952 | -496.676 | 0.420915 | 32503.4 | -2523.68 | -0.00252368 | 0.0084183 | 1142.115
79.4 | -496.676 | 0.420915 | 32505.1 | -2523.79 | -0.00252379 | 0.0084183 | 1142.175
79.4052 | -496.676 | 0.420915 | 32507.1 | -2523.91 | -0.00252391 | 0.0084183 | 1142.245
79.41 | -496.675 | 0.420915 | 32508.8 | -2524.02 | -0.00252402 | 0.0084183 | 1142.305
79.4152 | -496.675 | 0.420915 | 32510.7 | -2524.14 | -0.00252414 | 0.0084183 | 1142.371
79.42 | -496.675 | 0.420915 | 32512.4 | -2524.25 | -0.00252425 | 0.0084183 | 1142.431
79.4253 | -496.675 | 0.420915 | 32514.3 | -2524.37 | -0.00252437 | 0.0084183 | 1142.498
79.43 | -496.675 | 0.420915 | 32516 | -2524.48 | -0.00252448 | 0.0084183 | 1142.558
79.4353 | -496.675 | 0.420915 | 32517.9 | -2524.6 | -0.0025246 | 0.0084183 | 1142.624
79.44 | -496.674 | 0.420915 | 32519.7 | -2524.71 | -0.00252471 | 0.0084183 | 1142.688
79.4453 | -496.674 | 0.420915 | 32521.6 | -2524.83 | -0.00252483 | 0.0084183 | 1142.754
79.45 | -496.674 | 0.420915 | 32523.4 | -2524.94 | -0.00252494 | 0.0084183 | 1142.818
79.4552 | -496.674 | 0.420915 | 32525.3 | -2524.94 | -0.00252494 | 0.0084183 | 1142.884
79.46 | -496.674 | 0.420915 | 32527.1 | -2524.94 | -0.00252494 | 0.0084183 | 1142.948
79.4652 | -496.674 | 0.420915 | 32529 | -2525.18 | -0.00252518 | 0.0084183 | 1143.014
79.47 | -496.673 | 0.420915 | 32530.7 | -2525.4 | -0.0025254 | 0.0084183 | 1143.074
79.4752 | -496.673 | 0.420915 | 32532.7 | -2525.52 | -0.00252552 | 0.0084183 | 1143.144
79.48 | -496.673 | 0.421199 | 32534.5 | -2525.63 | -0.00252563 | 0.00842398 | 1143.208
79.4853 | -496.673 | 0.421513 | 32536.4 | -2525.87 | -0.00252587 | 0.00843026 | 1143.274
79.49 | -496.673 | 0.421514 | 32538.2 | -2526.09 | -0.00252609 | 0.00843028 | 1143.338
79.4953 | -496.673 | 0.421515 | 32540.2 | -2526.09 | -0.00252609 | 0.0084303 | 1143.408
79.5 | -496.672 | 0.421515 | 32541.8 | -2526.09 | -0.00252609 | 0.0084303 | 1143.464
79.5053 | -496.672 | 0.421515 | 32543.6 | -2526.21 | -0.00252621 | 0.0084303 | 1143.527
79.51 | -496.672 | 0.421515 | 32545.3 | -2526.32 | -0.00252632 | 0.0084303 | 1143.587
79.5152 | -496.672 | 0.421515 | 32547.2 | -2526.56 | -0.00252656 | 0.0084303 | 1143.654
79.52 | -496.672 | 0.421515 | 32548.8 | -2526.78 | -0.00252678 | 0.0084303 | 1143.71
79.5252 | -496.672 | 0.421515 | 32550.7 | -2526.9 | -0.0025269 | 0.0084303 | 1143.777
79.53 | -496.671 | 0.421515 | 32552.3 | -2527 | -0.002527 | 0.0084303 | 1143.833
79.5352 | -496.671 | 0.421515 | 32554.1 | -2527.13 | -0.00252713 | 0.0084303 | 1143.896
79.54 | -496.671 | 0.421515 | 32555.7 | -2527.23 | -0.00252723 | 0.0084303 | 1143.953
79.5452 | -496.671 | 0.421515 | 32557.4 | -2527.48 | -0.00252748 | 0.0084303 | 1144.012
79.55 | -496.671 | 0.421799 | 32559 | -2527.69 | -0.00252769 | 0.00843598 | 1144.069
79.5553 | -496.671 | 0.422113 | 32560.9 | -2527.69 | -0.00252769 | 0.00844226 | 1144.135
79.56 | -496.67 | 0.42183 | 32562.5 | -2527.69 | -0.00252769 | 0.0084366 | 1144.191
79.5653 | -496.67 | 0.421515 | 32564.3 | -2527.81 | -0.00252781 | 0.0084303 | 1144.255
79.57 | -496.67 | 0.421799 | 32565.8 | -2527.92 | -0.00252792 | 0.00843598 | 1144.307
79.5752 | -496.67 | 0.422113 | 32567.5 | -2528.04 | -0.00252804 | 0.00844226 | 1144.367
79.58 | -496.67 | 0.421827 | 32569.1 | -2528.15 | -0.00252815 | 0.00843654 | 1144.423
79.5852 | -496.67 | 0.421515 | 32570.8 | -2528.27 | -0.00252827 | 0.0084303 | 1144.483
79.59 | -496.669 | 0.4218 | 32572.4 | -2528.38 | -0.00252838 | 0.008436 | 1144.539
79.5952 | -496.669 | 0.422113 | 32574.2 | -2528.5 | -0.0025285 | 0.00844226 | 1144.603
79.6 | -496.669 | 0.422114 | 32575.9 | -2528.61 | -0.00252861 | 0.00844228 | 1144.662
79.6052 | -496.669 | 0.422115 | 32577.8 | -2528.73 | -0.00252873 | 0.0084423 | 1144.729
79.61 | -496.669 | 0.422115 | 32579.5 | -2528.84 | -0.00252884 | 0.0084423 | 1144.789
79.6153 | -496.669 | 0.422115 | 32581.4 | -2528.96 | -0.00252896 | 0.0084423 | 1144.856
79.62 | -496.668 | 0.422115 | 32583 | -2529.07 | -0.00252907 | 0.0084423 | 1144.912
79.6253 | -496.668 | 0.422115 | 32584.8 | -2529.31 | -0.00252931 | 0.0084423 | 1144.975
79.63 | -496.668 | 0.422115 | 32586.5 | -2529.53 | -0.00252953 | 0.0084423 | 1145.035
79.6352 | -496.668 | 0.422115 | 32588.3 | -2529.41 | -0.00252941 | 0.0084423 | 1145.098
79.64 | -496.668 | 0.422115 | 32590 | -2529.3 | -0.0025293 | 0.0084423 | 1145.158
79.6452 | -496.668 | 0.422115 | 32591.8 | -2529.54 | -0.00252954 | 0.0084423 | 1145.221
79.65 | -496.667 | 0.422115 | 32593.5 | -2529.76 | -0.00252976 | 0.0084423 | 1145.281
79.6552 | -496.667 | 0.422115 | 32595.3 | -2529.88 | -0.00252988 | 0.0084423 | 1145.344
79.66 | -496.667 | 0.422115 | 32597 | -2529.99 | -0.00252999 | 0.0084423 | 1145.404
79.6652 | -496.667 | 0.422115 | 32598.9 | -2530.11 | -0.00253011 | 0.0084423 | 1145.471
79.67 | -496.667 | 0.422115 | 32600.6 | -2530.22 | -0.00253022 | 0.0084423 | 1145.53
79.6753 | -496.667 | 0.422115 | 32602.6 | -2530.34 | -0.00253034 | 0.0084423 | 1145.601
79.68 | -496.666 | 0.422115 | 32604.3 | -2530.45 | -0.00253045 | 0.0084423 | 1145.66
79.6853 | -496.666 | 0.422115 | 32606.2 | -2530.57 | -0.00253057 | 0.0084423 | 1145.727
79.69 | -496.666 | 0.422398 | 32607.9 | -2530.68 | -0.00253068 | 0.00844796 | 1145.787
79.6953 | -496.666 | 0.422713 | 32609.8 | -2530.92 | -0.00253092 | 0.00845426 | 1145.854
79.7 | -496.666 | 0.422429 | 32611.5 | -2531.14 | -0.00253114 | 0.00844858 | 1145.913
79.7052 | -496.666 | 0.422115 | 32613.3 | -2531.26 | -0.00253126 | 0.0084423 | 1145.977
79.71 | -496.665 | 0.4224 | 32615 | -2531.37 | -0.00253137 | 0.008448 | 1146.036
79.7152 | -496.665 | 0.422713 | 32616.9 | -2531.49 | -0.00253149 | 0.00845426 | 1146.103
79.72 | -496.665 | 0.422428 | 32618.6 | -2531.6 | -0.0025316 | 0.00844856 | 1146.163
79.7252 | -496.665 | 0.422115 | 32620.6 | -2531.6 | -0.0025316 | 0.0084423 | 1146.233
79.73 | -496.665 | 0.422399 | 32622.3 | -2531.6 | -0.0025316 | 0.00844798 | 1146.293
79.7353 | -496.665 | 0.422713 | 32624.3 | -2531.72 | -0.00253172 | 0.00845426 | 1146.363
79.74 | -496.664 | 0.422429 | 32626.1 | -2531.83 | -0.00253183 | 0.00844858 | 1146.426
79.7453 | -496.664 | 0.422115 | 32628.1 | -2532.07 | -0.00253207 | 0.0084423 | 1146.497
79.75 | -496.664 | 0.422398 | 32629.9 | -2532.29 | -0.00253229 | 0.00844796 | 1146.56
79.7553 | -496.664 | 0.422713 | 32631.9 | -2532.41 | -0.00253241 | 0.00845426 | 1146.63
79.76 | -496.664 | 0.422429 | 32633.6 | -2532.52 | -0.00253252 | 0.00844858 | 1146.69
79.7652 | -496.664 | 0.422115 | 32635.5 | -2532.76 | -0.00253276 | 0.0084423 | 1146.757
79.77 | -496.663 | 0.422401 | 32637.3 | -2532.98 | -0.00253298 | 0.00844802 | 1146.82
79.7752 | -496.663 | 0.422713 | 32639.2 | -2532.98 | -0.00253298 | 0.00845426 | 1146.887
79.78 | -496.663 | 0.422714 | 32641 | -2532.98 | -0.00253298 | 0.00845428 | 1146.95
79.7852 | -496.663 | 0.422715 | 32643 | -2533.1 | -0.0025331 | 0.0084543 | 1147.02
79.79 | -496.663 | 0.422715 | 32644.7 | -2533.21 | -0.00253321 | 0.0084543 | 1147.08
79.7952 | -496.663 | 0.422715 | 32646.6 | -2533.45 | -0.00253345 | 0.0084543 | 1147.147
79.8 | -496.662 | 0.422715 | 32648.3 | -2533.67 | -0.00253367 | 0.0084543 | 1147.206
79.8053 | -496.662 | 0.422715 | 32650.1 | -2533.67 | -0.00253367 | 0.0084543 | 1147.27
79.81 | -496.662 | 0.422715 | 32651.8 | -2533.67 | -0.00253367 | 0.0084543 | 1147.329
79.8153 | -496.662 | 0.422715 | 32653.6 | -2533.79 | -0.00253379 | 0.0084543 | 1147.393
79.82 | -496.662 | 0.422715 | 32655.3 | -2533.89 | -0.00253389 | 0.0084543 | 1147.452
79.8252 | -496.662 | 0.422715 | 32657.1 | -2534.13 | -0.00253413 | 0.0084543 | 1147.516
79.83 | -496.661 | 0.423001 | 32658.7 | -2534.35 | -0.00253435 | 0.00846002 | 1147.572
79.8352 | -496.661 | 0.423313 | 32660.4 | -2534.35 | -0.00253435 | 0.00846626 | 1147.632
79.84 | -496.661 | 0.423028 | 32662 | -2534.35 | -0.00253435 | 0.00846056 | 1147.688
79.8452 | -496.661 | 0.422715 | 32663.6 | -2534.47 | -0.00253447 | 0.0084543 | 1147.744
79.85 | -496.661 | 0.422999 | 32665.2 | -2534.58 | -0.00253458 | 0.00845998 | 1147.8
79.8552 | -496.661 | 0.423313 | 32666.9 | -2534.7 | -0.0025347 | 0.00846626 | 1147.86
79.86 | -496.66 | 0.423029 | 32668.4 | -2534.81 | -0.00253481 | 0.00846058 | 1147.913
79.8653 | -496.66 | 0.422715 | 32670.1 | -2534.93 | -0.00253493 | 0.0084543 | 1147.972
79.87 | -496.66 | 0.422998 | 32671.6 | -2535.04 | -0.00253504 | 0.00845996 | 1148.025
79.8753 | -496.66 | 0.423313 | 32673.2 | -2535.29 | -0.00253529 | 0.00846626 | 1148.081
79.88 | -496.66 | 0.423314 | 32674.7 | -2535.5 | -0.0025355 | 0.00846628 | 1148.134
79.8852 | -496.66 | 0.423315 | 32676.4 | -2535.62 | -0.00253562 | 0.0084663 | 1148.194
79.89 | -496.659 | 0.423315 | 32677.9 | -2535.73 | -0.00253573 | 0.0084663 | 1148.246
79.8952 | -496.659 | 0.423315 | 32679.6 | -2535.73 | -0.00253573 | 0.0084663 | 1148.306
79.9 | -496.659 | 0.423315 | 32681.2 | -2535.73 | -0.00253573 | 0.0084663 | 1148.362
79.9052 | -496.659 | 0.423315 | 32683 | -2535.85 | -0.00253585 | 0.0084663 | 1148.426
79.91 | -496.659 | 0.423315 | 32684.7 | -2535.96 | -0.00253596 | 0.0084663 | 1148.485
79.9152 | -496.659 | 0.423315 | 32686.6 | -2536.08 | -0.00253608 | 0.0084663 | 1148.552
79.92 | -496.658 | 0.423315 | 32688.2 | -2536.19 | -0.00253619 | 0.0084663 | 1148.608
79.9253 | -496.658 | 0.423315 | 32690 | -2536.31 | -0.00253631 | 0.0084663 | 1148.672
79.93 | -496.658 | 0.423315 | 32691.7 | -2536.42 | -0.00253642 | 0.0084663 | 1148.731
79.9353 | -496.658 | 0.423315 | 32693.6 | -2536.54 | -0.00253654 | 0.0084663 | 1148.798
79.94 | -496.658 | 0.423315 | 32695.3 | -2536.65 | -0.00253665 | 0.0084663 | 1148.858
79.9453 | -496.658 | 0.423315 | 32697.2 | -2536.77 | -0.00253677 | 0.0084663 | 1148.925
79.95 | -496.657 | 0.423315 | 32698.9 | -2536.88 | -0.00253688 | 0.0084663 | 1148.984
79.9552 | -496.657 | 0.423315 | 32700.7 | -2537 | -0.002537 | 0.0084663 | 1149.048
79.96 | -496.657 | 0.423315 | 32702.3 | -2537.11 | -0.00253711 | 0.0084663 | 1149.104
79.9652 | -496.657 | 0.423315 | 32704.1 | -2537.23 | -0.00253723 | 0.0084663 | 1149.167
79.97 | -496.657 | 0.423315 | 32705.9 | -2537.34 | -0.00253734 | 0.0084663 | 1149.23
79.9752 | -496.657 | 0.423315 | 32707.9 | -2537.46 | -0.00253746 | 0.0084663 | 1149.301
79.98 | -496.656 | 0.423315 | 32709.5 | -2537.57 | -0.00253757 | 0.0084663 | 1149.357
79.9853 | -496.656 | 0.423315 | 32711.3 | -2537.69 | -0.00253769 | 0.0084663 | 1149.42
79.99 | -496.656 | 0.423599 | 32713.1 | -2537.8 | -0.0025378 | 0.00847198 | 1149.483
79.9953 | -496.656 | 0.423913 | 32714.9 | -2537.92 | -0.00253792 | 0.00847826 | 1149.547
80 | -496.656 | 0.42363 | 32716.7 | -2538.03 | -0.00253803 | 0.0084726 | 1149.61
80.0053 | -496.656 | 0.423315 | 32718.6 | -2538.15 | -0.00253815 | 0.0084663 | 1149.677
80.01 | -496.655 | 0.423599 | 32720.3 | -2538.26 | -0.00253826 | 0.00847198 | 1149.736
80.0152 | -496.655 | 0.423913 | 32722.2 | -2538.38 | -0.00253838 | 0.00847826 | 1149.803
80.02 | -496.655 | 0.423914 | 32723.9 | -2538.49 | -0.00253849 | 0.00847828 | 1149.863
80.0252 | -496.655 | 0.423915 | 32725.8 | -2538.61 | -0.00253861 | 0.0084783 | 1149.93
80.03 | -496.655 | 0.423915 | 32727.5 | -2538.72 | -0.00253872 | 0.0084783 | 1149.989
80.0352 | -496.655 | 0.423915 | 32729.4 | -2538.84 | -0.00253884 | 0.0084783 | 1150.056
80.04 | -496.654 | 0.423915 | 32731.1 | -2538.95 | -0.00253895 | 0.0084783 | 1150.116
80.0452 | -496.654 | 0.423915 | 32733 | -2539.19 | -0.00253919 | 0.0084783 | 1150.183
80.05 | -496.654 | 0.423915 | 32734.8 | -2539.41 | -0.00253941 | 0.0084783 | 1150.246
80.0553 | -496.654 | 0.423915 | 32736.8 | -2539.53 | -0.00253953 | 0.0084783 | 1150.316
80.06 | -496.654 | 0.423915 | 32738.5 | -2539.64 | -0.00253964 | 0.0084783 | 1150.376
80.0653 | -496.654 | 0.423915 | 32740.3 | -2539.76 | -0.00253976 | 0.0084783 | 1150.439
80.07 | -496.653 | 0.423915 | 32742 | -2539.87 | -0.00253987 | 0.0084783 | 1150.499
80.0752 | -496.653 | 0.423915 | 32743.8 | -2539.99 | -0.00253999 | 0.0084783 | 1150.562
80.08 | -496.653 | 0.423915 | 32745.5 | -2540.1 | -0.0025401 | 0.0084783 | 1150.622
80.0852 | -496.653 | 0.423915 | 32747.3 | -2540.22 | -0.00254022 | 0.0084783 | 1150.685
80.09 | -496.653 | 0.423915 | 32749 | -2540.33 | -0.00254033 | 0.0084783 | 1150.745
80.0952 | -496.653 | 0.423915 | 32750.8 | -2540.45 | -0.00254045 | 0.0084783 | 1150.808
80.1 | -496.652 | 0.423915 | 32752.4 | -2540.56 | -0.00254056 | 0.0084783 | 1150.864
80.1052 | -496.652 | 0.423915 | 32754.1 | -2540.68 | -0.00254068 | 0.0084783 | 1150.924
80.11 | -496.652 | 0.423915 | 32755.7 | -2540.78 | -0.00254078 | 0.0084783 | 1150.98
80.1153 | -496.652 | 0.423915 | 32757.4 | -2540.78 | -0.00254078 | 0.0084783 | 1151.04
80.12 | -496.652 | 0.424198 | 32759 | -2540.78 | -0.00254078 | 0.00848396 | 1151.096
80.1253 | -496.652 | 0.424513 | 32760.7 | -2540.91 | -0.00254091 | 0.00849026 | 1151.156
80.13 | -496.651 | 0.424229 | 32762.2 | -2541.01 | -0.00254101 | 0.00848458 | 1151.209
80.1352 | -496.651 | 0.423915 | 32763.9 | -2541.25 | -0.00254125 | 0.0084783 | 1151.268
80.14 | -496.651 | 0.423915 | 32765.4 | -2541.47 | -0.00254147 | 0.0084783 | 1151.321
80.1452 | -496.651 | 0.423915 | 32767.1 | -2541.59 | -0.00254159 | 0.0084783 | 1151.381
80.15 | -496.651 | 0.4242 | 32768.7 | -2541.7 | -0.0025417 | 0.008484 | 1151.437
80.1552 | -496.651 | 0.424513 | 32770.5 | -2541.82 | -0.00254182 | 0.00849026 | 1151.5
80.16 | -496.65 | 0.424514 | 32772.1 | -2541.93 | -0.00254193 | 0.00849028 | 1151.556
80.1652 | -496.65 | 0.424515 | 32773.8 | -2542.05 | -0.00254205 | 0.0084903 | 1151.616
80.17 | -496.65 | 0.424515 | 32775.3 | -2542.16 | -0.00254216 | 0.0084903 | 1151.669
80.1753 | -496.65 | 0.424515 | 32776.9 | -2542.28 | -0.00254228 | 0.0084903 | 1151.725
80.18 | -496.65 | 0.424515 | 32778.5 | -2542.39 | -0.00254239 | 0.0084903 | 1151.781
80.1853 | -496.65 | 0.424515 | 32780.3 | -2542.51 | -0.00254251 | 0.0084903 | 1151.845
80.19 | -496.649 | 0.424515 | 32781.8 | -2542.62 | -0.00254262 | 0.0084903 | 1151.897
80.1953 | -496.649 | 0.424515 | 32783.5 | -2542.74 | -0.00254274 | 0.0084903 | 1151.957
80.2 | -496.649 | 0.424515 | 32785 | -2542.85 | -0.00254285 | 0.0084903 | 1152.01
80.2052 | -496.649 | 0.424515 | 32786.7 | -2543.09 | -0.00254309 | 0.0084903 | 1152.07
80.21 | -496.649 | 0.424515 | 32788.3 | -2543.31 | -0.00254331 | 0.0084903 | 1152.126
80.2152 | -496.649 | 0.424515 | 32790 | -2543.31 | -0.00254331 | 0.0084903 | 1152.185
80.22 | -496.648 | 0.424515 | 32791.6 | -2543.31 | -0.00254331 | 0.0084903 | 1152.242
80.2252 | -496.648 | 0.424515 | 32793.4 | -2543.43 | -0.00254343 | 0.0084903 | 1152.305
80.23 | -496.648 | 0.424515 | 32795.1 | -2543.54 | -0.00254354 | 0.0084903 | 1152.365
80.2353 | -496.648 | 0.424515 | 32797 | -2543.78 | -0.00254378 | 0.0084903 | 1152.431
80.24 | -496.648 | 0.424515 | 32798.6 | -2544 | -0.002544 | 0.0084903 | 1152.488
80.2453 | -496.648 | 0.424515 | 32800.4 | -2544 | -0.002544 | 0.0084903 | 1152.551
80.25 | -496.647 | 0.424515 | 32802 | -2544 | -0.002544 | 0.0084903 | 1152.607
80.2553 | -496.647 | 0.424515 | 32803.8 | -2544.12 | -0.00254412 | 0.0084903 | 1152.67
80.26 | -496.647 | 0.424515 | 32805.5 | -2544.23 | -0.00254423 | 0.0084903 | 1152.73
80.2652 | -496.647 | 0.424515 | 32807.3 | -2544.35 | -0.00254435 | 0.0084903 | 1152.793
80.27 | -496.647 | 0.424515 | 32809 | -2544.46 | -0.00254446 | 0.0084903 | 1152.853
80.2752 | -496.647 | 0.424515 | 32810.9 | -2544.58 | -0.00254458 | 0.0084903 | 1152.92
80.28 | -496.646 | 0.4248 | 32812.6 | -2544.69 | -0.00254469 | 0.008496 | 1152.98
80.2852 | -496.646 | 0.425113 | 32814.4 | -2544.81 | -0.00254481 | 0.00850226 | 1153.043
80.29 | -496.646 | 0.424829 | 32816.1 | -2544.92 | -0.00254492 | 0.00849658 | 1153.103
80.2952 | -496.646 | 0.424515 | 32818 | -2545.16 | -0.00254516 | 0.0084903 | 1153.169
80.3 | -496.646 | 0.424799 | 32819.6 | -2545.38 | -0.00254538 | 0.00849598 | 1153.226
80.3053 | -496.646 | 0.425113 | 32821.4 | -2545.5 | -0.0025455 | 0.00850226 | 1153.289
80.31 | -496.645 | 0.425114 | 32823.1 | -2545.61 | -0.00254561 | 0.00850228 | 1153.349
80.3153 | -496.645 | 0.425115 | 32825 | -2545.73 | -0.00254573 | 0.0085023 | 1153.415
80.32 | -496.645 | 0.425115 | 32826.7 | -2545.84 | -0.00254584 | 0.0085023 | 1153.475
80.3252 | -496.645 | 0.425115 | 32828.5 | -2545.96 | -0.00254596 | 0.0085023 | 1153.538
80.33 | -496.645 | 0.425115 | 32830.2 | -2546.07 | -0.00254607 | 0.0085023 | 1153.598
80.3352 | -496.645 | 0.425115 | 32832.1 | -2546.19 | -0.00254619 | 0.0085023 | 1153.665
80.34 | -496.644 | 0.425115 | 32833.8 | -2546.3 | -0.0025463 | 0.0085023 | 1153.725
80.3452 | -496.644 | 0.425115 | 32835.6 | -2546.3 | -0.0025463 | 0.0085023 | 1153.788
80.35 | -496.644 | 0.425115 | 32837.3 | -2546.3 | -0.0025463 | 0.0085023 | 1153.848
80.3552 | -496.644 | 0.425115 | 32839.1 | -2546.42 | -0.00254642 | 0.0085023 | 1153.911
80.36 | -496.644 | 0.425115 | 32840.8 | -2546.53 | -0.00254653 | 0.0085023 | 1153.97
80.3653 | -496.644 | 0.425115 | 32842.7 | -2546.77 | -0.00254677 | 0.0085023 | 1154.037
80.37 | -496.643 | 0.425115 | 32844.3 | -2546.99 | -0.00254699 | 0.0085023 | 1154.093
80.3753 | -496.643 | 0.425115 | 32846.1 | -2546.99 | -0.00254699 | 0.0085023 | 1154.157
80.38 | -496.643 | 0.425115 | 32847.9 | -2546.99 | -0.00254699 | 0.0085023 | 1154.22
80.3852 | -496.643 | 0.425115 | 32849.8 | -2547.23 | -0.00254723 | 0.0085023 | 1154.287
80.39 | -496.643 | 0.425115 | 32851.4 | -2547.45 | -0.00254745 | 0.0085023 | 1154.343
80.3952 | -496.643 | 0.425115 | 32853.2 | -2547.45 | -0.00254745 | 0.0085023 | 1154.406
80.4 | -496.642 | 0.4254 | 32854.9 | -2547.45 | -0.00254745 | 0.008508 | 1154.466
80.4052 | -496.642 | 0.425713 | 32856.7 | -2547.57 | -0.00254757 | 0.00851426 | 1154.529
80.41 | -496.642 | 0.425428 | 32858.3 | -2547.67 | -0.00254767 | 0.00850856 | 1154.585
80.4152 | -496.642 | 0.425115 | 32860.1 | -2547.92 | -0.00254792 | 0.0085023 | 1154.649
80.42 | -496.642 | 0.425399 | 32861.6 | -2548.13 | -0.00254813 | 0.00850798 | 1154.701
80.4253 | -496.642 | 0.425713 | 32863.3 | -2548.25 | -0.00254825 | 0.00851426 | 1154.761
80.43 | -496.641 | 0.425714 | 32864.8 | -2548.36 | -0.00254836 | 0.00851428 | 1154.814
80.4353 | -496.641 | 0.425715 | 32866.5 | -2548.48 | -0.00254848 | 0.0085143 | 1154.874
80.44 | -496.641 | 0.425715 | 32868.1 | -2548.59 | -0.00254859 | 0.0085143 | 1154.93
80.4453 | -496.641 | 0.425715 | 32869.8 | -2548.71 | -0.00254871 | 0.0085143 | 1154.99
80.45 | -496.641 | 0.425715 | 32871.4 | -2548.82 | -0.00254882 | 0.0085143 | 1155.046
80.4552 | -496.641 | 0.425715 | 32873.2 | -2548.94 | -0.00254894 | 0.0085143 | 1155.109
80.46 | -496.64 | 0.425715 | 32874.8 | -2549.05 | -0.00254905 | 0.0085143 | 1155.165
80.4652 | -496.64 | 0.425715 | 32876.5 | -2549.17 | -0.00254917 | 0.0085143 | 1155.225
80.47 | -496.64 | 0.425715 | 32878.1 | -2549.28 | -0.00254928 | 0.0085143 | 1155.281
80.4752 | -496.64 | 0.425715 | 32879.9 | -2549.4 | -0.0025494 | 0.0085143 | 1155.344
80.48 | -496.64 | 0.425715 | 32881.5 | -2549.51 | -0.00254951 | 0.0085143 | 1155.401
80.4853 | -496.64 | 0.425715 | 32883.3 | -2549.51 | -0.00254951 | 0.0085143 | 1155.464
80.49 | -496.639 | 0.425715 | 32884.9 | -2549.51 | -0.00254951 | 0.0085143 | 1155.52
80.4953 | -496.639 | 0.425715 | 32886.7 | -2549.63 | -0.00254963 | 0.0085143 | 1155.583
80.5 | -496.639 | 0.425715 | 32888.4 | -2549.74 | -0.00254974 | 0.0085143 | 1155.643
80.5053 | -496.639 | 0.425715 | 32890.2 | -2549.86 | -0.00254986 | 0.0085143 | 1155.706
80.51 | -496.639 | 0.425715 | 32891.9 | -2549.97 | -0.00254997 | 0.0085143 | 1155.766
80.5152 | -496.639 | 0.425715 | 32893.7 | -2550.09 | -0.00255009 | 0.0085143 | 1155.829
80.52 | -496.638 | 0.426001 | 32895.4 | -2550.2 | -0.0025502 | 0.00852002 | 1155.889
80.5252 | -496.638 | 0.426313 | 32897.2 | -2550.32 | -0.00255032 | 0.00852626 | 1155.952
80.53 | -496.638 | 0.426028 | 32898.9 | -2550.43 | -0.00255043 | 0.00852056 | 1156.012
80.5352 | -496.638 | 0.425715 | 32900.7 | -2550.67 | -0.00255067 | 0.0085143 | 1156.075
80.54 | -496.638 | 0.425715 | 32902.4 | -2550.89 | -0.00255089 | 0.0085143 | 1156.135
80.5452 | -496.638 | 0.425715 | 32904.3 | -2550.89 | -0.00255089 | 0.0085143 | 1156.202
80.55 | -496.637 | 0.425715 | 32905.9 | -2550.89 | -0.00255089 | 0.0085143 | 1156.258
80.5553 | -496.637 | 0.425715 | 32907.7 | -2551.13 | -0.00255113 | 0.0085143 | 1156.321
80.56 | -496.637 | 0.425998 | 32909.3 | -2551.35 | -0.00255135 | 0.00851996 | 1156.377
80.5653 | -496.637 | 0.426313 | 32911.2 | -2551.47 | -0.00255147 | 0.00852626 | 1156.444
80.57 | -496.637 | 0.426029 | 32912.9 | -2551.58 | -0.00255158 | 0.00852058 | 1156.504
80.5752 | -496.637 | 0.425715 | 32914.7 | -2551.7 | -0.0025517 | 0.0085143 | 1156.567
80.58 | -496.636 | 0.426001 | 32916.3 | -2551.81 | -0.00255181 | 0.00852002 | 1156.623
80.5852 | -496.636 | 0.426313 | 32918.1 | -2551.93 | -0.00255193 | 0.00852626 | 1156.687
80.59 | -496.636 | 0.426028 | 32919.9 | -2552.04 | -0.00255204 | 0.00852056 | 1156.75
80.5952 | -496.636 | 0.425715 | 32921.8 | -2552.16 | -0.00255216 | 0.0085143 | 1156.817
80.6 | -496.636 | 0.425999 | 32923.6 | -2552.27 | -0.00255227 | 0.00851998 | 1156.88
80.6052 | -496.636 | 0.426313 | 32925.6 | -2552.39 | -0.00255239 | 0.00852626 | 1156.95
80.61 | -496.635 | 0.426029 | 32927.3 | -2552.5 | -0.0025525 | 0.00852058 | 1157.01
80.6153 | -496.635 | 0.425715 | 32929.2 | -2552.5 | -0.0025525 | 0.0085143 | 1157.077
80.62 | -496.635 | 0.425998 | 32930.9 | -2552.5 | -0.0025525 | 0.00851996 | 1157.136
80.6253 | -496.635 | 0.426313 | 32932.8 | -2552.62 | -0.00255262 | 0.00852626 | 1157.203
80.63 | -496.635 | 0.426314 | 32934.5 | -2552.73 | -0.00255273 | 0.00852628 | 1157.263
80.6352 | -496.635 | 0.426315 | 32936.3 | -2552.85 | -0.00255285 | 0.0085263 | 1157.326
80.64 | -496.634 | 0.426315 | 32938 | -2552.96 | -0.00255296 | 0.0085263 | 1157.386
80.6452 | -496.634 | 0.426315 | 32939.8 | -2553.2 | -0.0025532 | 0.0085263 | 1157.449
80.65 | -496.634 | 0.426315 | 32941.4 | -2553.42 | -0.00255342 | 0.0085263 | 1157.505
80.6552 | -496.634 | 0.426315 | 32943.3 | -2553.66 | -0.00255366 | 0.0085263 | 1157.572
80.66 | -496.634 | 0.426315 | 32944.9 | -2553.88 | -0.00255388 | 0.0085263 | 1157.628
80.6652 | -496.634 | 0.426315 | 32946.8 | -2553.88 | -0.00255388 | 0.0085263 | 1157.695
80.67 | -496.633 | 0.426315 | 32948.5 | -2553.88 | -0.00255388 | 0.0085263 | 1157.755
80.6753 | -496.633 | 0.426315 | 32950.3 | -2554.12 | -0.00255412 | 0.0085263 | 1157.818
80.68 | -496.633 | 0.426598 | 32951.9 | -2554.33 | -0.00255433 | 0.00853196 | 1157.874
80.6853 | -496.633 | 0.426913 | 32953.8 | -2554.33 | -0.00255433 | 0.00853826 | 1157.941
80.69 | -496.633 | 0.42663 | 32955.3 | -2554.33 | -0.00255433 | 0.0085326 | 1157.994
80.6953 | -496.633 | 0.426315 | 32956.9 | -2554.46 | -0.00255446 | 0.0085263 | 1158.05
80.7 | -496.632 | 0.426315 | 32958.5 | -2554.56 | -0.00255456 | 0.0085263 | 1158.106
80.7052 | -496.632 | 0.426315 | 32960.3 | -2554.68 | -0.00255468 | 0.0085263 | 1158.17
80.71 | -496.632 | 0.426315 | 32961.8 | -2554.79 | -0.00255479 | 0.0085263 | 1158.222
80.7152 | -496.632 | 0.426315 | 32963.6 | -2554.79 | -0.00255479 | 0.0085263 | 1158.285
80.72 | -496.632 | 0.4266 | 32965.1 | -2554.79 | -0.00255479 | 0.008532 | 1158.338
80.7252 | -496.632 | 0.426913 | 32966.8 | -2554.91 | -0.00255491 | 0.00853826 | 1158.398
80.73 | -496.631 | 0.426914 | 32968.4 | -2555.02 | -0.00255502 | 0.00853828 | 1158.454
80.7353 | -496.631 | 0.426915 | 32970.1 | -2555.14 | -0.00255514 | 0.0085383 | 1158.514
80.74 | -496.631 | 0.426915 | 32971.6 | -2555.25 | -0.00255525 | 0.0085383 | 1158.567
80.7453 | -496.631 | 0.426915 | 32973.3 | -2555.5 | -0.0025555 | 0.0085383 | 1158.626
80.75 | -496.631 | 0.426915 | 32974.8 | -2555.71 | -0.00255571 | 0.0085383 | 1158.679
80.7553 | -496.631 | 0.426915 | 32976.5 | -2555.83 | -0.00255583 | 0.0085383 | 1158.739
80.76 | -496.63 | 0.426915 | 32978.1 | -2555.94 | -0.00255594 | 0.0085383 | 1158.795
80.7652 | -496.63 | 0.426915 | 32979.8 | -2556.06 | -0.00255606 | 0.0085383 | 1158.855
80.77 | -496.63 | 0.426915 | 32981.3 | -2556.17 | -0.00255617 | 0.0085383 | 1158.907
80.7752 | -496.63 | 0.426915 | 32983 | -2556.29 | -0.00255629 | 0.0085383 | 1158.967
80.78 | -496.63 | 0.426915 | 32984.6 | -2556.4 | -0.0025564 | 0.0085383 | 1159.023
80.7852 | -496.63 | 0.426915 | 32986.4 | -2556.52 | -0.00255652 | 0.0085383 | 1159.087
80.79 | -496.629 | 0.426915 | 32988.1 | -2556.63 | -0.00255663 | 0.0085383 | 1159.146
80.7952 | -496.629 | 0.426915 | 32990 | -2556.75 | -0.00255675 | 0.0085383 | 1159.213
80.8 | -496.629 | 0.426915 | 32991.6 | -2556.86 | -0.00255686 | 0.0085383 | 1159.269
80.8053 | -496.629 | 0.426915 | 32993.4 | -2556.86 | -0.00255686 | 0.0085383 | 1159.333
80.81 | -496.629 | 0.426915 | 32995 | -2556.86 | -0.00255686 | 0.0085383 | 1159.389
80.8153 | -496.629 | 0.426915 | 32996.9 | -2557.1 | -0.0025571 | 0.0085383 | 1159.456
80.82 | -496.628 | 0.426915 | 32998.6 | -2557.32 | -0.00255732 | 0.0085383 | 1159.515
80.8252 | -496.628 | 0.426915 | 33000.5 | -2557.32 | -0.00255732 | 0.0085383 | 1159.582
80.83 | -496.628 | 0.426915 | 33002.2 | -2557.32 | -0.00255732 | 0.0085383 | 1159.642
80.8352 | -496.628 | 0.426915 | 33004.1 | -2557.56 | -0.00255756 | 0.0085383 | 1159.709
80.84 | -496.628 | 0.4272 | 33005.9 | -2557.78 | -0.00255778 | 0.008544 | 1159.772
80.8452 | -496.628 | 0.427513 | 33007.7 | -2558.02 | -0.00255802 | 0.00855026 | 1159.835
80.85 | -496.627 | 0.427229 | 33009.4 | -2558.24 | -0.00255824 | 0.00854458 | 1159.895
80.8552 | -496.627 | 0.426915 | 33011.3 | -2558.24 | -0.00255824 | 0.0085383 | 1159.962
80.86 | -496.627 | 0.427199 | 33013.1 | -2558.24 | -0.00255824 | 0.00854398 | 1160.025
80.8653 | -496.627 | 0.427513 | 33015 | -2558.24 | -0.00255824 | 0.00855026 | 1160.092
80.87 | -496.627 | 0.42723 | 33016.6 | -2558.24 | -0.00255824 | 0.0085446 | 1160.148
80.8753 | -496.627 | 0.426915 | 33018.5 | -2558.48 | -0.00255848 | 0.0085383 | 1160.215
80.88 | -496.626 | 0.427199 | 33020.2 | -2558.7 | -0.0025587 | 0.00854398 | 1160.274
80.8852 | -496.626 | 0.427513 | 33022.1 | -2558.82 | -0.00255882 | 0.00855026 | 1160.341
80.89 | -496.626 | 0.427514 | 33023.7 | -2558.93 | -0.00255893 | 0.00855028 | 1160.397
80.8952 | -496.626 | 0.427515 | 33025.6 | -2559.05 | -0.00255905 | 0.0085503 | 1160.464
80.9 | -496.626 | 0.427515 | 33027.3 | -2559.16 | -0.00255916 | 0.0085503 | 1160.524
80.9052 | -496.626 | 0.427515 | 33029.3 | -2559.28 | -0.00255928 | 0.0085503 | 1160.594
80.91 | -496.625 | 0.427515 | 33031.1 | -2559.39 | -0.00255939 | 0.0085503 | 1160.657
80.9152 | -496.625 | 0.427515 | 33033.1 | -2559.63 | -0.00255963 | 0.0085503 | 1160.728
80.92 | -496.625 | 0.427515 | 33034.9 | -2559.85 | -0.00255985 | 0.0085503 | 1160.791
80.9253 | -496.625 | 0.427515 | 33036.9 | -2559.85 | -0.00255985 | 0.0085503 | 1160.861
80.93 | -496.625 | 0.427515 | 33038.6 | -2559.85 | -0.00255985 | 0.0085503 | 1160.921
80.9353 | -496.625 | 0.427515 | 33040.6 | -2560.09 | -0.00256009 | 0.0085503 | 1160.991
80.94 | -496.624 | 0.427515 | 33042.4 | -2560.31 | -0.00256031 | 0.0085503 | 1161.054
80.9453 | -496.624 | 0.427515 | 33044.4 | -2560.43 | -0.00256043 | 0.0085503 | 1161.125
80.95 | -496.624 | 0.427515 | 33046.1 | -2560.54 | -0.00256054 | 0.0085503 | 1161.184
80.9552 | -496.624 | 0.427515 | 33048 | -2560.66 | -0.00256066 | 0.0085503 | 1161.251
80.96 | -496.624 | 0.4278 | 33049.7 | -2560.77 | -0.00256077 | 0.008556 | 1161.311
80.9652 | -496.624 | 0.428113 | 33051.6 | -2560.89 | -0.00256089 | 0.00856226 | 1161.378
80.97 | -496.623 | 0.427828 | 33053.4 | -2561 | -0.002561 | 0.00855656 | 1161.441
80.9752 | -496.623 | 0.427515 | 33055.3 | -2561 | -0.002561 | 0.0085503 | 1161.508
80.98 | -496.623 | 0.427799 | 33056.9 | -2561 | -0.002561 | 0.00855598 | 1161.564
80.9853 | -496.623 | 0.428113 | 33058.8 | -2561.12 | -0.00256112 | 0.00856226 | 1161.631
80.99 | -496.623 | 0.427829 | 33060.4 | -2561.22 | -0.00256122 | 0.00855658 | 1161.687
80.9953 | -496.623 | 0.427515 | 33062.3 | -2561.47 | -0.00256147 | 0.0085503 | 1161.754
81 | -496.622 | 0.427798 | 33063.8 | -2561.68 | -0.00256168 | 0.00855596 | 1161.806
81.0053 | -496.622 | 0.428113 | 33065.5 | -2561.81 | -0.00256181 | 0.00856226 | 1161.866
81.01 | -496.622 | 0.428114 | 33067.1 | -2561.91 | -0.00256191 | 0.00856228 | 1161.922
81.0152 | -496.622 | 0.428115 | 33068.9 | -2562.03 | -0.00256203 | 0.0085623 | 1161.986
81.02 | -496.622 | 0.428115 | 33070.4 | -2562.14 | -0.00256214 | 0.0085623 | 1162.038
81.0252 | -496.622 | 0.428115 | 33072.2 | -2562.26 | -0.00256226 | 0.0085623 | 1162.101
81.03 | -496.621 | 0.428115 | 33073.8 | -2562.37 | -0.00256237 | 0.0085623 | 1162.158
81.0352 | -496.621 | 0.428115 | 33075.6 | -2562.49 | -0.00256249 | 0.0085623 | 1162.221
81.04 | -496.621 | 0.428115 | 33077.3 | -2562.6 | -0.0025626 | 0.0085623 | 1162.281
81.0452 | -496.621 | 0.428115 | 33079.1 | -2562.72 | -0.00256272 | 0.0085623 | 1162.344
81.05 | -496.621 | 0.428115 | 33080.7 | -2562.83 | -0.00256283 | 0.0085623 | 1162.4
81.0553 | -496.621 | 0.428115 | 33082.6 | -2562.95 | -0.00256295 | 0.0085623 | 1162.467
81.06 | -496.62 | 0.428115 | 33084.2 | -2563.06 | -0.00256306 | 0.0085623 | 1162.523
81.0653 | -496.62 | 0.428115 | 33086.1 | -2563.18 | -0.00256318 | 0.0085623 | 1162.59
81.07 | -496.62 | 0.428115 | 33087.7 | -2563.29 | -0.00256329 | 0.0085623 | 1162.646
81.0752 | -496.62 | 0.428115 | 33089.5 | -2563.41 | -0.00256341 | 0.0085623 | 1162.709
81.08 | -496.62 | 0.428115 | 33091.2 | -2563.52 | -0.00256352 | 0.0085623 | 1162.769
81.0852 | -496.62 | 0.428115 | 33093.1 | -2563.64 | -0.00256364 | 0.0085623 | 1162.836
81.09 | -496.619 | 0.428115 | 33094.8 | -2563.75 | -0.00256375 | 0.0085623 | 1162.896
81.0952 | -496.619 | 0.428115 | 33096.6 | -2563.75 | -0.00256375 | 0.0085623 | 1162.959
81.1 | -496.619 | 0.428115 | 33098.3 | -2563.75 | -0.00256375 | 0.0085623 | 1163.019
81.1052 | -496.619 | 0.428115 | 33100.2 | -2563.87 | -0.00256387 | 0.0085623 | 1163.085
81.11 | -496.619 | 0.428115 | 33101.8 | -2563.98 | -0.00256398 | 0.0085623 | 1163.142
81.1153 | -496.619 | 0.428115 | 33103.6 | -2564.22 | -0.00256422 | 0.0085623 | 1163.205
81.12 | -496.618 | 0.428115 | 33105.2 | -2564.44 | -0.00256444 | 0.0085623 | 1163.261
81.1253 | -496.618 | 0.428115 | 33107 | -2564.56 | -0.00256456 | 0.0085623 | 1163.324
81.13 | -496.618 | 0.428399 | 33108.6 | -2564.67 | -0.00256467 | 0.00856798 | 1163.381
81.1352 | -496.618 | 0.428713 | 33110.4 | -2564.91 | -0.00256491 | 0.00857426 | 1163.444
81.14 | -496.618 | 0.428714 | 33112 | -2565.13 | -0.00256513 | 0.00857428 | 1163.5
81.1452 | -496.618 | 0.428715 | 33113.8 | -2565.25 | -0.00256525 | 0.0085743 | 1163.563
81.15 | -496.617 | 0.428715 | 33115.5 | -2565.36 | -0.00256536 | 0.0085743 | 1163.623
81.1552 | -496.617 | 0.428715 | 33117.3 | -2565.36 | -0.00256536 | 0.0085743 | 1163.686
81.16 | -496.617 | 0.428715 | 33118.9 | -2565.36 | -0.00256536 | 0.0085743 | 1163.742
81.1652 | -496.617 | 0.428715 | 33120.7 | -2565.48 | -0.00256548 | 0.0085743 | 1163.806
81.17 | -496.617 | 0.428715 | 33122.4 | -2565.59 | -0.00256559 | 0.0085743 | 1163.865
81.1753 | -496.617 | 0.428715 | 33124.3 | -2565.71 | -0.00256571 | 0.0085743 | 1163.932
81.18 | -496.616 | 0.428715 | 33126 | -2565.82 | -0.00256582 | 0.0085743 | 1163.992
81.1853 | -496.616 | 0.428715 | 33127.8 | -2565.94 | -0.00256594 | 0.0085743 | 1164.055
81.19 | -496.616 | 0.428715 | 33129.5 | -2566.05 | -0.00256605 | 0.0085743 | 1164.115
81.1953 | -496.616 | 0.428715 | 33131.4 | -2566.17 | -0.00256617 | 0.0085743 | 1164.182
81.2 | -496.616 | 0.428715 | 33133.1 | -2566.28 | -0.00256628 | 0.0085743 | 1164.241
81.2052 | -496.616 | 0.428715 | 33134.9 | -2566.4 | -0.0025664 | 0.0085743 | 1164.305
81.21 | -496.615 | 0.429 | 33136.6 | -2566.51 | -0.00256651 | 0.00858 | 1164.364
81.2152 | -496.615 | 0.429313 | 33138.6 | -2566.63 | -0.00256663 | 0.00858626 | 1164.435
81.22 | -496.615 | 0.429028 | 33140.2 | -2566.74 | -0.00256674 | 0.00858056 | 1164.491
81.2252 | -496.615 | 0.428715 | 33142.1 | -2566.98 | -0.00256698 | 0.0085743 | 1164.558
81.23 | -496.615 | 0.428999 | 33143.8 | -2567.2 | -0.0025672 | 0.00857998 | 1164.617
81.2353 | -496.615 | 0.429313 | 33145.7 | -2567.2 | -0.0025672 | 0.00858626 | 1164.684
81.24 | -496.614 | 0.429029 | 33147.4 | -2567.2 | -0.0025672 | 0.00858058 | 1164.744
81.2453 | -496.614 | 0.428715 | 33149.2 | -2567.44 | -0.00256744 | 0.0085743 | 1164.807
81.25 | -496.614 | 0.428998 | 33150.8 | -2567.66 | -0.00256766 | 0.00857996 | 1164.863
81.2553 | -496.614 | 0.429313 | 33152.6 | -2567.66 | -0.00256766 | 0.00858626 | 1164.927
81.26 | -496.614 | 0.429029 | 33154.2 | -2567.66 | -0.00256766 | 0.00858058 | 1164.983
81.2652 | -496.614 | 0.428715 | 33155.9 | -2567.9 | -0.0025679 | 0.0085743 | 1165.043
81.27 | -496.613 | 0.429 | 33157.6 | -2568.11 | -0.00256811 | 0.00858 | 1165.102
81.2752 | -496.613 | 0.429313 | 33159.4 | -2568.11 | -0.00256811 | 0.00858626 | 1165.166
81.28 | -496.613 | 0.429314 | 33161 | -2568.11 | -0.00256811 | 0.00858628 | 1165.222
81.2852 | -496.613 | 0.429315 | 33162.7 | -2568.24 | -0.00256824 | 0.0085863 | 1165.282
81.29 | -496.613 | 0.429315 | 33164.2 | -2568.34 | -0.00256834 | 0.0085863 | 1165.334
81.2952 | -496.613 | 0.429315 | 33165.9 | -2568.47 | -0.00256847 | 0.0085863 | 1165.394
81.3 | -496.612 | 0.429315 | 33167.5 | -2568.57 | -0.00256857 | 0.0085863 | 1165.45
81.3053 | -496.612 | 0.429315 | 33169.2 | -2568.7 | -0.0025687 | 0.0085863 | 1165.51
81.31 | -496.612 | 0.429315 | 33170.8 | -2568.8 | -0.0025688 | 0.0085863 | 1165.566
81.3153 | -496.612 | 0.429315 | 33172.5 | -2569.05 | -0.00256905 | 0.0085863 | 1165.626
81.32 | -496.612 | 0.429315 | 33174.2 | -2569.26 | -0.00256926 | 0.0085863 | 1165.686
81.3252 | -496.612 | 0.429315 | 33176 | -2569.38 | -0.00256938 | 0.0085863 | 1165.749
81.33 | -496.611 | 0.429315 | 33177.6 | -2569.49 | -0.00256949 | 0.0085863 | 1165.805
81.3352 | -496.611 | 0.429315 | 33179.3 | -2569.61 | -0.00256961 | 0.0085863 | 1165.865
81.34 | -496.611 | 0.429315 | 33181 | -2569.72 | -0.00256972 | 0.0085863 | 1165.925
81.3452 | -496.611 | 0.429315 | 33182.9 | -2569.84 | -0.00256984 | 0.0085863 | 1165.991
81.35 | -496.611 | 0.429315 | 33184.6 | -2569.95 | -0.00256995 | 0.0085863 | 1166.051
81.3552 | -496.611 | 0.429315 | 33186.5 | -2569.95 | -0.00256995 | 0.0085863 | 1166.118
81.36 | -496.61 | 0.429315 | 33188.2 | -2569.95 | -0.00256995 | 0.0085863 | 1166.178
81.3653 | -496.61 | 0.429315 | 33190.1 | -2570.19 | -0.00257019 | 0.0085863 | 1166.244
81.37 | -496.61 | 0.429315 | 33191.8 | -2570.41 | -0.00257041 | 0.0085863 | 1166.304
81.3753 | -496.61 | 0.429315 | 33193.7 | -2570.53 | -0.00257053 | 0.0085863 | 1166.371
81.38 | -496.61 | 0.429315 | 33195.4 | -2570.64 | -0.00257064 | 0.0085863 | 1166.431
81.3852 | -496.61 | 0.429315 | 33197.4 | -2570.64 | -0.00257064 | 0.0085863 | 1166.501
81.39 | -496.609 | 0.429601 | 33199.1 | -2570.64 | -0.00257064 | 0.00859202 | 1166.561
81.3952 | -496.609 | 0.429913 | 33201.1 | -2570.76 | -0.00257076 | 0.00859826 | 1166.631
81.4 | -496.609 | 0.429628 | 33202.8 | -2570.87 | -0.00257087 | 0.00859256 | 1166.691
81.4052 | -496.609 | 0.429315 | 33204.7 | -2571.11 | -0.00257111 | 0.0085863 | 1166.757
81.41 | -496.609 | 0.4296 | 33206.5 | -2571.33 | -0.00257133 | 0.008592 | 1166.821
81.4152 | -496.609 | 0.429913 | 33208.4 | -2571.33 | -0.00257133 | 0.00859826 | 1166.887
81.42 | -496.608 | 0.429629 | 33210.1 | -2571.33 | -0.00257133 | 0.00859258 | 1166.947
81.4253 | -496.608 | 0.429315 | 33211.9 | -2571.57 | -0.00257157 | 0.0085863 | 1167.01
81.43 | -496.608 | 0.429598 | 33213.6 | -2571.79 | -0.00257179 | 0.00859196 | 1167.07
81.4353 | -496.608 | 0.429913 | 33215.6 | -2571.91 | -0.00257191 | 0.00859826 | 1167.14
81.44 | -496.608 | 0.429914 | 33217.2 | -2572.02 | -0.00257202 | 0.00859828 | 1167.197
81.4453 | -496.608 | 0.429915 | 33218.9 | -2572.14 | -0.00257214 | 0.0085983 | 1167.256
81.45 | -496.607 | 0.429915 | 33220.7 | -2572.25 | -0.00257225 | 0.0085983 | 1167.32
81.4552 | -496.607 | 0.429915 | 33222.6 | -2572.37 | -0.00257237 | 0.0085983 | 1167.386
81.46 | -496.607 | 0.429915 | 33224.4 | -2572.48 | -0.00257248 | 0.0085983 | 1167.45
81.4652 | -496.607 | 0.429915 | 33226.4 | -2572.72 | -0.00257272 | 0.0085983 | 1167.52
81.47 | -496.607 | 0.429915 | 33228.2 | -2572.94 | -0.00257294 | 0.0085983 | 1167.583
81.4752 | -496.607 | 0.429915 | 33230.2 | -2573.06 | -0.00257306 | 0.0085983 | 1167.653
81.48 | -496.606 | 0.429915 | 33231.9 | -2573.17 | -0.00257317 | 0.0085983 | 1167.713
81.4853 | -496.606 | 0.429915 | 33233.9 | -2573.29 | -0.00257329 | 0.0085983 | 1167.783
81.49 | -496.606 | 0.429915 | 33235.7 | -2573.4 | -0.0025734 | 0.0085983 | 1167.847
81.4953 | -496.606 | 0.429915 | 33237.8 | -2573.4 | -0.0025734 | 0.0085983 | 1167.92
81.5 | -496.606 | 0.429915 | 33239.6 | -2573.4 | -0.0025734 | 0.0085983 | 1167.984
81.5053 | -496.606 | 0.429915 | 33241.6 | -2573.52 | -0.00257352 | 0.0085983 | 1168.054
81.51 | -496.605 | 0.430199 | 33243.3 | -2573.63 | -0.00257363 | 0.00860398 | 1168.114
81.5152 | -496.605 | 0.430513 | 33245.3 | -2573.75 | -0.00257375 | 0.00861026 | 1168.184
81.52 | -496.605 | 0.430228 | 33247 | -2573.86 | -0.00257386 | 0.00860456 | 1168.244
81.5252 | -496.605 | 0.429915 | 33248.8 | -2573.98 | -0.00257398 | 0.0085983 | 1168.307
81.53 | -496.605 | 0.4302 | 33250.5 | -2574.09 | -0.00257409 | 0.008604 | 1168.367
81.5352 | -496.605 | 0.430513 | 33252.4 | -2574.33 | -0.00257433 | 0.00861026 | 1168.433
81.54 | -496.604 | 0.430229 | 33254.1 | -2574.55 | -0.00257455 | 0.00860458 | 1168.493
81.5452 | -496.604 | 0.429915 | 33256.1 | -2574.67 | -0.00257467 | 0.0085983 | 1168.563
81.55 | -496.604 | 0.430199 | 33257.6 | -2574.78 | -0.00257478 | 0.00860398 | 1168.616
81.5553 | -496.604 | 0.430513 | 33259.4 | -2574.9 | -0.0025749 | 0.00861026 | 1168.679
81.56 | -496.604 | 0.43023 | 33260.9 | -2575 | -0.002575 | 0.0086046 | 1168.732
81.5653 | -496.604 | 0.429915 | 33262.7 | -2575.25 | -0.00257525 | 0.0085983 | 1168.795346
81.57 | -496.603 | 0.430199 | 33264.3 | -2575.46 | -0.00257546 | 0.00860398 | 1168.852
81.5752 | -496.603 | 0.430513 | 33266 | -2575.58 | -0.00257558 | 0.00861026 | 1168.911
81.58 | -496.603 | 0.430514 | 33267.6 | -2575.69 | -0.00257569 | 0.00861028 | 1168.968
81.5852 | -496.603 | 0.430515 | 33269.2 | -2575.81 | -0.00257581 | 0.0086103 | 1169.024
81.59 | -496.603 | 0.430515 | 33270.8 | -2575.92 | -0.00257592 | 0.0086103 | 1169.08
81.5952 | -496.603 | 0.430515 | 33272.5 | -2576.04 | -0.00257604 | 0.0086103 | 1169.14
81.6 | -496.602 | 0.430515 | 33274.1 | -2576.15 | -0.00257615 | 0.0086103 | 1169.196
81.6052 | -496.602 | 0.430515 | 33275.8 | -2576.15 | -0.00257615 | 0.0086103 | 1169.256
81.61 | -496.602 | 0.430515 | 33277.4 | -2576.15 | -0.00257615 | 0.0086103 | 1169.312
81.6153 | -496.602 | 0.430515 | 33279.1 | -2576.27 | -0.00257627 | 0.0086103 | 1169.372
81.62 | -496.602 | 0.430515 | 33280.8 | -2576.38 | -0.00257638 | 0.0086103 | 1169.431
81.6253 | -496.602 | 0.430515 | 33282.6 | -2576.38 | -0.00257638 | 0.0086103 | 1169.495
81.63 | -496.601 | 0.430515 | 33284.3 | -2576.38 | -0.00257638 | 0.0086103 | 1169.554
81.6352 | -496.601 | 0.430515 | 33286.1 | -2576.5 | -0.0025765 | 0.0086103 | 1169.618
81.64 | -496.601 | 0.430515 | 33287.8 | -2576.61 | -0.00257661 | 0.0086103 | 1169.677
81.6452 | -496.601 | 0.430515 | 33289.7 | -2576.85 | -0.00257685 | 0.0086103 | 1169.744
81.65 | -496.601 | 0.430515 | 33291.5 | -2577.07 | -0.00257707 | 0.0086103 | 1169.807
81.6552 | -496.601 | 0.430515 | 33293.5 | -2577.19 | -0.00257719 | 0.0086103 | 1169.878
81.66 | -496.6 | 0.430515 | 33295.1 | -2577.3 | -0.0025773 | 0.0086103 | 1169.934
81.6652 | -496.6 | 0.430515 | 33297 | -2577.54 | -0.00257754 | 0.0086103 | 1170.001
81.67 | -496.6 | 0.430799 | 33298.7 | -2577.76 | -0.00257776 | 0.00861598 | 1170.06
81.6753 | -496.6 | 0.431113 | 33300.6 | -2577.88 | -0.00257788 | 0.00862226 | 1170.127
81.68 | -496.6 | 0.43083 | 33302.3 | -2577.99 | -0.00257799 | 0.0086166 | 1170.187
81.6853 | -496.6 | 0.430515 | 33304.2 | -2577.99 | -0.00257799 | 0.0086103 | 1170.254
81.69 | -496.599 | 0.430798 | 33305.9 | -2577.99 | -0.00257799 | 0.00861596 | 1170.313
81.6953 | -496.599 | 0.431113 | 33307.9 | -2578.23 | -0.00257823 | 0.00862226 | 1170.384
81.7 | -496.599 | 0.431114 | 33309.6 | -2578.45 | -0.00257845 | 0.00862228 | 1170.443
81.7052 | -496.599 | 0.431115 | 33311.6 | -2578.57 | -0.00257857 | 0.0086223 | 1170.514
81.71 | -496.599 | 0.431115 | 33313.4 | -2578.68 | -0.00257868 | 0.0086223 | 1170.577
81.7152 | -496.599 | 0.431115 | 33315.3 | -2578.68 | -0.00257868 | 0.0086223 | 1170.644
81.72 | -496.598 | 0.431115 | 33317 | -2578.68 | -0.00257868 | 0.0086223 | 1170.703
81.7252 | -496.598 | 0.431115 | 33318.9 | -2578.8 | -0.0025788 | 0.0086223 | 1170.77
81.73 | -496.598 | 0.431115 | 33320.7 | -2578.91 | -0.00257891 | 0.0086223 | 1170.833
81.7353 | -496.598 | 0.431115 | 33322.6 | -2579.03 | -0.00257903 | 0.0086223 | 1170.9
81.74 | -496.598 | 0.431115 | 33324.2 | -2579.14 | -0.00257914 | 0.0086223 | 1170.956
81.7453 | -496.597 | 0.431115 | 33326.1 | -2579.38 | -0.00257938 | 0.0086223 | 1171.023
81.75 | -496.597 | 0.431115 | 33327.8 | -2579.6 | -0.0025796 | 0.0086223 | 1171.083
81.7553 | -496.597 | 0.431115 | 33329.6 | -2579.6 | -0.0025796 | 0.0086223 | 1171.146
81.76 | -496.597 | 0.431115 | 33331.3 | -2579.6 | -0.0025796 | 0.0086223 | 1171.206
81.7652 | -496.597 | 0.431115 | 33333.2 | -2579.72 | -0.00257972 | 0.0086223 | 1171.273
81.77 | -496.597 | 0.431115 | 33334.9 | -2579.83 | -0.00257983 | 0.0086223 | 1171.332
81.7752 | -496.597 | 0.431115 | 33336.7 | -2579.95 | -0.00257995 | 0.0086223 | 1171.396
81.78 | -496.596 | 0.431115 | 33338.4 | -2580.06 | -0.00258006 | 0.0086223 | 1171.455
81.7852 | -496.596 | 0.431115 | 33340.3 | -2580.18 | -0.00258018 | 0.0086223 | 1171.522
81.79 | -496.596 | 0.431115 | 33342 | -2580.29 | -0.00258029 | 0.0086223 | 1171.582
81.7952 | -496.596 | 0.431115 | 33343.9 | -2580.53 | -0.00258053 | 0.0086223 | 1171.649
81.8 | -496.596 | 0.431115 | 33345.6 | -2580.75 | -0.00258075 | 0.0086223 | 1171.708
81.8053 | -496.596 | 0.431115 | 33347.4 | -2580.87 | -0.00258087 | 0.0086223 | 1171.772
81.81 | -496.595 | 0.431398 | 33349.1 | -2580.98 | -0.00258098 | 0.00862796 | 1171.831
81.8153 | -496.595 | 0.431713 | 33350.9 | -2581.1 | -0.0025811 | 0.00863426 | 1171.895
81.82 | -496.595 | 0.431429 | 33352.7 | -2581.21 | -0.00258121 | 0.00862858 | 1171.958
81.8252 | -496.595 | 0.431115 | 33354.7 | -2581.21 | -0.00258121 | 0.0086223 | 1172.028
81.83 | -496.595 | 0.431401 | 33356.3 | -2581.21 | -0.00258121 | 0.00862802 | 1172.084
81.8352 | -496.595 | 0.431713 | 33358.1 | -2581.45 | -0.00258145 | 0.00863426 | 1172.148
81.84 | -496.594 | 0.431428 | 33359.8 | -2581.67 | -0.00258167 | 0.00862856 | 1172.207
81.8452 | -496.594 | 0.431115 | 33361.6 | -2581.79 | -0.00258179 | 0.0086223 | 1172.271
81.85 | -496.594 | 0.431399 | 33363.2 | -2581.89 | -0.00258189 | 0.00862798 | 1172.327
81.8552 | -496.594 | 0.431713 | 33365 | -2582.02 | -0.00258202 | 0.00863426 | 1172.39
81.86 | -496.594 | 0.431714 | 33366.6 | -2582.12 | -0.00258212 | 0.00863428 | 1172.446
81.8653 | -496.594 | 0.431715 | 33368.4 | -2582.25 | -0.00258225 | 0.0086343 | 1172.509
81.87 | -496.593 | 0.431715 | 33370 | -2582.35 | -0.00258235 | 0.0086343 | 1172.566
81.8753 | -496.593 | 0.431715 | 33371.8 | -2582.48 | -0.00258248 | 0.0086343 | 1172.629
81.88 | -496.593 | 0.431715 | 33373.3 | -2582.58 | -0.00258258 | 0.0086343 | 1172.682
81.8852 | -496.593 | 0.431715 | 33375 | -2582.7 | -0.0025827 | 0.0086343 | 1172.741
81.89 | -496.593 | 0.431715 | 33376.6 | -2582.81 | -0.00258281 | 0.0086343 | 1172.798
81.8952 | -496.593 | 0.431715 | 33378.2 | -2582.93 | -0.00258293 | 0.0086343 | 1172.854
81.9 | -496.592 | 0.431715 | 33379.8 | -2583.04 | -0.00258304 | 0.0086343 | 1172.91
81.9052 | -496.592 | 0.431715 | 33381.6 | -2583.04 | -0.00258304 | 0.0086343 | 1172.973
81.91 | -496.592 | 0.431715 | 33383.2 | -2583.04 | -0.00258304 | 0.0086343 | 1173.03
81.9152 | -496.592 | 0.431715 | 33384.9 | -2583.28 | -0.00258328 | 0.0086343 | 1173.089
81.92 | -496.592 | 0.431999 | 33386.4 | -2583.5 | -0.0025835 | 0.00863998 | 1173.142
81.9253 | -496.592 | 0.432313 | 33388 | -2583.74 | -0.00258374 | 0.00864626 | 1173.198
81.93 | -496.591 | 0.43203 | 33389.6 | -2583.96 | -0.00258396 | 0.0086406 | 1173.254
81.9353 | -496.591 | 0.431715 | 33391.4 | -2583.84 | -0.00258384 | 0.0086343 | 1173.318
81.94 | -496.591 | 0.431715 | 33393 | -2583.73 | -0.00258373 | 0.0086343 | 1173.374
81.9453 | -496.591 | 0.431715 | 33394.7 | -2583.97 | -0.00258397 | 0.0086343 | 1173.434
81.95 | -496.591 | 0.431998 | 33396.4 | -2584.19 | -0.00258419 | 0.00863996 | 1173.493
81.9553 | -496.591 | 0.432315 | 33398.3 | -2584.31 | -0.00258431 | 0.0086463 | 1173.56
81.96 | -496.59 | 0.432315 | 33399.9 | -2584.42 | -0.00258442 | 0.0086463 | 1173.616
81.9652 | -496.59 | 0.432315 | 33401.7 | -2584.54 | -0.00258454 | 0.0086463 | 1173.68
81.97 | -496.59 | 0.432315 | 33403.4 | -2584.65 | -0.00258465 | 0.0086463 | 1173.739
81.9752 | -496.59 | 0.432315 | 33405.2 | -2584.77 | -0.00258477 | 0.0086463 | 1173.803
81.98 | -496.59 | 0.432315 | 33406.9 | -2584.88 | -0.00258488 | 0.0086463 | 1173.862
81.9852 | -496.59 | 0.432315 | 33408.7 | -2585 | -0.002585 | 0.0086463 | 1173.926
81.99 | -496.589 | 0.432315 | 33410.4 | -2585.11 | -0.00258511 | 0.0086463 | 1173.985
81.9953 | -496.589 | 0.432315 | 33412.3 | -2585.23 | -0.00258523 | 0.0086463 | 1174.052
82 | -496.589 | 0.432315 | 33414 | -2585.34 | -0.00258534 | 0.0086463 | 1174.112
82.0053 | -496.589 | 0.432315 | 33415.8 | -2585.58 | -0.00258558 | 0.0086463 | 1174.175
82.01 | -496.589 | 0.432315 | 33417.5 | -2585.8 | -0.0025858 | 0.0086463 | 1174.235
82.0153 | -496.589 | 0.432315 | 33419.4 | -2585.8 | -0.0025858 | 0.0086463 | 1174.302
82.02 | -496.588 | 0.432315 | 33421.2 | -2585.8 | -0.0025858 | 0.0086463 | 1174.365
82.0252 | -496.588 | 0.432315 | 33423.2 | -2585.92 | -0.00258592 | 0.0086463 | 1174.435
82.03 | -496.588 | 0.432315 | 33424.9 | -2586.03 | -0.00258603 | 0.0086463 | 1174.495
82.0352 | -496.588 | 0.432315 | 33426.8 | -2586.15 | -0.00258615 | 0.0086463 | 1174.562
82.04 | -496.588 | 0.4326 | 33428.5 | -2586.26 | -0.00258626 | 0.008652 | 1174.621
82.0452 | -496.588 | 0.432913 | 33430.5 | -2586.38 | -0.00258638 | 0.00865826 | 1174.692
82.05 | -496.587 | 0.432629 | 33432.2 | -2586.49 | -0.00258649 | 0.00865258 | 1174.751
82.0553 | -496.587 | 0.432315 | 33434.2 | -2586.61 | -0.00258661 | 0.0086463 | 1174.822
82.06 | -496.587 | 0.432599 | 33435.8 | -2586.72 | -0.00258672 | 0.00865198 | 1174.878
82.0653 | -496.587 | 0.432913 | 33437.7 | -2586.96 | -0.00258696 | 0.00865826 | 1174.945
82.07 | -496.587 | 0.43263 | 33439.6 | -2587.18 | -0.00258718 | 0.0086526 | 1175.011
82.0753 | -496.587 | 0.432315 | 33441.6 | -2587.18 | -0.00258718 | 0.0086463 | 1175.082
82.08 | -496.586 | 0.432599 | 33443.3 | -2587.18 | -0.00258718 | 0.00865198 | 1175.141
82.0852 | -496.586 | 0.432913 | 33445.1 | -2587.3 | -0.0025873 | 0.00865826 | 1175.205
82.09 | -496.586 | 0.432627 | 33446.8 | -2587.41 | -0.00258741 | 0.00865254 | 1175.264
82.0952 | -496.586 | 0.432315 | 33448.7 | -2587.65 | -0.00258765 | 0.0086463 | 1175.331
82.1 | -496.586 | 0.4326 | 33450.5 | -2587.87 | -0.00258787 | 0.008652 | 1175.394
82.1052 | -496.586 | 0.432913 | 33452.4 | -2587.99 | -0.00258799 | 0.00865826 | 1175.461
82.11 | -496.585 | 0.432914 | 33454 | -2588.1 | -0.0025881 | 0.00865828 | 1175.517
82.1152 | -496.585 | 0.432915 | 33455.8 | -2588.1 | -0.0025881 | 0.0086583 | 1175.581
82.12 | -496.585 | 0.432915 | 33457.4 | -2588.1 | -0.0025881 | 0.0086583 | 1175.637
82.1253 | -496.585 | 0.432915 | 33459.2 | -2588.34 | -0.00258834 | 0.0086583 | 1175.7
82.13 | -496.585 | 0.432915 | 33460.8 | -2588.56 | -0.00258856 | 0.0086583 | 1175.756
82.1353 | -496.585 | 0.432915 | 33462.6 | -2588.68 | -0.00258868 | 0.0086583 | 1175.819
82.14 | -496.584 | 0.432915 | 33464.2 | -2588.78 | -0.00258878 | 0.0086583 | 1175.876
82.1452 | -496.584 | 0.432915 | 33466 | -2588.78 | -0.00258878 | 0.0086583 | 1175.939
82.15 | -496.584 | 0.432915 | 33467.6 | -2588.78 | -0.00258878 | 0.0086583 | 1175.995
82.1552 | -496.584 | 0.432915 | 33469.4 | -2589.02 | -0.00258902 | 0.0086583 | 1176.058
82.16 | -496.584 | 0.432915 | 33471 | -2589.24 | -0.00258924 | 0.0086583 | 1176.115
82.1652 | -496.584 | 0.432915 | 33472.7 | -2589.36 | -0.00258936 | 0.0086583 | 1176.174
82.17 | -496.583 | 0.432915 | 33474.2 | -2589.47 | -0.00258947 | 0.0086583 | 1176.227
82.1752 | -496.583 | 0.432915 | 33475.9 | -2589.59 | -0.00258959 | 0.0086583 | 1176.287
82.18 | -496.583 | 0.432915 | 33477.6 | -2589.7 | -0.0025897 | 0.0086583 | 1176.347
82.1853 | -496.583 | 0.432915 | 33479.4 | -2589.7 | -0.0025897 | 0.0086583 | 1176.41
82.19 | -496.583 | 0.432915 | 33481 | -2589.7 | -0.0025897 | 0.0086583 | 1176.466
82.1953 | -496.583 | 0.432915 | 33482.8 | -2589.82 | -0.00258982 | 0.0086583 | 1176.529
82.2 | -496.582 | 0.432915 | 33484.4 | -2589.93 | -0.00258993 | 0.0086583 | 1176.586
82.2053 | -496.582 | 0.432915 | 33486.1 | -2590.05 | -0.00259005 | 0.0086583 | 1176.645
82.21 | -496.582 | 0.432915 | 33487.8 | -2590.16 | -0.00259016 | 0.0086583 | 1176.705
82.2152 | -496.582 | 0.432915 | 33489.7 | -2590.28 | -0.00259028 | 0.0086583 | 1176.772
82.22 | -496.582 | 0.4332 | 33491.3 | -2590.39 | -0.00259039 | 0.008664 | 1176.828
82.2252 | -496.582 | 0.433513 | 33493.1 | -2590.63 | -0.00259063 | 0.00867026 | 1176.891
82.23 | -496.581 | 0.433228 | 33494.8 | -2590.85 | -0.00259085 | 0.00866456 | 1176.951
82.2352 | -496.581 | 0.432915 | 33496.8 | -2590.97 | -0.00259097 | 0.0086583 | 1177.021
82.24 | -496.581 | 0.433199 | 33498.4 | -2591.08 | -0.00259108 | 0.00866398 | 1177.077
82.2453 | -496.581 | 0.433513 | 33500.3 | -2591.08 | -0.00259108 | 0.00867026 | 1177.144
82.25 | -496.581 | 0.433229 | 33502 | -2591.08 | -0.00259108 | 0.00866458 | 1177.204
82.2553 | -496.581 | 0.432915 | 33503.9 | -2591.2 | -0.0025912 | 0.0086583 | 1177.271
82.26 | -496.58 | 0.433198 | 33505.7 | -2591.31 | -0.00259131 | 0.00866396 | 1177.334
82.2653 | -496.58 | 0.433513 | 33507.6 | -2591.43 | -0.00259143 | 0.00867026 | 1177.401
82.27 | -496.58 | 0.433514 | 33509.4 | -2591.54 | -0.00259154 | 0.00867028 | 1177.464
82.2752 | -496.58 | 0.433515 | 33511.4 | -2591.78 | -0.00259178 | 0.0086703 | 1177.534
82.28 | -496.58 | 0.433515 | 33513.1 | -2592 | -0.002592 | 0.0086703 | 1177.594
82.2852 | -496.58 | 0.433515 | 33514.9 | -2592.12 | -0.00259212 | 0.0086703 | 1177.657
82.29 | -496.579 | 0.433515 | 33516.7 | -2592.23 | -0.00259223 | 0.0086703 | 1177.72
82.2952 | -496.579 | 0.433515 | 33518.7 | -2592.23 | -0.00259223 | 0.0086703 | 1177.791
82.3 | -496.579 | 0.433515 | 33520.4 | -2592.23 | -0.00259223 | 0.0086703 | 1177.85
82.3053 | -496.579 | 0.433515 | 33522.3 | -2592.47 | -0.00259247 | 0.0086703 | 1177.917
82.31 | -496.579 | 0.433515 | 33523.9 | -2592.69 | -0.00259269 | 0.0086703 | 1177.973
82.3153 | -496.579 | 0.433515 | 33525.7 | -2592.81 | -0.00259281 | 0.0086703 | 1178.037
82.32 | -496.578 | 0.433515 | 33527.4 | -2592.92 | -0.00259292 | 0.0086703 | 1178.096
82.3253 | -496.578 | 0.433515 | 33529.3 | -2593.04 | -0.00259304 | 0.0086703 | 1178.163
82.33 | -496.578 | 0.433515 | 33531 | -2593.15 | -0.00259315 | 0.0086703 | 1178.223
82.3352 | -496.578 | 0.433515 | 33532.9 | -2593.15 | -0.00259315 | 0.0086703 | 1178.29
82.34 | -496.578 | 0.433801 | 33534.6 | -2593.15 | -0.00259315 | 0.00867602 | 1178.349
82.3452 | -496.578 | 0.434113 | 33536.6 | -2593.39 | -0.00259339 | 0.00868226 | 1178.42
82.35 | -496.577 | 0.433828 | 33538.3 | -2593.61 | -0.00259361 | 0.00867656 | 1178.479
82.3552 | -496.577 | 0.433515 | 33540.1 | -2593.73 | -0.00259373 | 0.0086703 | 1178.543
82.36 | -496.577 | 0.433799 | 33541.8 | -2593.84 | -0.00259384 | 0.00867598 | 1178.602
82.3652 | -496.577 | 0.434113 | 33543.6 | -2593.96 | -0.00259396 | 0.00868226 | 1178.666
82.37 | -496.577 | 0.433829 | 33545.3 | -2594.07 | -0.00259407 | 0.00867658 | 1178.725
82.3753 | -496.577 | 0.433515 | 33547.2 | -2594.19 | -0.00259419 | 0.0086703 | 1178.792
82.38 | -496.576 | 0.433798 | 33548.8 | -2594.3 | -0.0025943 | 0.00867596 | 1178.848
82.3853 | -496.576 | 0.434113 | 33550.7 | -2594.42 | -0.00259442 | 0.00868226 | 1178.915
82.39 | -496.576 | 0.434114 | 33552.3 | -2594.53 | -0.00259453 | 0.00868228 | 1178.971
82.3952 | -496.576 | 0.434115 | 33554.1 | -2594.77 | -0.00259477 | 0.0086823 | 1179.035
82.4 | -496.576 | 0.434115 | 33555.7 | -2594.99 | -0.00259499 | 0.0086823 | 1179.091
82.4052 | -496.576 | 0.434115 | 33557.5 | -2595.11 | -0.00259511 | 0.0086823 | 1179.154
82.41 | -496.575 | 0.434115 | 33559.2 | -2595.22 | -0.00259522 | 0.0086823 | 1179.214
82.4152 | -496.575 | 0.434115 | 33561.1 | -2595.22 | -0.00259522 | 0.0086823 | 1179.281
82.42 | -496.575 | 0.434115 | 33562.8 | -2595.22 | -0.00259522 | 0.0086823 | 1179.34
82.4252 | -496.575 | 0.434115 | 33564.6 | -2595.46 | -0.00259546 | 0.0086823 | 1179.404
82.43 | -496.575 | 0.434115 | 33566.2 | -2595.67 | -0.00259567 | 0.0086823 | 1179.46
82.4353 | -496.575 | 0.434115 | 33567.9 | -2595.8 | -0.0025958 | 0.0086823 | 1179.52
82.44 | -496.574 | 0.434115 | 33569.5 | -2595.9 | -0.0025959 | 0.0086823 | 1179.576
82.4453 | -496.574 | 0.434115 | 33571.3 | -2596.03 | -0.00259603 | 0.0086823 | 1179.639
82.45 | -496.574 | 0.434115 | 33572.9 | -2596.13 | -0.00259613 | 0.0086823 | 1179.695
82.4553 | -496.574 | 0.434115 | 33574.8 | -2596.26 | -0.00259626 | 0.0086823 | 1179.762
82.46 | -496.574 | 0.434115 | 33576.3 | -2596.36 | -0.00259636 | 0.0086823 | 1179.815
82.4652 | -496.574 | 0.434115 | 33578 | -2596.6 | -0.0025966 | 0.0086823 | 1179.874
82.47 | -496.573 | 0.4344 | 33579.6 | -2596.82 | -0.00259682 | 0.008688 | 1179.931
82.4752 | -496.573 | 0.434713 | 33581.4 | -2596.94 | -0.00259694 | 0.00869426 | 1179.994
82.48 | -496.573 | 0.434714 | 33583.1 | -2597.05 | -0.00259705 | 0.00869428 | 1180.054
82.4852 | -496.573 | 0.434715 | 33585 | -2597.05 | -0.00259705 | 0.0086943 | 1180.12
82.49 | -496.573 | 0.434715 | 33586.7 | -2597.05 | -0.00259705 | 0.0086943 | 1180.18
82.4953 | -496.573 | 0.434715 | 33588.6 | -2597.05 | -0.00259705 | 0.0086943 | 1180.247
82.5 | -496.572 | 0.434715 | 33590.3 | -2597.05 | -0.00259705 | 0.0086943 | 1180.307
82.5053 | -496.572 | 0.434715 | 33592.1 | -2597.29 | -0.00259729 | 0.0086943 | 1180.37
82.51 | -496.572 | 0.434715 | 33593.9 | -2597.51 | -0.00259751 | 0.0086943 | 1180.433
82.5153 | -496.572 | 0.434715 | 33595.8 | -2597.63 | -0.00259763 | 0.0086943 | 1180.5
82.52 | -496.572 | 0.434715 | 33597.6 | -2597.74 | -0.00259774 | 0.0086943 | 1180.563
82.5252 | -496.572 | 0.434715 | 33599.5 | -2597.86 | -0.00259786 | 0.0086943 | 1180.63
82.53 | -496.571 | 0.434715 | 33601.3 | -2597.97 | -0.00259797 | 0.0086943 | 1180.693
82.5352 | -496.571 | 0.434715 | 33603.2 | -2598.09 | -0.00259809 | 0.0086943 | 1180.76
82.54 | -496.571 | 0.434715 | 33604.9 | -2598.2 | -0.0025982 | 0.0086943 | 1180.82
82.5452 | -496.571 | 0.434715 | 33606.8 | -2598.44 | -0.00259844 | 0.0086943 | 1180.886
82.55 | -496.571 | 0.434715 | 33608.5 | -2598.66 | -0.00259866 | 0.0086943 | 1180.946
82.5553 | -496.571 | 0.434715 | 33610.4 | -2598.66 | -0.00259866 | 0.0086943 | 1181.013
82.56 | -496.57 | 0.434715 | 33612.2 | -2598.66 | -0.00259866 | 0.0086943 | 1181.076
82.5653 | -496.57 | 0.434715 | 33614.1 | -2598.78 | -0.00259878 | 0.0086943 | 1181.143
82.57 | -496.57 | 0.434998 | 33615.9 | -2598.89 | -0.00259889 | 0.00869996 | 1181.206
82.5753 | -496.57 | 0.435313 | 33617.9 | -2599.01 | -0.00259901 | 0.00870626 | 1181.276
82.58 | -496.57 | 0.435029 | 33619.6 | -2599.12 | -0.00259912 | 0.00870058 | 1181.336
82.5852 | -496.57 | 0.434715 | 33621.5 | -2599.24 | -0.00259924 | 0.0086943 | 1181.403
82.59 | -496.569 | 0.435001 | 33623.3 | -2599.35 | -0.00259935 | 0.00870002 | 1181.466
82.5952 | -496.569 | 0.435313 | 33625.3 | -2599.35 | -0.00259935 | 0.00870626 | 1181.537
82.6 | -496.569 | 0.435028 | 33627.2 | -2599.35 | -0.00259935 | 0.00870056 | 1181.603
82.6052 | -496.569 | 0.434715 | 33629.2 | -2599.59 | -0.00259959 | 0.0086943 | 1181.674
82.61 | -496.569 | 0.434999 | 33630.9 | -2599.81 | -0.00259981 | 0.00869998 | 1181.733
82.6152 | -496.569 | 0.435313 | 33632.9 | -2600.05 | -0.00260005 | 0.00870626 | 1181.804
82.62 | -496.568 | 0.435314 | 33634.6 | -2600.27 | -0.00260027 | 0.00870628 | 1181.863
82.6253 | -496.568 | 0.435315 | 33636.5 | -2600.39 | -0.00260039 | 0.0087063 | 1181.93
82.63 | -496.568 | 0.435031 | 33638.3 | -2600.5 | -0.0026005 | 0.00870062 | 1181.993
82.6353 | -496.568 | 0.434716 | 33640.4 | -2600.62 | -0.00260062 | 0.00869432 | 1182.067
82.64 | -496.568 | 0.435001 | 33642.1 | -2600.73 | -0.00260073 | 0.00870002 | 1182.127
82.6452 | -496.568 | 0.435315 | 33644.1 | -2600.73 | -0.00260073 | 0.0087063 | 1182.197
82.65 | -496.567 | 0.435315 | 33645.8 | -2600.73 | -0.00260073 | 0.0087063 | 1182.257
82.6552 | -496.567 | 0.435315 | 33647.7 | -2600.85 | -0.00260085 | 0.0087063 | 1182.324
82.66 | -496.567 | 0.435315 | 33649.5 | -2600.96 | -0.00260096 | 0.0087063 | 1182.387
82.6652 | -496.567 | 0.435315 | 33651.5 | -2601.2 | -0.0026012 | 0.0087063 | 1182.457
82.67 | -496.567 | 0.435315 | 33653.1 | -2601.42 | -0.00260142 | 0.0087063 | 1182.513
82.6752 | -496.567 | 0.435315 | 33655 | -2601.54 | -0.00260154 | 0.0087063 | 1182.58
82.68 | -496.566 | 0.435599 | 33656.6 | -2601.65 | -0.00260165 | 0.00871198 | 1182.636
82.6853 | -496.566 | 0.435913 | 33658.5 | -2601.77 | -0.00260177 | 0.00871826 | 1182.703
82.69 | -496.566 | 0.43563 | 33660.1 | -2601.88 | -0.00260188 | 0.0087126 | 1182.759
82.6953 | -496.566 | 0.435315 | 33662 | -2602 | -0.002602 | 0.0087063 | 1182.826
82.7 | -496.566 | 0.435315 | 33663.7 | -2602.11 | -0.00260211 | 0.0087063 | 1182.886
82.7053 | -496.566 | 0.435315 | 33665.6 | -2602.23 | -0.00260223 | 0.0087063 | 1182.953
82.71 | -496.565 | 0.435599 | 33667.2 | -2602.33 | -0.00260233 | 0.00871198 | 1183.009
82.7152 | -496.565 | 0.435913 | 33669.1 | -2602.46 | -0.00260246 | 0.00871826 | 1183.076
82.72 | -496.565 | 0.435914 | 33670.7 | -2602.56 | -0.00260256 | 0.00871828 | 1183.132
82.7252 | -496.565 | 0.435915 | 33672.4 | -2602.81 | -0.00260281 | 0.0087183 | 1183.192
82.73 | -496.565 | 0.435915 | 33673.9 | -2603.02 | -0.00260302 | 0.0087183 | 1183.244
82.7352 | -496.565 | 0.435915 | 33675.6 | -2603.02 | -0.00260302 | 0.0087183 | 1183.304
82.74 | -496.564 | 0.435915 | 33677.2 | -2603.02 | -0.00260302 | 0.0087183 | 1183.36
82.7453 | -496.564 | 0.435915 | 33679 | -2603.27 | -0.00260327 | 0.0087183 | 1183.423
82.75 | -496.564 | 0.435915 | 33680.6 | -2603.48 | -0.00260348 | 0.0087183 | 1183.48
82.7553 | -496.564 | 0.435915 | 33682.4 | -2603.6 | -0.0026036 | 0.0087183 | 1183.543
82.76 | -496.564 | 0.435915 | 33684 | -2603.71 | -0.00260371 | 0.0087183 | 1183.599
82.7653 | -496.564 | 0.435915 | 33685.7 | -2603.83 | -0.00260383 | 0.0087183 | 1183.659
82.77 | -496.563 | 0.435915 | 33687.3 | -2603.94 | -0.00260394 | 0.0087183 | 1183.715
82.7752 | -496.563 | 0.435915 | 33689 | -2604.06 | -0.00260406 | 0.0087183 | 1183.775
82.78 | -496.563 | 0.435915 | 33690.7 | -2604.17 | -0.00260417 | 0.0087183 | 1183.835
82.7852 | -496.563 | 0.435915 | 33692.5 | -2604.29 | -0.00260429 | 0.0087183 | 1183.898
82.79 | -496.563 | 0.435915 | 33694.1 | -2604.4 | -0.0026044 | 0.0087183 | 1183.954
82.7952 | -496.563 | 0.435915 | 33695.8 | -2604.4 | -0.0026044 | 0.0087183 | 1184.014
82.8 | -496.562 | 0.435915 | 33697.4 | -2604.4 | -0.0026044 | 0.0087183 | 1184.07
82.8053 | -496.562 | 0.435915 | 33699.2 | -2604.52 | -0.00260452 | 0.0087183 | 1184.133
82.81 | -496.562 | 0.435915 | 33700.8 | -2604.63 | -0.00260463 | 0.0087183 | 1184.189
82.8153 | -496.562 | 0.435915 | 33702.6 | -2604.75 | -0.00260475 | 0.0087183 | 1184.253
82.82 | -496.562 | 0.435915 | 33704.3 | -2604.86 | -0.00260486 | 0.0087183 | 1184.312
82.8253 | -496.562 | 0.435915 | 33706.2 | -2604.86 | -0.00260486 | 0.0087183 | 1184.379
82.83 | -496.561 | 0.435915 | 33708 | -2604.86 | -0.00260486 | 0.0087183 | 1184.442
82.8352 | -496.561 | 0.435915 | 33709.9 | -2604.98 | -0.00260498 | 0.0087183 | 1184.509
82.84 | -496.561 | 0.436201 | 33711.5 | -2605.09 | -0.00260509 | 0.00872402 | 1184.565
82.8452 | -496.561 | 0.436513 | 33713.3 | -2605.33 | -0.00260533 | 0.00873026 | 1184.629
82.85 | -496.561 | 0.436514 | 33715 | -2605.55 | -0.00260555 | 0.00873028 | 1184.688
82.8552 | -496.561 | 0.436515 | 33716.8 | -2605.67 | -0.00260567 | 0.0087303 | 1184.752
82.86 | -496.56 | 0.43623 | 33718.4 | -2605.78 | -0.00260578 | 0.0087246 | 1184.808
82.8652 | -496.56 | 0.435916 | 33720.3 | -2606.02 | -0.00260602 | 0.00871832 | 1184.875
82.87 | -496.56 | 0.4362 | 33721.9 | -2606.24 | -0.00260624 | 0.008724 | 1184.931
82.8753 | -496.56 | 0.436515 | 33723.7 | -2606.36 | -0.00260636 | 0.0087303 | 1184.994
82.88 | -496.56 | 0.436515 | 33725.5 | -2606.47 | -0.00260647 | 0.0087303 | 1185.057
82.8853 | -496.56 | 0.436515 | 33727.4 | -2606.59 | -0.00260659 | 0.0087303 | 1185.124
82.89 | -496.559 | 0.436515 | 33729.1 | -2606.7 | -0.0026067 | 0.0087303 | 1185.184
82.8952 | -496.559 | 0.436515 | 33731 | -2606.82 | -0.00260682 | 0.0087303 | 1185.251
82.9 | -496.559 | 0.436515 | 33732.8 | -2606.93 | -0.00260693 | 0.0087303 | 1185.314
82.9052 | -496.559 | 0.436515 | 33734.7 | -2607.05 | -0.00260705 | 0.0087303 | 1185.381
82.91 | -496.559 | 0.436515 | 33736.4 | -2607.16 | -0.00260716 | 0.0087303 | 1185.44
82.9152 | -496.559 | 0.436515 | 33738.3 | -2607.16 | -0.00260716 | 0.0087303 | 1185.507
82.92 | -496.558 | 0.436515 | 33739.9 | -2607.16 | -0.00260716 | 0.0087303 | 1185.563
82.9252 | -496.558 | 0.436515 | 33741.7 | -2607.4 | -0.0026074 | 0.0087303 | 1185.627
82.93 | -496.558 | 0.436515 | 33743.4 | -2607.62 | -0.00260762 | 0.0087303 | 1185.686
82.9353 | -496.558 | 0.436515 | 33745.3 | -2607.74 | -0.00260774 | 0.0087303 | 1185.753
82.94 | -496.558 | 0.436515 | 33747 | -2607.85 | -0.00260785 | 0.0087303 | 1185.813
82.9453 | -496.558 | 0.436515 | 33748.9 | -2607.85 | -0.00260785 | 0.0087303 | 1185.88
82.95 | -496.557 | 0.436515 | 33750.6 | -2607.85 | -0.00260785 | 0.0087303 | 1185.939
82.9553 | -496.557 | 0.436515 | 33752.5 | -2607.97 | -0.00260797 | 0.0087303 | 1186.006
82.96 | -496.557 | 0.436515 | 33754.2 | -2608.08 | -0.00260808 | 0.0087303 | 1186.066
82.9652 | -496.557 | 0.436515 | 33756.1 | -2608.2 | -0.0026082 | 0.0087303 | 1186.133
82.97 | -496.557 | 0.436515 | 33757.9 | -2608.31 | -0.00260831 | 0.0087303 | 1186.196
82.9752 | -496.557 | 0.436515 | 33759.9 | -2608.43 | -0.00260843 | 0.0087303 | 1186.266
82.98 | -496.556 | 0.4368 | 33761.6 | -2608.54 | -0.00260854 | 0.008736 | 1186.326
82.9852 | -496.556 | 0.437113 | 33763.4 | -2608.78 | -0.00260878 | 0.00874226 | 1186.389
82.99 | -496.556 | 0.436829 | 33765 | -2609 | -0.002609 | 0.00873658 | 1186.445
82.9953 | -496.556 | 0.436515 | 33766.7 | -2609.12 | -0.00260912 | 0.0087303 | 1186.505
83 | -496.556 | 0.436799 | 33768.2 | -2609.22 | -0.00260922 | 0.00873598 | 1186.558
83.0053 | -496.556 | 0.437113 | 33769.9 | -2609.35 | -0.00260935 | 0.00874226 | 1186.618
83.01 | -496.555 | 0.437114 | 33771.5 | -2609.45 | -0.00260945 | 0.00874228 | 1186.674
83.0153 | -496.555 | 0.437115 | 33773.3 | -2609.58 | -0.00260958 | 0.0087423 | 1186.737
83.02 | -496.555 | 0.437115 | 33774.9 | -2609.68 | -0.00260968 | 0.0087423 | 1186.793
83.0252 | -496.555 | 0.437115 | 33776.8 | -2609.68 | -0.00260968 | 0.0087423 | 1186.86
83.03 | -496.555 | 0.437115 | 33778.5 | -2609.68 | -0.00260968 | 0.0087423 | 1186.92
83.0352 | -496.555 | 0.437115 | 33780.3 | -2609.92 | -0.00260992 | 0.0087423 | 1186.983
83.04 | -496.554 | 0.437115 | 33782 | -2610.14 | -0.00261014 | 0.0087423 | 1187.043
83.0452 | -496.554 | 0.437115 | 33783.8 | -2610.38 | -0.00261038 | 0.0087423 | 1187.106
83.05 | -496.554 | 0.437115 | 33785.6 | -2610.6 | -0.0026106 | 0.0087423 | 1187.169
83.0553 | -496.554 | 0.437115 | 33787.6 | -2610.72 | -0.00261072 | 0.0087423 | 1187.239
83.06 | -496.554 | 0.437115 | 33789.3 | -2610.83 | -0.00261083 | 0.0087423 | 1187.299
83.0653 | -496.554 | 0.437115 | 33791.2 | -2610.83 | -0.00261083 | 0.0087423 | 1187.366
83.07 | -496.553 | 0.437115 | 33792.9 | -2610.83 | -0.00261083 | 0.0087423 | 1187.426
83.0753 | -496.553 | 0.437115 | 33794.7 | -2610.83 | -0.00261083 | 0.0087423 | 1187.489
83.08 | -496.553 | 0.437115 | 33796.4 | -2610.83 | -0.00261083 | 0.0087423 | 1187.549
83.0852 | -496.553 | 0.437115 | 33798.2 | -2611.07 | -0.00261107 | 0.0087423 | 1187.612
83.09 | -496.553 | 0.437115 | 33800 | -2611.29 | -0.00261129 | 0.0087423 | 1187.675
83.0952 | -496.553 | 0.437115 | 33802 | -2611.41 | -0.00261141 | 0.0087423 | 1187.745
83.1 | -496.552 | 0.437115 | 33803.8 | -2611.52 | -0.00261152 | 0.0087423 | 1187.809
83.1052 | -496.552 | 0.437115 | 33805.8 | -2611.64 | -0.00261164 | 0.0087423 | 1187.879
83.11 | -496.552 | 0.437399 | 33807.5 | -2611.75 | -0.00261175 | 0.00874798 | 1187.939
83.1152 | -496.552 | 0.437713 | 33809.5 | -2611.87 | -0.00261187 | 0.00875426 | 1188.009
83.12 | -496.552 | 0.437429 | 33811.2 | -2611.98 | -0.00261198 | 0.00874858 | 1188.069
83.1253 | -496.552 | 0.437115 | 33813 | -2612.22 | -0.00261222 | 0.0087423 | 1188.132
83.13 | -496.551 | 0.437115 | 33814.8 | -2612.44 | -0.00261244 | 0.0087423 | 1188.195
83.1353 | -496.551 | 0.437115 | 33816.8 | -2612.56 | -0.00261256 | 0.0087423 | 1188.265
83.14 | -496.551 | 0.437115 | 33818.5 | -2612.67 | -0.00261267 | 0.0087423 | 1188.325
83.1452 | -496.551 | 0.437115 | 33820.4 | -2612.79 | -0.00261279 | 0.0087423 | 1188.392
83.15 | -496.551 | 0.437401 | 33822.2 | -2612.9 | -0.0026129 | 0.00874802 | 1188.455
83.1552 | -496.551 | 0.437713 | 33824.1 | -2613.02 | -0.00261302 | 0.00875426 | 1188.522
83.16 | -496.55 | 0.437714 | 33826 | -2613.13 | -0.00261313 | 0.00875428 | 1188.589
83.1652 | -496.55 | 0.437715 | 33828 | -2613.25 | -0.00261325 | 0.0087543 | 1188.659
83.17 | -496.55 | 0.437715 | 33829.8 | -2613.36 | -0.00261336 | 0.0087543 | 1188.722
83.1752 | -496.55 | 0.437715 | 33831.8 | -2613.48 | -0.00261348 | 0.0087543 | 1188.793
83.18 | -496.55 | 0.437715 | 33833.6 | -2613.59 | -0.00261359 | 0.0087543 | 1188.856
83.1853 | -496.55 | 0.437715 | 33835.6 | -2613.83 | -0.00261383 | 0.0087543 | 1188.926
83.19 | -496.549 | 0.437998 | 33837.5 | -2614.05 | -0.00261405 | 0.00875996 | 1188.993
83.1953 | -496.549 | 0.438313 | 33839.6 | -2613.93 | -0.00261393 | 0.00876626 | 1189.067
83.2 | -496.549 | 0.43803 | 33841.4 | -2613.82 | -0.00261382 | 0.0087606 | 1189.13
83.2053 | -496.549 | 0.437715 | 33843.4 | -2613.94 | -0.00261394 | 0.0087543 | 1189.2
83.21 | -496.549 | 0.437999 | 33845.1 | -2614.05 | -0.00261405 | 0.00875998 | 1189.26
83.2152 | -496.549 | 0.438313 | 33847.1 | -2614.29 | -0.00261429 | 0.00876626 | 1189.33
83.22 | -496.548 | 0.438028 | 33848.9 | -2614.51 | -0.00261451 | 0.00876056 | 1189.393
83.2252 | -496.548 | 0.437715 | 33850.8 | -2614.63 | -0.00261463 | 0.0087543 | 1189.46
83.23 | -496.548 | 0.438 | 33852.5 | -2614.74 | -0.00261474 | 0.00876 | 1189.52
83.2352 | -496.548 | 0.438313 | 33854.4 | -2614.86 | -0.00261486 | 0.00876626 | 1189.587
83.24 | -496.548 | 0.438029 | 33856.2 | -2614.97 | -0.00261497 | 0.00876058 | 1189.65
83.2453 | -496.548 | 0.437715 | 33858.2 | -2615.09 | -0.00261509 | 0.0087543 | 1189.72
83.25 | -496.547 | 0.437999 | 33859.9 | -2615.2 | -0.0026152 | 0.00875998 | 1189.78
83.2553 | -496.547 | 0.438313 | 33861.8 | -2615.32 | -0.00261532 | 0.00876626 | 1189.847
83.26 | -496.547 | 0.438314 | 33863.4 | -2615.43 | -0.00261543 | 0.00876628 | 1189.903
83.2653 | -496.547 | 0.438315 | 33865.2 | -2615.67 | -0.00261567 | 0.0087663 | 1189.966
83.27 | -496.547 | 0.438315 | 33866.9 | -2615.89 | -0.00261589 | 0.0087663 | 1190.026
83.2752 | -496.547 | 0.438315 | 33868.7 | -2616.01 | -0.00261601 | 0.0087663 | 1190.089
83.28 | -496.546 | 0.438315 | 33870.4 | -2616.11 | -0.00261611 | 0.0087663 | 1190.149
83.2852 | -496.546 | 0.438315 | 33872.3 | -2616.24 | -0.00261624 | 0.0087663 | 1190.216
83.29 | -496.546 | 0.438315 | 33873.9 | -2616.34 | -0.00261634 | 0.0087663 | 1190.272
83.2952 | -496.546 | 0.438315 | 33875.6 | -2616.46 | -0.00261646 | 0.0087663 | 1190.332
83.3 | -496.546 | 0.438315 | 33877.3 | -2616.57 | -0.00261657 | 0.0087663 | 1190.391
83.3053 | -496.546 | 0.438315 | 33879.1 | -2616.69 | -0.00261669 | 0.0087663 | 1190.455
83.31 | -496.545 | 0.438315 | 33880.8 | -2616.8 | -0.0026168 | 0.0087663 | 1190.514
83.3153 | -496.545 | 0.438315 | 33882.7 | -2616.92 | -0.00261692 | 0.0087663 | 1190.581
83.32 | -496.545 | 0.438315 | 33884.3 | -2617.03 | -0.00261703 | 0.0087663 | 1190.637
83.3253 | -496.545 | 0.438315 | 33886.2 | -2617.15 | -0.00261715 | 0.0087663 | 1190.704
83.33 | -496.545 | 0.438315 | 33887.8 | -2617.26 | -0.00261726 | 0.0087663 | 1190.76
83.3352 | -496.545 | 0.438315 | 33889.7 | -2617.38 | -0.00261738 | 0.0087663 | 1190.827
83.34 | -496.544 | 0.438315 | 33891.3 | -2617.49 | -0.00261749 | 0.0087663 | 1190.883
83.3452 | -496.544 | 0.438315 | 33893.1 | -2617.61 | -0.00261761 | 0.0087663 | 1190.947
83.35 | -496.544 | 0.4386 | 33894.9 | -2617.72 | -0.00261772 | 0.008772 | 1191.01
83.3552 | -496.544 | 0.438913 | 33896.9 | -2617.84 | -0.00261784 | 0.00877826 | 1191.08
83.36 | -496.544 | 0.438629 | 33898.6 | -2617.95 | -0.00261795 | 0.00877258 | 1191.14
83.3652 | -496.544 | 0.438315 | 33900.5 | -2618.19 | -0.00261819 | 0.0087663 | 1191.207
83.37 | -496.543 | 0.438599 | 33902.3 | -2618.41 | -0.00261841 | 0.00877198 | 1191.27
83.3753 | -496.543 | 0.438913 | 33904.2 | -2618.41 | -0.00261841 | 0.00877826 | 1191.337
83.38 | -496.543 | 0.43863 | 33905.9 | -2618.41 | -0.00261841 | 0.0087726 | 1191.396
83.3853 | -496.543 | 0.438315 | 33907.8 | -2618.53 | -0.00261853 | 0.0087663 | 1191.463
83.39 | -496.543 | 0.438315 | 33909.6 | -2618.64 | -0.00261864 | 0.0087663 | 1191.526
83.3952 | -496.543 | 0.438315 | 33911.5 | -2618.64 | -0.00261864 | 0.0087663 | 1191.593
83.4 | -496.542 | 0.438601 | 33913.3 | -2618.64 | -0.00261864 | 0.00877202 | 1191.656
83.4052 | -496.542 | 0.438913 | 33915.2 | -2618.88 | -0.00261888 | 0.00877826 | 1191.723
83.41 | -496.542 | 0.438914 | 33916.9 | -2619.1 | -0.0026191 | 0.00877828 | 1191.783
83.4152 | -496.542 | 0.438915 | 33918.8 | -2619.22 | -0.00261922 | 0.0087783 | 1191.85
83.42 | -496.542 | 0.438915 | 33920.6 | -2619.33 | -0.00261933 | 0.0087783 | 1191.913
83.4252 | -496.542 | 0.438915 | 33922.5 | -2619.45 | -0.00261945 | 0.0087783 | 1191.98
83.43 | -496.541 | 0.438915 | 33924.3 | -2619.56 | -0.00261956 | 0.0087783 | 1192.043
83.4353 | -496.541 | 0.438915 | 33926.3 | -2619.68 | -0.00261968 | 0.0087783 | 1192.113
83.44 | -496.541 | 0.438915 | 33928.1 | -2619.79 | -0.00261979 | 0.0087783 | 1192.176
83.4453 | -496.541 | 0.438915 | 33930 | -2619.91 | -0.00261991 | 0.0087783 | 1192.243
83.45 | -496.541 | 0.438915 | 33931.7 | -2620.02 | -0.00262002 | 0.0087783 | 1192.303
83.4553 | -496.541 | 0.438915 | 33933.5 | -2620.14 | -0.00262014 | 0.0087783 | 1192.366
83.46 | -496.54 | 0.438915 | 33935.2 | -2620.25 | -0.00262025 | 0.0087783 | 1192.426
83.4652 | -496.54 | 0.438915 | 33937.1 | -2620.49 | -0.00262049 | 0.0087783 | 1192.493
83.47 | -496.54 | 0.438915 | 33938.9 | -2620.71 | -0.00262071 | 0.0087783 | 1192.556
83.4752 | -496.54 | 0.438915 | 33940.8 | -2620.83 | -0.00262083 | 0.0087783 | 1192.623
83.48 | -496.54 | 0.4392 | 33942.7 | -2620.94 | -0.00262094 | 0.008784 | 1192.689
83.4852 | -496.54 | 0.439513 | 33944.7 | -2620.94 | -0.00262094 | 0.00879026 | 1192.76
83.49 | -496.539 | 0.439229 | 33946.4 | -2620.94 | -0.00262094 | 0.00878458 | 1192.819
83.4953 | -496.539 | 0.438915 | 33948.3 | -2621.18 | -0.00262118 | 0.0087783 | 1192.886
83.5 | -496.539 | 0.438915 | 33950.1 | -2621.4 | -0.0026214 | 0.0087783 | 1192.949
83.5053 | -496.539 | 0.438915 | 33952 | -2621.52 | -0.00262152 | 0.0087783 | 1193.016
83.51 | -496.539 | 0.439198 | 33953.7 | -2621.63 | -0.00262163 | 0.00878396 | 1193.076
83.5153 | -496.539 | 0.439513 | 33955.6 | -2621.87 | -0.00262187 | 0.00879026 | 1193.143
83.52 | -496.538 | 0.439514 | 33957.3 | -2622.09 | -0.00262209 | 0.00879028 | 1193.202
83.5252 | -496.538 | 0.439515 | 33959.3 | -2622.09 | -0.00262209 | 0.0087903 | 1193.273
83.53 | -496.538 | 0.439515 | 33960.9 | -2622.09 | -0.00262209 | 0.0087903 | 1193.329
83.5352 | -496.538 | 0.439515 | 33962.7 | -2622.21 | -0.00262221 | 0.0087903 | 1193.392
83.54 | -496.538 | 0.439515 | 33964.4 | -2622.32 | -0.00262232 | 0.0087903 | 1193.452
83.5452 | -496.538 | 0.439515 | 33966.2 | -2622.56 | -0.00262256 | 0.0087903 | 1193.515
83.55 | -496.537 | 0.439515 | 33967.8 | -2622.78 | -0.00262278 | 0.0087903 | 1193.571
83.5553 | -496.537 | 0.439515 | 33969.5 | -2622.9 | -0.0026229 | 0.0087903 | 1193.631
83.56 | -496.537 | 0.439515 | 33971.2 | -2623 | -0.002623 | 0.0087903 | 1193.691
83.5653 | -496.537 | 0.439515 | 33973.1 | -2623 | -0.002623 | 0.0087903 | 1193.758
83.57 | -496.537 | 0.439515 | 33974.7 | -2623 | -0.002623 | 0.0087903 | 1193.814
83.5753 | -496.537 | 0.439515 | 33976.5 | -2623.25 | -0.00262325 | 0.0087903 | 1193.877
83.58 | -496.536 | 0.439515 | 33978 | -2623.46 | -0.00262346 | 0.0087903 | 1193.93
83.5852 | -496.536 | 0.439515 | 33979.8 | -2623.46 | -0.00262346 | 0.0087903 | 1193.993
83.59 | -496.536 | 0.439515 | 33981.5 | -2623.46 | -0.00262346 | 0.0087903 | 1194.053
83.5952 | -496.536 | 0.439515 | 33983.3 | -2623.7 | -0.0026237 | 0.0087903 | 1194.116
83.6 | -496.536 | 0.439515 | 33984.9 | -2623.92 | -0.00262392 | 0.0087903 | 1194.172
83.6052 | -496.536 | 0.439515 | 33986.7 | -2624.04 | -0.00262404 | 0.0087903 | 1194.235
83.61 | -496.535 | 0.439515 | 33988.4 | -2624.15 | -0.00262415 | 0.0087903 | 1194.295
83.6152 | -496.535 | 0.439515 | 33990.2 | -2624.15 | -0.00262415 | 0.0087903 | 1194.358
83.62 | -496.535 | 0.439515 | 33991.9 | -2624.15 | -0.00262415 | 0.0087903 | 1194.418
83.6253 | -496.535 | 0.439515 | 33993.8 | -2624.27 | -0.00262427 | 0.0087903 | 1194.485
83.63 | -496.535 | 0.439798 | 33995.5 | -2624.38 | -0.00262438 | 0.00879596 | 1194.545
83.6353 | -496.535 | 0.440113 | 33997.4 | -2624.5 | -0.0026245 | 0.00880226 | 1194.611
83.64 | -496.534 | 0.439829 | 33999.1 | -2624.61 | -0.00262461 | 0.00879658 | 1194.671
83.6452 | -496.534 | 0.439515 | 34000.9 | -2624.73 | -0.00262473 | 0.0087903 | 1194.734
83.65 | -496.534 | 0.439801 | 34002.7 | -2624.84 | -0.00262484 | 0.00879602 | 1194.798
83.6552 | -496.534 | 0.440113 | 34004.6 | -2625.08 | -0.00262508 | 0.00880226 | 1194.864
83.66 | -496.534 | 0.439828 | 34006.2 | -2625.3 | -0.0026253 | 0.00879656 | 1194.921
83.6652 | -496.534 | 0.439515 | 34008 | -2625.42 | -0.00262542 | 0.0087903 | 1194.984
83.67 | -496.533 | 0.4398 | 34009.6 | -2625.53 | -0.00262553 | 0.008796 | 1195.04
83.6752 | -496.533 | 0.440113 | 34011.4 | -2625.77 | -0.00262577 | 0.00880226 | 1195.103
83.68 | -496.533 | 0.440114 | 34013.1 | -2625.99 | -0.00262599 | 0.00880228 | 1195.163
83.6853 | -496.533 | 0.440115 | 34015 | -2625.99 | -0.00262599 | 0.0088023 | 1195.23
83.69 | -496.533 | 0.440115 | 34016.7 | -2625.99 | -0.00262599 | 0.0088023 | 1195.29
83.6953 | -496.533 | 0.440115 | 34018.5 | -2626.11 | -0.00262611 | 0.0088023 | 1195.353
83.7 | -496.532 | 0.440115 | 34020.2 | -2626.22 | -0.00262622 | 0.0088023 | 1195.413
83.7053 | -496.532 | 0.440115 | 34022.1 | -2626.34 | -0.00262634 | 0.0088023 | 1195.479
83.71 | -496.532 | 0.440115 | 34023.8 | -2626.45 | -0.00262645 | 0.0088023 | 1195.539
83.7152 | -496.532 | 0.440115 | 34025.7 | -2626.57 | -0.00262657 | 0.0088023 | 1195.606
83.72 | -496.532 | 0.440115 | 34027.4 | -2626.68 | -0.00262668 | 0.0088023 | 1195.666
83.7252 | -496.532 | 0.440115 | 34029.3 | -2626.8 | -0.0026268 | 0.0088023 | 1195.732
83.73 | -496.531 | 0.440115 | 34031.1 | -2626.91 | -0.00262691 | 0.0088023 | 1195.796
83.7352 | -496.531 | 0.440115 | 34033 | -2627.03 | -0.00262703 | 0.0088023 | 1195.862
83.74 | -496.531 | 0.440399 | 34034.8 | -2627.14 | -0.00262714 | 0.00880798 | 1195.926
83.7453 | -496.531 | 0.440713 | 34036.8 | -2627.26 | -0.00262726 | 0.00881426 | 1195.996
83.75 | -496.531 | 0.440429 | 34038.5 | -2627.37 | -0.00262737 | 0.00880858 | 1196.056
83.7553 | -496.53 | 0.440115 | 34040.5 | -2627.49 | -0.00262749 | 0.0088023 | 1196.126
83.76 | -496.53 | 0.440398 | 34042.2 | -2627.6 | -0.0026276 | 0.00880796 | 1196.186
83.7653 | -496.53 | 0.440713 | 34044.2 | -2627.72 | -0.00262772 | 0.00881426 | 1196.256
83.77 | -496.53 | 0.440429 | 34046 | -2627.83 | -0.00262783 | 0.00880858 | 1196.319
83.7752 | -496.53 | 0.440115 | 34048 | -2627.95 | -0.00262795 | 0.0088023 | 1196.389
83.78 | -496.53 | 0.4404 | 34049.7 | -2628.06 | -0.00262806 | 0.008808 | 1196.449
83.7852 | -496.53 | 0.440713 | 34051.6 | -2628.06 | -0.00262806 | 0.00881426 | 1196.516
83.79 | -496.529 | 0.440428 | 34053.2 | -2628.06 | -0.00262806 | 0.00880856 | 1196.572
83.7952 | -496.529 | 0.440115 | 34055.1 | -2628.3 | -0.0026283 | 0.0088023 | 1196.639
83.8 | -496.529 | 0.440399 | 34056.8 | -2628.52 | -0.00262852 | 0.00880798 | 1196.699
83.8053 | -496.529 | 0.440713 | 34058.6 | -2628.64 | -0.00262864 | 0.00881426 | 1196.762
83.81 | -496.529 | 0.440714 | 34060.3 | -2628.75 | -0.00262875 | 0.00881428 | 1196.822
83.8153 | -496.529 | 0.440715 | 34062.2 | -2628.99 | -0.00262899 | 0.0088143 | 1196.888
83.82 | -496.528 | 0.440715 | 34063.8 | -2629.21 | -0.00262921 | 0.0088143 | 1196.945
83.8253 | -496.528 | 0.440715 | 34065.5 | -2629.33 | -0.00262933 | 0.0088143 | 1197.004
83.83 | -496.528 | 0.440715 | 34067.1 | -2629.44 | -0.00262944 | 0.0088143 | 1197.061
83.8352 | -496.528 | 0.440715 | 34068.7 | -2629.44 | -0.00262944 | 0.0088143 | 1197.117
83.84 | -496.528 | 0.440715 | 34070.3 | -2629.44 | -0.00262944 | 0.0088143 | 1197.173
83.8452 | -496.528 | 0.440715 | 34072.1 | -2629.44 | -0.00262944 | 0.0088143 | 1197.236
83.85 | -496.527 | 0.440715 | 34073.7 | -2629.44 | -0.00262944 | 0.0088143 | 1197.293
83.8552 | -496.527 | 0.440715 | 34075.5 | -2629.68 | -0.00262968 | 0.0088143 | 1197.356
83.86 | -496.527 | 0.440715 | 34077.1 | -2629.89 | -0.00262989 | 0.0088143 | 1197.412
83.8652 | -496.527 | 0.440715 | 34078.9 | -2630.14 | -0.00263014 | 0.0088143 | 1197.475
83.87 | -496.527 | 0.440715 | 34080.6 | -2630.35 | -0.00263035 | 0.0088143 | 1197.535
83.8753 | -496.527 | 0.440715 | 34082.4 | -2630.35 | -0.00263035 | 0.0088143 | 1197.598
83.88 | -496.526 | 0.440715 | 34084 | -2630.35 | -0.00263035 | 0.0088143 | 1197.654
83.8853 | -496.526 | 0.440715 | 34085.8 | -2630.48 | -0.00263048 | 0.0088143 | 1197.718
83.89 | -496.526 | 0.440715 | 34087.4 | -2630.58 | -0.00263058 | 0.0088143 | 1197.774
83.8952 | -496.526 | 0.440715 | 34089.3 | -2630.82 | -0.00263082 | 0.0088143 | 1197.841
83.9 | -496.526 | 0.440715 | 34090.9 | -2631.04 | -0.00263104 | 0.0088143 | 1197.897
83.9052 | -496.526 | 0.440715 | 34092.7 | -2631.16 | -0.00263116 | 0.0088143 | 1197.96
83.91 | -496.525 | 0.440715 | 34094.4 | -2631.27 | -0.00263127 | 0.0088143 | 1198.02
83.9152 | -496.525 | 0.440715 | 34096.2 | -2631.27 | -0.00263127 | 0.0088143 | 1198.083
83.92 | -496.525 | 0.441 | 34097.9 | -2631.27 | -0.00263127 | 0.00882 | 1198.143
83.9252 | -496.525 | 0.441313 | 34099.8 | -2631.39 | -0.00263139 | 0.00882626 | 1198.21
83.93 | -496.525 | 0.441029 | 34101.6 | -2631.5 | -0.0026315 | 0.00882058 | 1198.273
83.9353 | -496.525 | 0.440715 | 34103.6 | -2631.62 | -0.00263162 | 0.0088143 | 1198.343
83.94 | -496.524 | 0.440998 | 34105.3 | -2631.73 | -0.00263173 | 0.00881996 | 1198.403
83.9453 | -496.524 | 0.441313 | 34107.3 | -2631.85 | -0.00263185 | 0.00882626 | 1198.473
83.95 | -496.524 | 0.441314 | 34109 | -2631.96 | -0.00263196 | 0.00882628 | 1198.533
83.9553 | -496.524 | 0.441315 | 34110.9 | -2632.08 | -0.00263208 | 0.0088263 | 1198.6
83.96 | -496.524 | 0.441315 | 34112.7 | -2632.19 | -0.00263219 | 0.0088263 | 1198.663
83.9652 | -496.524 | 0.441315 | 34114.6 | -2632.31 | -0.00263231 | 0.0088263 | 1198.73
83.97 | -496.523 | 0.441315 | 34116.4 | -2632.42 | -0.00263242 | 0.0088263 | 1198.793
83.9752 | -496.523 | 0.441315 | 34118.3 | -2632.54 | -0.00263254 | 0.0088263 | 1198.86
83.98 | -496.523 | 0.441315 | 34120.1 | -2632.65 | -0.00263265 | 0.0088263 | 1198.923
83.9852 | -496.523 | 0.441315 | 34122.2 | -2632.77 | -0.00263277 | 0.0088263 | 1198.997
83.99 | -496.523 | 0.441315 | 34123.9 | -2632.88 | -0.00263288 | 0.0088263 | 1199.056
83.9953 | -496.523 | 0.441315 | 34125.8 | -2633.12 | -0.00263312 | 0.0088263 | 1199.123
84 | -496.522 | 0.441315 | 34127.6 | -2633.34 | -0.00263334 | 0.0088263 | 1199.186
84.0053 | -496.522 | 0.441315 | 34129.6 | -2633.34 | -0.00263334 | 0.0088263 | 1199.257
84.01 | -496.522 | 0.441315 | 34131.3 | -2633.34 | -0.00263334 | 0.0088263 | 1199.316
84.0153 | -496.522 | 0.441315 | 34133.3 | -2633.58 | -0.00263358 | 0.0088263 | 1199.387
84.02 | -496.522 | 0.441599 | 34135.1 | -2633.8 | -0.0026338 | 0.00883198 | 1199.45
84.0252 | -496.522 | 0.441913 | 34137.1 | -2633.92 | -0.00263392 | 0.00883826 | 1199.52
84.03 | -496.521 | 0.441628 | 34139 | -2634.03 | -0.00263403 | 0.00883256 | 1199.587
84.0352 | -496.521 | 0.441315 | 34141.1 | -2634.15 | -0.00263415 | 0.0088263 | 1199.661
84.04 | -496.521 | 0.4416 | 34142.9 | -2634.26 | -0.00263426 | 0.008832 | 1199.724
84.0452 | -496.521 | 0.441913 | 34144.8 | -2634.38 | -0.00263438 | 0.00883826 | 1199.791
84.05 | -496.521 | 0.441914 | 34146.7 | -2634.49 | -0.00263449 | 0.00883828 | 1199.858
84.0553 | -496.521 | 0.441915 | 34148.8 | -2634.73 | -0.00263473 | 0.0088383 | 1199.931
84.06 | -496.52 | 0.441915 | 34150.5 | -2634.95 | -0.00263495 | 0.0088383 | 1199.991
84.0653 | -496.52 | 0.441915 | 34152.5 | -2635.07 | -0.00263507 | 0.0088383 | 1200.061
84.07 | -496.52 | 0.441915 | 34154.2 | -2635.18 | -0.00263518 | 0.0088383 | 1200.121
84.0753 | -496.52 | 0.441915 | 34156.1 | -2635.3 | -0.0026353 | 0.0088383 | 1200.188
84.08 | -496.52 | 0.441915 | 34157.7 | -2635.41 | -0.00263541 | 0.0088383 | 1200.244
84.0852 | -496.52 | 0.441915 | 34159.5 | -2635.41 | -0.00263541 | 0.0088383 | 1200.307
84.09 | -496.519 | 0.441915 | 34161.2 | -2635.41 | -0.00263541 | 0.0088383 | 1200.367
84.0952 | -496.519 | 0.441915 | 34163 | -2635.65 | -0.00263565 | 0.0088383 | 1200.43
84.1 | -496.519 | 0.441915 | 34164.7 | -2635.87 | -0.00263587 | 0.0088383 | 1200.49
84.1052 | -496.519 | 0.441915 | 34166.5 | -2635.87 | -0.00263587 | 0.0088383 | 1200.553
84.11 | -496.519 | 0.442199 | 34168.2 | -2635.87 | -0.00263587 | 0.00884398 | 1200.613
84.1152 | -496.519 | 0.442513 | 34170 | -2636.11 | -0.00263611 | 0.00885026 | 1200.676
84.12 | -496.518 | 0.442229 | 34171.5 | -2636.33 | -0.00263633 | 0.00884458 | 1200.729
84.1253 | -496.518 | 0.441915 | 34173.2 | -2636.45 | -0.00263645 | 0.0088383 | 1200.789
84.13 | -496.518 | 0.441915 | 34174.6 | -2636.56 | -0.00263656 | 0.0088383 | 1200.838
84.1353 | -496.518 | 0.441915 | 34176.3 | -2636.8 | -0.0026368 | 0.0088383 | 1200.898
84.14 | -496.518 | 0.441915 | 34177.9 | -2637.01 | -0.00263701 | 0.0088383 | 1200.954
84.1452 | -496.518 | 0.441915 | 34179.6 | -2637.01 | -0.00263701 | 0.0088383 | 1201.014
84.15 | -496.517 | 0.441915 | 34181.2 | -2637.01 | -0.00263701 | 0.0088383 | 1201.07
84.1552 | -496.517 | 0.441915 | 34182.9 | -2637.25 | -0.00263725 | 0.0088383 | 1201.13
84.16 | -496.517 | 0.441915 | 34184.5 | -2637.47 | -0.00263747 | 0.0088383 | 1201.186
84.1652 | -496.517 | 0.441915 | 34186.3 | -2637.59 | -0.00263759 | 0.0088383 | 1201.249
84.17 | -496.517 | 0.441915 | 34187.9 | -2637.7 | -0.0026377 | 0.0088383 | 1201.305
84.1752 | -496.517 | 0.441915 | 34189.8 | -2637.7 | -0.0026377 | 0.0088383 | 1201.372
84.18 | -496.516 | 0.442199 | 34191.4 | -2637.7 | -0.0026377 | 0.00884398 | 1201.428
84.1853 | -496.516 | 0.442513 | 34193.2 | -2637.82 | -0.00263782 | 0.00885026 | 1201.492
84.19 | -496.516 | 0.44223 | 34194.9 | -2637.93 | -0.00263793 | 0.0088446 | 1201.551
84.1953 | -496.516 | 0.441915 | 34196.7 | -2638.05 | -0.00263805 | 0.0088383 | 1201.615
84.2 | -496.516 | 0.442198 | 34198.4 | -2638.16 | -0.00263816 | 0.00884396 | 1201.674
84.2053 | -496.516 | 0.442513 | 34200.4 | -2638.28 | -0.00263828 | 0.00885026 | 1201.745
84.21 | -496.515 | 0.442514 | 34202.1 | -2638.39 | -0.00263839 | 0.00885028 | 1201.804
84.2152 | -496.515 | 0.442515 | 34203.9 | -2638.51 | -0.00263851 | 0.0088503 | 1201.868
84.22 | -496.515 | 0.442229 | 34205.7 | -2638.62 | -0.00263862 | 0.00884458 | 1201.931
84.2252 | -496.515 | 0.441916 | 34207.6 | -2638.74 | -0.00263874 | 0.00883832 | 1201.998
84.23 | -496.515 | 0.442201 | 34209.3 | -2638.85 | -0.00263885 | 0.00884402 | 1202.057
84.2352 | -496.515 | 0.442515 | 34211.2 | -2638.97 | -0.00263897 | 0.0088503 | 1202.124
84.24 | -496.514 | 0.442515 | 34212.9 | -2639.08 | -0.00263908 | 0.0088503 | 1202.184
84.2453 | -496.514 | 0.442515 | 34214.8 | -2639.2 | -0.0026392 | 0.0088503 | 1202.251
84.25 | -496.514 | 0.442515 | 34216.5 | -2639.31 | -0.00263931 | 0.0088503 | 1202.31
84.2553 | -496.514 | 0.442515 | 34218.4 | -2639.43 | -0.00263943 | 0.0088503 | 1202.377
84.26 | -496.514 | 0.442515 | 34220.2 | -2639.54 | -0.00263954 | 0.0088503 | 1202.44
84.2653 | -496.514 | 0.442515 | 34222.1 | -2639.66 | -0.00263966 | 0.0088503 | 1202.507
84.27 | -496.513 | 0.442799 | 34223.8 | -2639.77 | -0.00263977 | 0.00885598 | 1202.567
84.2752 | -496.513 | 0.443113 | 34225.8 | -2639.89 | -0.00263989 | 0.00886226 | 1202.637
84.28 | -496.513 | 0.442828 | 34227.6 | -2640 | -0.00264 | 0.00885656 | 1202.7
84.2852 | -496.513 | 0.442515 | 34229.5 | -2640.12 | -0.00264012 | 0.0088503 | 1202.767
84.29 | -496.513 | 0.4428 | 34231.4 | -2640.23 | -0.00264023 | 0.008856 | 1202.834
84.2952 | -496.513 | 0.443113 | 34233.4 | -2640.47 | -0.00264047 | 0.00886226 | 1202.904
84.3 | -496.512 | 0.442829 | 34235.2 | -2640.69 | -0.00264069 | 0.00885658 | 1202.967
84.3053 | -496.512 | 0.442515 | 34237.2 | -2640.81 | -0.00264081 | 0.0088503 | 1203.038
84.31 | -496.512 | 0.442799 | 34239 | -2640.92 | -0.00264092 | 0.00885598 | 1203.101
84.3153 | -496.512 | 0.443113 | 34241.1 | -2641.04 | -0.00264104 | 0.00886226 | 1203.175
84.32 | -496.512 | 0.443114 | 34242.9 | -2641.15 | -0.00264115 | 0.00886228 | 1203.238
84.3253 | -496.512 | 0.443115 | 34245 | -2641.27 | -0.00264127 | 0.0088623 | 1203.312
84.33 | -496.511 | 0.44283 | 34246.8 | -2641.38 | -0.00264138 | 0.0088566 | 1203.375
84.3352 | -496.511 | 0.442516 | 34248.8 | -2641.38 | -0.00264138 | 0.00885032 | 1203.445
84.34 | -496.511 | 0.442802 | 34250.4 | -2641.38 | -0.00264138 | 0.00885604 | 1203.501
84.3452 | -496.511 | 0.443115 | 34252.3 | -2641.62 | -0.00264162 | 0.0088623 | 1203.568
84.35 | -496.511 | 0.443115 | 34253.9 | -2641.84 | -0.00264184 | 0.0088623 | 1203.624
84.3552 | -496.511 | 0.443115 | 34255.7 | -2641.96 | -0.00264196 | 0.0088623 | 1203.688
84.36 | -496.51 | 0.443115 | 34257.2 | -2642.07 | -0.00264207 | 0.0088623 | 1203.74
84.3652 | -496.51 | 0.443115 | 34258.9 | -2642.07 | -0.00264207 | 0.0088623 | 1203.8
84.37 | -496.51 | 0.443115 | 34260.5 | -2642.07 | -0.00264207 | 0.0088623 | 1203.856
84.3753 | -496.51 | 0.443115 | 34262.1 | -2642.31 | -0.00264231 | 0.0088623 | 1203.913
84.38 | -496.51 | 0.443115 | 34263.6 | -2642.53 | -0.00264253 | 0.0088623 | 1203.965
84.3853 | -496.51 | 0.443115 | 34265.2 | -2642.65 | -0.00264265 | 0.0088623 | 1204.022
84.39 | -496.509 | 0.443115 | 34266.6 | -2642.76 | -0.00264276 | 0.0088623 | 1204.071
84.3952 | -496.509 | 0.443115 | 34268.2 | -2642.88 | -0.00264288 | 0.0088623 | 1204.127
84.4 | -496.509 | 0.443115 | 34269.5 | -2642.99 | -0.00264299 | 0.0088623 | 1204.173
84.4052 | -496.509 | 0.443115 | 34270.9 | -2643.11 | -0.00264311 | 0.0088623 | 1204.222
84.41 | -496.509 | 0.443115 | 34272.2 | -2643.22 | -0.00264322 | 0.0088623 | 1204.267
84.4152 | -496.509 | 0.443115 | 34273.7 | -2643.34 | -0.00264334 | 0.0088623 | 1204.32
84.42 | -496.508 | 0.443115 | 34274.9 | -2643.45 | -0.00264345 | 0.0088623 | 1204.362
84.4252 | -496.508 | 0.443115 | 34276.3 | -2643.57 | -0.00264357 | 0.0088623 | 1204.412
84.43 | -496.508 | 0.443115 | 34277.6 | -2643.67 | -0.00264367 | 0.0088623 | 1204.457
84.4353 | -496.508 | 0.443115 | 34279 | -2643.8 | -0.0026438 | 0.0088623 | 1204.506
84.44 | -496.508 | 0.443115 | 34280.4 | -2643.9 | -0.0026439 | 0.0088623 | 1204.556
84.4453 | -496.508 | 0.443115 | 34281.8 | -2644.03 | -0.00264403 | 0.0088623 | 1204.605
84.45 | -496.507 | 0.443115 | 34283.3 | -2644.13 | -0.00264413 | 0.0088623 | 1204.658
84.4553 | -496.507 | 0.443115 | 34284.9 | -2644.26 | -0.00264426 | 0.0088623 | 1204.714
84.46 | -496.507 | 0.443115 | 34286.4 | -2644.36 | -0.00264436 | 0.0088623 | 1204.766
84.4652 | -496.507 | 0.443115 | 34288 | -2644.48 | -0.00264448 | 0.0088623 | 1204.823
84.47 | -496.507 | 0.443115 | 34289.5 | -2644.59 | -0.00264459 | 0.0088623 | 1204.875
84.4752 | -496.507 | 0.443115 | 34291.2 | -2644.71 | -0.00264471 | 0.0088623 | 1204.935
84.48 | -496.506 | 0.443115 | 34292.8 | -2644.82 | -0.00264482 | 0.0088623 | 1204.991
84.4852 | -496.506 | 0.443115 | 34294.5 | -2644.94 | -0.00264494 | 0.0088623 | 1205.051
84.49 | -496.506 | 0.443115 | 34296.1 | -2645.05 | -0.00264505 | 0.0088623 | 1205.107
84.4953 | -496.506 | 0.443115 | 34297.9 | -2645.17 | -0.00264517 | 0.0088623 | 1205.171
84.5 | -496.506 | 0.443399 | 34299.6 | -2645.28 | -0.00264528 | 0.00886798 | 1205.23
84.5053 | -496.506 | 0.443713 | 34301.5 | -2645.4 | -0.0026454 | 0.00887426 | 1205.297
84.51 | -496.505 | 0.443714 | 34303.1 | -2645.51 | -0.00264551 | 0.00887428 | 1205.353
84.5153 | -496.505 | 0.443715 | 34304.9 | -2645.75 | -0.00264575 | 0.0088743 | 1205.417
84.52 | -496.505 | 0.443715 | 34306.7 | -2645.97 | -0.00264597 | 0.0088743 | 1205.48
84.5252 | -496.505 | 0.443715 | 34308.6 | -2645.97 | -0.00264597 | 0.0088743 | 1205.547
84.53 | -496.505 | 0.443715 | 34310.2 | -2645.97 | -0.00264597 | 0.0088743 | 1205.603
84.5352 | -496.505 | 0.443715 | 34312.1 | -2646.09 | -0.00264609 | 0.0088743 | 1205.669
84.54 | -496.504 | 0.443715 | 34313.8 | -2646.2 | -0.0026462 | 0.0088743 | 1205.729
84.5452 | -496.504 | 0.443715 | 34315.7 | -2646.32 | -0.00264632 | 0.0088743 | 1205.796
84.55 | -496.504 | 0.443715 | 34317.5 | -2646.43 | -0.00264643 | 0.0088743 | 1205.859
84.5553 | -496.504 | 0.443715 | 34319.5 | -2646.55 | -0.00264655 | 0.0088743 | 1205.93
84.56 | -496.504 | 0.443715 | 34321.1 | -2646.66 | -0.00264666 | 0.0088743 | 1205.986
84.5653 | -496.504 | 0.443715 | 34323 | -2646.66 | -0.00264666 | 0.0088743 | 1206.053
84.57 | -496.503 | 0.443715 | 34324.7 | -2646.66 | -0.00264666 | 0.0088743 | 1206.112
84.5753 | -496.503 | 0.443715 | 34326.6 | -2646.9 | -0.0026469 | 0.0088743 | 1206.179
84.58 | -496.503 | 0.443715 | 34328.3 | -2647.12 | -0.00264712 | 0.0088743 | 1206.239
84.5852 | -496.503 | 0.443715 | 34330.1 | -2647.24 | -0.00264724 | 0.0088743 | 1206.302
84.59 | -496.503 | 0.444001 | 34331.9 | -2647.35 | -0.00264735 | 0.00888002 | 1206.365
84.5952 | -496.503 | 0.444313 | 34333.8 | -2647.47 | -0.00264747 | 0.00888626 | 1206.432
84.6 | -496.502 | 0.444028 | 34335.5 | -2647.58 | -0.00264758 | 0.00888056 | 1206.492
84.6052 | -496.502 | 0.443715 | 34337.5 | -2647.7 | -0.0026477 | 0.0088743 | 1206.562
84.61 | -496.502 | 0.443999 | 34339.2 | -2647.81 | -0.00264781 | 0.00887998 | 1206.622
84.6152 | -496.502 | 0.444313 | 34341.1 | -2647.93 | -0.00264793 | 0.00888626 | 1206.689
84.62 | -496.502 | 0.444314 | 34342.8 | -2648.04 | -0.00264804 | 0.00888628 | 1206.748
84.6253 | -496.502 | 0.444315 | 34344.8 | -2648.28 | -0.00264828 | 0.0088863 | 1206.819
84.63 | -496.501 | 0.444315 | 34346.5 | -2648.5 | -0.0026485 | 0.0088863 | 1206.878
84.6353 | -496.501 | 0.444315 | 34348.5 | -2648.5 | -0.0026485 | 0.0088863 | 1206.949
84.64 | -496.501 | 0.444315 | 34350.2 | -2648.5 | -0.0026485 | 0.0088863 | 1207.008
84.6452 | -496.501 | 0.444315 | 34352 | -2648.62 | -0.00264862 | 0.0088863 | 1207.072
84.65 | -496.501 | 0.444315 | 34353.7 | -2648.73 | -0.00264873 | 0.0088863 | 1207.131
84.6552 | -496.501 | 0.444315 | 34355.6 | -2648.85 | -0.00264885 | 0.0088863 | 1207.198
84.66 | -496.5 | 0.444315 | 34357.2 | -2648.96 | -0.00264896 | 0.0088863 | 1207.254
84.6652 | -496.5 | 0.444315 | 34359 | -2649.08 | -0.00264908 | 0.0088863 | 1207.317
84.67 | -496.5 | 0.444315 | 34360.8 | -2649.19 | -0.00264919 | 0.0088863 | 1207.381
84.6752 | -496.5 | 0.444315 | 34362.7 | -2649.31 | -0.00264931 | 0.0088863 | 1207.447
84.68 | -496.5 | 0.444315 | 34364.4 | -2649.42 | -0.00264942 | 0.0088863 | 1207.507
84.6853 | -496.5 | 0.444315 | 34366.2 | -2649.54 | -0.00264954 | 0.0088863 | 1207.57
84.69 | -496.499 | 0.444315 | 34367.8 | -2649.65 | -0.00264965 | 0.0088863 | 1207.627
84.6953 | -496.499 | 0.444315 | 34369.6 | -2649.89 | -0.00264989 | 0.0088863 | 1207.69
84.7 | -496.499 | 0.444315 | 34371.1 | -2650.11 | -0.00265011 | 0.0088863 | 1207.743
84.7053 | -496.499 | 0.444315 | 34372.8 | -2650.11 | -0.00265011 | 0.0088863 | 1207.802
84.71 | -496.499 | 0.444315 | 34374.5 | -2650.11 | -0.00265011 | 0.0088863 | 1207.862
84.7152 | -496.499 | 0.444315 | 34376.3 | -2650.23 | -0.00265023 | 0.0088863 | 1207.925
84.72 | -496.498 | 0.444315 | 34378 | -2650.33 | -0.00265033 | 0.0088863 | 1207.985
84.7252 | -496.498 | 0.444315 | 34379.8 | -2650.46 | -0.00265046 | 0.0088863 | 1208.048
84.73 | -496.498 | 0.444315 | 34381.5 | -2650.56 | -0.00265056 | 0.0088863 | 1208.108
84.7352 | -496.498 | 0.444315 | 34383.3 | -2650.81 | -0.00265081 | 0.0088863 | 1208.171
84.74 | -496.498 | 0.444315 | 34384.9 | -2651.02 | -0.00265102 | 0.0088863 | 1208.228
84.7453 | -496.498 | 0.444315 | 34386.7 | -2651.14 | -0.00265114 | 0.0088863 | 1208.291
84.75 | -496.497 | 0.444599 | 34388.3 | -2651.25 | -0.00265125 | 0.00889198 | 1208.347
84.7553 | -496.497 | 0.444913 | 34390.2 | -2651.25 | -0.00265125 | 0.00889826 | 1208.414
84.76 | -496.497 | 0.44463 | 34391.8 | -2651.25 | -0.00265125 | 0.0088926 | 1208.47
84.7653 | -496.497 | 0.444315 | 34393.7 | -2651.5 | -0.0026515 | 0.0088863 | 1208.537
84.77 | -496.497 | 0.444599 | 34395.3 | -2651.71 | -0.00265171 | 0.00889198 | 1208.593
84.7752 | -496.497 | 0.444913 | 34397.1 | -2651.83 | -0.00265183 | 0.00889826 | 1208.656
84.78 | -496.496 | 0.444914 | 34398.7 | -2651.94 | -0.00265194 | 0.00889828 | 1208.712
84.7852 | -496.496 | 0.444915 | 34400.5 | -2651.94 | -0.00265194 | 0.0088983 | 1208.776
84.79 | -496.496 | 0.444915 | 34402.2 | -2651.94 | -0.00265194 | 0.0088983 | 1208.835
84.7952 | -496.496 | 0.444915 | 34404.1 | -2652.06 | -0.00265206 | 0.0088983 | 1208.902
84.8 | -496.496 | 0.444915 | 34405.8 | -2652.17 | -0.00265217 | 0.0088983 | 1208.962
84.8053 | -496.496 | 0.444915 | 34407.7 | -2652.29 | -0.00265229 | 0.0088983 | 1209.029
84.81 | -496.495 | 0.444915 | 34409.4 | -2652.4 | -0.0026524 | 0.0088983 | 1209.088
84.8153 | -496.495 | 0.444915 | 34411.3 | -2652.64 | -0.00265264 | 0.0088983 | 1209.155
84.82 | -496.495 | 0.444915 | 34413 | -2652.86 | -0.00265286 | 0.0088983 | 1209.215
84.8253 | -496.495 | 0.444915 | 34414.8 | -2652.98 | -0.00265298 | 0.0088983 | 1209.278
84.83 | -496.495 | 0.445199 | 34416.5 | -2653.09 | -0.00265309 | 0.00890398 | 1209.338
84.8352 | -496.495 | 0.445513 | 34418.4 | -2653.21 | -0.00265321 | 0.00891026 | 1209.405
84.84 | -496.494 | 0.445227 | 34420.3 | -2653.32 | -0.00265332 | 0.00890454 | 1209.471
84.8452 | -496.494 | 0.444915 | 34422.3 | -2653.56 | -0.00265356 | 0.0088983 | 1209.542
84.85 | -496.494 | 0.4452 | 34424 | -2653.78 | -0.00265378 | 0.008904 | 1209.601
84.8552 | -496.494 | 0.445513 | 34426 | -2653.78 | -0.00265378 | 0.00891026 | 1209.672
84.86 | -496.494 | 0.445514 | 34427.7 | -2653.78 | -0.00265378 | 0.00891028 | 1209.731
84.8652 | -496.494 | 0.445515 | 34429.7 | -2653.78 | -0.00265378 | 0.0089103 | 1209.802
84.87 | -496.493 | 0.445515 | 34431.4 | -2653.78 | -0.00265378 | 0.0089103 | 1209.861
84.8753 | -496.493 | 0.445515 | 34433.4 | -2653.9 | -0.0026539 | 0.0089103 | 1209.932
84.88 | -496.493 | 0.445515 | 34435.2 | -2654.01 | -0.00265401 | 0.0089103 | 1209.995
84.8853 | -496.493 | 0.445515 | 34437.2 | -2654.13 | -0.00265413 | 0.0089103 | 1210.065
84.89 | -496.493 | 0.445515 | 34439 | -2654.24 | -0.00265424 | 0.0089103 | 1210.129
84.8952 | -496.493 | 0.445515 | 34441 | -2654.36 | -0.00265436 | 0.0089103 | 1210.199
84.9 | -496.492 | 0.445515 | 34442.8 | -2654.47 | -0.00265447 | 0.0089103 | 1210.262
84.9052 | -496.492 | 0.445515 | 34444.7 | -2654.71 | -0.00265471 | 0.0089103 | 1210.329
84.91 | -496.492 | 0.445515 | 34446.4 | -2654.93 | -0.00265493 | 0.0089103 | 1210.389
84.9152 | -496.492 | 0.445515 | 34448.3 | -2655.05 | -0.00265505 | 0.0089103 | 1210.455
84.92 | -496.492 | 0.445515 | 34450 | -2655.16 | -0.00265516 | 0.0089103 | 1210.515
84.9252 | -496.492 | 0.445515 | 34452 | -2655.28 | -0.00265528 | 0.0089103 | 1210.585
84.93 | -496.491 | 0.445515 | 34453.7 | -2655.39 | -0.00265539 | 0.0089103 | 1210.645
84.9353 | -496.491 | 0.445515 | 34455.6 | -2655.51 | -0.00265551 | 0.0089103 | 1210.712
84.94 | -496.491 | 0.445515 | 34457.2 | -2655.62 | -0.00265562 | 0.0089103 | 1210.768
84.9453 | -496.491 | 0.445515 | 34459.1 | -2655.74 | -0.00265574 | 0.0089103 | 1210.835
84.95 | -496.491 | 0.445515 | 34460.7 | -2655.85 | -0.00265585 | 0.0089103 | 1210.891
84.9553 | -496.491 | 0.445515 | 34462.6 | -2655.97 | -0.00265597 | 0.0089103 | 1210.958
84.96 | -496.49 | 0.445515 | 34464.2 | -2656.08 | -0.00265608 | 0.0089103 | 1211.014
84.9652 | -496.49 | 0.445515 | 34466.1 | -2656.2 | -0.0026562 | 0.0089103 | 1211.081
84.97 | -496.49 | 0.445515 | 34467.8 | -2656.31 | -0.00265631 | 0.0089103 | 1211.141
84.9752 | -496.49 | 0.445515 | 34469.6 | -2656.43 | -0.00265643 | 0.0089103 | 1211.204
84.98 | -496.49 | 0.445515 | 34471.3 | -2656.54 | -0.00265654 | 0.0089103 | 1211.264
84.9852 | -496.49 | 0.445515 | 34473.1 | -2656.66 | -0.00265666 | 0.0089103 | 1211.327
84.99 | -496.489 | 0.445799 | 34474.7 | -2656.77 | -0.00265677 | 0.00891598 | 1211.383
84.9953 | -496.489 | 0.446113 | 34476.3 | -2656.89 | -0.00265689 | 0.00892226 | 1211.439
85 | -496.489 | 0.445829 | 34478 | -2657 | -0.002657 | 0.00891658 | 1211.499
85.0053 | -496.489 | 0.445515 | 34479.8 | -2657.12 | -0.00265712 | 0.0089103 | 1211.562
85.01 | -496.489 | 0.445798 | 34481.5 | -2657.22 | -0.00265722 | 0.00891596 | 1211.622
85.0153 | -496.489 | 0.446113 | 34483.3 | -2657.35 | -0.00265735 | 0.00892226 | 1211.685
85.02 | -496.488 | 0.446114 | 34485 | -2657.45 | -0.00265745 | 0.00892228 | 1211.745
85.0252 | -496.488 | 0.446115 | 34486.8 | -2657.57 | -0.00265757 | 0.0089223 | 1211.808
85.03 | -496.488 | 0.446115 | 34488.4 | -2657.68 | -0.00265768 | 0.0089223 | 1211.864
85.0352 | -496.488 | 0.446115 | 34490.1 | -2657.8 | -0.0026578 | 0.0089223 | 1211.924
85.04 | -496.488 | 0.446115 | 34491.8 | -2657.91 | -0.00265791 | 0.0089223 | 1211.984
85.0452 | -496.488 | 0.446115 | 34493.6 | -2658.15 | -0.00265815 | 0.0089223 | 1212.047
85.05 | -496.487 | 0.446115 | 34495.3 | -2658.37 | -0.00265837 | 0.0089223 | 1212.107
85.0553 | -496.487 | 0.446115 | 34497.2 | -2658.49 | -0.00265849 | 0.0089223 | 1212.174
85.06 | -496.487 | 0.446115 | 34498.9 | -2658.6 | -0.0026586 | 0.0089223 | 1212.233
85.0653 | -496.487 | 0.446115 | 34500.7 | -2658.72 | -0.00265872 | 0.0089223 | 1212.297
85.07 | -496.487 | 0.446115 | 34502.4 | -2658.83 | -0.00265883 | 0.0089223 | 1212.356
85.0753 | -496.487 | 0.446115 | 34504.3 | -2658.95 | -0.00265895 | 0.0089223 | 1212.423
85.08 | -496.486 | 0.446399 | 34506.1 | -2659.06 | -0.00265906 | 0.00892798 | 1212.486
85.0852 | -496.486 | 0.446713 | 34508 | -2659.06 | -0.00265906 | 0.00893426 | 1212.553
85.09 | -496.486 | 0.446427 | 34509.8 | -2659.06 | -0.00265906 | 0.00892854 | 1212.616
85.0952 | -496.486 | 0.446115 | 34511.8 | -2659.18 | -0.00265918 | 0.0089223 | 1212.687
85.1 | -496.486 | 0.4464 | 34513.4 | -2659.29 | -0.00265929 | 0.008928 | 1212.743
85.1052 | -496.486 | 0.446713 | 34515.3 | -2659.41 | -0.00265941 | 0.00893426 | 1212.81
85.11 | -496.485 | 0.446429 | 34517 | -2659.52 | -0.00265952 | 0.00892858 | 1212.869
85.1152 | -496.485 | 0.446115 | 34518.9 | -2659.76 | -0.00265976 | 0.0089223 | 1212.936
85.12 | -496.485 | 0.446399 | 34520.6 | -2659.98 | -0.00265998 | 0.00892798 | 1212.996
85.1253 | -496.485 | 0.446713 | 34522.5 | -2660.1 | -0.0026601 | 0.00893426 | 1213.063
85.13 | -496.485 | 0.446714 | 34524.2 | -2660.21 | -0.00266021 | 0.00893428 | 1213.122
85.1353 | -496.485 | 0.446715 | 34526.2 | -2660.33 | -0.00266033 | 0.0089343 | 1213.193
85.14 | -496.484 | 0.446715 | 34527.8 | -2660.44 | -0.00266044 | 0.0089343 | 1213.249
85.1452 | -496.484 | 0.446715 | 34529.7 | -2660.56 | -0.00266056 | 0.0089343 | 1213.316
85.15 | -496.484 | 0.446715 | 34531.5 | -2660.67 | -0.00266067 | 0.0089343 | 1213.379
85.1552 | -496.484 | 0.446715 | 34533.5 | -2660.79 | -0.00266079 | 0.0089343 | 1213.449
85.16 | -496.484 | 0.446715 | 34535.3 | -2660.9 | -0.0026609 | 0.0089343 | 1213.512
85.1652 | -496.484 | 0.446715 | 34537.3 | -2661.14 | -0.00266114 | 0.0089343 | 1213.583
85.17 | -496.483 | 0.446715 | 34539.1 | -2661.36 | -0.00266136 | 0.0089343 | 1213.646
85.1752 | -496.483 | 0.446715 | 34541 | -2661.36 | -0.00266136 | 0.0089343 | 1213.713
85.18 | -496.483 | 0.446715 | 34542.8 | -2661.36 | -0.00266136 | 0.0089343 | 1213.776
85.1853 | -496.483 | 0.446715 | 34544.7 | -2661.6 | -0.0026616 | 0.0089343 | 1213.843
85.19 | -496.483 | 0.446998 | 34546.5 | -2661.82 | -0.00266182 | 0.00893996 | 1213.906
85.1953 | -496.483 | 0.447313 | 34548.5 | -2661.82 | -0.00266182 | 0.00894626 | 1213.976
85.2 | -496.482 | 0.44703 | 34550.2 | -2661.82 | -0.00266182 | 0.0089406 | 1214.036
85.2053 | -496.482 | 0.446715 | 34552.1 | -2662.06 | -0.00266206 | 0.0089343 | 1214.103
85.21 | -496.482 | 0.446999 | 34553.8 | -2662.28 | -0.00266228 | 0.00893998 | 1214.162
85.2152 | -496.482 | 0.447313 | 34555.6 | -2662.4 | -0.0026624 | 0.00894626 | 1214.226
85.22 | -496.482 | 0.447314 | 34557.3 | -2662.51 | -0.00266251 | 0.00894628 | 1214.285
85.2252 | -496.482 | 0.447315 | 34559.2 | -2662.51 | -0.00266251 | 0.0089463 | 1214.352
85.23 | -496.481 | 0.447029 | 34560.8 | -2662.51 | -0.00266251 | 0.00894058 | 1214.408
85.2352 | -496.481 | 0.446716 | 34562.6 | -2662.63 | -0.00266263 | 0.00893432 | 1214.472
85.24 | -496.481 | 0.447 | 34564.3 | -2662.74 | -0.00266274 | 0.00894 | 1214.531
85.2453 | -496.481 | 0.447315 | 34566.2 | -2662.98 | -0.00266298 | 0.0089463 | 1214.598
85.25 | -496.481 | 0.447315 | 34567.8 | -2663.2 | -0.0026632 | 0.0089463 | 1214.654
85.2553 | -496.481 | 0.447315 | 34569.5 | -2663.32 | -0.00266332 | 0.0089463 | 1214.714
85.26 | -496.48 | 0.447315 | 34571 | -2663.43 | -0.00266343 | 0.0089463 | 1214.767
85.2653 | -496.48 | 0.447315 | 34572.7 | -2663.55 | -0.00266355 | 0.0089463 | 1214.827
85.27 | -496.48 | 0.447315 | 34574.3 | -2663.66 | -0.00266366 | 0.0089463 | 1214.883
85.2752 | -496.48 | 0.447315 | 34576.1 | -2663.9 | -0.0026639 | 0.0089463 | 1214.946
85.28 | -496.48 | 0.447315 | 34577.6 | -2664.11 | -0.00266411 | 0.0089463 | 1214.999
85.2852 | -496.48 | 0.447315 | 34579.3 | -2664.11 | -0.00266411 | 0.0089463 | 1215.058
85.29 | -496.479 | 0.447315 | 34580.9 | -2664.11 | -0.00266411 | 0.0089463 | 1215.115
85.2952 | -496.479 | 0.447315 | 34582.6 | -2664.24 | -0.00266424 | 0.0089463 | 1215.174
85.3 | -496.479 | 0.447315 | 34584.3 | -2664.34 | -0.00266434 | 0.0089463 | 1215.234
85.3053 | -496.479 | 0.447315 | 34586.2 | -2664.47 | -0.00266447 | 0.0089463 | 1215.301
85.31 | -496.479 | 0.447315 | 34587.8 | -2664.57 | -0.00266457 | 0.0089463 | 1215.357
85.3153 | -496.479 | 0.447315 | 34589.7 | -2664.57 | -0.00266457 | 0.0089463 | 1215.424
85.32 | -496.478 | 0.447315 | 34591.3 | -2664.57 | -0.00266457 | 0.0089463 | 1215.48
85.3253 | -496.478 | 0.447315 | 34593.1 | -2664.82 | -0.00266482 | 0.0089463 | 1215.543
85.33 | -496.478 | 0.447315 | 34594.7 | -2665.03 | -0.00266503 | 0.0089463 | 1215.6
85.3352 | -496.478 | 0.447315 | 34596.5 | -2665.27 | -0.00266527 | 0.0089463 | 1215.663
85.34 | -496.478 | 0.447315 | 34598.3 | -2665.49 | -0.00266549 | 0.0089463 | 1215.726
85.3452 | -496.478 | 0.447315 | 34600.2 | -2665.61 | -0.00266561 | 0.0089463 | 1215.793
85.35 | -496.477 | 0.4476 | 34601.9 | -2665.72 | -0.00266572 | 0.008952 | 1215.853
85.3552 | -496.477 | 0.447913 | 34603.7 | -2665.72 | -0.00266572 | 0.00895826 | 1215.916
85.36 | -496.477 | 0.447914 | 34605.5 | -2665.72 | -0.00266572 | 0.00895828 | 1215.979
85.3652 | -496.477 | 0.447915 | 34607.3 | -2665.84 | -0.00266584 | 0.0089583 | 1216.042
85.37 | -496.477 | 0.44763 | 34609.1 | -2665.95 | -0.00266595 | 0.0089526 | 1216.106
85.3753 | -496.477 | 0.447316 | 34611 | -2666.07 | -0.00266607 | 0.00894632 | 1216.172
85.38 | -496.476 | 0.447599 | 34612.8 | -2666.18 | -0.00266618 | 0.00895198 | 1216.236
85.3853 | -496.476 | 0.447915 | 34614.7 | -2666.3 | -0.0026663 | 0.0089583 | 1216.302
85.39 | -496.476 | 0.44763 | 34616.5 | -2666.41 | -0.00266641 | 0.0089526 | 1216.366
85.3952 | -496.476 | 0.447316 | 34618.4 | -2666.53 | -0.00266653 | 0.00894632 | 1216.432
85.4 | -496.476 | 0.447602 | 34620.1 | -2666.64 | -0.00266664 | 0.00895204 | 1216.492
85.4052 | -496.476 | 0.447915 | 34621.9 | -2666.76 | -0.00266676 | 0.0089583 | 1216.555
85.41 | -496.475 | 0.447915 | 34623.8 | -2666.87 | -0.00266687 | 0.0089583 | 1216.622
85.4152 | -496.475 | 0.447915 | 34625.8 | -2666.99 | -0.00266699 | 0.0089583 | 1216.692
85.42 | -496.475 | 0.447915 | 34627.6 | -2667.1 | -0.0026671 | 0.0089583 | 1216.756
85.4252 | -496.475 | 0.447915 | 34629.7 | -2667.1 | -0.0026671 | 0.0089583 | 1216.829
85.43 | -496.475 | 0.447915 | 34631.5 | -2667.1 | -0.0026671 | 0.0089583 | 1216.893
85.4353 | -496.475 | 0.447915 | 34633.6 | -2667.34 | -0.00266734 | 0.0089583 | 1216.966
85.44 | -496.474 | 0.447915 | 34635.3 | -2667.56 | -0.00266756 | 0.0089583 | 1217.026
85.4453 | -496.474 | 0.447915 | 34637.2 | -2667.68 | -0.00266768 | 0.0089583 | 1217.093
85.45 | -496.474 | 0.447915 | 34639 | -2667.79 | -0.00266779 | 0.0089583 | 1217.156
85.4553 | -496.474 | 0.447915 | 34641 | -2667.91 | -0.00266791 | 0.0089583 | 1217.226
85.46 | -496.474 | 0.447915 | 34642.8 | -2668.02 | -0.00266802 | 0.0089583 | 1217.29
85.4652 | -496.474 | 0.447915 | 34644.8 | -2668.14 | -0.00266814 | 0.0089583 | 1217.36
85.47 | -496.473 | 0.447915 | 34646.6 | -2668.25 | -0.00266825 | 0.0089583 | 1217.423
85.4752 | -496.473 | 0.447915 | 34648.5 | -2668.49 | -0.00266849 | 0.0089583 | 1217.49
85.48 | -496.473 | 0.4482 | 34650.3 | -2668.71 | -0.00266871 | 0.008964 | 1217.553
85.4852 | -496.473 | 0.448513 | 34652.2 | -2668.71 | -0.00266871 | 0.00897026 | 1217.62
85.49 | -496.473 | 0.448229 | 34653.9 | -2668.71 | -0.00266871 | 0.00896458 | 1217.68
85.4953 | -496.473 | 0.447915 | 34655.9 | -2668.83 | -0.00266883 | 0.0089583 | 1217.75
85.5 | -496.472 | 0.448199 | 34657.6 | -2668.94 | -0.00266894 | 0.00896398 | 1217.81
85.5053 | -496.472 | 0.448513 | 34659.6 | -2669.18 | -0.00266918 | 0.00897026 | 1217.88
85.51 | -496.472 | 0.44823 | 34661.2 | -2669.4 | -0.0026694 | 0.0089646 | 1217.936
85.5153 | -496.472 | 0.447915 | 34663.1 | -2669.52 | -0.00266952 | 0.0089583 | 1218.003
85.52 | -496.472 | 0.448199 | 34664.8 | -2669.63 | -0.00266963 | 0.00896398 | 1218.063
85.5252 | -496.472 | 0.448513 | 34666.7 | -2669.75 | -0.00266975 | 0.00897026 | 1218.13
85.53 | -496.471 | 0.448228 | 34668.3 | -2669.86 | -0.00266986 | 0.00896456 | 1218.186
85.5352 | -496.471 | 0.447915 | 34670.1 | -2669.98 | -0.00266998 | 0.0089583 | 1218.249
85.54 | -496.471 | 0.4482 | 34671.8 | -2670.09 | -0.00267009 | 0.008964 | 1218.309
85.5452 | -496.471 | 0.448513 | 34673.6 | -2670.21 | -0.00267021 | 0.00897026 | 1218.372
85.55 | -496.471 | 0.448514 | 34675.2 | -2670.32 | -0.00267032 | 0.00897028 | 1218.428
85.5553 | -496.471 | 0.448515 | 34677 | -2670.32 | -0.00267032 | 0.0089703 | 1218.491
85.56 | -496.47 | 0.448515 | 34678.6 | -2670.32 | -0.00267032 | 0.0089703 | 1218.548
85.5653 | -496.47 | 0.448515 | 34680.4 | -2670.56 | -0.00267056 | 0.0089703 | 1218.611
85.57 | -496.47 | 0.448515 | 34682 | -2670.78 | -0.00267078 | 0.0089703 | 1218.667
85.5753 | -496.47 | 0.448515 | 34683.7 | -2670.9 | -0.0026709 | 0.0089703 | 1218.727
85.58 | -496.47 | 0.448515 | 34685.3 | -2671 | -0.002671 | 0.0089703 | 1218.783
85.5852 | -496.47 | 0.448515 | 34687.1 | -2671.24 | -0.00267124 | 0.0089703 | 1218.846
85.59 | -496.469 | 0.448515 | 34688.8 | -2671.46 | -0.00267146 | 0.0089703 | 1218.906
85.5952 | -496.469 | 0.448515 | 34690.6 | -2671.58 | -0.00267158 | 0.0089703 | 1218.969
85.6 | -496.469 | 0.448515 | 34692.3 | -2671.69 | -0.00267169 | 0.0089703 | 1219.029
85.6052 | -496.469 | 0.448515 | 34694.3 | -2671.81 | -0.00267181 | 0.0089703 | 1219.099
85.61 | -496.469 | 0.448515 | 34696 | -2671.92 | -0.00267192 | 0.0089703 | 1219.159
85.6152 | -496.469 | 0.448515 | 34697.9 | -2672.04 | -0.00267204 | 0.0089703 | 1219.226
85.62 | -496.468 | 0.448799 | 34699.6 | -2672.15 | -0.00267215 | 0.00897598 | 1219.286
85.6253 | -496.468 | 0.449113 | 34701.5 | -2672.15 | -0.00267215 | 0.00898226 | 1219.352
85.63 | -496.468 | 0.44883 | 34703.3 | -2672.15 | -0.00267215 | 0.0089766 | 1219.416
85.6353 | -496.468 | 0.448515 | 34705.2 | -2672.27 | -0.00267227 | 0.0089703 | 1219.482
85.64 | -496.468 | 0.448799 | 34707 | -2672.38 | -0.00267238 | 0.00897598 | 1219.546
85.6452 | -496.468 | 0.449113 | 34708.9 | -2672.5 | -0.0026725 | 0.00898226 | 1219.612
85.65 | -496.467 | 0.449114 | 34710.7 | -2672.61 | -0.00267261 | 0.00898228 | 1219.676
85.6552 | -496.467 | 0.449115 | 34712.7 | -2672.73 | -0.00267273 | 0.0089823 | 1219.746
85.66 | -496.467 | 0.449115 | 34714.4 | -2672.84 | -0.00267284 | 0.0089823 | 1219.806
85.6652 | -496.467 | 0.449115 | 34716.4 | -2672.96 | -0.00267296 | 0.0089823 | 1219.876
85.67 | -496.467 | 0.449115 | 34718.2 | -2673.07 | -0.00267307 | 0.0089823 | 1219.939
85.6752 | -496.467 | 0.449115 | 34720.1 | -2673.19 | -0.00267319 | 0.0089823 | 1220.006
85.68 | -496.466 | 0.449115 | 34721.9 | -2673.3 | -0.0026733 | 0.0089823 | 1220.069
85.6853 | -496.466 | 0.449115 | 34723.8 | -2673.54 | -0.00267354 | 0.0089823 | 1220.136
85.69 | -496.466 | 0.449115 | 34725.6 | -2673.76 | -0.00267376 | 0.0089823 | 1220.199
85.6953 | -496.466 | 0.449115 | 34727.5 | -2673.88 | -0.00267388 | 0.0089823 | 1220.266
85.7 | -496.466 | 0.449398 | 34729.2 | -2673.99 | -0.00267399 | 0.00898796 | 1220.326
85.7053 | -496.466 | 0.449713 | 34731.1 | -2674.23 | -0.00267423 | 0.00899426 | 1220.392
85.71 | -496.465 | 0.449429 | 34732.9 | -2674.45 | -0.00267445 | 0.00898858 | 1220.456
85.7152 | -496.465 | 0.449115 | 34734.8 | -2674.45 | -0.00267445 | 0.0089823 | 1220.522
85.72 | -496.465 | 0.4494 | 34736.6 | -2674.45 | -0.00267445 | 0.008988 | 1220.586
85.7252 | -496.465 | 0.449713 | 34738.5 | -2674.57 | -0.00267457 | 0.00899426 | 1220.652
85.73 | -496.465 | 0.449428 | 34740.4 | -2674.68 | -0.00267468 | 0.00898856 | 1220.719
85.7352 | -496.465 | 0.449115 | 34742.5 | -2674.8 | -0.0026748 | 0.0089823 | 1220.793
85.74 | -496.464 | 0.449115 | 34744.2 | -2674.91 | -0.00267491 | 0.0089823 | 1220.853
85.7453 | -496.464 | 0.449115 | 34746.2 | -2675.03 | -0.00267503 | 0.0089823 | 1220.923
85.75 | -496.464 | 0.449399 | 34747.9 | -2675.14 | -0.00267514 | 0.00898798 | 1220.983
85.7553 | -496.464 | 0.449713 | 34749.8 | -2675.26 | -0.00267526 | 0.00899426 | 1221.05
85.76 | -496.464 | 0.449714 | 34751.5 | -2675.37 | -0.00267537 | 0.00899428 | 1221.109
85.7653 | -496.463 | 0.449715 | 34753.5 | -2675.49 | -0.00267549 | 0.0089943 | 1221.18
85.77 | -496.463 | 0.449715 | 34755.2 | -2675.6 | -0.0026756 | 0.0089943 | 1221.239
85.7752 | -496.463 | 0.449715 | 34757.1 | -2675.72 | -0.00267572 | 0.0089943 | 1221.306
85.78 | -496.463 | 0.449715 | 34758.8 | -2675.83 | -0.00267583 | 0.0089943 | 1221.366
85.7852 | -496.463 | 0.449715 | 34760.7 | -2676.07 | -0.00267607 | 0.0089943 | 1221.433
85.79 | -496.463 | 0.449715 | 34762.4 | -2676.29 | -0.00267629 | 0.0089943 | 1221.492
85.7952 | -496.463 | 0.449715 | 34764.3 | -2676.29 | -0.00267629 | 0.0089943 | 1221.559
85.8 | -496.462 | 0.449715 | 34765.9 | -2676.29 | -0.00267629 | 0.0089943 | 1221.615
85.8053 | -496.462 | 0.449715 | 34767.6 | -2676.41 | -0.00267641 | 0.0089943 | 1221.675
85.81 | -496.462 | 0.449715 | 34769.2 | -2676.52 | -0.00267652 | 0.0089943 | 1221.731
85.8153 | -496.462 | 0.449715 | 34770.9 | -2676.64 | -0.00267664 | 0.0089943 | 1221.791
85.82 | -496.462 | 0.449715 | 34772.5 | -2676.75 | -0.00267675 | 0.0089943 | 1221.847
85.8253 | -496.462 | 0.449715 | 34774.3 | -2676.87 | -0.00267687 | 0.0089943 | 1221.91
85.83 | -496.461 | 0.449715 | 34775.8 | -2676.98 | -0.00267698 | 0.0089943 | 1221.963
85.8352 | -496.461 | 0.449715 | 34777.5 | -2677.22 | -0.00267722 | 0.0089943 | 1222.023
85.84 | -496.461 | 0.449715 | 34779.1 | -2677.44 | -0.00267744 | 0.0089943 | 1222.079
85.8452 | -496.461 | 0.449715 | 34780.8 | -2677.44 | -0.00267744 | 0.0089943 | 1222.139
85.85 | -496.461 | 0.449715 | 34782.4 | -2677.44 | -0.00267744 | 0.0089943 | 1222.195
85.8552 | -496.461 | 0.449715 | 34784.2 | -2677.56 | -0.00267756 | 0.0089943 | 1222.258
85.86 | -496.46 | 0.449999 | 34785.8 | -2677.67 | -0.00267767 | 0.00899998 | 1222.315
85.8652 | -496.46 | 0.450313 | 34787.6 | -2677.67 | -0.00267767 | 0.00900626 | 1222.378
85.87 | -496.46 | 0.450029 | 34789.2 | -2677.67 | -0.00267767 | 0.00900058 | 1222.434
85.8753 | -496.46 | 0.449715 | 34790.9 | -2677.91 | -0.00267791 | 0.0089943 | 1222.494
85.88 | -496.46 | 0.449998 | 34792.5 | -2678.12 | -0.00267812 | 0.00899996 | 1222.55
85.8853 | -496.46 | 0.450313 | 34794.3 | -2678.25 | -0.00267825 | 0.00900626 | 1222.613
85.89 | -496.459 | 0.450314 | 34795.9 | -2678.35 | -0.00267835 | 0.00900628 | 1222.669
85.8952 | -496.459 | 0.450315 | 34797.7 | -2678.47 | -0.00267847 | 0.0090063 | 1222.733
85.9 | -496.459 | 0.450028 | 34799.5 | -2678.58 | -0.00267858 | 0.00900056 | 1222.796
85.9052 | -496.459 | 0.449716 | 34801.4 | -2678.7 | -0.0026787 | 0.00899432 | 1222.863
85.91 | -496.459 | 0.450001 | 34803.1 | -2678.81 | -0.00267881 | 0.00900002 | 1222.922
85.9152 | -496.459 | 0.450315 | 34805 | -2678.93 | -0.00267893 | 0.0090063 | 1222.989
85.92 | -496.458 | 0.450315 | 34806.8 | -2679.04 | -0.00267904 | 0.0090063 | 1223.052
85.9252 | -496.458 | 0.450315 | 34808.7 | -2679.16 | -0.00267916 | 0.0090063 | 1223.119
85.93 | -496.458 | 0.450315 | 34810.4 | -2679.27 | -0.00267927 | 0.0090063 | 1223.179
85.9353 | -496.458 | 0.450315 | 34812.3 | -2679.39 | -0.00267939 | 0.0090063 | 1223.246
85.94 | -496.458 | 0.450315 | 34814.1 | -2679.5 | -0.0026795 | 0.0090063 | 1223.309
85.9453 | -496.458 | 0.450315 | 34816.1 | -2679.62 | -0.00267962 | 0.0090063 | 1223.379
85.95 | -496.457 | 0.450315 | 34818 | -2679.73 | -0.00267973 | 0.0090063 | 1223.446
85.9553 | -496.457 | 0.450315 | 34820.1 | -2679.85 | -0.00267985 | 0.0090063 | 1223.52
85.96 | -496.457 | 0.450315 | 34821.9 | -2679.96 | -0.00267996 | 0.0090063 | 1223.583
85.9652 | -496.457 | 0.450315 | 34823.9 | -2680.2 | -0.0026802 | 0.0090063 | 1223.653
85.97 | -496.457 | 0.450315 | 34825.7 | -2680.42 | -0.00268042 | 0.0090063 | 1223.717
85.9752 | -496.457 | 0.450315 | 34827.8 | -2680.54 | -0.00268054 | 0.0090063 | 1223.79
85.98 | -496.456 | 0.450315 | 34829.6 | -2680.65 | -0.00268065 | 0.0090063 | 1223.854
85.9852 | -496.456 | 0.450315 | 34831.6 | -2680.65 | -0.00268065 | 0.0090063 | 1223.924
85.99 | -496.456 | 0.450315 | 34833.5 | -2680.65 | -0.00268065 | 0.0090063 | 1223.991
85.9953 | -496.456 | 0.450315 | 34835.5 | -2680.77 | -0.00268077 | 0.0090063 | 1224.061
86 | -496.456 | 0.450599 | 34837.2 | -2680.88 | -0.00268088 | 0.00901198 | 1224.121
86.0053 | -496.456 | 0.450913 | 34839.1 | -2681 | -0.002681 | 0.00901826 | 1224.187
86.01 | -496.455 | 0.45063 | 34840.8 | -2681.11 | -0.00268111 | 0.0090126 | 1224.247
86.0153 | -496.455 | 0.450315 | 34842.8 | -2681.35 | -0.00268135 | 0.0090063 | 1224.317
86.02 | -496.455 | 0.450599 | 34844.6 | -2681.57 | -0.00268157 | 0.00901198 | 1224.381
86.0252 | -496.455 | 0.450913 | 34846.7 | -2681.57 | -0.00268157 | 0.00901826 | 1224.454
86.03 | -496.455 | 0.450914 | 34848.4 | -2681.57 | -0.00268157 | 0.00901828 | 1224.514
86.0352 | -496.455 | 0.450915 | 34850.3 | -2681.81 | -0.00268181 | 0.0090183 | 1224.581
86.04 | -496.454 | 0.450915 | 34852 | -2682.03 | -0.00268203 | 0.0090183 | 1224.641
86.0452 | -496.454 | 0.450915 | 34854 | -2682.15 | -0.00268215 | 0.0090183 | 1224.711
86.05 | -496.454 | 0.450915 | 34855.7 | -2682.26 | -0.00268226 | 0.0090183 | 1224.771
86.0553 | -496.454 | 0.450915 | 34857.5 | -2682.5 | -0.0026825 | 0.0090183 | 1224.834
86.06 | -496.454 | 0.450915 | 34859.3 | -2682.72 | -0.00268272 | 0.0090183 | 1224.897
86.0653 | -496.454 | 0.450915 | 34861.2 | -2682.84 | -0.00268284 | 0.0090183 | 1224.964
86.07 | -496.453 | 0.450915 | 34862.8 | -2682.95 | -0.00268295 | 0.0090183 | 1225.02
86.0753 | -496.453 | 0.450915 | 34864.6 | -2682.95 | -0.00268295 | 0.0090183 | 1225.083
86.08 | -496.453 | 0.450915 | 34866.3 | -2682.95 | -0.00268295 | 0.0090183 | 1225.143
86.0852 | -496.453 | 0.450915 | 34868.1 | -2683.19 | -0.00268319 | 0.0090183 | 1225.206
86.09 | -496.453 | 0.450915 | 34869.9 | -2683.41 | -0.00268341 | 0.0090183 | 1225.27
86.0952 | -496.453 | 0.450915 | 34871.7 | -2683.41 | -0.00268341 | 0.0090183 | 1225.333
86.1 | -496.452 | 0.450915 | 34873.3 | -2683.41 | -0.00268341 | 0.0090183 | 1225.389
86.1052 | -496.452 | 0.450915 | 34875.1 | -2683.65 | -0.00268365 | 0.0090183 | 1225.452
86.11 | -496.452 | 0.450915 | 34876.7 | -2683.87 | -0.00268387 | 0.0090183 | 1225.509
86.1152 | -496.452 | 0.450915 | 34878.5 | -2683.99 | -0.00268399 | 0.0090183 | 1225.572
86.12 | -496.452 | 0.450915 | 34880 | -2684.1 | -0.0026841 | 0.0090183 | 1225.625
86.1253 | -496.452 | 0.450915 | 34881.6 | -2684.1 | -0.0026841 | 0.0090183 | 1225.681
86.13 | -496.451 | 0.450915 | 34883.2 | -2684.1 | -0.0026841 | 0.0090183 | 1225.737
86.1353 | -496.451 | 0.450915 | 34884.9 | -2684.22 | -0.00268422 | 0.0090183 | 1225.797
86.14 | -496.451 | 0.450915 | 34886.5 | -2684.33 | -0.00268433 | 0.0090183 | 1225.853
86.1452 | -496.451 | 0.450915 | 34888.2 | -2684.45 | -0.00268445 | 0.0090183 | 1225.913
86.15 | -496.451 | 0.451201 | 34889.7 | -2684.56 | -0.00268456 | 0.00902402 | 1225.965
86.1552 | -496.451 | 0.451513 | 34891.4 | -2684.68 | -0.00268468 | 0.00903026 | 1226.025
86.16 | -496.45 | 0.451514 | 34892.9 | -2684.78 | -0.00268478 | 0.00903028 | 1226.078
86.1652 | -496.45 | 0.451515 | 34894.6 | -2684.91 | -0.00268491 | 0.0090303 | 1226.138
86.17 | -496.45 | 0.45123 | 34896.2 | -2685.01 | -0.00268501 | 0.0090246 | 1226.194
86.1752 | -496.45 | 0.450916 | 34897.9 | -2685.26 | -0.00268526 | 0.00901832 | 1226.254
86.18 | -496.45 | 0.4512 | 34899.6 | -2685.47 | -0.00268547 | 0.009024 | 1226.313
86.1853 | -496.45 | 0.451515 | 34901.4 | -2685.47 | -0.00268547 | 0.0090303 | 1226.377
86.19 | -496.449 | 0.451515 | 34903 | -2685.47 | -0.00268547 | 0.0090303 | 1226.433
86.1953 | -496.449 | 0.451515 | 34904.8 | -2685.59 | -0.00268559 | 0.0090303 | 1226.496
86.2 | -496.449 | 0.451515 | 34906.5 | -2685.7 | -0.0026857 | 0.0090303 | 1226.556
86.2053 | -496.449 | 0.451515 | 34908.3 | -2685.82 | -0.00268582 | 0.0090303 | 1226.619
86.21 | -496.449 | 0.451515 | 34910 | -2685.93 | -0.00268593 | 0.0090303 | 1226.679
86.2152 | -496.449 | 0.451515 | 34911.9 | -2686.05 | -0.00268605 | 0.0090303 | 1226.745
86.22 | -496.448 | 0.451515 | 34913.6 | -2686.16 | -0.00268616 | 0.0090303 | 1226.805
86.2252 | -496.448 | 0.451515 | 34915.4 | -2686.28 | -0.00268628 | 0.0090303 | 1226.868
86.23 | -496.448 | 0.451515 | 34917.1 | -2686.39 | -0.00268639 | 0.0090303 | 1226.928
86.2352 | -496.448 | 0.451515 | 34919 | -2686.51 | -0.00268651 | 0.0090303 | 1226.995
86.24 | -496.448 | 0.451515 | 34920.6 | -2686.62 | -0.00268662 | 0.0090303 | 1227.051
86.2453 | -496.448 | 0.451515 | 34922.4 | -2686.74 | -0.00268674 | 0.0090303 | 1227.114
86.25 | -496.447 | 0.451515 | 34924 | -2686.85 | -0.00268685 | 0.0090303 | 1227.171
86.2553 | -496.447 | 0.451515 | 34925.8 | -2686.97 | -0.00268697 | 0.0090303 | 1227.234
86.26 | -496.447 | 0.451515 | 34927.4 | -2687.08 | -0.00268708 | 0.0090303 | 1227.29
86.2653 | -496.447 | 0.451515 | 34929.2 | -2687.2 | -0.0026872 | 0.0090303 | 1227.353
86.27 | -496.447 | 0.451515 | 34930.9 | -2687.31 | -0.00268731 | 0.0090303 | 1227.413
86.2752 | -496.447 | 0.451515 | 34932.8 | -2687.43 | -0.00268743 | 0.0090303 | 1227.48
86.28 | -496.446 | 0.451515 | 34934.3 | -2687.54 | -0.00268754 | 0.0090303 | 1227.533
86.2852 | -496.446 | 0.451515 | 34936.1 | -2687.66 | -0.00268766 | 0.0090303 | 1227.596
86.29 | -496.446 | 0.451515 | 34937.7 | -2687.77 | -0.00268777 | 0.0090303 | 1227.652
86.2952 | -496.446 | 0.451515 | 34939.5 | -2688.01 | -0.00268801 | 0.0090303 | 1227.715
86.3 | -496.446 | 0.451799 | 34941.2 | -2688.23 | -0.00268823 | 0.00903598 | 1227.775
86.3053 | -496.446 | 0.452113 | 34943 | -2688.35 | -0.00268835 | 0.00904226 | 1227.838
86.31 | -496.445 | 0.451829 | 34944.6 | -2688.46 | -0.00268846 | 0.00903658 | 1227.894
86.3153 | -496.445 | 0.451515 | 34946.5 | -2688.58 | -0.00268858 | 0.0090303 | 1227.961
86.32 | -496.445 | 0.451798 | 34948.1 | -2688.69 | -0.00268869 | 0.00903596 | 1228.017
86.3253 | -496.445 | 0.452113 | 34949.8 | -2688.81 | -0.00268881 | 0.00904226 | 1228.077
86.33 | -496.445 | 0.452114 | 34951.4 | -2688.92 | -0.00268892 | 0.00904228 | 1228.133
86.3352 | -496.445 | 0.452115 | 34953.2 | -2688.92 | -0.00268892 | 0.0090423 | 1228.197
86.34 | -496.444 | 0.451829 | 34954.9 | -2688.92 | -0.00268892 | 0.00903658 | 1228.256
86.3452 | -496.444 | 0.451516 | 34956.8 | -2689.16 | -0.00268916 | 0.00903032 | 1228.323
86.35 | -496.444 | 0.452087 | 34958.5 | -2689.38 | -0.00268938 | 0.00904174 | 1228.383
86.3552 | -496.444 | 0.452713 | 34960.3 | -2689.5 | -0.0026895 | 0.00905426 | 1228.446
86.36 | -496.444 | 0.45243 | 34962 | -2689.61 | -0.00268961 | 0.0090486 | 1228.506
86.3652 | -496.444 | 0.452118 | 34963.8 | -2689.73 | -0.00268973 | 0.00904236 | 1228.569
86.37 | -496.443 | 0.452401 | 34965.4 | -2689.84 | -0.00268984 | 0.00904802 | 1228.625
86.3753 | -496.443 | 0.452713 | 34967.2 | -2689.96 | -0.00268996 | 0.00905426 | 1228.689
86.38 | -496.443 | 0.452432 | 34968.8 | -2690.07 | -0.00269007 | 0.00904864 | 1228.745
86.3853 | -496.443 | 0.452118 | 34970.6 | -2690.19 | -0.00269019 | 0.00904236 | 1228.808
86.39 | -496.443 | 0.452401 | 34972.2 | -2690.3 | -0.0026903 | 0.00904802 | 1228.864
86.3952 | -496.443 | 0.452713 | 34974 | -2690.42 | -0.00269042 | 0.00905426 | 1228.928
86.4 | -496.442 | 0.452429 | 34975.7 | -2690.53 | -0.00269053 | 0.00904858 | 1228.987
86.4052 | -496.442 | 0.452118 | 34977.5 | -2690.65 | -0.00269065 | 0.00904236 | 1229.051
86.41 | -496.442 | 0.452402 | 34979.1 | -2690.76 | -0.00269076 | 0.00904804 | 1229.107
86.4152 | -496.442 | 0.452713 | 34981 | -2690.88 | -0.00269088 | 0.00905426 | 1229.174
86.42 | -496.442 | 0.45243 | 34982.7 | -2690.99 | -0.00269099 | 0.0090486 | 1229.233
86.4252 | -496.442 | 0.452118 | 34984.6 | -2691.11 | -0.00269111 | 0.00904236 | 1229.3
86.43 | -496.441 | 0.452117 | 34986.4 | -2691.22 | -0.00269122 | 0.00904234 | 1229.363
86.4353 | -496.441 | 0.452115 | 34988.3 | -2691.34 | -0.00269134 | 0.0090423 | 1229.43
86.44 | -496.441 | 0.452398 | 34989.9 | -2691.45 | -0.00269145 | 0.00904796 | 1229.486
86.4453 | -496.441 | 0.452713 | 34991.7 | -2691.57 | -0.00269157 | 0.00905426 | 1229.549
86.45 | -496.441 | 0.452714 | 34993.4 | -2691.67 | -0.00269167 | 0.00905428 | 1229.609
86.4553 | -496.441 | 0.452715 | 34995.2 | -2691.8 | -0.0026918 | 0.0090543 | 1229.672
86.46 | -496.44 | 0.452715 | 34996.9 | -2691.9 | -0.0026919 | 0.0090543 | 1229.732
86.4652 | -496.44 | 0.452715 | 34998.8 | -2691.9 | -0.0026919 | 0.0090543 | 1229.799
86.47 | -496.44 | 0.452715 | 35000.5 | -2691.9 | -0.0026919 | 0.0090543 | 1229.859
86.4752 | -496.44 | 0.452715 | 35002.4 | -2692.14 | -0.00269214 | 0.0090543 | 1229.925
86.48 | -496.44 | 0.452715 | 35004.1 | -2692.36 | -0.00269236 | 0.0090543 | 1229.985
86.4852 | -496.44 | 0.452715 | 35006 | -2692.48 | -0.00269248 | 0.0090543 | 1230.052
86.49 | -496.439 | 0.452715 | 35007.7 | -2692.59 | -0.00269259 | 0.0090543 | 1230.112
86.4953 | -496.439 | 0.452715 | 35009.6 | -2692.71 | -0.00269271 | 0.0090543 | 1230.178
86.5 | -496.439 | 0.452431 | 35011.3 | -2692.82 | -0.00269282 | 0.00904862 | 1230.238
86.5053 | -496.439 | 0.452116 | 35013.2 | -2693.06 | -0.00269306 | 0.00904232 | 1230.305
86.51 | -496.439 | 0.452683 | 35014.9 | -2693.28 | -0.00269328 | 0.00905366 | 1230.365
86.5153 | -496.439 | 0.453313 | 35016.9 | -2693.28 | -0.00269328 | 0.00906626 | 1230.435
86.52 | -496.438 | 0.453029 | 35018.6 | -2693.28 | -0.00269328 | 0.00906058 | 1230.495
86.5252 | -496.438 | 0.452715 | 35020.4 | -2693.52 | -0.00269352 | 0.0090543 | 1230.558
86.53 | -496.438 | 0.452715 | 35022.1 | -2693.74 | -0.00269374 | 0.0090543 | 1230.618
86.5352 | -496.438 | 0.452715 | 35024 | -2693.74 | -0.00269374 | 0.0090543 | 1230.684
86.54 | -496.438 | 0.452715 | 35025.6 | -2693.74 | -0.00269374 | 0.0090543 | 1230.741
86.5452 | -496.438 | 0.452715 | 35027.5 | -2693.98 | -0.00269398 | 0.0090543 | 1230.807
86.55 | -496.437 | 0.452999 | 35029.2 | -2694.2 | -0.0026942 | 0.00905998 | 1230.867
86.5553 | -496.437 | 0.453313 | 35031.1 | -2694.32 | -0.00269432 | 0.00906626 | 1230.934
86.56 | -496.437 | 0.453314 | 35032.8 | -2694.43 | -0.00269443 | 0.00906628 | 1230.994
86.5653 | -496.437 | 0.453315 | 35034.8 | -2694.43 | -0.00269443 | 0.0090663 | 1231.064
86.57 | -496.437 | 0.453315 | 35036.5 | -2694.43 | -0.00269443 | 0.0090663 | 1231.124
86.5753 | -496.437 | 0.453315 | 35038.4 | -2694.67 | -0.00269467 | 0.0090663 | 1231.19
86.58 | -496.436 | 0.453315 | 35040.2 | -2694.89 | -0.00269489 | 0.0090663 | 1231.254
86.5852 | -496.436 | 0.453315 | 35042.2 | -2695.01 | -0.00269501 | 0.0090663 | 1231.324
86.59 | -496.436 | 0.453315 | 35044 | -2695.12 | -0.00269512 | 0.0090663 | 1231.387
86.5952 | -496.436 | 0.453315 | 35045.9 | -2695.12 | -0.00269512 | 0.0090663 | 1231.454
86.6 | -496.436 | 0.453315 | 35047.7 | -2695.12 | -0.00269512 | 0.0090663 | 1231.517
86.6052 | -496.436 | 0.453315 | 35049.6 | -2695.36 | -0.00269536 | 0.0090663 | 1231.584
86.61 | -496.435 | 0.453315 | 35051.4 | -2695.58 | -0.00269558 | 0.0090663 | 1231.647
86.6152 | -496.435 | 0.453315 | 35053.3 | -2695.7 | -0.0026957 | 0.0090663 | 1231.714
86.62 | -496.435 | 0.453315 | 35055.1 | -2695.81 | -0.00269581 | 0.0090663 | 1231.777
86.6253 | -496.435 | 0.453315 | 35057 | -2695.93 | -0.00269593 | 0.0090663 | 1231.844
86.63 | -496.435 | 0.453315 | 35058.8 | -2696.04 | -0.00269604 | 0.0090663 | 1231.907
86.6353 | -496.435 | 0.453315 | 35060.8 | -2696.04 | -0.00269604 | 0.0090663 | 1231.978
86.64 | -496.434 | 0.453315 | 35062.6 | -2696.04 | -0.00269604 | 0.0090663 | 1232.041
86.6452 | -496.434 | 0.453315 | 35064.6 | -2696.28 | -0.00269628 | 0.0090663 | 1232.111
86.65 | -496.434 | 0.453315 | 35066.3 | -2696.5 | -0.0026965 | 0.0090663 | 1232.171
86.6552 | -496.434 | 0.453315 | 35068.2 | -2696.62 | -0.00269662 | 0.0090663 | 1232.238
86.66 | -496.434 | 0.453315 | 35069.9 | -2696.73 | -0.00269673 | 0.0090663 | 1232.297
86.6652 | -496.434 | 0.453315 | 35071.8 | -2696.85 | -0.00269685 | 0.0090663 | 1232.364
86.67 | -496.433 | 0.4536 | 35073.4 | -2696.96 | -0.00269696 | 0.009072 | 1232.42
86.6752 | -496.433 | 0.453913 | 35075.2 | -2697.08 | -0.00269708 | 0.00907826 | 1232.484
86.68 | -496.433 | 0.453629 | 35076.7 | -2697.19 | -0.00269719 | 0.00907258 | 1232.536
86.6853 | -496.433 | 0.453315 | 35078.5 | -2697.31 | -0.00269731 | 0.0090663 | 1232.6
86.69 | -496.433 | 0.453598 | 35080.1 | -2697.42 | -0.00269742 | 0.00907196 | 1232.656
86.6953 | -496.433 | 0.453913 | 35081.9 | -2697.54 | -0.00269754 | 0.00907826 | 1232.719
86.7 | -496.432 | 0.45363 | 35083.5 | -2697.65 | -0.00269765 | 0.0090726 | 1232.775
86.7053 | -496.432 | 0.453315 | 35085.3 | -2697.77 | -0.00269777 | 0.0090663 | 1232.838
86.71 | -496.432 | 0.453599 | 35087 | -2697.88 | -0.00269788 | 0.00907198 | 1232.898
86.7152 | -496.432 | 0.453913 | 35088.8 | -2698.12 | -0.00269812 | 0.00907826 | 1232.961
86.72 | -496.432 | 0.453914 | 35090.5 | -2698.33 | -0.00269833 | 0.00907828 | 1233.021
86.7252 | -496.432 | 0.453915 | 35092.3 | -2698.33 | -0.00269833 | 0.0090783 | 1233.084
86.73 | -496.431 | 0.453915 | 35093.9 | -2698.33 | -0.00269833 | 0.0090783 | 1233.141
86.7352 | -496.431 | 0.453915 | 35095.8 | -2698.58 | -0.00269858 | 0.0090783 | 1233.207
86.74 | -496.431 | 0.453915 | 35097.5 | -2698.79 | -0.00269879 | 0.0090783 | 1233.267
86.7453 | -496.431 | 0.453915 | 35099.4 | -2698.92 | -0.00269892 | 0.0090783 | 1233.334
86.75 | -496.431 | 0.453915 | 35101.1 | -2699.02 | -0.00269902 | 0.0090783 | 1233.394
86.7553 | -496.431 | 0.453915 | 35103 | -2699.02 | -0.00269902 | 0.0090783 | 1233.46
86.76 | -496.43 | 0.453915 | 35104.7 | -2699.02 | -0.00269902 | 0.0090783 | 1233.52
86.7653 | -496.43 | 0.453915 | 35106.6 | -2699.27 | -0.00269927 | 0.0090783 | 1233.587
86.77 | -496.43 | 0.453915 | 35108.5 | -2699.48 | -0.00269948 | 0.0090783 | 1233.654
86.7752 | -496.43 | 0.453915 | 35110.5 | -2699.36 | -0.00269936 | 0.0090783 | 1233.724
86.78 | -496.43 | 0.454201 | 35112.2 | -2699.25 | -0.00269925 | 0.00908402 | 1233.784
86.7852 | -496.43 | 0.454513 | 35114.2 | -2699.37 | -0.00269937 | 0.00909026 | 1233.854
86.79 | -496.429 | 0.454228 | 35115.8 | -2699.48 | -0.00269948 | 0.00908456 | 1233.91
86.7952 | -496.429 | 0.453915 | 35117.7 | -2699.72 | -0.00269972 | 0.0090783 | 1233.977
86.8 | -496.429 | 0.453915 | 35119.3 | -2699.94 | -0.00269994 | 0.0090783 | 1234.033
86.8053 | -496.429 | 0.453915 | 35121.2 | -2700.06 | -0.00270006 | 0.0090783 | 1234.1
86.81 | -496.429 | 0.453915 | 35122.8 | -2700.17 | -0.00270017 | 0.0090783 | 1234.156
86.8153 | -496.429 | 0.453915 | 35124.6 | -2700.29 | -0.00270029 | 0.0090783 | 1234.219
86.82 | -496.428 | 0.454198 | 35126.3 | -2700.4 | -0.0027004 | 0.00908396 | 1234.279
86.8253 | -496.428 | 0.454513 | 35128.2 | -2700.64 | -0.00270064 | 0.00909026 | 1234.346
86.83 | -496.428 | 0.454229 | 35129.9 | -2700.86 | -0.00270086 | 0.00908458 | 1234.406
86.8352 | -496.428 | 0.453915 | 35131.7 | -2700.98 | -0.00270098 | 0.0090783 | 1234.469
86.84 | -496.428 | 0.454201 | 35133.4 | -2701.09 | -0.00270109 | 0.00908402 | 1234.529
86.8452 | -496.428 | 0.454513 | 35135.3 | -2701.21 | -0.00270121 | 0.00909026 | 1234.595
86.85 | -496.427 | 0.454514 | 35137 | -2701.32 | -0.00270132 | 0.00909028 | 1234.655
86.8552 | -496.427 | 0.454515 | 35139 | -2701.32 | -0.00270132 | 0.0090903 | 1234.725
86.86 | -496.427 | 0.454515 | 35140.7 | -2701.32 | -0.00270132 | 0.0090903 | 1234.785
86.8652 | -496.427 | 0.454515 | 35142.6 | -2701.56 | -0.00270156 | 0.0090903 | 1234.852
86.87 | -496.427 | 0.454515 | 35144.3 | -2701.78 | -0.00270178 | 0.0090903 | 1234.912
86.8753 | -496.427 | 0.454515 | 35146.1 | -2701.9 | -0.0027019 | 0.0090903 | 1234.975
86.88 | -496.426 | 0.454515 | 35147.9 | -2702.01 | -0.00270201 | 0.0090903 | 1235.038
86.8853 | -496.426 | 0.454515 | 35149.8 | -2702.01 | -0.00270201 | 0.0090903 | 1235.105
86.89 | -496.426 | 0.454515 | 35151.6 | -2702.01 | -0.00270201 | 0.0090903 | 1235.168
86.8952 | -496.426 | 0.454515 | 35153.5 | -2702.25 | -0.00270225 | 0.0090903 | 1235.235
86.9 | -496.426 | 0.454515 | 35155.3 | -2702.47 | -0.00270247 | 0.0090903 | 1235.298
86.9052 | -496.426 | 0.454515 | 35157.3 | -2702.59 | -0.00270259 | 0.0090903 | 1235.368
86.91 | -496.425 | 0.454515 | 35159 | -2702.7 | -0.0027027 | 0.0090903 | 1235.428
86.9152 | -496.425 | 0.454515 | 35160.9 | -2702.82 | -0.00270282 | 0.0090903 | 1235.495
86.92 | -496.425 | 0.4548 | 35162.5 | -2702.93 | -0.00270293 | 0.009096 | 1235.551
86.9252 | -496.425 | 0.455113 | 35164.3 | -2703.05 | -0.00270305 | 0.00910226 | 1235.614
86.93 | -496.425 | 0.454829 | 35165.9 | -2703.16 | -0.00270316 | 0.00909658 | 1235.671
86.9353 | -496.425 | 0.454515 | 35167.7 | -2703.4 | -0.0027034 | 0.0090903 | 1235.734
86.94 | -496.424 | 0.454798 | 35169.3 | -2703.62 | -0.00270362 | 0.00909596 | 1235.79
86.9453 | -496.424 | 0.455113 | 35171.1 | -2703.62 | -0.00270362 | 0.00910226 | 1235.853
86.95 | -496.424 | 0.455114 | 35172.7 | -2703.62 | -0.00270362 | 0.00910228 | 1235.91
86.9553 | -496.424 | 0.455115 | 35174.4 | -2703.74 | -0.00270374 | 0.0091023 | 1235.969
86.96 | -496.424 | 0.454831 | 35176.1 | -2703.85 | -0.00270385 | 0.00909662 | 1236.029
86.9653 | -496.424 | 0.454515 | 35177.9 | -2703.97 | -0.00270397 | 0.0090903 | 1236.092
86.97 | -496.423 | 0.454799 | 35179.5 | -2704.08 | -0.00270408 | 0.00909598 | 1236.148
86.9752 | -496.423 | 0.455113 | 35181.4 | -2704.32 | -0.00270432 | 0.00910226 | 1236.215
86.98 | -496.423 | 0.455114 | 35183 | -2704.54 | -0.00270454 | 0.00910228 | 1236.271
86.9852 | -496.423 | 0.455115 | 35184.8 | -2704.54 | -0.00270454 | 0.0091023 | 1236.335
86.99 | -496.423 | 0.455115 | 35186.5 | -2704.54 | -0.00270454 | 0.0091023 | 1236.394
86.9952 | -496.423 | 0.455115 | 35188.3 | -2704.66 | -0.00270466 | 0.0091023 | 1236.458
87 | -496.422 | 0.455115 | 35190 | -2704.77 | -0.00270477 | 0.0091023 | 1236.517
87.0053 | -496.422 | 0.455115 | 35191.8 | -2704.89 | -0.00270489 | 0.0091023 | 1236.581
87.01 | -496.422 | 0.455115 | 35193.4 | -2705 | -0.002705 | 0.0091023 | 1236.637
87.0153 | -496.422 | 0.455115 | 35195.3 | -2705.12 | -0.00270512 | 0.0091023 | 1236.704
87.02 | -496.422 | 0.455115 | 35196.9 | -2705.22 | -0.00270522 | 0.0091023 | 1236.76
87.0253 | -496.422 | 0.455115 | 35198.7 | -2705.35 | -0.00270535 | 0.0091023 | 1236.823
87.03 | -496.421 | 0.455115 | 35200.4 | -2705.45 | -0.00270545 | 0.0091023 | 1236.883
87.0352 | -496.421 | 0.455115 | 35202.2 | -2705.69 | -0.00270569 | 0.0091023 | 1236.946
87.04 | -496.421 | 0.455115 | 35203.8 | -2705.91 | -0.00270591 | 0.0091023 | 1237.002
87.0452 | -496.421 | 0.455115 | 35205.6 | -2705.91 | -0.00270591 | 0.0091023 | 1237.066
87.05 | -496.421 | 0.455115 | 35207.3 | -2705.91 | -0.00270591 | 0.0091023 | 1237.125
87.0552 | -496.421 | 0.455115 | 35209.2 | -2706.03 | -0.00270603 | 0.0091023 | 1237.192
87.06 | -496.42 | 0.455399 | 35210.8 | -2706.14 | -0.00270614 | 0.00910798 | 1237.248
87.0653 | -496.42 | 0.455713 | 35212.6 | -2706.26 | -0.00270626 | 0.00911426 | 1237.312
87.07 | -496.42 | 0.455429 | 35214.3 | -2706.37 | -0.00270637 | 0.00910858 | 1237.371
87.0753 | -496.42 | 0.455115 | 35216.2 | -2706.49 | -0.00270649 | 0.0091023 | 1237.438
87.08 | -496.42 | 0.455398 | 35217.8 | -2706.6 | -0.0027066 | 0.00910796 | 1237.494
87.0853 | -496.42 | 0.455713 | 35219.7 | -2706.6 | -0.0027066 | 0.00911426 | 1237.561
87.09 | -496.419 | 0.455429 | 35221.4 | -2706.6 | -0.0027066 | 0.00910858 | 1237.621
87.0952 | -496.419 | 0.455115 | 35223.4 | -2706.84 | -0.00270684 | 0.0091023 | 1237.691
87.1 | -496.419 | 0.455115 | 35225.1 | -2707.06 | -0.00270706 | 0.0091023 | 1237.751
87.1052 | -496.419 | 0.455115 | 35226.9 | -2707.06 | -0.00270706 | 0.0091023 | 1237.814
87.11 | -496.419 | 0.4554 | 35228.6 | -2707.06 | -0.00270706 | 0.009108 | 1237.874
87.1152 | -496.419 | 0.455713 | 35230.4 | -2707.3 | -0.0027073 | 0.00911426 | 1237.937
87.12 | -496.418 | 0.455714 | 35232.1 | -2707.52 | -0.00270752 | 0.00911428 | 1237.997
87.1253 | -496.418 | 0.455715 | 35234 | -2707.64 | -0.00270764 | 0.0091143 | 1238.064
87.13 | -496.418 | 0.455715 | 35235.7 | -2707.75 | -0.00270775 | 0.0091143 | 1238.123
87.1353 | -496.418 | 0.455715 | 35237.6 | -2707.87 | -0.00270787 | 0.0091143 | 1238.19
87.14 | -496.418 | 0.455715 | 35239.4 | -2707.98 | -0.00270798 | 0.0091143 | 1238.253
87.1453 | -496.418 | 0.455715 | 35241.3 | -2708.1 | -0.0027081 | 0.0091143 | 1238.32
87.15 | -496.417 | 0.455715 | 35243.1 | -2708.21 | -0.00270821 | 0.0091143 | 1238.383
87.1552 | -496.417 | 0.455715 | 35245 | -2708.33 | -0.00270833 | 0.0091143 | 1238.45
87.16 | -496.417 | 0.455715 | 35246.7 | -2708.44 | -0.00270844 | 0.0091143 | 1238.51
87.1652 | -496.417 | 0.455715 | 35248.6 | -2708.56 | -0.00270856 | 0.0091143 | 1238.577
87.17 | -496.417 | 0.455715 | 35250.3 | -2708.67 | -0.00270867 | 0.0091143 | 1238.636
87.1752 | -496.417 | 0.455715 | 35252.1 | -2708.79 | -0.00270879 | 0.0091143 | 1238.7
87.18 | -496.416 | 0.455715 | 35253.8 | -2708.9 | -0.0027089 | 0.0091143 | 1238.759
87.1852 | -496.416 | 0.455715 | 35255.6 | -2709.14 | -0.00270914 | 0.0091143 | 1238.823
87.19 | -496.416 | 0.455715 | 35257.3 | -2709.36 | -0.00270936 | 0.0091143 | 1238.882
87.1953 | -496.416 | 0.455715 | 35259.1 | -2709.48 | -0.00270948 | 0.0091143 | 1238.945
87.2 | -496.416 | 0.455998 | 35260.7 | -2709.59 | -0.00270959 | 0.00911996 | 1239.002
87.2053 | -496.416 | 0.456313 | 35262.5 | -2709.59 | -0.00270959 | 0.00912626 | 1239.065
87.21 | -496.415 | 0.45603 | 35264.2 | -2709.59 | -0.00270959 | 0.0091206 | 1239.125
87.2153 | -496.415 | 0.455715 | 35266 | -2709.83 | -0.00270983 | 0.0091143 | 1239.188
87.22 | -496.415 | 0.455999 | 35267.6 | -2710.05 | -0.00271005 | 0.00911998 | 1239.244
87.2252 | -496.415 | 0.456313 | 35269.4 | -2710.05 | -0.00271005 | 0.00912626 | 1239.307
87.23 | -496.415 | 0.456028 | 35271.1 | -2710.05 | -0.00271005 | 0.00912056 | 1239.367
87.2352 | -496.415 | 0.455715 | 35273 | -2710.29 | -0.00271029 | 0.0091143 | 1239.434
87.24 | -496.414 | 0.456 | 35274.7 | -2710.51 | -0.00271051 | 0.00912 | 1239.494
87.2452 | -496.414 | 0.456313 | 35276.5 | -2710.63 | -0.00271063 | 0.00912626 | 1239.557
87.25 | -496.414 | 0.456314 | 35278 | -2710.74 | -0.00271074 | 0.00912628 | 1239.61
87.2553 | -496.414 | 0.456315 | 35279.7 | -2710.86 | -0.00271086 | 0.0091263 | 1239.669
87.26 | -496.414 | 0.456315 | 35281.3 | -2710.97 | -0.00271097 | 0.0091263 | 1239.726
87.2653 | -496.414 | 0.456315 | 35283.1 | -2711.09 | -0.00271109 | 0.0091263 | 1239.789
87.27 | -496.413 | 0.456315 | 35284.8 | -2711.2 | -0.0027112 | 0.0091263 | 1239.849
87.2753 | -496.413 | 0.456315 | 35286.6 | -2711.32 | -0.00271132 | 0.0091263 | 1239.912
87.28 | -496.413 | 0.456315 | 35288.3 | -2711.43 | -0.00271143 | 0.0091263 | 1239.972
87.2852 | -496.413 | 0.456315 | 35290.2 | -2711.43 | -0.00271143 | 0.0091263 | 1240.038
87.29 | -496.413 | 0.456315 | 35291.8 | -2711.43 | -0.00271143 | 0.0091263 | 1240.095
87.2952 | -496.413 | 0.456315 | 35293.6 | -2711.67 | -0.00271167 | 0.0091263 | 1240.158
87.3 | -496.412 | 0.456315 | 35295.2 | -2711.89 | -0.00271189 | 0.0091263 | 1240.214
87.3052 | -496.412 | 0.456315 | 35297.1 | -2711.89 | -0.00271189 | 0.0091263 | 1240.281
87.31 | -496.412 | 0.456315 | 35298.8 | -2711.89 | -0.00271189 | 0.0091263 | 1240.34
87.3153 | -496.412 | 0.456315 | 35300.6 | -2712.13 | -0.00271213 | 0.0091263 | 1240.404
87.32 | -496.412 | 0.456315 | 35302.4 | -2712.34 | -0.00271234 | 0.0091263 | 1240.467
87.3253 | -496.412 | 0.456315 | 35304.4 | -2712.34 | -0.00271234 | 0.0091263 | 1240.537
87.33 | -496.411 | 0.456315 | 35306.1 | -2712.34 | -0.00271234 | 0.0091263 | 1240.597
87.3353 | -496.411 | 0.456315 | 35307.9 | -2712.59 | -0.00271259 | 0.0091263 | 1240.66
87.34 | -496.411 | 0.456315 | 35309.6 | -2712.8 | -0.0027128 | 0.0091263 | 1240.72
87.3452 | -496.411 | 0.456315 | 35311.5 | -2712.8 | -0.0027128 | 0.0091263 | 1240.787
87.35 | -496.411 | 0.456315 | 35313.3 | -2712.8 | -0.0027128 | 0.0091263 | 1240.85
87.3552 | -496.411 | 0.456315 | 35315.2 | -2712.92 | -0.00271292 | 0.0091263 | 1240.917
87.36 | -496.41 | 0.4566 | 35317 | -2713.03 | -0.00271303 | 0.009132 | 1240.98
87.3652 | -496.41 | 0.456913 | 35318.9 | -2713.15 | -0.00271315 | 0.00913826 | 1241.047
87.37 | -496.41 | 0.456629 | 35320.6 | -2713.26 | -0.00271326 | 0.00913258 | 1241.106
87.3753 | -496.41 | 0.456315 | 35322.5 | -2713.5 | -0.0027135 | 0.0091263 | 1241.173
87.38 | -496.41 | 0.456599 | 35324.2 | -2713.72 | -0.00271372 | 0.00913198 | 1241.233
87.3853 | -496.41 | 0.456913 | 35326.1 | -2713.84 | -0.00271384 | 0.00913826 | 1241.3
87.39 | -496.409 | 0.456914 | 35327.9 | -2713.95 | -0.00271395 | 0.00913828 | 1241.363
87.3953 | -496.409 | 0.456915 | 35329.9 | -2714.07 | -0.00271407 | 0.0091383 | 1241.433
87.4 | -496.409 | 0.456915 | 35331.7 | -2714.18 | -0.00271418 | 0.0091383 | 1241.497
87.4052 | -496.409 | 0.456915 | 35333.6 | -2714.18 | -0.00271418 | 0.0091383 | 1241.563
87.41 | -496.409 | 0.456915 | 35335.5 | -2714.18 | -0.00271418 | 0.0091383 | 1241.63
87.4152 | -496.409 | 0.456915 | 35337.4 | -2714.42 | -0.00271442 | 0.0091383 | 1241.697
87.42 | -496.408 | 0.456915 | 35339.2 | -2714.64 | -0.00271464 | 0.0091383 | 1241.76
87.4252 | -496.408 | 0.456915 | 35341.2 | -2714.76 | -0.00271476 | 0.0091383 | 1241.83
87.43 | -496.408 | 0.456915 | 35342.9 | -2714.87 | -0.00271487 | 0.0091383 | 1241.89
87.4352 | -496.408 | 0.456915 | 35344.9 | -2714.87 | -0.00271487 | 0.0091383 | 1241.96
87.44 | -496.408 | 0.456915 | 35346.7 | -2714.87 | -0.00271487 | 0.0091383 | 1242.024
87.4453 | -496.408 | 0.456915 | 35348.7 | -2715.11 | -0.00271511 | 0.0091383 | 1242.094
87.45 | -496.407 | 0.456915 | 35350.4 | -2715.33 | -0.00271533 | 0.0091383 | 1242.154
87.4553 | -496.407 | 0.456915 | 35352.3 | -2715.45 | -0.00271545 | 0.0091383 | 1242.22
87.46 | -496.407 | 0.456915 | 35353.9 | -2715.56 | -0.00271556 | 0.0091383 | 1242.277
87.4653 | -496.407 | 0.456915 | 35355.8 | -2715.68 | -0.00271568 | 0.0091383 | 1242.343
87.47 | -496.407 | 0.456915 | 35357.5 | -2715.79 | -0.00271579 | 0.0091383 | 1242.403
87.4752 | -496.407 | 0.456915 | 35359.4 | -2715.91 | -0.00271591 | 0.0091383 | 1242.47
87.48 | -496.406 | 0.4572 | 35361.1 | -2716.02 | -0.00271602 | 0.009144 | 1242.53
87.4852 | -496.406 | 0.457513 | 35362.9 | -2716.14 | -0.00271614 | 0.00915026 | 1242.593
87.49 | -496.406 | 0.457514 | 35364.6 | -2716.25 | -0.00271625 | 0.00915028 | 1242.653
87.4952 | -496.406 | 0.457515 | 35366.4 | -2716.49 | -0.00271649 | 0.0091503 | 1242.716
87.5 | -496.406 | 0.457515 | 35368 | -2716.71 | -0.00271671 | 0.0091503 | 1242.772
87.5053 | -496.406 | 0.457515 | 35369.8 | -2716.71 | -0.00271671 | 0.0091503 | 1242.835
87.51 | -496.405 | 0.457231 | 35371.4 | -2716.71 | -0.00271671 | 0.00914462 | 1242.892
87.5153 | -496.405 | 0.456916 | 35373.2 | -2716.83 | -0.00271683 | 0.00913832 | 1242.955
87.52 | -496.405 | 0.457199 | 35374.8 | -2716.94 | -0.00271694 | 0.00914398 | 1243.011
87.5253 | -496.405 | 0.457515 | 35376.6 | -2717.18 | -0.00271718 | 0.0091503 | 1243.074
87.53 | -496.405 | 0.45723 | 35378.2 | -2717.4 | -0.0027174 | 0.0091446 | 1243.13
87.5352 | -496.405 | 0.456916 | 35380 | -2717.64 | -0.00271764 | 0.00913832 | 1243.194
87.54 | -496.404 | 0.457202 | 35381.6 | -2717.86 | -0.00271786 | 0.00914404 | 1243.25
87.5452 | -496.404 | 0.457515 | 35383.3 | -2717.98 | -0.00271798 | 0.0091503 | 1243.31
87.55 | -496.404 | 0.457515 | 35384.9 | -2718.09 | -0.00271809 | 0.0091503 | 1243.366
87.5552 | -496.404 | 0.457515 | 35386.7 | -2718.09 | -0.00271809 | 0.0091503 | 1243.429
87.56 | -496.404 | 0.457515 | 35388.4 | -2718.09 | -0.00271809 | 0.0091503 | 1243.489
87.5653 | -496.404 | 0.457515 | 35390.2 | -2718.21 | -0.00271821 | 0.0091503 | 1243.552
87.57 | -496.403 | 0.457515 | 35391.9 | -2718.32 | -0.00271832 | 0.0091503 | 1243.612
87.5753 | -496.403 | 0.457515 | 35393.8 | -2718.44 | -0.00271844 | 0.0091503 | 1243.679
87.58 | -496.403 | 0.457515 | 35395.4 | -2718.55 | -0.00271855 | 0.0091503 | 1243.735
87.5853 | -496.403 | 0.457515 | 35397.2 | -2718.67 | -0.00271867 | 0.0091503 | 1243.798
87.59 | -496.403 | 0.457515 | 35398.9 | -2718.78 | -0.00271878 | 0.0091503 | 1243.858
87.5952 | -496.403 | 0.457515 | 35400.7 | -2718.9 | -0.0027189 | 0.0091503 | 1243.921
87.6 | -496.402 | 0.457515 | 35402.4 | -2719 | -0.002719 | 0.0091503 | 1243.981
87.6052 | -496.402 | 0.457515 | 35404.3 | -2719.13 | -0.00271913 | 0.0091503 | 1244.048
87.61 | -496.402 | 0.457515 | 35406.1 | -2719.23 | -0.00271923 | 0.0091503 | 1244.111
87.6152 | -496.402 | 0.457515 | 35408.1 | -2719.35 | -0.00271935 | 0.0091503 | 1244.181
87.62 | -496.402 | 0.457515 | 35409.8 | -2719.46 | -0.00271946 | 0.0091503 | 1244.241
87.6253 | -496.402 | 0.457515 | 35411.7 | -2719.71 | -0.00271971 | 0.0091503 | 1244.308
87.63 | -496.401 | 0.457799 | 35413.5 | -2719.92 | -0.00271992 | 0.00915598 | 1244.371
87.6353 | -496.401 | 0.458113 | 35415.5 | -2719.8 | -0.0027198 | 0.00916226 | 1244.441
87.64 | -496.401 | 0.45783 | 35417.3 | -2719.69 | -0.00271969 | 0.0091566 | 1244.504
87.6453 | -496.401 | 0.457515 | 35419.3 | -2719.94 | -0.00271994 | 0.0091503 | 1244.575
87.65 | -496.401 | 0.457799 | 35421.1 | -2720.15 | -0.00272015 | 0.00915598 | 1244.638
87.6552 | -496.401 | 0.458113 | 35423.1 | -2720.27 | -0.00272027 | 0.00916226 | 1244.708
87.66 | -496.4 | 0.458114 | 35425 | -2720.38 | -0.00272038 | 0.00916228 | 1244.775
87.6652 | -496.4 | 0.458115 | 35427 | -2720.5 | -0.0027205 | 0.0091623 | 1244.845
87.67 | -496.4 | 0.458115 | 35428.7 | -2720.61 | -0.00272061 | 0.0091623 | 1244.905
87.6752 | -496.4 | 0.458115 | 35430.5 | -2720.73 | -0.00272073 | 0.0091623 | 1244.968
87.68 | -496.4 | 0.458115 | 35432.3 | -2720.84 | -0.00272084 | 0.0091623 | 1245.031
87.6852 | -496.4 | 0.458115 | 35434.2 | -2720.96 | -0.00272096 | 0.0091623 | 1245.098
87.69 | -496.399 | 0.458115 | 35436 | -2721.07 | -0.00272107 | 0.0091623 | 1245.161
87.6953 | -496.399 | 0.458115 | 35437.9 | -2721.19 | -0.00272119 | 0.0091623 | 1245.228
87.7 | -496.399 | 0.458115 | 35439.6 | -2721.3 | -0.0027213 | 0.0091623 | 1245.288
87.7053 | -496.399 | 0.458115 | 35441.5 | -2721.42 | -0.00272142 | 0.0091623 | 1245.355
87.71 | -496.399 | 0.458398 | 35443.2 | -2721.53 | -0.00272153 | 0.00916796 | 1245.414
87.7153 | -496.399 | 0.458713 | 35445 | -2721.65 | -0.00272165 | 0.00917426 | 1245.478
87.72 | -496.398 | 0.458429 | 35446.6 | -2721.76 | -0.00272176 | 0.00916858 | 1245.534
87.7252 | -496.398 | 0.458115 | 35448.4 | -2721.88 | -0.00272188 | 0.0091623 | 1245.597
87.73 | -496.398 | 0.4584 | 35450.1 | -2721.99 | -0.00272199 | 0.009168 | 1245.657
87.7352 | -496.398 | 0.458713 | 35452 | -2722.11 | -0.00272211 | 0.00917426 | 1245.724
87.74 | -496.398 | 0.458428 | 35453.8 | -2722.22 | -0.00272222 | 0.00916856 | 1245.787
87.7452 | -496.398 | 0.458115 | 35455.7 | -2722.34 | -0.00272234 | 0.0091623 | 1245.854
87.75 | -496.397 | 0.458399 | 35457.4 | -2722.45 | -0.00272245 | 0.00916798 | 1245.913
87.7553 | -496.397 | 0.458713 | 35459.2 | -2722.57 | -0.00272257 | 0.00917426 | 1245.977
87.76 | -496.397 | 0.458429 | 35460.8 | -2722.68 | -0.00272268 | 0.00916858 | 1246.033
87.7653 | -496.397 | 0.458115 | 35462.7 | -2722.8 | -0.0027228 | 0.0091623 | 1246.1
87.77 | -496.397 | 0.458398 | 35464.4 | -2722.91 | -0.00272291 | 0.00916796 | 1246.159
87.7753 | -496.397 | 0.458713 | 35466.3 | -2723.03 | -0.00272303 | 0.00917426 | 1246.226
87.78 | -496.396 | 0.458429 | 35468 | -2723.14 | -0.00272314 | 0.00916858 | 1246.286
87.7852 | -496.396 | 0.458115 | 35469.9 | -2723.38 | -0.00272338 | 0.0091623 | 1246.353
87.79 | -496.396 | 0.4584 | 35471.5 | -2723.6 | -0.0027236 | 0.009168 | 1246.409
87.7952 | -496.396 | 0.458713 | 35473.2 | -2723.6 | -0.0027236 | 0.00917426 | 1246.469
87.8 | -496.396 | 0.458714 | 35474.8 | -2723.6 | -0.0027236 | 0.00917428 | 1246.525
87.8052 | -496.396 | 0.458715 | 35476.6 | -2723.84 | -0.00272384 | 0.0091743 | 1246.588
87.81 | -496.395 | 0.458715 | 35478.1 | -2724.06 | -0.00272406 | 0.0091743 | 1246.641
87.8153 | -496.395 | 0.458715 | 35479.8 | -2724.18 | -0.00272418 | 0.0091743 | 1246.701
87.82 | -496.395 | 0.458715 | 35481.3 | -2724.29 | -0.00272429 | 0.0091743 | 1246.753
87.8253 | -496.395 | 0.458715 | 35483 | -2724.41 | -0.00272441 | 0.0091743 | 1246.813
87.83 | -496.395 | 0.458715 | 35484.5 | -2724.52 | -0.00272452 | 0.0091743 | 1246.866
87.8353 | -496.395 | 0.458715 | 35486.2 | -2724.52 | -0.00272452 | 0.0091743 | 1246.925
87.84 | -496.394 | 0.458715 | 35487.8 | -2724.52 | -0.00272452 | 0.0091743 | 1246.982
87.8452 | -496.394 | 0.458715 | 35489.5 | -2724.64 | -0.00272464 | 0.0091743 | 1247.041
87.85 | -496.394 | 0.458715 | 35491.1 | -2724.75 | -0.00272475 | 0.0091743 | 1247.098
87.8552 | -496.394 | 0.458715 | 35492.8 | -2724.87 | -0.00272487 | 0.0091743 | 1247.157
87.86 | -496.394 | 0.458715 | 35494.4 | -2724.98 | -0.00272498 | 0.0091743 | 1247.214
87.8652 | -496.394 | 0.458715 | 35496.1 | -2725.1 | -0.0027251 | 0.0091743 | 1247.273
87.87 | -496.393 | 0.458715 | 35497.7 | -2725.21 | -0.00272521 | 0.0091743 | 1247.329
87.8753 | -496.393 | 0.458715 | 35499.4 | -2725.33 | -0.00272533 | 0.0091743 | 1247.389
87.88 | -496.393 | 0.458715 | 35501 | -2725.44 | -0.00272544 | 0.0091743 | 1247.445
87.8853 | -496.393 | 0.458715 | 35502.8 | -2725.56 | -0.00272556 | 0.0091743 | 1247.509
87.89 | -496.393 | 0.458998 | 35504.4 | -2725.67 | -0.00272567 | 0.00917996 | 1247.565
87.8953 | -496.393 | 0.459313 | 35506.3 | -2725.79 | -0.00272579 | 0.00918626 | 1247.632
87.9 | -496.392 | 0.459029 | 35508 | -2725.89 | -0.00272589 | 0.00918058 | 1247.691
87.9052 | -496.392 | 0.458715 | 35509.8 | -2726.01 | -0.00272601 | 0.0091743 | 1247.755
87.91 | -496.392 | 0.459001 | 35511.4 | -2726.12 | -0.00272612 | 0.00918002 | 1247.811
87.9152 | -496.392 | 0.459313 | 35513.2 | -2726.24 | -0.00272624 | 0.00918626 | 1247.874
87.92 | -496.392 | 0.459028 | 35514.9 | -2726.35 | -0.00272635 | 0.00918056 | 1247.934
87.9252 | -496.392 | 0.458715 | 35516.7 | -2726.47 | -0.00272647 | 0.0091743 | 1247.997
87.93 | -496.391 | 0.459 | 35518.4 | -2726.58 | -0.00272658 | 0.00918 | 1248.057
87.9352 | -496.391 | 0.459313 | 35520.2 | -2726.7 | -0.0027267 | 0.00918626 | 1248.12
87.94 | -496.391 | 0.459314 | 35521.8 | -2726.81 | -0.00272681 | 0.00918628 | 1248.176
87.9453 | -496.391 | 0.459315 | 35523.6 | -2726.93 | -0.00272693 | 0.0091863 | 1248.24
87.95 | -496.391 | 0.459315 | 35525.1 | -2727.04 | -0.00272704 | 0.0091863 | 1248.292
87.9553 | -496.391 | 0.459315 | 35526.9 | -2727.16 | -0.00272716 | 0.0091863 | 1248.356
87.96 | -496.39 | 0.459315 | 35528.5 | -2727.27 | -0.00272727 | 0.0091863 | 1248.412
87.9653 | -496.39 | 0.459315 | 35530.4 | -2727.39 | -0.00272739 | 0.0091863 | 1248.479
87.97 | -496.39 | 0.459315 | 35532 | -2727.5 | -0.0027275 | 0.0091863 | 1248.535
87.9752 | -496.39 | 0.459315 | 35533.9 | -2727.62 | -0.00272762 | 0.0091863 | 1248.601
87.98 | -496.39 | 0.459315 | 35535.6 | -2727.73 | -0.00272773 | 0.0091863 | 1248.661
87.9852 | -496.39 | 0.459315 | 35537.5 | -2727.85 | -0.00272785 | 0.0091863 | 1248.728
87.99 | -496.389 | 0.459315 | 35539.2 | -2727.96 | -0.00272796 | 0.0091863 | 1248.788
87.9952 | -496.389 | 0.459315 | 35541.1 | -2728.08 | -0.00272808 | 0.0091863 | 1248.854
88 | -496.389 | 0.459315 | 35542.8 | -2728.19 | -0.00272819 | 0.0091863 | 1248.914
88.0053 | -496.389 | 0.459315 | 35544.6 | -2728.31 | -0.00272831 | 0.0091863 | 1248.977
88.01 | -496.389 | 0.459599 | 35546.4 | -2728.42 | -0.00272842 | 0.00919198 | 1249.041
88.0153 | -496.389 | 0.459913 | 35548.4 | -2728.54 | -0.00272854 | 0.00919826 | 1249.111
88.02 | -496.388 | 0.45963 | 35550 | -2728.65 | -0.00272865 | 0.0091926 | 1249.167
88.0253 | -496.388 | 0.459315 | 35551.9 | -2728.77 | -0.00272877 | 0.0091863 | 1249.234
88.03 | -496.388 | 0.459599 | 35553.6 | -2728.88 | -0.00272888 | 0.00919198 | 1249.294
88.0352 | -496.388 | 0.459913 | 35555.5 | -2728.88 | -0.00272888 | 0.00919826 | 1249.36
88.04 | -496.388 | 0.459914 | 35557.1 | -2728.88 | -0.00272888 | 0.00919828 | 1249.417
88.0452 | -496.388 | 0.459915 | 35558.8 | -2729.12 | -0.00272912 | 0.0091983 | 1249.476
88.05 | -496.387 | 0.459915 | 35560.6 | -2729.34 | -0.00272934 | 0.0091983 | 1249.54
88.0552 | -496.387 | 0.459915 | 35562.5 | -2729.46 | -0.00272946 | 0.0091983 | 1249.606
88.06 | -496.387 | 0.45963 | 35564.2 | -2729.57 | -0.00272957 | 0.0091926 | 1249.666
88.0653 | -496.387 | 0.459316 | 35566 | -2729.69 | -0.00272969 | 0.00918632 | 1249.729
88.07 | -496.387 | 0.4596 | 35567.6 | -2729.8 | -0.0027298 | 0.009192 | 1249.786
88.0753 | -496.387 | 0.459915 | 35569.4 | -2729.92 | -0.00272992 | 0.0091983 | 1249.849
88.08 | -496.386 | 0.459915 | 35570.9 | -2730.03 | -0.00273003 | 0.0091983 | 1249.902
88.0853 | -496.386 | 0.459915 | 35572.7 | -2730.27 | -0.00273027 | 0.0091983 | 1249.965
88.09 | -496.386 | 0.459915 | 35574.3 | -2730.49 | -0.00273049 | 0.0091983 | 1250.021
88.0952 | -496.386 | 0.459915 | 35576.1 | -2730.49 | -0.00273049 | 0.0091983 | 1250.084
88.1 | -496.386 | 0.459915 | 35577.8 | -2730.49 | -0.00273049 | 0.0091983 | 1250.144
88.1052 | -496.386 | 0.459915 | 35579.6 | -2730.61 | -0.00273061 | 0.0091983 | 1250.207
88.11 | -496.385 | 0.459915 | 35581.1 | -2730.72 | -0.00273072 | 0.0091983 | 1250.26
88.1152 | -496.385 | 0.459915 | 35582.9 | -2730.96 | -0.00273096 | 0.0091983 | 1250.323
88.12 | -496.385 | 0.459915 | 35584.5 | -2731.18 | -0.00273118 | 0.0091983 | 1250.379
88.1253 | -496.385 | 0.459915 | 35586.4 | -2731.3 | -0.0027313 | 0.0091983 | 1250.446
88.13 | -496.385 | 0.459915 | 35588 | -2731.41 | -0.00273141 | 0.0091983 | 1250.502
88.1353 | -496.385 | 0.459915 | 35589.9 | -2731.41 | -0.00273141 | 0.0091983 | 1250.569
88.14 | -496.384 | 0.459915 | 35591.5 | -2731.41 | -0.00273141 | 0.0091983 | 1250.625
88.1453 | -496.384 | 0.459915 | 35593.4 | -2731.53 | -0.00273153 | 0.0091983 | 1250.692
88.15 | -496.384 | 0.459915 | 35595 | -2731.64 | -0.00273164 | 0.0091983 | 1250.748
88.1552 | -496.384 | 0.459915 | 35596.8 | -2731.76 | -0.00273176 | 0.0091983 | 1250.812
88.16 | -496.384 | 0.459915 | 35598.5 | -2731.87 | -0.00273187 | 0.0091983 | 1250.871
88.1652 | -496.384 | 0.459915 | 35600.3 | -2731.87 | -0.00273187 | 0.0091983 | 1250.935
88.17 | -496.383 | 0.4602 | 35602 | -2731.87 | -0.00273187 | 0.009204 | 1250.994
88.1752 | -496.383 | 0.460513 | 35603.9 | -2732.11 | -0.00273211 | 0.00921026 | 1251.061
88.18 | -496.383 | 0.460228 | 35605.6 | -2732.33 | -0.00273233 | 0.00920456 | 1251.121
88.1852 | -496.383 | 0.459915 | 35607.6 | -2732.45 | -0.00273245 | 0.0091983 | 1251.191
88.19 | -496.383 | 0.460199 | 35609.3 | -2732.56 | -0.00273256 | 0.00920398 | 1251.251
88.1953 | -496.383 | 0.460513 | 35611.3 | -2732.68 | -0.00273268 | 0.00921026 | 1251.321
88.2 | -496.382 | 0.46023 | 35613 | -2732.78 | -0.00273278 | 0.0092046 | 1251.381
88.2053 | -496.382 | 0.459915 | 35615 | -2732.91 | -0.00273291 | 0.0091983 | 1251.451
88.21 | -496.382 | 0.460198 | 35616.8 | -2733.01 | -0.00273301 | 0.00920396 | 1251.514
88.2153 | -496.382 | 0.460513 | 35618.8 | -2733.14 | -0.00273314 | 0.00921026 | 1251.585
88.22 | -496.382 | 0.460514 | 35620.6 | -2733.24 | -0.00273324 | 0.00921028 | 1251.648
88.2252 | -496.382 | 0.460515 | 35622.5 | -2733.36 | -0.00273336 | 0.0092103 | 1251.715
88.23 | -496.381 | 0.460515 | 35624.2 | -2733.47 | -0.00273347 | 0.0092103 | 1251.774
88.2352 | -496.381 | 0.460515 | 35626.1 | -2733.47 | -0.00273347 | 0.0092103 | 1251.841
88.24 | -496.381 | 0.460515 | 35627.9 | -2733.47 | -0.00273347 | 0.0092103 | 1251.904
88.2452 | -496.381 | 0.460515 | 35629.9 | -2733.71 | -0.00273371 | 0.0092103 | 1251.975
88.25 | -496.381 | 0.460515 | 35631.7 | -2733.93 | -0.00273393 | 0.0092103 | 1252.038
88.2553 | -496.381 | 0.460515 | 35633.8 | -2734.05 | -0.00273405 | 0.0092103 | 1252.112
88.26 | -496.38 | 0.460515 | 35635.4 | -2734.16 | -0.00273416 | 0.0092103 | 1252.168
88.2653 | -496.38 | 0.460515 | 35637.3 | -2734.4 | -0.0027344 | 0.0092103 | 1252.235
88.27 | -496.38 | 0.460515 | 35639.1 | -2734.62 | -0.00273462 | 0.0092103 | 1252.298
88.2753 | -496.38 | 0.460515 | 35641.2 | -2734.74 | -0.00273474 | 0.0092103 | 1252.372
88.28 | -496.38 | 0.460799 | 35642.9 | -2734.85 | -0.00273485 | 0.00921598 | 1252.432
88.2852 | -496.38 | 0.461113 | 35644.9 | -2734.97 | -0.00273497 | 0.00922226 | 1252.502
88.29 | -496.379 | 0.460828 | 35646.7 | -2735.08 | -0.00273508 | 0.00921656 | 1252.565
88.2952 | -496.379 | 0.460515 | 35648.6 | -2735.2 | -0.0027352 | 0.0092103 | 1252.632
88.3 | -496.379 | 0.4608 | 35650.3 | -2735.31 | -0.00273531 | 0.009216 | 1252.692
88.3052 | -496.379 | 0.461113 | 35652.2 | -2735.43 | -0.00273543 | 0.00922226 | 1252.758
88.31 | -496.379 | 0.460829 | 35654 | -2735.54 | -0.00273554 | 0.00921658 | 1252.822
88.3153 | -496.379 | 0.460515 | 35655.9 | -2735.78 | -0.00273578 | 0.0092103 | 1252.888
88.32 | -496.378 | 0.460799 | 35657.7 | -2736 | -0.002736 | 0.00921598 | 1252.952
88.3253 | -496.378 | 0.461113 | 35659.7 | -2736 | -0.002736 | 0.00922226 | 1253.022
88.33 | -496.378 | 0.461114 | 35661.4 | -2736 | -0.002736 | 0.00922228 | 1253.082
88.3353 | -496.378 | 0.461115 | 35663.4 | -2736.24 | -0.00273624 | 0.0092223 | 1253.152
88.34 | -496.378 | 0.46083 | 35665.1 | -2736.46 | -0.00273646 | 0.0092166 | 1253.212
88.3452 | -496.378 | 0.460516 | 35666.9 | -2736.46 | -0.00273646 | 0.00921032 | 1253.275
88.35 | -496.377 | 0.460802 | 35668.5 | -2736.46 | -0.00273646 | 0.00921604 | 1253.331
88.3552 | -496.377 | 0.461115 | 35670.3 | -2736.58 | -0.00273658 | 0.0092223 | 1253.394
88.36 | -496.377 | 0.461115 | 35672 | -2736.69 | -0.00273669 | 0.0092223 | 1253.454
88.3652 | -496.377 | 0.461115 | 35673.9 | -2736.81 | -0.00273681 | 0.0092223 | 1253.521
88.37 | -496.377 | 0.461115 | 35675.4 | -2736.92 | -0.00273692 | 0.0092223 | 1253.574
88.3753 | -496.377 | 0.461115 | 35677.1 | -2737.04 | -0.00273704 | 0.0092223 | 1253.633
88.38 | -496.376 | 0.461115 | 35678.6 | -2737.15 | -0.00273715 | 0.0092223 | 1253.686
88.3853 | -496.376 | 0.461115 | 35680.3 | -2737.27 | -0.00273727 | 0.0092223 | 1253.746
88.39 | -496.376 | 0.461115 | 35681.7 | -2737.38 | -0.00273738 | 0.0092223 | 1253.795
88.3953 | -496.376 | 0.461115 | 35683.4 | -2737.62 | -0.00273762 | 0.0092223 | 1253.855
88.4 | -496.376 | 0.461115 | 35684.9 | -2737.84 | -0.00273784 | 0.0092223 | 1253.907
88.4052 | -496.376 | 0.461115 | 35686.7 | -2737.96 | -0.00273796 | 0.0092223 | 1253.971
88.41 | -496.375 | 0.461115 | 35688.3 | -2738.07 | -0.00273807 | 0.0092223 | 1254.027
88.4152 | -496.375 | 0.461115 | 35690.1 | -2738.19 | -0.00273819 | 0.0092223 | 1254.09
88.42 | -496.375 | 0.461115 | 35691.7 | -2738.3 | -0.0027383 | 0.0092223 | 1254.146
88.4252 | -496.375 | 0.461115 | 35693.4 | -2738.42 | -0.00273842 | 0.0092223 | 1254.206
88.43 | -496.375 | 0.461115 | 35695 | -2738.53 | -0.00273853 | 0.0092223 | 1254.262
88.4352 | -496.375 | 0.461115 | 35696.7 | -2738.65 | -0.00273865 | 0.0092223 | 1254.322
88.44 | -496.374 | 0.461399 | 35698.3 | -2738.76 | -0.00273876 | 0.00922798 | 1254.378
88.4453 | -496.374 | 0.461713 | 35700 | -2738.76 | -0.00273876 | 0.00923426 | 1254.438
88.45 | -496.374 | 0.46143 | 35701.7 | -2738.76 | -0.00273876 | 0.0092286 | 1254.498
88.4553 | -496.374 | 0.461115 | 35703.5 | -2738.88 | -0.00273888 | 0.0092223 | 1254.561
88.46 | -496.374 | 0.461398 | 35705.1 | -2738.99 | -0.00273899 | 0.00922796 | 1254.617
88.4653 | -496.374 | 0.461713 | 35707 | -2739.11 | -0.00273911 | 0.00923426 | 1254.684
88.47 | -496.373 | 0.461429 | 35708.7 | -2739.22 | -0.00273922 | 0.00922858 | 1254.744
88.4752 | -496.373 | 0.461115 | 35710.5 | -2739.34 | -0.00273934 | 0.0092223 | 1254.807
88.48 | -496.373 | 0.4614 | 35712.3 | -2739.45 | -0.00273945 | 0.009228 | 1254.87
88.4852 | -496.373 | 0.461713 | 35714.2 | -2739.57 | -0.00273957 | 0.00923426 | 1254.937
88.49 | -496.373 | 0.461714 | 35716 | -2739.67 | -0.00273967 | 0.00923428 | 1255
88.4952 | -496.373 | 0.461715 | 35717.9 | -2739.8 | -0.0027398 | 0.0092343 | 1255.067
88.5 | -496.372 | 0.461715 | 35719.6 | -2739.9 | -0.0027399 | 0.0092343 | 1255.127
88.5053 | -496.372 | 0.461715 | 35721.5 | -2740.03 | -0.00274003 | 0.0092343 | 1255.193
88.51 | -496.372 | 0.461715 | 35723.2 | -2740.13 | -0.00274013 | 0.0092343 | 1255.253
88.5153 | -496.372 | 0.461715 | 35725.1 | -2740.38 | -0.00274038 | 0.0092343 | 1255.32
88.52 | -496.372 | 0.461715 | 35726.8 | -2740.59 | -0.00274059 | 0.0092343 | 1255.38
88.5253 | -496.372 | 0.461715 | 35728.8 | -2740.71 | -0.00274071 | 0.0092343 | 1255.45
88.53 | -496.371 | 0.461715 | 35730.6 | -2740.82 | -0.00274082 | 0.0092343 | 1255.513
88.5352 | -496.371 | 0.461715 | 35732.6 | -2740.94 | -0.00274094 | 0.0092343 | 1255.583
88.54 | -496.371 | 0.461715 | 35734.3 | -2741.05 | -0.00274105 | 0.0092343 | 1255.643
88.5452 | -496.371 | 0.461715 | 35736.3 | -2741.29 | -0.00274129 | 0.0092343 | 1255.713
88.55 | -496.371 | 0.461715 | 35738 | -2741.51 | -0.00274151 | 0.0092343 | 1255.773
88.5552 | -496.371 | 0.461715 | 35739.9 | -2741.51 | -0.00274151 | 0.0092343 | 1255.84
88.56 | -496.37 | 0.461999 | 35741.7 | -2741.51 | -0.00274151 | 0.00923998 | 1255.903
88.5653 | -496.37 | 0.462313 | 35743.6 | -2741.63 | -0.00274163 | 0.00924626 | 1255.97
88.57 | -496.37 | 0.462029 | 35745.4 | -2741.74 | -0.00274174 | 0.00924058 | 1256.033
88.5753 | -496.37 | 0.461715 | 35747.4 | -2741.86 | -0.00274186 | 0.0092343 | 1256.104
88.58 | -496.37 | 0.461998 | 35749.1 | -2741.97 | -0.00274197 | 0.00923996 | 1256.163
88.5853 | -496.37 | 0.462313 | 35751 | -2742.09 | -0.00274209 | 0.00924626 | 1256.23
88.59 | -496.369 | 0.462029 | 35752.7 | -2742.2 | -0.0027422 | 0.00924058 | 1256.29
88.5952 | -496.369 | 0.461715 | 35754.5 | -2742.2 | -0.0027422 | 0.0092343 | 1256.353
88.6 | -496.369 | 0.462001 | 35756.3 | -2742.2 | -0.0027422 | 0.00924002 | 1256.416
88.6052 | -496.369 | 0.462313 | 35758.1 | -2742.44 | -0.00274244 | 0.00924626 | 1256.48
88.61 | -496.369 | 0.462028 | 35759.7 | -2742.66 | -0.00274266 | 0.00924056 | 1256.536
88.6152 | -496.369 | 0.461715 | 35761.5 | -2742.78 | -0.00274278 | 0.0092343 | 1256.599
88.62 | -496.368 | 0.461999 | 35763.1 | -2742.89 | -0.00274289 | 0.00923998 | 1256.655
88.6253 | -496.368 | 0.462313 | 35764.9 | -2743.01 | -0.00274301 | 0.00924626 | 1256.718
88.63 | -496.368 | 0.462029 | 35766.5 | -2743.12 | -0.00274312 | 0.00924058 | 1256.775
88.6353 | -496.368 | 0.461715 | 35768.3 | -2743.36 | -0.00274336 | 0.0092343 | 1256.838
88.64 | -496.368 | 0.461998 | 35770 | -2743.58 | -0.00274358 | 0.00923996 | 1256.898
88.6453 | -496.368 | 0.462313 | 35771.8 | -2743.7 | -0.0027437 | 0.00924626 | 1256.961
88.65 | -496.367 | 0.462314 | 35773.4 | -2743.81 | -0.00274381 | 0.00924628 | 1257.017
88.6552 | -496.367 | 0.462315 | 35775.2 | -2743.93 | -0.00274393 | 0.0092463 | 1257.08
88.66 | -496.367 | 0.462315 | 35776.9 | -2744.04 | -0.00274404 | 0.0092463 | 1257.14
88.6652 | -496.367 | 0.462315 | 35778.7 | -2744.04 | -0.00274404 | 0.0092463 | 1257.203
88.67 | -496.367 | 0.462315 | 35780.2 | -2744.04 | -0.00274404 | 0.0092463 | 1257.256
88.6752 | -496.367 | 0.462315 | 35781.8 | -2744.16 | -0.00274416 | 0.0092463 | 1257.312
88.68 | -496.366 | 0.462315 | 35783.4 | -2744.27 | -0.00274427 | 0.0092463 | 1257.369
88.6852 | -496.366 | 0.462315 | 35785.1 | -2744.39 | -0.00274439 | 0.0092463 | 1257.428
88.69 | -496.366 | 0.462315 | 35786.7 | -2744.5 | -0.0027445 | 0.0092463 | 1257.484
88.6953 | -496.366 | 0.462315 | 35788.4 | -2744.62 | -0.00274462 | 0.0092463 | 1257.544
88.7 | -496.366 | 0.462315 | 35790 | -2744.73 | -0.00274473 | 0.0092463 | 1257.6
88.7053 | -496.366 | 0.462315 | 35791.7 | -2744.85 | -0.00274485 | 0.0092463 | 1257.66
88.71 | -496.365 | 0.462315 | 35793.3 | -2744.96 | -0.00274496 | 0.0092463 | 1257.716
88.7153 | -496.365 | 0.462315 | 35795.1 | -2745.08 | -0.00274508 | 0.0092463 | 1257.78
88.72 | -496.365 | 0.462599 | 35796.7 | -2745.19 | -0.00274519 | 0.00925198 | 1257.836
88.7252 | -496.365 | 0.462913 | 35798.5 | -2745.43 | -0.00274543 | 0.00925826 | 1257.899
88.73 | -496.365 | 0.462628 | 35800.1 | -2745.65 | -0.00274565 | 0.00925256 | 1257.955
88.7352 | -496.365 | 0.462315 | 35801.8 | -2745.77 | -0.00274577 | 0.0092463 | 1258.015
88.74 | -496.364 | 0.4626 | 35803.5 | -2745.88 | -0.00274588 | 0.009252 | 1258.075
88.7452 | -496.364 | 0.462913 | 35805.3 | -2745.88 | -0.00274588 | 0.00925826 | 1258.138
88.75 | -496.364 | 0.462629 | 35807 | -2745.88 | -0.00274588 | 0.00925258 | 1258.198
88.7553 | -496.364 | 0.462315 | 35808.8 | -2746 | -0.002746 | 0.0092463 | 1258.261
88.76 | -496.364 | 0.462599 | 35810.5 | -2746.11 | -0.00274611 | 0.00925198 | 1258.321
88.7653 | -496.364 | 0.462913 | 35812.4 | -2746.23 | -0.00274623 | 0.00925826 | 1258.388
88.77 | -496.363 | 0.462914 | 35814.1 | -2746.33 | -0.00274633 | 0.00925828 | 1258.447
88.7753 | -496.363 | 0.462915 | 35816 | -2746.46 | -0.00274646 | 0.0092583 | 1258.514
88.78 | -496.363 | 0.462915 | 35817.8 | -2746.56 | -0.00274656 | 0.0092583 | 1258.577
88.7852 | -496.363 | 0.462915 | 35819.8 | -2746.68 | -0.00274668 | 0.0092583 | 1258.648
88.79 | -496.363 | 0.462915 | 35821.5 | -2746.79 | -0.00274679 | 0.0092583 | 1258.707
88.7952 | -496.363 | 0.462915 | 35823.3 | -2746.91 | -0.00274691 | 0.0092583 | 1258.771
88.8 | -496.362 | 0.462915 | 35824.9 | -2747.02 | -0.00274702 | 0.0092583 | 1258.827
88.8052 | -496.362 | 0.462915 | 35826.8 | -2747.14 | -0.00274714 | 0.0092583 | 1258.894
88.81 | -496.362 | 0.463199 | 35828.4 | -2747.25 | -0.00274725 | 0.00926398 | 1258.95
88.8153 | -496.362 | 0.463513 | 35830.2 | -2747.37 | -0.00274737 | 0.00927026 | 1259.013
88.82 | -496.362 | 0.463229 | 35831.8 | -2747.48 | -0.00274748 | 0.00926458 | 1259.069
88.8253 | -496.362 | 0.462915 | 35833.6 | -2747.6 | -0.0027476 | 0.0092583 | 1259.132
88.83 | -496.361 | 0.462915 | 35835.4 | -2747.71 | -0.00274771 | 0.0092583 | 1259.196
88.8353 | -496.361 | 0.462915 | 35837.3 | -2747.83 | -0.00274783 | 0.0092583 | 1259.262
88.84 | -496.361 | 0.462915 | 35838.9 | -2747.94 | -0.00274794 | 0.0092583 | 1259.319
88.8452 | -496.361 | 0.462915 | 35840.7 | -2748.06 | -0.00274806 | 0.0092583 | 1259.382
88.85 | -496.361 | 0.462915 | 35842.4 | -2748.17 | -0.00274817 | 0.0092583 | 1259.442
88.8552 | -496.361 | 0.462915 | 35844.2 | -2748.41 | -0.00274841 | 0.0092583 | 1259.505
88.86 | -496.36 | 0.462915 | 35845.8 | -2748.63 | -0.00274863 | 0.0092583 | 1259.561
88.8652 | -496.36 | 0.462915 | 35847.5 | -2748.63 | -0.00274863 | 0.0092583 | 1259.621
88.87 | -496.36 | 0.462915 | 35849.3 | -2748.63 | -0.00274863 | 0.0092583 | 1259.684
88.8753 | -496.36 | 0.462915 | 35851.1 | -2748.87 | -0.00274887 | 0.0092583 | 1259.747
88.88 | -496.36 | 0.463199 | 35852.8 | -2749.09 | -0.00274909 | 0.00926398 | 1259.807
88.8853 | -496.36 | 0.463513 | 35854.7 | -2749.09 | -0.00274909 | 0.00927026 | 1259.874
88.89 | -496.359 | 0.463514 | 35856.4 | -2749.09 | -0.00274909 | 0.00927028 | 1259.934
88.8953 | -496.359 | 0.463515 | 35858.4 | -2749.33 | -0.00274933 | 0.0092703 | 1260.004
88.9 | -496.359 | 0.463515 | 35860.1 | -2749.55 | -0.00274955 | 0.0092703 | 1260.064
88.9052 | -496.359 | 0.463515 | 35862 | -2749.55 | -0.00274955 | 0.0092703 | 1260.13
88.91 | -496.359 | 0.463515 | 35863.6 | -2749.55 | -0.00274955 | 0.0092703 | 1260.187
88.9152 | -496.359 | 0.463515 | 35865.4 | -2749.67 | -0.00274967 | 0.0092703 | 1260.25
88.92 | -496.358 | 0.463515 | 35867.1 | -2749.78 | -0.00274978 | 0.0092703 | 1260.31
88.9252 | -496.358 | 0.463515 | 35868.8 | -2749.78 | -0.00274978 | 0.0092703 | 1260.369
88.93 | -496.358 | 0.463515 | 35870.4 | -2749.78 | -0.00274978 | 0.0092703 | 1260.426
88.9352 | -496.358 | 0.463515 | 35872.1 | -2750.02 | -0.00275002 | 0.0092703 | 1260.485
88.94 | -496.358 | 0.463515 | 35873.8 | -2750.24 | -0.00275024 | 0.0092703 | 1260.545
88.9453 | -496.358 | 0.463515 | 35875.6 | -2750.36 | -0.00275036 | 0.0092703 | 1260.608
88.95 | -496.357 | 0.463515 | 35877.1 | -2750.47 | -0.00275047 | 0.0092703 | 1260.661
88.9553 | -496.357 | 0.463515 | 35878.9 | -2750.59 | -0.00275059 | 0.0092703 | 1260.724
88.96 | -496.357 | 0.463515 | 35880.6 | -2750.7 | -0.0027507 | 0.0092703 | 1260.784
88.9653 | -496.357 | 0.463515 | 35882.5 | -2750.94 | -0.00275094 | 0.0092703 | 1260.851
88.97 | -496.357 | 0.463515 | 35884 | -2751.16 | -0.00275116 | 0.0092703 | 1260.903
88.9752 | -496.357 | 0.463515 | 35885.7 | -2751.16 | -0.00275116 | 0.0092703 | 1260.963
88.98 | -496.356 | 0.463515 | 35887.4 | -2751.16 | -0.00275116 | 0.0092703 | 1261.023
88.9852 | -496.356 | 0.463515 | 35889.2 | -2751.28 | -0.00275128 | 0.0092703 | 1261.086
88.99 | -496.356 | 0.463515 | 35890.8 | -2751.39 | -0.00275139 | 0.0092703 | 1261.142
88.9952 | -496.356 | 0.463515 | 35892.6 | -2751.39 | -0.00275139 | 0.0092703 | 1261.206
89 | -496.356 | 0.463515 | 35894.3 | -2751.39 | -0.00275139 | 0.0092703 | 1261.265
89.0053 | -496.356 | 0.463515 | 35896.1 | -2751.63 | -0.00275163 | 0.0092703 | 1261.329
89.01 | -496.355 | 0.463515 | 35897.9 | -2751.85 | -0.00275185 | 0.0092703 | 1261.392
89.0153 | -496.355 | 0.463515 | 35900 | -2751.85 | -0.00275185 | 0.0092703 | 1261.466
89.02 | -496.355 | 0.463798 | 35901.8 | -2751.85 | -0.00275185 | 0.00927596 | 1261.529
89.0253 | -496.355 | 0.464113 | 35903.9 | -2752.09 | -0.00275209 | 0.00928226 | 1261.603
89.03 | -496.355 | 0.464114 | 35905.6 | -2752.31 | -0.00275231 | 0.00928228 | 1261.662
89.0352 | -496.355 | 0.464115 | 35907.5 | -2752.31 | -0.00275231 | 0.0092823 | 1261.729
89.04 | -496.354 | 0.464115 | 35909.3 | -2752.31 | -0.00275231 | 0.0092823 | 1261.792
89.0452 | -496.354 | 0.464115 | 35911.3 | -2752.55 | -0.00275255 | 0.0092823 | 1261.863
89.05 | -496.354 | 0.464115 | 35913 | -2752.77 | -0.00275277 | 0.0092823 | 1261.922
89.0552 | -496.354 | 0.464115 | 35914.9 | -2752.89 | -0.00275289 | 0.0092823 | 1261.989
89.06 | -496.354 | 0.464115 | 35916.5 | -2753 | -0.002753 | 0.0092823 | 1262.045
89.0653 | -496.354 | 0.464115 | 35918.4 | -2753.12 | -0.00275312 | 0.0092823 | 1262.112
89.07 | -496.353 | 0.464115 | 35920.1 | -2753.22 | -0.00275322 | 0.0092823 | 1262.172
89.0753 | -496.353 | 0.464115 | 35922.1 | -2753.47 | -0.00275347 | 0.0092823 | 1262.242
89.08 | -496.353 | 0.464115 | 35923.8 | -2753.68 | -0.00275368 | 0.0092823 | 1262.302
89.0853 | -496.353 | 0.464115 | 35925.7 | -2753.68 | -0.00275368 | 0.0092823 | 1262.369
89.09 | -496.353 | 0.464115 | 35927.5 | -2753.68 | -0.00275368 | 0.0092823 | 1262.432
89.0952 | -496.353 | 0.464115 | 35929.5 | -2753.8 | -0.0027538 | 0.0092823 | 1262.502
89.1 | -496.352 | 0.464115 | 35931.2 | -2753.91 | -0.00275391 | 0.0092823 | 1262.562
89.1052 | -496.352 | 0.464115 | 35933.1 | -2754.03 | -0.00275403 | 0.0092823 | 1262.629
89.11 | -496.352 | 0.464115 | 35934.7 | -2754.14 | -0.00275414 | 0.0092823 | 1262.685
89.1152 | -496.352 | 0.464115 | 35936.5 | -2754.38 | -0.00275438 | 0.0092823 | 1262.748
89.12 | -496.352 | 0.464115 | 35938.2 | -2754.6 | -0.0027546 | 0.0092823 | 1262.808
89.1253 | -496.352 | 0.464115 | 35939.9 | -2754.6 | -0.0027546 | 0.0092823 | 1262.868
89.13 | -496.351 | 0.464399 | 35941.6 | -2754.6 | -0.0027546 | 0.00928798 | 1262.927
89.1353 | -496.351 | 0.464713 | 35943.5 | -2754.84 | -0.00275484 | 0.00929426 | 1262.994
89.14 | -496.351 | 0.464714 | 35945.1 | -2755.06 | -0.00275506 | 0.00929428 | 1263.05
89.1453 | -496.351 | 0.464715 | 35946.8 | -2755.06 | -0.00275506 | 0.0092943 | 1263.11
89.15 | -496.351 | 0.46443 | 35948.6 | -2755.06 | -0.00275506 | 0.0092886 | 1263.173
89.1552 | -496.351 | 0.464116 | 35950.4 | -2755.18 | -0.00275518 | 0.00928232 | 1263.237
89.16 | -496.35 | 0.464402 | 35952.1 | -2755.29 | -0.00275529 | 0.00928804 | 1263.296
89.1652 | -496.35 | 0.464715 | 35953.9 | -2755.53 | -0.00275553 | 0.0092943 | 1263.36
89.17 | -496.35 | 0.464715 | 35955.6 | -2755.75 | -0.00275575 | 0.0092943 | 1263.419
89.1752 | -496.35 | 0.464715 | 35957.5 | -2755.75 | -0.00275575 | 0.0092943 | 1263.486
89.18 | -496.35 | 0.464715 | 35959 | -2755.75 | -0.00275575 | 0.0092943 | 1263.539
89.1852 | -496.35 | 0.464715 | 35960.8 | -2755.99 | -0.00275599 | 0.0092943 | 1263.602
89.19 | -496.349 | 0.464715 | 35962.3 | -2756.21 | -0.00275621 | 0.0092943 | 1263.655
89.1953 | -496.349 | 0.464715 | 35964 | -2756.33 | -0.00275633 | 0.0092943 | 1263.714
89.2 | -496.349 | 0.464715 | 35965.6 | -2756.44 | -0.00275644 | 0.0092943 | 1263.771
89.2053 | -496.349 | 0.464715 | 35967.4 | -2756.56 | -0.00275656 | 0.0092943 | 1263.834
89.21 | -496.349 | 0.464715 | 35968.9 | -2756.67 | -0.00275667 | 0.0092943 | 1263.887
89.2153 | -496.349 | 0.464715 | 35970.7 | -2756.67 | -0.00275667 | 0.0092943 | 1263.95
89.22 | -496.348 | 0.464715 | 35972.3 | -2756.67 | -0.00275667 | 0.0092943 | 1264.006
89.2252 | -496.348 | 0.464715 | 35974.1 | -2756.91 | -0.00275691 | 0.0092943 | 1264.069
89.23 | -496.348 | 0.464715 | 35975.7 | -2757.13 | -0.00275713 | 0.0092943 | 1264.126
89.2352 | -496.348 | 0.464715 | 35977.5 | -2757.25 | -0.00275725 | 0.0092943 | 1264.189
89.24 | -496.348 | 0.464715 | 35979.2 | -2757.36 | -0.00275736 | 0.0092943 | 1264.249
89.2452 | -496.348 | 0.464715 | 35981 | -2757.48 | -0.00275748 | 0.0092943 | 1264.312
89.25 | -496.347 | 0.464999 | 35982.6 | -2757.59 | -0.00275759 | 0.00929998 | 1264.368
89.2553 | -496.347 | 0.465313 | 35984.3 | -2757.59 | -0.00275759 | 0.00930626 | 1264.428
89.26 | -496.347 | 0.465029 | 35985.9 | -2757.59 | -0.00275759 | 0.00930058 | 1264.484
89.2653 | -496.347 | 0.464715 | 35987.6 | -2757.83 | -0.00275783 | 0.0092943 | 1264.544
89.27 | -496.347 | 0.464998 | 35989.1 | -2758.05 | -0.00275805 | 0.00929996 | 1264.596
89.2753 | -496.347 | 0.465313 | 35990.8 | -2758.17 | -0.00275817 | 0.00930626 | 1264.656
89.28 | -496.346 | 0.465314 | 35992.4 | -2758.28 | -0.00275828 | 0.00930628 | 1264.712
89.2852 | -496.346 | 0.465315 | 35994.2 | -2758.28 | -0.00275828 | 0.0093063 | 1264.776
89.29 | -496.346 | 0.465315 | 35995.8 | -2758.28 | -0.00275828 | 0.0093063 | 1264.832
89.2952 | -496.346 | 0.465315 | 35997.5 | -2758.4 | -0.0027584 | 0.0093063 | 1264.892
89.3 | -496.346 | 0.465315 | 35999.2 | -2758.51 | -0.00275851 | 0.0093063 | 1264.951
89.3052 | -496.346 | 0.465315 | 36001 | -2758.75 | -0.00275875 | 0.0093063 | 1265.015
89.31 | -496.345 | 0.465315 | 36002.7 | -2758.97 | -0.00275897 | 0.0093063 | 1265.074
89.3153 | -496.345 | 0.465315 | 36004.5 | -2758.97 | -0.00275897 | 0.0093063 | 1265.138
89.32 | -496.345 | 0.465315 | 36006.2 | -2758.97 | -0.00275897 | 0.0093063 | 1265.197
89.3253 | -496.345 | 0.465315 | 36008 | -2759.09 | -0.00275909 | 0.0093063 | 1265.261
89.33 | -496.345 | 0.465315 | 36009.7 | -2759.2 | -0.0027592 | 0.0093063 | 1265.32
89.3353 | -496.345 | 0.465315 | 36011.6 | -2759.32 | -0.00275932 | 0.0093063 | 1265.387
89.34 | -496.344 | 0.465315 | 36013.2 | -2759.43 | -0.00275943 | 0.0093063 | 1265.443
89.3452 | -496.344 | 0.465315 | 36015 | -2759.55 | -0.00275955 | 0.0093063 | 1265.507
89.35 | -496.344 | 0.465315 | 36016.8 | -2759.66 | -0.00275966 | 0.0093063 | 1265.57
89.3552 | -496.344 | 0.465315 | 36018.7 | -2759.78 | -0.00275978 | 0.0093063 | 1265.637
89.36 | -496.344 | 0.465315 | 36020.5 | -2759.89 | -0.00275989 | 0.0093063 | 1265.7
89.3652 | -496.344 | 0.465315 | 36022.4 | -2760.13 | -0.00276013 | 0.0093063 | 1265.767
89.37 | -496.343 | 0.465315 | 36024.2 | -2760.34 | -0.00276034 | 0.0093063 | 1265.83
89.3753 | -496.343 | 0.465315 | 36026.1 | -2760.47 | -0.00276047 | 0.0093063 | 1265.897
89.38 | -496.343 | 0.465315 | 36027.8 | -2760.57 | -0.00276057 | 0.0093063 | 1265.956
89.3853 | -496.343 | 0.465315 | 36029.6 | -2760.7 | -0.0027607 | 0.0093063 | 1266.02
89.39 | -496.343 | 0.465598 | 36031.3 | -2760.8 | -0.0027608 | 0.00931196 | 1266.079
89.3953 | -496.343 | 0.465913 | 36033.2 | -2760.92 | -0.00276092 | 0.00931826 | 1266.146
89.4 | -496.342 | 0.465629 | 36034.8 | -2761.03 | -0.00276103 | 0.00931258 | 1266.202
89.4052 | -496.342 | 0.465315 | 36036.6 | -2761.03 | -0.00276103 | 0.0093063 | 1266.266
89.41 | -496.342 | 0.465601 | 36038.2 | -2761.03 | -0.00276103 | 0.00931202 | 1266.322
89.4152 | -496.342 | 0.465913 | 36039.9 | -2761.27 | -0.00276127 | 0.00931826 | 1266.381
89.42 | -496.342 | 0.465628 | 36041.6 | -2761.49 | -0.00276149 | 0.00931256 | 1266.441
89.4252 | -496.342 | 0.465315 | 36043.4 | -2761.61 | -0.00276161 | 0.0093063 | 1266.504
89.43 | -496.341 | 0.4656 | 36045.1 | -2761.72 | -0.00276172 | 0.009312 | 1266.564
89.4352 | -496.341 | 0.465913 | 36047 | -2761.84 | -0.00276184 | 0.00931826 | 1266.631
89.44 | -496.341 | 0.465629 | 36048.6 | -2761.95 | -0.00276195 | 0.00931258 | 1266.687
89.4453 | -496.341 | 0.465315 | 36050.4 | -2762.07 | -0.00276207 | 0.0093063 | 1266.75
89.45 | -496.341 | 0.465598 | 36052 | -2762.18 | -0.00276218 | 0.00931196 | 1266.807
89.4553 | -496.341 | 0.465913 | 36053.8 | -2762.18 | -0.00276218 | 0.00931826 | 1266.87
89.46 | -496.34 | 0.465914 | 36055.3 | -2762.18 | -0.00276218 | 0.00931828 | 1266.923
89.4653 | -496.34 | 0.465915 | 36057 | -2762.3 | -0.0027623 | 0.0093183 | 1266.982
89.47 | -496.34 | 0.465915 | 36058.7 | -2762.41 | -0.00276241 | 0.0093183 | 1267.042
89.4752 | -496.34 | 0.465915 | 36060.5 | -2762.53 | -0.00276253 | 0.0093183 | 1267.105
89.48 | -496.34 | 0.465915 | 36062.1 | -2762.64 | -0.00276264 | 0.0093183 | 1267.162
89.4852 | -496.34 | 0.465915 | 36063.9 | -2762.88 | -0.00276288 | 0.0093183 | 1267.225
89.49 | -496.339 | 0.465915 | 36065.6 | -2763.1 | -0.0027631 | 0.0093183 | 1267.285
89.4952 | -496.339 | 0.465915 | 36067.4 | -2763.22 | -0.00276322 | 0.0093183 | 1267.348
89.5 | -496.339 | 0.465915 | 36069 | -2763.33 | -0.00276333 | 0.0093183 | 1267.404
89.5053 | -496.339 | 0.465915 | 36070.7 | -2763.45 | -0.00276345 | 0.0093183 | 1267.464
89.51 | -496.339 | 0.465915 | 36072.3 | -2763.56 | -0.00276356 | 0.0093183 | 1267.52
89.5153 | -496.339 | 0.465915 | 36074.1 | -2763.8 | -0.0027638 | 0.0093183 | 1267.583
89.52 | -496.338 | 0.466198 | 36075.6 | -2764.02 | -0.00276402 | 0.00932396 | 1267.636
89.5253 | -496.338 | 0.466513 | 36077.3 | -2764.02 | -0.00276402 | 0.00933026 | 1267.696
89.53 | -496.338 | 0.466514 | 36078.8 | -2764.02 | -0.00276402 | 0.00933028 | 1267.748
89.5352 | -496.338 | 0.466515 | 36080.5 | -2764.14 | -0.00276414 | 0.0093303 | 1267.808
89.54 | -496.338 | 0.466229 | 36082.2 | -2764.25 | -0.00276425 | 0.00932458 | 1267.868
89.5452 | -496.338 | 0.465916 | 36084 | -2764.37 | -0.00276437 | 0.00931832 | 1267.931
89.55 | -496.337 | 0.466201 | 36085.6 | -2764.48 | -0.00276448 | 0.00932402 | 1267.987
89.5552 | -496.337 | 0.466515 | 36087.2 | -2764.6 | -0.0027646 | 0.0093303 | 1268.044
89.56 | -496.337 | 0.46623 | 36088.8 | -2764.71 | -0.00276471 | 0.0093246 | 1268.1
89.5653 | -496.337 | 0.465916 | 36090.6 | -2764.83 | -0.00276483 | 0.00931832 | 1268.163
89.57 | -496.337 | 0.4662 | 36092.1 | -2764.94 | -0.00276494 | 0.009324 | 1268.216
89.5753 | -496.337 | 0.466515 | 36093.7 | -2764.94 | -0.00276494 | 0.0093303 | 1268.272
89.58 | -496.336 | 0.466515 | 36095.3 | -2764.94 | -0.00276494 | 0.0093303 | 1268.328
89.5853 | -496.336 | 0.466515 | 36096.9 | -2765.06 | -0.00276506 | 0.0093303 | 1268.384
89.59 | -496.336 | 0.466515 | 36098.5 | -2765.17 | -0.00276517 | 0.0093303 | 1268.441
89.5952 | -496.336 | 0.466515 | 36100.3 | -2765.29 | -0.00276529 | 0.0093303 | 1268.504
89.6 | -496.336 | 0.466515 | 36101.8 | -2765.4 | -0.0027654 | 0.0093303 | 1268.557
89.6052 | -496.336 | 0.466515 | 36103.5 | -2765.64 | -0.00276564 | 0.0093303 | 1268.616
89.61 | -496.335 | 0.466515 | 36105.2 | -2765.86 | -0.00276586 | 0.0093303 | 1268.676
89.6152 | -496.335 | 0.466515 | 36107.1 | -2765.86 | -0.00276586 | 0.0093303 | 1268.743
89.62 | -496.335 | 0.466515 | 36108.7 | -2765.86 | -0.00276586 | 0.0093303 | 1268.799
89.6253 | -496.335 | 0.466515 | 36110.4 | -2766.1 | -0.0027661 | 0.0093303 | 1268.859
89.63 | -496.335 | 0.466515 | 36112 | -2766.32 | -0.00276632 | 0.0093303 | 1268.915
89.6353 | -496.335 | 0.466515 | 36113.8 | -2766.44 | -0.00276644 | 0.0093303 | 1268.978
89.64 | -496.334 | 0.466515 | 36115.4 | -2766.55 | -0.00276655 | 0.0093303 | 1269.034
89.6453 | -496.334 | 0.466515 | 36117.1 | -2766.67 | -0.00276667 | 0.0093303 | 1269.094
89.65 | -496.334 | 0.466515 | 36118.8 | -2766.78 | -0.00276678 | 0.0093303 | 1269.154
89.6552 | -496.334 | 0.466515 | 36120.6 | -2766.78 | -0.00276678 | 0.0093303 | 1269.217
89.66 | -496.334 | 0.466515 | 36122.4 | -2766.78 | -0.00276678 | 0.0093303 | 1269.28
89.6652 | -496.334 | 0.466515 | 36124.3 | -2766.9 | -0.0027669 | 0.0093303 | 1269.347
89.67 | -496.333 | 0.4668 | 36126.1 | -2767 | -0.002767 | 0.009336 | 1269.41
89.6752 | -496.333 | 0.467113 | 36128.1 | -2767.13 | -0.00276713 | 0.00934226 | 1269.481
89.68 | -496.333 | 0.466828 | 36129.8 | -2767.23 | -0.00276723 | 0.00933656 | 1269.54
89.6852 | -496.333 | 0.466515 | 36131.6 | -2767.35 | -0.00276735 | 0.0093303 | 1269.604
89.69 | -496.333 | 0.466799 | 36133.3 | -2767.46 | -0.00276746 | 0.00933598 | 1269.663
89.6953 | -496.333 | 0.467113 | 36135.1 | -2767.58 | -0.00276758 | 0.00934226 | 1269.727
89.7 | -496.332 | 0.46683 | 36136.9 | -2767.69 | -0.00276769 | 0.0093366 | 1269.79
89.7053 | -496.332 | 0.466515 | 36138.8 | -2767.81 | -0.00276781 | 0.0093303 | 1269.857
89.71 | -496.332 | 0.466798 | 36140.4 | -2767.92 | -0.00276792 | 0.00933596 | 1269.913
89.7153 | -496.332 | 0.467113 | 36142.3 | -2768.04 | -0.00276804 | 0.00934226 | 1269.98
89.72 | -496.332 | 0.466829 | 36143.9 | -2768.15 | -0.00276815 | 0.00933658 | 1270.036
89.7252 | -496.332 | 0.466515 | 36145.8 | -2768.27 | -0.00276827 | 0.0093303 | 1270.103
89.73 | -496.331 | 0.4668 | 36147.4 | -2768.38 | -0.00276838 | 0.009336 | 1270.159
89.7352 | -496.331 | 0.467113 | 36149.1 | -2768.62 | -0.00276862 | 0.00934226 | 1270.219
89.74 | -496.331 | 0.467114 | 36150.8 | -2768.84 | -0.00276884 | 0.00934228 | 1270.278
89.7452 | -496.331 | 0.467115 | 36152.6 | -2768.96 | -0.00276896 | 0.0093423 | 1270.342
89.75 | -496.331 | 0.467115 | 36154.3 | -2769.07 | -0.00276907 | 0.0093423 | 1270.401
89.7553 | -496.331 | 0.467115 | 36156.1 | -2769.19 | -0.00276919 | 0.0093423 | 1270.465
89.76 | -496.33 | 0.467115 | 36157.6 | -2769.3 | -0.0027693 | 0.0093423 | 1270.517
89.7653 | -496.33 | 0.467115 | 36159.3 | -2769.42 | -0.00276942 | 0.0093423 | 1270.577
89.77 | -496.33 | 0.467115 | 36160.8 | -2769.53 | -0.00276953 | 0.0093423 | 1270.63
89.7753 | -496.33 | 0.467115 | 36162.6 | -2769.53 | -0.00276953 | 0.0093423 | 1270.693
89.78 | -496.33 | 0.467115 | 36164.2 | -2769.53 | -0.00276953 | 0.0093423 | 1270.749
89.7852 | -496.33 | 0.467115 | 36166 | -2769.65 | -0.00276965 | 0.0093423 | 1270.812
89.79 | -496.329 | 0.467115 | 36167.6 | -2769.76 | -0.00276976 | 0.0093423 | 1270.869
89.7952 | -496.329 | 0.467115 | 36169.4 | -2769.88 | -0.00276988 | 0.0093423 | 1270.932
89.8 | -496.329 | 0.467115 | 36171 | -2769.99 | -0.00276999 | 0.0093423 | 1270.988
89.8052 | -496.329 | 0.467115 | 36172.7 | -2770.11 | -0.00277011 | 0.0093423 | 1271.048
89.81 | -496.329 | 0.467115 | 36174.3 | -2770.22 | -0.00277022 | 0.0093423 | 1271.104
89.8153 | -496.329 | 0.467115 | 36176 | -2770.22 | -0.00277022 | 0.0093423 | 1271.164
89.82 | -496.328 | 0.467399 | 36177.7 | -2770.22 | -0.00277022 | 0.00934798 | 1271.224
89.8253 | -496.328 | 0.467713 | 36179.4 | -2770.46 | -0.00277046 | 0.00935426 | 1271.283
89.83 | -496.328 | 0.467714 | 36181 | -2770.68 | -0.00277068 | 0.00935428 | 1271.34
89.8353 | -496.328 | 0.467715 | 36182.7 | -2770.68 | -0.00277068 | 0.0093543 | 1271.399
89.84 | -496.328 | 0.467715 | 36184.3 | -2770.68 | -0.00277068 | 0.0093543 | 1271.455
89.8452 | -496.328 | 0.467715 | 36186.1 | -2770.92 | -0.00277092 | 0.0093543 | 1271.519
89.85 | -496.327 | 0.467715 | 36187.7 | -2771.14 | -0.00277114 | 0.0093543 | 1271.575
89.8552 | -496.327 | 0.467715 | 36189.4 | -2771.26 | -0.00277126 | 0.0093543 | 1271.635
89.86 | -496.327 | 0.467429 | 36191 | -2771.37 | -0.00277137 | 0.00934858 | 1271.691
89.8652 | -496.327 | 0.467116 | 36192.8 | -2771.49 | -0.00277149 | 0.00934232 | 1271.754
89.87 | -496.327 | 0.467401 | 36194.5 | -2771.6 | -0.0027716 | 0.00934802 | 1271.814
89.8753 | -496.327 | 0.467715 | 36196.3 | -2771.72 | -0.00277172 | 0.0093543 | 1271.877
89.88 | -496.326 | 0.467715 | 36198 | -2771.83 | -0.00277183 | 0.0093543 | 1271.937
89.8853 | -496.326 | 0.467715 | 36199.7 | -2771.95 | -0.00277195 | 0.0093543 | 1271.997
89.89 | -496.326 | 0.467715 | 36201.4 | -2772.06 | -0.00277206 | 0.0093543 | 1272.056
89.8953 | -496.326 | 0.467715 | 36203.3 | -2772.18 | -0.00277218 | 0.0093543 | 1272.123
89.9 | -496.326 | 0.467715 | 36205 | -2772.29 | -0.00277229 | 0.0093543 | 1272.183
89.9052 | -496.326 | 0.467715 | 36206.9 | -2772.41 | -0.00277241 | 0.0093543 | 1272.25
89.91 | -496.325 | 0.467715 | 36208.6 | -2772.52 | -0.00277252 | 0.0093543 | 1272.309
89.9152 | -496.325 | 0.467715 | 36210.5 | -2772.52 | -0.00277252 | 0.0093543 | 1272.376
89.92 | -496.325 | 0.467715 | 36212.2 | -2772.52 | -0.00277252 | 0.0093543 | 1272.436
89.9252 | -496.325 | 0.467715 | 36214.1 | -2772.76 | -0.00277276 | 0.0093543 | 1272.503
89.93 | -496.325 | 0.467715 | 36215.9 | -2772.98 | -0.00277298 | 0.0093543 | 1272.566
89.9352 | -496.325 | 0.467715 | 36217.8 | -2773.1 | -0.0027731 | 0.0093543 | 1272.633
89.94 | -496.324 | 0.467999 | 36219.5 | -2773.21 | -0.00277321 | 0.00935998 | 1272.692
89.9453 | -496.324 | 0.468313 | 36221.3 | -2773.33 | -0.00277333 | 0.00936626 | 1272.756
89.95 | -496.324 | 0.46803 | 36223 | -2773.44 | -0.00277344 | 0.0093606 | 1272.815
89.9553 | -496.324 | 0.467715 | 36224.9 | -2773.56 | -0.00277356 | 0.0093543 | 1272.882
89.96 | -496.324 | 0.467998 | 36226.6 | -2773.67 | -0.00277367 | 0.00935996 | 1272.942
89.9653 | -496.324 | 0.468313 | 36228.5 | -2773.79 | -0.00277379 | 0.00936626 | 1273.009
89.97 | -496.323 | 0.468029 | 36230.1 | -2773.89 | -0.00277389 | 0.00936058 | 1273.065
89.9752 | -496.323 | 0.467715 | 36231.8 | -2774.01 | -0.00277401 | 0.0093543 | 1273.125
89.98 | -496.323 | 0.468 | 36233.5 | -2774.12 | -0.00277412 | 0.00936 | 1273.184
89.9852 | -496.323 | 0.468313 | 36235.3 | -2774.24 | -0.00277424 | 0.00936626 | 1273.248
89.99 | -496.323 | 0.468028 | 36236.9 | -2774.35 | -0.00277435 | 0.00936056 | 1273.304
89.9952 | -496.323 | 0.467715 | 36238.6 | -2774.47 | -0.00277447 | 0.0093543 | 1273.363
90 | -496.322 | 0.467999 | 36240.4 | -2774.58 | -0.00277458 | 0.00935998 | 1273.427
90.0053 | -496.322 | 0.468313 | 36242.3 | -2774.7 | -0.0027747 | 0.00936626 | 1273.493
90.01 | -496.322 | 0.468314 | 36243.9 | -2774.81 | -0.00277481 | 0.00936628 | 1273.55
90.0153 | -496.322 | 0.468315 | 36245.7 | -2774.93 | -0.00277493 | 0.0093663 | 1273.613
90.02 | -496.322 | 0.468315 | 36247.3 | -2775.04 | -0.00277504 | 0.0093663 | 1273.669
90.0253 | -496.322 | 0.468315 | 36249.2 | -2775.04 | -0.00277504 | 0.0093663 | 1273.736
90.03 | -496.321 | 0.468315 | 36250.8 | -2775.04 | -0.00277504 | 0.0093663 | 1273.792
90.0352 | -496.321 | 0.468315 | 36252.6 | -2775.28 | -0.00277528 | 0.0093663 | 1273.855
90.04 | -496.321 | 0.468315 | 36254.2 | -2775.5 | -0.0027755 | 0.0093663 | 1273.912
90.0452 | -496.321 | 0.468315 | 36255.9 | -2775.74 | -0.00277574 | 0.0093663 | 1273.971
90.05 | -496.321 | 0.468315 | 36257.5 | -2775.96 | -0.00277596 | 0.0093663 | 1274.028
90.0552 | -496.321 | 0.468315 | 36259.3 | -2775.96 | -0.00277596 | 0.0093663 | 1274.091
90.06 | -496.32 | 0.468599 | 36261 | -2775.96 | -0.00277596 | 0.00937198 | 1274.151
90.0653 | -496.32 | 0.468913 | 36262.9 | -2776.2 | -0.0027762 | 0.00937826 | 1274.217
90.07 | -496.32 | 0.468629 | 36264.6 | -2776.42 | -0.00277642 | 0.00937258 | 1274.277
90.0753 | -496.32 | 0.468315 | 36266.4 | -2776.54 | -0.00277654 | 0.0093663 | 1274.34
90.08 | -496.32 | 0.468598 | 36268 | -2776.65 | -0.00277665 | 0.00937196 | 1274.397
90.0853 | -496.32 | 0.468913 | 36269.9 | -2776.77 | -0.00277677 | 0.00937826 | 1274.463
90.09 | -496.319 | 0.468629 | 36271.6 | -2776.88 | -0.00277688 | 0.00937258 | 1274.523
90.0952 | -496.319 | 0.468315 | 36273.6 | -2777 | -0.002777 | 0.0093663 | 1274.593
90.1 | -496.319 | 0.468601 | 36275.2 | -2777.11 | -0.00277711 | 0.00937202 | 1274.65
90.1052 | -496.319 | 0.468913 | 36277 | -2777.11 | -0.00277711 | 0.00937826 | 1274.713
90.11 | -496.319 | 0.468628 | 36278.6 | -2777.11 | -0.00277711 | 0.00937256 | 1274.769
90.1152 | -496.319 | 0.468315 | 36280.4 | -2777.23 | -0.00277723 | 0.0093663 | 1274.832
90.12 | -496.318 | 0.468599 | 36282.1 | -2777.34 | -0.00277734 | 0.00937198 | 1274.892
90.1253 | -496.318 | 0.468913 | 36284 | -2777.46 | -0.00277746 | 0.00937826 | 1274.959
90.13 | -496.318 | 0.468629 | 36285.7 | -2777.57 | -0.00277757 | 0.00937258 | 1275.018
90.1353 | -496.318 | 0.468315 | 36287.6 | -2777.69 | -0.00277769 | 0.0093663 | 1275.085
90.14 | -496.318 | 0.468598 | 36289.3 | -2777.8 | -0.0027778 | 0.00937196 | 1275.145
90.1453 | -496.318 | 0.468913 | 36291.3 | -2777.8 | -0.0027778 | 0.00937826 | 1275.215
90.15 | -496.317 | 0.468914 | 36292.9 | -2777.8 | -0.0027778 | 0.00937828 | 1275.271
90.1552 | -496.317 | 0.468915 | 36294.6 | -2777.92 | -0.00277792 | 0.0093783 | 1275.331
90.16 | -496.317 | 0.468915 | 36296.3 | -2778.03 | -0.00277803 | 0.0093783 | 1275.391
90.1652 | -496.317 | 0.468915 | 36298 | -2778.27 | -0.00277827 | 0.0093783 | 1275.451
90.17 | -496.317 | 0.468915 | 36299.7 | -2778.49 | -0.00277849 | 0.0093783 | 1275.51
90.1752 | -496.317 | 0.468915 | 36301.5 | -2778.61 | -0.00277861 | 0.0093783 | 1275.574
90.18 | -496.316 | 0.468915 | 36303.1 | -2778.72 | -0.00277872 | 0.0093783 | 1275.63
90.1852 | -496.316 | 0.468915 | 36304.9 | -2778.84 | -0.00277884 | 0.0093783 | 1275.693
90.19 | -496.316 | 0.468915 | 36306.5 | -2778.95 | -0.00277895 | 0.0093783 | 1275.749
90.1953 | -496.316 | 0.468915 | 36308.1 | -2779.07 | -0.00277907 | 0.0093783 | 1275.806
90.2 | -496.316 | 0.469198 | 36309.7 | -2779.18 | -0.00277918 | 0.00938396 | 1275.862
90.2053 | -496.316 | 0.469513 | 36311.5 | -2779.3 | -0.0027793 | 0.00939026 | 1275.925
90.21 | -496.315 | 0.46923 | 36313.1 | -2779.41 | -0.00277941 | 0.0093846 | 1275.981
90.2153 | -496.315 | 0.468915 | 36314.9 | -2779.53 | -0.00277953 | 0.0093783 | 1276.045
90.22 | -496.315 | 0.469199 | 36316.5 | -2779.64 | -0.00277964 | 0.00938398 | 1276.101
90.2252 | -496.315 | 0.469513 | 36318.3 | -2779.64 | -0.00277964 | 0.00939026 | 1276.164
90.23 | -496.315 | 0.469228 | 36319.8 | -2779.64 | -0.00277964 | 0.00938456 | 1276.217
90.2352 | -496.315 | 0.468915 | 36321.5 | -2779.88 | -0.00277988 | 0.0093783 | 1276.276
90.24 | -496.314 | 0.4692 | 36323.1 | -2780.1 | -0.0027801 | 0.009384 | 1276.333
90.2452 | -496.314 | 0.469513 | 36324.8 | -2780.1 | -0.0027801 | 0.00939026 | 1276.392
90.25 | -496.314 | 0.469229 | 36326.4 | -2780.1 | -0.0027801 | 0.00938458 | 1276.449
90.2553 | -496.314 | 0.468915 | 36328.1 | -2780.22 | -0.00278022 | 0.0093783 | 1276.508
90.26 | -496.314 | 0.469199 | 36329.6 | -2780.33 | -0.00278033 | 0.00938398 | 1276.561
90.2653 | -496.314 | 0.469513 | 36331.3 | -2780.45 | -0.00278045 | 0.00939026 | 1276.621
90.27 | -496.313 | 0.469514 | 36332.8 | -2780.56 | -0.00278056 | 0.00939028 | 1276.673
90.2753 | -496.313 | 0.469515 | 36334.6 | -2780.8 | -0.0027808 | 0.0093903 | 1276.737
90.28 | -496.313 | 0.469799 | 36336.1 | -2781.01 | -0.00278101 | 0.00939598 | 1276.789
90.2852 | -496.313 | 0.470113 | 36337.8 | -2781.13 | -0.00278113 | 0.00940226 | 1276.849
90.29 | -496.313 | 0.469829 | 36339.4 | -2781.24 | -0.00278124 | 0.00939658 | 1276.905
90.2952 | -496.313 | 0.469518 | 36341.1 | -2781.36 | -0.00278136 | 0.00939036 | 1276.965
90.3 | -496.312 | 0.469517 | 36342.6 | -2781.47 | -0.00278147 | 0.00939034 | 1277.018
90.3052 | -496.312 | 0.469515 | 36344.3 | -2781.59 | -0.00278159 | 0.0093903 | 1277.078
90.31 | -496.312 | 0.469515 | 36345.8 | -2781.7 | -0.0027817 | 0.0093903 | 1277.13
90.3153 | -496.312 | 0.469515 | 36347.5 | -2781.82 | -0.00278182 | 0.0093903 | 1277.19
90.32 | -496.312 | 0.469799 | 36349.1 | -2781.93 | -0.00278193 | 0.00939598 | 1277.246
90.3253 | -496.312 | 0.470113 | 36350.8 | -2782.05 | -0.00278205 | 0.00940226 | 1277.306
90.33 | -496.311 | 0.46983 | 36352.4 | -2782.16 | -0.00278216 | 0.0093966 | 1277.362
90.3353 | -496.311 | 0.469515 | 36354.2 | -2782.16 | -0.00278216 | 0.0093903 | 1277.425
90.34 | -496.311 | 0.469515 | 36355.8 | -2782.16 | -0.00278216 | 0.0093903 | 1277.482
90.3452 | -496.311 | 0.469515 | 36357.5 | -2782.28 | -0.00278228 | 0.0093903 | 1277.541
90.35 | -496.311 | 0.469801 | 36359.1 | -2782.39 | -0.00278239 | 0.00939602 | 1277.598
90.3552 | -496.311 | 0.470113 | 36360.9 | -2782.63 | -0.00278263 | 0.00940226 | 1277.661
90.36 | -496.31 | 0.470114 | 36362.5 | -2782.85 | -0.00278285 | 0.00940228 | 1277.717
90.3652 | -496.31 | 0.470115 | 36364.3 | -2782.97 | -0.00278297 | 0.0094023 | 1277.78
90.37 | -496.31 | 0.46983 | 36365.9 | -2783.08 | -0.00278308 | 0.0093966 | 1277.837
90.3753 | -496.31 | 0.469516 | 36367.7 | -2783.2 | -0.0027832 | 0.00939032 | 1277.9
90.38 | -496.31 | 0.4698 | 36369.3 | -2783.31 | -0.00278331 | 0.009396 | 1277.956
90.3853 | -496.31 | 0.470115 | 36371 | -2783.43 | -0.00278343 | 0.0094023 | 1278.016
90.39 | -496.309 | 0.470115 | 36372.6 | -2783.54 | -0.00278354 | 0.0094023 | 1278.072
90.3953 | -496.309 | 0.470115 | 36374.4 | -2783.42 | -0.00278342 | 0.0094023 | 1278.135
90.4 | -496.309 | 0.470115 | 36376 | -2783.31 | -0.00278331 | 0.0094023 | 1278.191
90.4052 | -496.309 | 0.470115 | 36377.9 | -2783.55 | -0.00278355 | 0.0094023 | 1278.258
90.41 | -496.309 | 0.470115 | 36379.5 | -2783.77 | -0.00278377 | 0.0094023 | 1278.314
90.4152 | -496.309 | 0.470115 | 36381.3 | -2783.89 | -0.00278389 | 0.0094023 | 1278.378
90.42 | -496.308 | 0.470115 | 36382.9 | -2784 | -0.002784 | 0.0094023 | 1278.434
90.4252 | -496.308 | 0.470115 | 36384.6 | -2784.12 | -0.00278412 | 0.0094023 | 1278.494
90.43 | -496.308 | 0.470115 | 36386.2 | -2784.23 | -0.00278423 | 0.0094023 | 1278.55
90.4352 | -496.308 | 0.470115 | 36388 | -2784.35 | -0.00278435 | 0.0094023 | 1278.613
90.44 | -496.308 | 0.470115 | 36389.7 | -2784.46 | -0.00278446 | 0.0094023 | 1278.673
90.4453 | -496.308 | 0.470115 | 36391.5 | -2784.58 | -0.00278458 | 0.0094023 | 1278.736
90.45 | -496.307 | 0.470115 | 36393.3 | -2784.69 | -0.00278469 | 0.0094023 | 1278.799
90.4553 | -496.307 | 0.470115 | 36395.2 | -2784.93 | -0.00278493 | 0.0094023 | 1278.866
90.46 | -496.307 | 0.470115 | 36396.9 | -2785.15 | -0.00278515 | 0.0094023 | 1278.926
90.4653 | -496.307 | 0.470115 | 36398.7 | -2785.15 | -0.00278515 | 0.0094023 | 1278.989
90.47 | -496.307 | 0.470115 | 36400.4 | -2785.15 | -0.00278515 | 0.0094023 | 1279.049
90.4752 | -496.307 | 0.470115 | 36402.3 | -2785.27 | -0.00278527 | 0.0094023 | 1279.116
90.48 | -496.306 | 0.470115 | 36404 | -2785.38 | -0.00278538 | 0.0094023 | 1279.175
90.4852 | -496.306 | 0.470115 | 36405.9 | -2785.5 | -0.0027855 | 0.0094023 | 1279.242
90.49 | -496.306 | 0.4704 | 36407.6 | -2785.61 | -0.00278561 | 0.009408 | 1279.302
90.4952 | -496.306 | 0.470713 | 36409.5 | -2785.73 | -0.00278573 | 0.00941426 | 1279.369
90.5 | -496.306 | 0.470714 | 36411.1 | -2785.84 | -0.00278584 | 0.00941428 | 1279.425
90.5053 | -496.306 | 0.470715 | 36412.9 | -2786.08 | -0.00278608 | 0.0094143 | 1279.488
90.51 | -496.305 | 0.470431 | 36414.6 | -2786.3 | -0.0027863 | 0.00940862 | 1279.548
90.5153 | -496.305 | 0.470116 | 36416.4 | -2786.42 | -0.00278642 | 0.00940232 | 1279.611
90.52 | -496.305 | 0.470399 | 36418.1 | -2786.53 | -0.00278653 | 0.00940798 | 1279.671
90.5253 | -496.305 | 0.470715 | 36420 | -2786.65 | -0.00278665 | 0.0094143 | 1279.738
90.53 | -496.305 | 0.470715 | 36421.6 | -2786.76 | -0.00278676 | 0.0094143 | 1279.794
90.5352 | -496.305 | 0.470715 | 36423.4 | -2787 | -0.002787 | 0.0094143 | 1279.857
90.54 | -496.304 | 0.470715 | 36425 | -2787.22 | -0.00278722 | 0.0094143 | 1279.913
90.5452 | -496.304 | 0.470715 | 36426.7 | -2787.22 | -0.00278722 | 0.0094143 | 1279.973
90.55 | -496.304 | 0.470715 | 36428.2 | -2787.22 | -0.00278722 | 0.0094143 | 1280.026
90.5552 | -496.304 | 0.470715 | 36429.9 | -2787.34 | -0.00278734 | 0.0094143 | 1280.085
90.56 | -496.304 | 0.470715 | 36431.6 | -2787.45 | -0.00278745 | 0.0094143 | 1280.145
90.5653 | -496.304 | 0.470715 | 36433.4 | -2787.45 | -0.00278745 | 0.0094143 | 1280.208
90.57 | -496.303 | 0.470715 | 36435 | -2787.45 | -0.00278745 | 0.0094143 | 1280.265
90.5753 | -496.303 | 0.470715 | 36436.6 | -2787.69 | -0.00278769 | 0.0094143 | 1280.321
90.58 | -496.303 | 0.470715 | 36438.2 | -2787.9 | -0.0027879 | 0.0094143 | 1280.377
90.5853 | -496.303 | 0.470715 | 36440 | -2788.03 | -0.00278803 | 0.0094143 | 1280.44
90.59 | -496.303 | 0.470715 | 36441.5 | -2788.13 | -0.00278813 | 0.0094143 | 1280.493
90.5952 | -496.303 | 0.470715 | 36443.2 | -2788.25 | -0.00278825 | 0.0094143 | 1280.553
90.6 | -496.302 | 0.470715 | 36444.9 | -2788.36 | -0.00278836 | 0.0094143 | 1280.613
90.6052 | -496.302 | 0.470715 | 36446.7 | -2788.48 | -0.00278848 | 0.0094143 | 1280.676
90.61 | -496.302 | 0.471 | 36448.2 | -2788.59 | -0.00278859 | 0.00942 | 1280.728
90.6152 | -496.302 | 0.471313 | 36450 | -2788.71 | -0.00278871 | 0.00942626 | 1280.792
90.62 | -496.302 | 0.471029 | 36451.6 | -2788.82 | -0.00278882 | 0.00942058 | 1280.848
90.6253 | -496.302 | 0.470715 | 36453.4 | -2788.94 | -0.00278894 | 0.0094143 | 1280.911
90.63 | -496.301 | 0.470999 | 36455.1 | -2789.05 | -0.00278905 | 0.00941998 | 1280.971
90.6353 | -496.301 | 0.471313 | 36457.1 | -2789.17 | -0.00278917 | 0.00942626 | 1281.041
90.64 | -496.301 | 0.471314 | 36458.8 | -2789.28 | -0.00278928 | 0.00942628 | 1281.101
90.6453 | -496.301 | 0.471315 | 36460.7 | -2789.4 | -0.0027894 | 0.0094263 | 1281.168
90.65 | -496.301 | 0.471315 | 36462.5 | -2789.51 | -0.00278951 | 0.0094263 | 1281.231
90.6552 | -496.301 | 0.471315 | 36464.4 | -2789.51 | -0.00278951 | 0.0094263 | 1281.298
90.66 | -496.3 | 0.471315 | 36466.2 | -2789.51 | -0.00278951 | 0.0094263 | 1281.361
90.6652 | -496.3 | 0.471315 | 36468.1 | -2789.75 | -0.00278975 | 0.0094263 | 1281.428
90.67 | -496.3 | 0.471315 | 36469.9 | -2789.97 | -0.00278997 | 0.0094263 | 1281.491
90.6752 | -496.3 | 0.471315 | 36471.8 | -2789.97 | -0.00278997 | 0.0094263 | 1281.558
90.68 | -496.3 | 0.471315 | 36473.6 | -2789.97 | -0.00278997 | 0.0094263 | 1281.621
90.6852 | -496.3 | 0.471315 | 36475.6 | -2790.09 | -0.00279009 | 0.0094263 | 1281.691
90.69 | -496.299 | 0.471315 | 36477.3 | -2790.2 | -0.0027902 | 0.0094263 | 1281.751
90.6953 | -496.299 | 0.471315 | 36479.2 | -2790.44 | -0.00279044 | 0.0094263 | 1281.818
90.7 | -496.299 | 0.471315 | 36480.9 | -2790.66 | -0.00279066 | 0.0094263 | 1281.877
90.7053 | -496.299 | 0.471315 | 36482.8 | -2790.78 | -0.00279078 | 0.0094263 | 1281.944
90.71 | -496.299 | 0.471315 | 36484.5 | -2790.89 | -0.00279089 | 0.0094263 | 1282.004
90.7153 | -496.299 | 0.471315 | 36486.4 | -2790.89 | -0.00279089 | 0.0094263 | 1282.071
90.72 | -496.298 | 0.471315 | 36488.1 | -2790.89 | -0.00279089 | 0.0094263 | 1282.13
90.7252 | -496.298 | 0.471315 | 36490 | -2791.01 | -0.00279101 | 0.0094263 | 1282.197
90.73 | -496.298 | 0.4716 | 36491.6 | -2791.12 | -0.00279112 | 0.009432 | 1282.253
90.7352 | -496.298 | 0.471913 | 36493.4 | -2791.36 | -0.00279136 | 0.00943826 | 1282.317
90.74 | -496.298 | 0.471628 | 36495.1 | -2791.58 | -0.00279158 | 0.00943256 | 1282.376
90.7452 | -496.298 | 0.471315 | 36497 | -2791.7 | -0.0027917 | 0.0094263 | 1282.443
90.75 | -496.297 | 0.471599 | 36498.6 | -2791.81 | -0.00279181 | 0.00943198 | 1282.499
90.7553 | -496.297 | 0.471913 | 36500.4 | -2791.93 | -0.00279193 | 0.00943826 | 1282.563
90.76 | -496.297 | 0.471629 | 36502 | -2792.04 | -0.00279204 | 0.00943258 | 1282.619
90.7653 | -496.297 | 0.471315 | 36503.9 | -2792.16 | -0.00279216 | 0.0094263 | 1282.686
90.77 | -496.297 | 0.471598 | 36505.6 | -2792.27 | -0.00279227 | 0.00943196 | 1282.745
90.7753 | -496.297 | 0.471913 | 36507.5 | -2792.39 | -0.00279239 | 0.00943826 | 1282.812
90.78 | -496.296 | 0.471629 | 36509.1 | -2792.5 | -0.0027925 | 0.00943258 | 1282.868
90.7852 | -496.296 | 0.471315 | 36510.9 | -2792.5 | -0.0027925 | 0.0094263 | 1282.932
90.79 | -496.296 | 0.471601 | 36512.6 | -2792.5 | -0.0027925 | 0.00943202 | 1282.991
90.7952 | -496.296 | 0.471913 | 36514.5 | -2792.62 | -0.00279262 | 0.00943826 | 1283.058
90.8 | -496.296 | 0.471914 | 36516.2 | -2792.73 | -0.00279273 | 0.00943828 | 1283.118
90.8052 | -496.296 | 0.471915 | 36518 | -2792.85 | -0.00279285 | 0.0094383 | 1283.181
90.81 | -496.295 | 0.471915 | 36519.7 | -2792.96 | -0.00279296 | 0.0094383 | 1283.241
90.8153 | -496.295 | 0.471915 | 36521.5 | -2793.08 | -0.00279308 | 0.0094383 | 1283.304
90.82 | -496.295 | 0.471915 | 36523.1 | -2793.19 | -0.00279319 | 0.0094383 | 1283.36
90.8253 | -496.295 | 0.471915 | 36524.8 | -2793.31 | -0.00279331 | 0.0094383 | 1283.42
90.83 | -496.295 | 0.471915 | 36526.4 | -2793.42 | -0.00279342 | 0.0094383 | 1283.476
90.8353 | -496.295 | 0.471915 | 36528.2 | -2793.54 | -0.00279354 | 0.0094383 | 1283.54
90.84 | -496.294 | 0.471915 | 36529.8 | -2793.65 | -0.00279365 | 0.0094383 | 1283.596
90.8452 | -496.294 | 0.471915 | 36531.6 | -2793.89 | -0.00279389 | 0.0094383 | 1283.659
90.85 | -496.294 | 0.471915 | 36533.2 | -2794.11 | -0.00279411 | 0.0094383 | 1283.715
90.8552 | -496.294 | 0.471915 | 36534.9 | -2794.23 | -0.00279423 | 0.0094383 | 1283.775
90.86 | -496.294 | 0.471915 | 36536.4 | -2794.33 | -0.00279433 | 0.0094383 | 1283.828
90.8652 | -496.294 | 0.471915 | 36538.1 | -2794.46 | -0.00279446 | 0.0094383 | 1283.887
90.87 | -496.293 | 0.471915 | 36539.6 | -2794.56 | -0.00279456 | 0.0094383 | 1283.94
90.8753 | -496.293 | 0.471915 | 36541.4 | -2794.69 | -0.00279469 | 0.0094383 | 1284.003
90.88 | -496.293 | 0.471915 | 36543 | -2794.79 | -0.00279479 | 0.0094383 | 1284.06
90.8853 | -496.293 | 0.471915 | 36544.8 | -2794.92 | -0.00279492 | 0.0094383 | 1284.123
90.89 | -496.293 | 0.471915 | 36546.3 | -2795.02 | -0.00279502 | 0.0094383 | 1284.176
90.8953 | -496.293 | 0.471915 | 36548 | -2795.15 | -0.00279515 | 0.0094383 | 1284.235
90.9 | -496.292 | 0.471915 | 36549.7 | -2795.25 | -0.00279525 | 0.0094383 | 1284.295
90.9052 | -496.292 | 0.471915 | 36551.5 | -2795.25 | -0.00279525 | 0.0094383 | 1284.358
90.91 | -496.292 | 0.472201 | 36553.2 | -2795.25 | -0.00279525 | 0.00944402 | 1284.418
90.9152 | -496.292 | 0.472513 | 36555.1 | -2795.37 | -0.00279537 | 0.00945026 | 1284.485
90.92 | -496.292 | 0.472228 | 36556.8 | -2795.48 | -0.00279548 | 0.00944456 | 1284.544
90.9252 | -496.292 | 0.471915 | 36558.6 | -2795.6 | -0.0027956 | 0.0094383 | 1284.608
90.93 | -496.291 | 0.4722 | 36560.4 | -2795.71 | -0.00279571 | 0.009444 | 1284.671
90.9352 | -496.291 | 0.472513 | 36562.2 | -2795.95 | -0.00279595 | 0.00945026 | 1284.734
90.94 | -496.291 | 0.472229 | 36564 | -2796.17 | -0.00279617 | 0.00944458 | 1284.797
90.9453 | -496.291 | 0.471915 | 36565.9 | -2796.17 | -0.00279617 | 0.0094383 | 1284.864
90.95 | -496.291 | 0.472198 | 36567.6 | -2796.17 | -0.00279617 | 0.00944396 | 1284.924
90.9553 | -496.291 | 0.472513 | 36569.6 | -2796.29 | -0.00279629 | 0.00945026 | 1284.994
90.96 | -496.29 | 0.472514 | 36571.4 | -2796.4 | -0.0027964 | 0.00945028 | 1285.058
90.9653 | -496.29 | 0.472515 | 36573.4 | -2796.52 | -0.00279652 | 0.0094503 | 1285.128
90.97 | -496.29 | 0.472515 | 36575.1 | -2796.63 | -0.00279663 | 0.0094503 | 1285.188
90.9752 | -496.29 | 0.472515 | 36577.1 | -2796.75 | -0.00279675 | 0.0094503 | 1285.258
90.98 | -496.29 | 0.472515 | 36578.8 | -2796.86 | -0.00279686 | 0.0094503 | 1285.318
90.9852 | -496.29 | 0.472515 | 36580.7 | -2797.1 | -0.0027971 | 0.0094503 | 1285.384
90.99 | -496.289 | 0.472515 | 36582.5 | -2797.32 | -0.00279732 | 0.0094503 | 1285.448
90.9952 | -496.289 | 0.472515 | 36584.4 | -2797.44 | -0.00279744 | 0.0094503 | 1285.514
91 | -496.289 | 0.472515 | 36586.2 | -2797.55 | -0.00279755 | 0.0094503 | 1285.578
91.0053 | -496.289 | 0.472515 | 36588.1 | -2797.67 | -0.00279767 | 0.0094503 | 1285.644
91.01 | -496.289 | 0.472515 | 36589.8 | -2797.78 | -0.00279778 | 0.0094503 | 1285.704
91.0153 | -496.289 | 0.472515 | 36591.7 | -2797.78 | -0.00279778 | 0.0094503 | 1285.771
91.02 | -496.288 | 0.472515 | 36593.4 | -2797.78 | -0.00279778 | 0.0094503 | 1285.831
91.0253 | -496.288 | 0.472515 | 36595.2 | -2798.02 | -0.00279802 | 0.0094503 | 1285.894
91.03 | -496.288 | 0.472799 | 36596.8 | -2798.24 | -0.00279824 | 0.00945598 | 1285.95
91.0352 | -496.288 | 0.473113 | 36598.7 | -2798.36 | -0.00279836 | 0.00946226 | 1286.017
91.04 | -496.288 | 0.472828 | 36600.3 | -2798.47 | -0.00279847 | 0.00945656 | 1286.073
91.0452 | -496.288 | 0.472515 | 36602 | -2798.59 | -0.00279859 | 0.0094503 | 1286.133
91.05 | -496.287 | 0.4728 | 36603.7 | -2798.7 | -0.0027987 | 0.009456 | 1286.192
91.0552 | -496.287 | 0.473113 | 36605.5 | -2798.82 | -0.00279882 | 0.00946226 | 1286.256
91.06 | -496.287 | 0.473114 | 36607 | -2798.93 | -0.00279893 | 0.00946228 | 1286.308
91.0653 | -496.287 | 0.473115 | 36608.7 | -2799.05 | -0.00279905 | 0.0094623 | 1286.368
91.07 | -496.287 | 0.473115 | 36610.3 | -2799.16 | -0.00279916 | 0.0094623 | 1286.424
91.0753 | -496.287 | 0.473115 | 36612 | -2799.28 | -0.00279928 | 0.0094623 | 1286.484
91.08 | -496.286 | 0.472831 | 36613.6 | -2799.39 | -0.00279939 | 0.00945662 | 1286.54
91.0853 | -496.286 | 0.472516 | 36615.3 | -2799.39 | -0.00279939 | 0.00945032 | 1286.6
91.09 | -496.286 | 0.4728 | 36616.9 | -2799.39 | -0.00279939 | 0.009456 | 1286.656
91.0952 | -496.286 | 0.473115 | 36618.6 | -2799.51 | -0.00279951 | 0.0094623 | 1286.716
91.1 | -496.286 | 0.473115 | 36620.1 | -2799.62 | -0.00279962 | 0.0094623 | 1286.769
91.1052 | -496.286 | 0.473115 | 36621.8 | -2799.74 | -0.00279974 | 0.0094623 | 1286.828
91.11 | -496.285 | 0.473115 | 36623.3 | -2799.85 | -0.00279985 | 0.0094623 | 1286.881
91.1152 | -496.285 | 0.473115 | 36625 | -2799.97 | -0.00279997 | 0.0094623 | 1286.941
91.12 | -496.285 | 0.473115 | 36626.6 | -2800.08 | -0.00280008 | 0.0094623 | 1286.997
91.1253 | -496.285 | 0.473115 | 36628.4 | -2800.32 | -0.00280032 | 0.0094623 | 1287.06
91.13 | -496.285 | 0.473115 | 36630 | -2800.54 | -0.00280054 | 0.0094623 | 1287.117
91.1353 | -496.285 | 0.473115 | 36631.7 | -2800.54 | -0.00280054 | 0.0094623 | 1287.176
91.14 | -496.284 | 0.473115 | 36633.2 | -2800.54 | -0.00280054 | 0.0094623 | 1287.229
91.1453 | -496.284 | 0.473115 | 36634.9 | -2800.66 | -0.00280066 | 0.0094623 | 1287.289
91.15 | -496.284 | 0.473115 | 36636.4 | -2800.77 | -0.00280077 | 0.0094623 | 1287.341
91.1552 | -496.284 | 0.473115 | 36638.1 | -2800.89 | -0.00280089 | 0.0094623 | 1287.401
91.16 | -496.284 | 0.473115 | 36639.7 | -2801 | -0.002801 | 0.0094623 | 1287.457
91.1652 | -496.284 | 0.473115 | 36641.5 | -2801.12 | -0.00280112 | 0.0094623 | 1287.521
91.17 | -496.283 | 0.473115 | 36643.1 | -2801.22 | -0.00280122 | 0.0094623 | 1287.577
91.1752 | -496.283 | 0.473115 | 36644.9 | -2801.35 | -0.00280135 | 0.0094623 | 1287.64
91.18 | -496.283 | 0.4734 | 36646.4 | -2801.45 | -0.00280145 | 0.009468 | 1287.693
91.1852 | -496.283 | 0.473713 | 36648.1 | -2801.58 | -0.00280158 | 0.00947426 | 1287.753
91.19 | -496.283 | 0.473429 | 36649.7 | -2801.68 | -0.00280168 | 0.00946858 | 1287.809
91.1953 | -496.283 | 0.473115 | 36651.4 | -2801.93 | -0.00280193 | 0.0094623 | 1287.869
91.2 | -496.282 | 0.473115 | 36653.1 | -2802.14 | -0.00280214 | 0.0094623 | 1287.928
91.2053 | -496.282 | 0.473115 | 36655 | -2802.14 | -0.00280214 | 0.0094623 | 1287.995
91.21 | -496.282 | 0.473398 | 36656.7 | -2802.14 | -0.00280214 | 0.00946796 | 1288.055
91.2153 | -496.282 | 0.473713 | 36658.6 | -2802.26 | -0.00280226 | 0.00947426 | 1288.122
91.22 | -496.282 | 0.473429 | 36660.3 | -2802.37 | -0.00280237 | 0.00946858 | 1288.181
91.2252 | -496.282 | 0.473115 | 36662.2 | -2802.37 | -0.00280237 | 0.0094623 | 1288.248
91.23 | -496.281 | 0.4734 | 36663.9 | -2802.37 | -0.00280237 | 0.009468 | 1288.308
91.2352 | -496.281 | 0.473713 | 36665.8 | -2802.49 | -0.00280249 | 0.00947426 | 1288.375
91.24 | -496.281 | 0.473714 | 36667.6 | -2802.6 | -0.0028026 | 0.00947428 | 1288.438
91.2452 | -496.281 | 0.473715 | 36669.4 | -2802.84 | -0.00280284 | 0.0094743 | 1288.501
91.25 | -496.281 | 0.473715 | 36671.1 | -2803.06 | -0.00280306 | 0.0094743 | 1288.561
91.2553 | -496.281 | 0.473715 | 36672.9 | -2803.18 | -0.00280318 | 0.0094743 | 1288.624
91.26 | -496.28 | 0.473715 | 36674.6 | -2803.29 | -0.00280329 | 0.0094743 | 1288.684
91.2653 | -496.28 | 0.473715 | 36676.5 | -2803.41 | -0.00280341 | 0.0094743 | 1288.751
91.27 | -496.28 | 0.473715 | 36678.2 | -2803.52 | -0.00280352 | 0.0094743 | 1288.81
91.2753 | -496.28 | 0.473715 | 36680.1 | -2803.64 | -0.00280364 | 0.0094743 | 1288.877
91.28 | -496.28 | 0.473715 | 36681.8 | -2803.75 | -0.00280375 | 0.0094743 | 1288.937
91.2852 | -496.28 | 0.473715 | 36683.7 | -2803.87 | -0.00280387 | 0.0094743 | 1289.004
91.29 | -496.279 | 0.473715 | 36685.4 | -2803.98 | -0.00280398 | 0.0094743 | 1289.063
91.2952 | -496.279 | 0.473715 | 36687.3 | -2804.1 | -0.0028041 | 0.0094743 | 1289.13
91.3 | -496.279 | 0.473715 | 36688.9 | -2804.21 | -0.00280421 | 0.0094743 | 1289.186
91.3052 | -496.279 | 0.473715 | 36690.6 | -2804.33 | -0.00280433 | 0.0094743 | 1289.246
91.31 | -496.279 | 0.473715 | 36692.2 | -2804.44 | -0.00280444 | 0.0094743 | 1289.302
91.3153 | -496.279 | 0.473715 | 36694 | -2804.56 | -0.00280456 | 0.0094743 | 1289.365
91.32 | -496.278 | 0.473715 | 36695.6 | -2804.67 | -0.00280467 | 0.0094743 | 1289.422
91.3253 | -496.278 | 0.473715 | 36697.4 | -2804.91 | -0.00280491 | 0.0094743 | 1289.485
91.33 | -496.278 | 0.473715 | 36699 | -2805.13 | -0.00280513 | 0.0094743 | 1289.541
91.3353 | -496.278 | 0.473715 | 36700.8 | -2805.13 | -0.00280513 | 0.0094743 | 1289.604
91.34 | -496.278 | 0.473715 | 36702.4 | -2805.13 | -0.00280513 | 0.0094743 | 1289.661
91.3452 | -496.278 | 0.473715 | 36704.2 | -2805.25 | -0.00280525 | 0.0094743 | 1289.724
91.35 | -496.277 | 0.474001 | 36705.8 | -2805.36 | -0.00280536 | 0.00948002 | 1289.78
91.3552 | -496.277 | 0.474313 | 36707.6 | -2805.48 | -0.00280548 | 0.00948626 | 1289.843
91.36 | -496.277 | 0.474028 | 36709.2 | -2805.59 | -0.00280559 | 0.00948056 | 1289.9
91.3652 | -496.277 | 0.473715 | 36710.9 | -2805.59 | -0.00280559 | 0.0094743 | 1289.959
91.37 | -496.277 | 0.473999 | 36712.5 | -2805.59 | -0.00280559 | 0.00947998 | 1290.016
91.3753 | -496.277 | 0.474313 | 36714.3 | -2805.83 | -0.00280583 | 0.00948626 | 1290.079
91.38 | -496.276 | 0.474314 | 36715.9 | -2806.05 | -0.00280605 | 0.00948628 | 1290.135
91.3853 | -496.276 | 0.474315 | 36717.6 | -2806.29 | -0.00280629 | 0.0094863 | 1290.195
91.39 | -496.276 | 0.474315 | 36719.2 | -2806.51 | -0.00280651 | 0.0094863 | 1290.251
91.3953 | -496.276 | 0.474315 | 36720.9 | -2806.51 | -0.00280651 | 0.0094863 | 1290.311
91.4 | -496.276 | 0.474315 | 36722.5 | -2806.51 | -0.00280651 | 0.0094863 | 1290.367
91.4052 | -496.276 | 0.474315 | 36724.2 | -2806.63 | -0.00280663 | 0.0094863 | 1290.427
91.41 | -496.275 | 0.474315 | 36725.8 | -2806.74 | -0.00280674 | 0.0094863 | 1290.483
91.4152 | -496.275 | 0.474315 | 36727.5 | -2806.98 | -0.00280698 | 0.0094863 | 1290.543
91.42 | -496.275 | 0.474315 | 36729.1 | -2807.2 | -0.0028072 | 0.0094863 | 1290.599
91.4252 | -496.275 | 0.474315 | 36730.8 | -2807.2 | -0.0028072 | 0.0094863 | 1290.659
91.43 | -496.275 | 0.474315 | 36732.4 | -2807.2 | -0.0028072 | 0.0094863 | 1290.715
91.4352 | -496.275 | 0.474315 | 36734.2 | -2807.32 | -0.00280732 | 0.0094863 | 1290.778
91.44 | -496.274 | 0.474315 | 36735.9 | -2807.43 | -0.00280743 | 0.0094863 | 1290.838
91.4453 | -496.274 | 0.474315 | 36737.8 | -2807.43 | -0.00280743 | 0.0094863 | 1290.905
91.45 | -496.274 | 0.474315 | 36739.5 | -2807.43 | -0.00280743 | 0.0094863 | 1290.964
91.4553 | -496.274 | 0.474315 | 36741.3 | -2807.55 | -0.00280755 | 0.0094863 | 1291.028
91.46 | -496.274 | 0.474315 | 36743 | -2807.66 | -0.00280766 | 0.0094863 | 1291.087
91.4653 | -496.274 | 0.474315 | 36744.8 | -2807.78 | -0.00280778 | 0.0094863 | 1291.15
91.47 | -496.273 | 0.474315 | 36746.6 | -2807.89 | -0.00280789 | 0.0094863 | 1291.214
91.4752 | -496.273 | 0.474315 | 36748.5 | -2808.01 | -0.00280801 | 0.0094863 | 1291.28
91.48 | -496.273 | 0.474315 | 36750.2 | -2808.11 | -0.00280811 | 0.0094863 | 1291.34
91.4852 | -496.273 | 0.474315 | 36752 | -2808.36 | -0.00280836 | 0.0094863 | 1291.403
91.49 | -496.273 | 0.4746 | 36753.6 | -2808.57 | -0.00280857 | 0.009492 | 1291.46
91.4952 | -496.273 | 0.474913 | 36755.5 | -2808.69 | -0.00280869 | 0.00949826 | 1291.526
91.5 | -496.272 | 0.474914 | 36757.2 | -2808.8 | -0.0028088 | 0.00949828 | 1291.586
91.5053 | -496.272 | 0.474915 | 36759.1 | -2808.92 | -0.00280892 | 0.0094983 | 1291.653
91.51 | -496.272 | 0.474915 | 36760.8 | -2809.03 | -0.00280903 | 0.0094983 | 1291.713
91.5153 | -496.272 | 0.474915 | 36762.6 | -2809.15 | -0.00280915 | 0.0094983 | 1291.776
91.52 | -496.272 | 0.474915 | 36764.3 | -2809.26 | -0.00280926 | 0.0094983 | 1291.836
91.5253 | -496.272 | 0.474915 | 36766.2 | -2809.38 | -0.00280938 | 0.0094983 | 1291.902
91.53 | -496.271 | 0.474915 | 36767.8 | -2809.49 | -0.00280949 | 0.0094983 | 1291.959
91.5352 | -496.271 | 0.474915 | 36769.7 | -2809.73 | -0.00280973 | 0.0094983 | 1292.025
91.54 | -496.271 | 0.474915 | 36771.3 | -2809.95 | -0.00280995 | 0.0094983 | 1292.082
91.5452 | -496.271 | 0.474915 | 36773.1 | -2809.95 | -0.00280995 | 0.0094983 | 1292.145
91.55 | -496.271 | 0.474915 | 36774.8 | -2809.95 | -0.00280995 | 0.0094983 | 1292.205
91.5552 | -496.271 | 0.474915 | 36776.7 | -2810.19 | -0.00281019 | 0.0094983 | 1292.271
91.56 | -496.27 | 0.474915 | 36778.4 | -2810.41 | -0.00281041 | 0.0094983 | 1292.331
91.5653 | -496.27 | 0.474915 | 36780.2 | -2810.53 | -0.00281053 | 0.0094983 | 1292.394
91.57 | -496.27 | 0.474915 | 36781.8 | -2810.64 | -0.00281064 | 0.0094983 | 1292.451
91.5753 | -496.27 | 0.474915 | 36783.6 | -2810.64 | -0.00281064 | 0.0094983 | 1292.514
91.58 | -496.27 | 0.475198 | 36785.3 | -2810.64 | -0.00281064 | 0.00950396 | 1292.574
91.5853 | -496.27 | 0.475513 | 36787.2 | -2810.76 | -0.00281076 | 0.00951026 | 1292.64
91.59 | -496.269 | 0.475229 | 36789 | -2810.87 | -0.00281087 | 0.00950458 | 1292.704
91.5952 | -496.269 | 0.474915 | 36790.8 | -2810.99 | -0.00281099 | 0.0094983 | 1292.767
91.6 | -496.269 | 0.475201 | 36792.5 | -2811.1 | -0.0028111 | 0.00950402 | 1292.827
91.6052 | -496.269 | 0.475513 | 36794.3 | -2811.22 | -0.00281122 | 0.00951026 | 1292.89
91.61 | -496.269 | 0.475228 | 36796 | -2811.33 | -0.00281133 | 0.00950456 | 1292.95
91.6152 | -496.269 | 0.474915 | 36797.8 | -2811.45 | -0.00281145 | 0.0094983 | 1293.013
91.62 | -496.268 | 0.475199 | 36799.5 | -2811.56 | -0.00281156 | 0.00950398 | 1293.073
91.6253 | -496.268 | 0.475513 | 36801.4 | -2811.68 | -0.00281168 | 0.00951026 | 1293.139
91.63 | -496.268 | 0.475229 | 36803 | -2811.79 | -0.00281179 | 0.00950458 | 1293.196
91.6353 | -496.268 | 0.474915 | 36804.8 | -2811.91 | -0.00281191 | 0.0094983 | 1293.259
91.64 | -496.268 | 0.475198 | 36806.4 | -2812.02 | -0.00281202 | 0.00950396 | 1293.315
91.6453 | -496.268 | 0.475513 | 36808.3 | -2812.14 | -0.00281214 | 0.00951026 | 1293.382
91.65 | -496.267 | 0.475229 | 36809.9 | -2812.25 | -0.00281225 | 0.00950458 | 1293.438
91.6552 | -496.267 | 0.474915 | 36811.6 | -2812.37 | -0.00281237 | 0.0094983 | 1293.498
91.66 | -496.267 | 0.475201 | 36813.2 | -2812.48 | -0.00281248 | 0.00950402 | 1293.554
91.6652 | -496.267 | 0.475513 | 36815 | -2812.6 | -0.0028126 | 0.00951026 | 1293.617
91.67 | -496.267 | 0.475228 | 36816.6 | -2812.71 | -0.00281271 | 0.00950456 | 1293.673
91.6752 | -496.267 | 0.474915 | 36818.4 | -2812.83 | -0.00281283 | 0.0094983 | 1293.737
91.68 | -496.266 | 0.4752 | 36820 | -2812.94 | -0.00281294 | 0.009504 | 1293.793
91.6852 | -496.266 | 0.475513 | 36821.8 | -2813.06 | -0.00281306 | 0.00951026 | 1293.856
91.69 | -496.266 | 0.475514 | 36823.3 | -2813.17 | -0.00281317 | 0.00951028 | 1293.909
91.6953 | -496.266 | 0.475515 | 36825.1 | -2813.29 | -0.00281329 | 0.0095103 | 1293.972
91.7 | -496.266 | 0.475515 | 36826.6 | -2813.4 | -0.0028134 | 0.0095103 | 1294.025
91.7053 | -496.266 | 0.475515 | 36828.4 | -2813.52 | -0.00281352 | 0.0095103 | 1294.088
91.71 | -496.265 | 0.475515 | 36829.9 | -2813.63 | -0.00281363 | 0.0095103 | 1294.141
91.7153 | -496.265 | 0.475515 | 36831.5 | -2813.75 | -0.00281375 | 0.0095103 | 1294.197
91.72 | -496.265 | 0.475515 | 36833.1 | -2813.86 | -0.00281386 | 0.0095103 | 1294.253
91.7252 | -496.265 | 0.475515 | 36834.7 | -2813.98 | -0.00281398 | 0.0095103 | 1294.309
91.73 | -496.265 | 0.475515 | 36836.3 | -2814.09 | -0.00281409 | 0.0095103 | 1294.366
91.7352 | -496.265 | 0.475515 | 36838 | -2814.09 | -0.00281409 | 0.0095103 | 1294.425
91.74 | -496.264 | 0.4758 | 36839.5 | -2814.09 | -0.00281409 | 0.009516 | 1294.478
91.7452 | -496.264 | 0.476113 | 36841.1 | -2814.33 | -0.00281433 | 0.00952226 | 1294.534
91.75 | -496.264 | 0.475829 | 36842.8 | -2814.55 | -0.00281455 | 0.00951658 | 1294.594
91.7553 | -496.264 | 0.475515 | 36844.6 | -2814.67 | -0.00281467 | 0.0095103 | 1294.657
91.76 | -496.264 | 0.475799 | 36846.1 | -2814.78 | -0.00281478 | 0.00951598 | 1294.71
91.7653 | -496.264 | 0.476113 | 36847.8 | -2814.9 | -0.0028149 | 0.00952226 | 1294.77
91.77 | -496.263 | 0.47583 | 36849.4 | -2815 | -0.002815 | 0.0095166 | 1294.826
91.7753 | -496.263 | 0.475515 | 36851.2 | -2815.13 | -0.00281513 | 0.0095103 | 1294.889
91.78 | -496.263 | 0.475799 | 36852.8 | -2815.23 | -0.00281523 | 0.00951598 | 1294.945
91.7852 | -496.263 | 0.476113 | 36854.7 | -2815.23 | -0.00281523 | 0.00952226 | 1295.012
91.79 | -496.263 | 0.475828 | 36856.4 | -2815.23 | -0.00281523 | 0.00951656 | 1295.072
91.7952 | -496.263 | 0.475515 | 36858.2 | -2815.47 | -0.00281547 | 0.0095103 | 1295.135
91.8 | -496.262 | 0.4758 | 36860 | -2815.69 | -0.00281569 | 0.009516 | 1295.198
91.8052 | -496.262 | 0.476113 | 36861.9 | -2815.81 | -0.00281581 | 0.00952226 | 1295.265
91.81 | -496.262 | 0.476114 | 36863.6 | -2815.92 | -0.00281592 | 0.00952228 | 1295.325
91.8153 | -496.262 | 0.476115 | 36865.5 | -2816.04 | -0.00281604 | 0.0095223 | 1295.392
91.82 | -496.262 | 0.476115 | 36867.2 | -2816.15 | -0.00281615 | 0.0095223 | 1295.451
91.8253 | -496.261 | 0.476115 | 36869 | -2816.27 | -0.00281627 | 0.0095223 | 1295.515
91.83 | -496.261 | 0.476115 | 36870.7 | -2816.38 | -0.00281638 | 0.0095223 | 1295.574
91.8353 | -496.261 | 0.476115 | 36872.5 | -2816.5 | -0.0028165 | 0.0095223 | 1295.638
91.84 | -496.261 | 0.476115 | 36874.2 | -2816.61 | -0.00281661 | 0.0095223 | 1295.697
91.8452 | -496.261 | 0.476115 | 36876 | -2816.61 | -0.00281661 | 0.0095223 | 1295.761
91.85 | -496.261 | 0.476115 | 36877.6 | -2816.61 | -0.00281661 | 0.0095223 | 1295.817
91.8552 | -496.261 | 0.476115 | 36879.4 | -2816.85 | -0.00281685 | 0.0095223 | 1295.88
91.86 | -496.26 | 0.4764 | 36881.2 | -2817.07 | -0.00281707 | 0.009528 | 1295.943
91.8652 | -496.26 | 0.476713 | 36883.1 | -2817.19 | -0.00281719 | 0.00953426 | 1296.01
91.87 | -496.26 | 0.476429 | 36884.8 | -2817.3 | -0.0028173 | 0.00952858 | 1296.07
91.8753 | -496.26 | 0.476115 | 36886.6 | -2817.42 | -0.00281742 | 0.0095223 | 1296.133
91.88 | -496.26 | 0.476399 | 36888.2 | -2817.53 | -0.00281753 | 0.00952798 | 1296.189
91.8853 | -496.26 | 0.476713 | 36890 | -2817.53 | -0.00281753 | 0.00953426 | 1296.253
91.89 | -496.259 | 0.47643 | 36891.4 | -2817.53 | -0.00281753 | 0.0095286 | 1296.302
91.8953 | -496.259 | 0.476115 | 36893.1 | -2817.65 | -0.00281765 | 0.0095223 | 1296.361
91.9 | -496.259 | 0.476399 | 36894.6 | -2817.76 | -0.00281776 | 0.00952798 | 1296.414
91.9052 | -496.259 | 0.476713 | 36896.3 | -2817.88 | -0.00281788 | 0.00953426 | 1296.474
91.91 | -496.259 | 0.476427 | 36897.7 | -2817.99 | -0.00281799 | 0.00952854 | 1296.523
91.9152 | -496.259 | 0.476115 | 36899.3 | -2818.23 | -0.00281823 | 0.0095223 | 1296.579
91.92 | -496.258 | 0.4764 | 36900.8 | -2818.45 | -0.00281845 | 0.009528 | 1296.632
91.9252 | -496.258 | 0.476713 | 36902.4 | -2818.57 | -0.00281857 | 0.00953426 | 1296.688
91.93 | -496.258 | 0.476714 | 36903.9 | -2818.68 | -0.00281868 | 0.00953428 | 1296.741
91.9352 | -496.258 | 0.476715 | 36905.6 | -2818.68 | -0.00281868 | 0.0095343 | 1296.801
91.94 | -496.258 | 0.476715 | 36907.1 | -2818.68 | -0.00281868 | 0.0095343 | 1296.853
91.9453 | -496.258 | 0.476715 | 36908.8 | -2818.8 | -0.0028188 | 0.0095343 | 1296.913
91.95 | -496.257 | 0.476715 | 36910.3 | -2818.91 | -0.00281891 | 0.0095343 | 1296.966
91.9553 | -496.257 | 0.476715 | 36911.9 | -2819.15 | -0.00281915 | 0.0095343 | 1297.022
91.96 | -496.257 | 0.476715 | 36913.3 | -2819.37 | -0.00281937 | 0.0095343 | 1297.071
91.9653 | -496.257 | 0.476715 | 36915 | -2819.49 | -0.00281949 | 0.0095343 | 1297.131
91.97 | -496.257 | 0.476715 | 36916.4 | -2819.6 | -0.0028196 | 0.0095343 | 1297.18
91.9753 | -496.257 | 0.476715 | 36918.1 | -2819.72 | -0.00281972 | 0.0095343 | 1297.24
91.98 | -496.256 | 0.476715 | 36919.6 | -2819.83 | -0.00281983 | 0.0095343 | 1297.293
91.9852 | -496.256 | 0.476715 | 36921.3 | -2819.95 | -0.00281995 | 0.0095343 | 1297.352
91.99 | -496.256 | 0.476715 | 36922.9 | -2820.06 | -0.00282006 | 0.0095343 | 1297.409
91.9952 | -496.256 | 0.476715 | 36924.7 | -2820.06 | -0.00282006 | 0.0095343 | 1297.472
92 | -496.256 | 0.476715 | 36926.3 | -2820.06 | -0.00282006 | 0.0095343 | 1297.528
92.0052 | -496.256 | 0.476715 | 36928.1 | -2820.18 | -0.00282018 | 0.0095343 | 1297.591
92.01 | -496.255 | 0.476715 | 36929.8 | -2820.29 | -0.00282029 | 0.0095343 | 1297.651
92.0153 | -496.255 | 0.476715 | 36931.6 | -2820.41 | -0.00282041 | 0.0095343 | 1297.714
92.02 | -496.255 | 0.476715 | 36933.3 | -2820.52 | -0.00282052 | 0.0095343 | 1297.774
92.0253 | -496.255 | 0.476715 | 36935.1 | -2820.64 | -0.00282064 | 0.0095343 | 1297.837
92.03 | -496.255 | 0.476715 | 36936.8 | -2820.75 | -0.00282075 | 0.0095343 | 1297.897
92.0353 | -496.255 | 0.476715 | 36938.5 | -2820.87 | -0.00282087 | 0.0095343 | 1297.957
92.04 | -496.254 | 0.476999 | 36940.2 | -2820.98 | -0.00282098 | 0.00953998 | 1298.017
92.0452 | -496.254 | 0.477313 | 36942 | -2821.1 | -0.0028211 | 0.00954626 | 1298.08
92.05 | -496.254 | 0.477028 | 36943.6 | -2821.21 | -0.00282121 | 0.00954056 | 1298.136
92.0552 | -496.254 | 0.476715 | 36945.4 | -2821.33 | -0.00282133 | 0.0095343 | 1298.199
92.06 | -496.254 | 0.477 | 36947 | -2821.44 | -0.00282144 | 0.00954 | 1298.255
92.0652 | -496.254 | 0.477313 | 36948.8 | -2821.56 | -0.00282156 | 0.00954626 | 1298.319
92.07 | -496.253 | 0.477314 | 36950.4 | -2821.67 | -0.00282167 | 0.00954628 | 1298.375
92.0752 | -496.253 | 0.477315 | 36952.2 | -2821.79 | -0.00282179 | 0.0095463 | 1298.438
92.08 | -496.253 | 0.47703 | 36953.8 | -2821.89 | -0.00282189 | 0.0095406 | 1298.494
92.0853 | -496.253 | 0.476716 | 36955.6 | -2822.02 | -0.00282202 | 0.00953432 | 1298.558
92.09 | -496.253 | 0.476999 | 36957.1 | -2822.12 | -0.00282212 | 0.00953998 | 1298.61
92.0953 | -496.253 | 0.477315 | 36958.8 | -2822.25 | -0.00282225 | 0.0095463 | 1298.67
92.1 | -496.252 | 0.477315 | 36960.5 | -2822.35 | -0.00282235 | 0.0095463 | 1298.73
92.1052 | -496.252 | 0.477315 | 36962.3 | -2822.47 | -0.00282247 | 0.0095463 | 1298.793
92.11 | -496.252 | 0.477315 | 36964 | -2822.58 | -0.00282258 | 0.0095463 | 1298.853
92.1152 | -496.252 | 0.477315 | 36965.9 | -2822.7 | -0.0028227 | 0.0095463 | 1298.92
92.12 | -496.252 | 0.477315 | 36967.6 | -2822.81 | -0.00282281 | 0.0095463 | 1298.979
92.1252 | -496.252 | 0.477315 | 36969.5 | -2822.93 | -0.00282293 | 0.0095463 | 1299.046
92.13 | -496.251 | 0.477315 | 36971.2 | -2823.04 | -0.00282304 | 0.0095463 | 1299.106
92.1352 | -496.251 | 0.477315 | 36973.1 | -2823.16 | -0.00282316 | 0.0095463 | 1299.173
92.14 | -496.251 | 0.477315 | 36974.8 | -2823.27 | -0.00282327 | 0.0095463 | 1299.232
92.1453 | -496.251 | 0.477315 | 36976.7 | -2823.27 | -0.00282327 | 0.0095463 | 1299.299
92.15 | -496.251 | 0.477315 | 36978.5 | -2823.27 | -0.00282327 | 0.0095463 | 1299.362
92.1553 | -496.251 | 0.477315 | 36980.4 | -2823.39 | -0.00282339 | 0.0095463 | 1299.429
92.16 | -496.25 | 0.477315 | 36982 | -2823.5 | -0.0028235 | 0.0095463 | 1299.485
92.1652 | -496.25 | 0.477315 | 36983.8 | -2823.74 | -0.00282374 | 0.0095463 | 1299.549
92.17 | -496.25 | 0.477315 | 36985.5 | -2823.96 | -0.00282396 | 0.0095463 | 1299.608
92.1752 | -496.25 | 0.477315 | 36987.3 | -2824.08 | -0.00282408 | 0.0095463 | 1299.672
92.18 | -496.25 | 0.4776 | 36988.9 | -2824.19 | -0.00282419 | 0.009552 | 1299.728
92.1852 | -496.25 | 0.477913 | 36990.6 | -2824.31 | -0.00282431 | 0.00955826 | 1299.787
92.19 | -496.249 | 0.477628 | 36992.2 | -2824.42 | -0.00282442 | 0.00955256 | 1299.844
92.1952 | -496.249 | 0.477315 | 36994 | -2824.42 | -0.00282442 | 0.0095463 | 1299.907
92.2 | -496.249 | 0.477599 | 36995.5 | -2824.42 | -0.00282442 | 0.00955198 | 1299.96
92.2053 | -496.249 | 0.477913 | 36997.2 | -2824.66 | -0.00282466 | 0.00955826 | 1300.019
92.21 | -496.249 | 0.47763 | 36998.6 | -2824.88 | -0.00282488 | 0.0095526 | 1300.069
92.2153 | -496.249 | 0.477315 | 37000.3 | -2825 | -0.002825 | 0.0095463 | 1300.128
92.22 | -496.248 | 0.477315 | 37001.8 | -2825.11 | -0.00282511 | 0.0095463 | 1300.181
92.2253 | -496.248 | 0.477315 | 37003.4 | -2825.11 | -0.00282511 | 0.0095463 | 1300.237
92.23 | -496.248 | 0.477599 | 37005 | -2825.11 | -0.00282511 | 0.00955198 | 1300.293
92.2352 | -496.248 | 0.477913 | 37006.7 | -2825.23 | -0.00282523 | 0.00955826 | 1300.353
92.24 | -496.248 | 0.477914 | 37008.1 | -2825.34 | -0.00282534 | 0.00955828 | 1300.402
92.2452 | -496.248 | 0.477915 | 37009.8 | -2825.58 | -0.00282558 | 0.0095583 | 1300.462
92.25 | -496.247 | 0.477915 | 37011.2 | -2825.8 | -0.0028258 | 0.0095583 | 1300.511
92.2552 | -496.247 | 0.477915 | 37012.9 | -2825.92 | -0.00282592 | 0.0095583 | 1300.571
92.26 | -496.247 | 0.477915 | 37014.4 | -2826.03 | -0.00282603 | 0.0095583 | 1300.624
92.2653 | -496.247 | 0.477915 | 37016.1 | -2826.15 | -0.00282615 | 0.0095583 | 1300.684
92.27 | -496.247 | 0.477915 | 37017.6 | -2826.26 | -0.00282626 | 0.0095583 | 1300.736
92.2753 | -496.247 | 0.477915 | 37019.3 | -2826.26 | -0.00282626 | 0.0095583 | 1300.796
92.28 | -496.246 | 0.477915 | 37020.8 | -2826.26 | -0.00282626 | 0.0095583 | 1300.849
92.2853 | -496.246 | 0.477915 | 37022.6 | -2826.38 | -0.00282638 | 0.0095583 | 1300.912
92.29 | -496.246 | 0.478199 | 37024.2 | -2826.49 | -0.00282649 | 0.00956398 | 1300.968
92.2952 | -496.246 | 0.478513 | 37026 | -2826.61 | -0.00282661 | 0.00957026 | 1301.031
92.3 | -496.246 | 0.478228 | 37027.7 | -2826.72 | -0.00282672 | 0.00956456 | 1301.091
92.3052 | -496.246 | 0.477915 | 37029.4 | -2826.84 | -0.00282684 | 0.0095583 | 1301.151
92.31 | -496.245 | 0.4782 | 37031 | -2826.95 | -0.00282695 | 0.009564 | 1301.207
92.3152 | -496.245 | 0.478513 | 37032.7 | -2827.07 | -0.00282707 | 0.00957026 | 1301.267
92.32 | -496.245 | 0.478229 | 37034.2 | -2827.18 | -0.00282718 | 0.00956458 | 1301.32
92.3252 | -496.245 | 0.477915 | 37036 | -2827.18 | -0.00282718 | 0.0095583 | 1301.383
92.33 | -496.245 | 0.478199 | 37037.5 | -2827.18 | -0.00282718 | 0.00956398 | 1301.435
92.3353 | -496.245 | 0.478513 | 37039.2 | -2827.42 | -0.00282742 | 0.00957026 | 1301.495
92.34 | -496.244 | 0.47823 | 37040.9 | -2827.64 | -0.00282764 | 0.0095646 | 1301.555
92.3453 | -496.244 | 0.477915 | 37042.7 | -2827.76 | -0.00282776 | 0.0095583 | 1301.618
92.35 | -496.244 | 0.478199 | 37044.4 | -2827.87 | -0.00282787 | 0.00956398 | 1301.678
92.3552 | -496.244 | 0.478513 | 37046.2 | -2828.11 | -0.00282811 | 0.00957026 | 1301.741
92.36 | -496.244 | 0.478514 | 37047.8 | -2828.33 | -0.00282833 | 0.00957028 | 1301.797
92.3652 | -496.244 | 0.478515 | 37049.6 | -2828.45 | -0.00282845 | 0.0095703 | 1301.861
92.37 | -496.243 | 0.478515 | 37051.3 | -2828.56 | -0.00282856 | 0.0095703 | 1301.92
92.3752 | -496.243 | 0.478515 | 37053.2 | -2828.56 | -0.00282856 | 0.0095703 | 1301.987
92.38 | -496.243 | 0.478515 | 37054.9 | -2828.56 | -0.00282856 | 0.0095703 | 1302.047
92.3852 | -496.243 | 0.478515 | 37056.7 | -2828.68 | -0.00282868 | 0.0095703 | 1302.11
92.39 | -496.243 | 0.478515 | 37058.3 | -2828.78 | -0.00282878 | 0.0095703 | 1302.166
92.3953 | -496.243 | 0.478515 | 37060.2 | -2828.91 | -0.00282891 | 0.0095703 | 1302.233
92.4 | -496.242 | 0.478515 | 37061.9 | -2829.01 | -0.00282901 | 0.0095703 | 1302.293
92.4053 | -496.242 | 0.478515 | 37063.7 | -2829.14 | -0.00282914 | 0.0095703 | 1302.356
92.41 | -496.242 | 0.478799 | 37065.5 | -2829.24 | -0.00282924 | 0.00957598 | 1302.419
92.4152 | -496.242 | 0.479113 | 37067.4 | -2829.36 | -0.00282936 | 0.00958226 | 1302.486
92.42 | -496.242 | 0.478827 | 37069.2 | -2829.47 | -0.00282947 | 0.00957654 | 1302.549
92.4252 | -496.242 | 0.478515 | 37071.1 | -2829.47 | -0.00282947 | 0.0095703 | 1302.616
92.43 | -496.241 | 0.478515 | 37072.8 | -2829.47 | -0.00282947 | 0.0095703 | 1302.676
92.4352 | -496.241 | 0.478515 | 37074.8 | -2829.59 | -0.00282959 | 0.0095703 | 1302.746
92.44 | -496.241 | 0.478515 | 37076.4 | -2829.7 | -0.0028297 | 0.0095703 | 1302.802
92.4452 | -496.241 | 0.478515 | 37078.2 | -2829.94 | -0.00282994 | 0.0095703 | 1302.866
92.45 | -496.241 | 0.478515 | 37079.8 | -2830.16 | -0.00283016 | 0.0095703 | 1302.922
92.4553 | -496.241 | 0.478515 | 37081.6 | -2830.28 | -0.00283028 | 0.0095703 | 1302.985
92.46 | -496.24 | 0.478515 | 37083.3 | -2830.39 | -0.00283039 | 0.0095703 | 1303.045
92.4653 | -496.24 | 0.478515 | 37085.1 | -2830.51 | -0.00283051 | 0.0095703 | 1303.108
92.47 | -496.24 | 0.478515 | 37086.7 | -2830.62 | -0.00283062 | 0.0095703 | 1303.164
92.4753 | -496.24 | 0.478515 | 37088.4 | -2830.74 | -0.00283074 | 0.0095703 | 1303.224
92.48 | -496.24 | 0.478515 | 37090.1 | -2830.85 | -0.00283085 | 0.0095703 | 1303.284
92.4852 | -496.24 | 0.478515 | 37091.9 | -2830.97 | -0.00283097 | 0.0095703 | 1303.347
92.49 | -496.239 | 0.4788 | 37093.3 | -2831.08 | -0.00283108 | 0.009576 | 1303.396
92.4952 | -496.239 | 0.479113 | 37094.9 | -2831.2 | -0.0028312 | 0.00958226 | 1303.452
92.5 | -496.239 | 0.478828 | 37096.4 | -2831.31 | -0.00283131 | 0.00957656 | 1303.505
92.5052 | -496.239 | 0.478515 | 37098.1 | -2831.43 | -0.00283143 | 0.0095703 | 1303.565
92.51 | -496.239 | 0.478799 | 37099.6 | -2831.54 | -0.00283154 | 0.00957598 | 1303.618
92.5153 | -496.239 | 0.479113 | 37101.3 | -2831.66 | -0.00283166 | 0.00958226 | 1303.677
92.52 | -496.238 | 0.478829 | 37102.8 | -2831.77 | -0.00283177 | 0.00957658 | 1303.73
92.5253 | -496.238 | 0.478515 | 37104.4 | -2831.89 | -0.00283189 | 0.0095703 | 1303.786
92.53 | -496.238 | 0.478798 | 37105.9 | -2832 | -0.002832 | 0.00957596 | 1303.839
92.5353 | -496.238 | 0.479113 | 37107.5 | -2832 | -0.002832 | 0.00958226 | 1303.895
92.54 | -496.238 | 0.478829 | 37109.1 | -2832 | -0.002832 | 0.00957658 | 1303.951
92.5452 | -496.238 | 0.478515 | 37110.8 | -2832.24 | -0.00283224 | 0.0095703 | 1304.011
92.55 | -496.237 | 0.478801 | 37112.5 | -2832.46 | -0.00283246 | 0.00957602 | 1304.071
92.5552 | -496.237 | 0.479113 | 37114.3 | -2832.46 | -0.00283246 | 0.00958226 | 1304.134
92.56 | -496.237 | 0.479114 | 37116 | -2832.46 | -0.00283246 | 0.00958228 | 1304.194
92.5652 | -496.237 | 0.479115 | 37117.8 | -2832.7 | -0.0028327 | 0.0095823 | 1304.257
92.57 | -496.237 | 0.479115 | 37119.4 | -2832.92 | -0.00283292 | 0.0095823 | 1304.313
92.5752 | -496.237 | 0.479115 | 37121.3 | -2832.92 | -0.00283292 | 0.0095823 | 1304.38
92.58 | -496.236 | 0.479115 | 37122.8 | -2832.92 | -0.00283292 | 0.0095823 | 1304.433
92.5853 | -496.236 | 0.479115 | 37124.6 | -2833.04 | -0.00283304 | 0.0095823 | 1304.496
92.59 | -496.236 | 0.479398 | 37126.4 | -2833.15 | -0.00283315 | 0.00958796 | 1304.559
92.5953 | -496.236 | 0.479713 | 37128.4 | -2833.27 | -0.00283327 | 0.00959426 | 1304.63
92.6 | -496.236 | 0.479429 | 37130.1 | -2833.38 | -0.00283338 | 0.00958858 | 1304.689
92.6052 | -496.236 | 0.479115 | 37131.9 | -2833.62 | -0.00283362 | 0.0095823 | 1304.753
92.61 | -496.235 | 0.479401 | 37133.6 | -2833.84 | -0.00283384 | 0.00958802 | 1304.812
92.6152 | -496.235 | 0.479713 | 37135.5 | -2833.84 | -0.00283384 | 0.00959426 | 1304.879
92.62 | -496.235 | 0.479428 | 37137.1 | -2833.84 | -0.00283384 | 0.00958856 | 1304.935
92.6252 | -496.235 | 0.479115 | 37138.9 | -2833.96 | -0.00283396 | 0.0095823 | 1304.998
92.63 | -496.235 | 0.479399 | 37140.6 | -2834.07 | -0.00283407 | 0.00958798 | 1305.058
92.6352 | -496.235 | 0.479713 | 37142.5 | -2834.07 | -0.00283407 | 0.00959426 | 1305.125
92.64 | -496.234 | 0.479714 | 37144.2 | -2834.07 | -0.00283407 | 0.00959428 | 1305.185
92.6453 | -496.234 | 0.479715 | 37146.1 | -2834.31 | -0.00283431 | 0.0095943 | 1305.251
92.65 | -496.234 | 0.479715 | 37147.7 | -2834.53 | -0.00283453 | 0.0095943 | 1305.308
92.6553 | -496.234 | 0.479715 | 37149.5 | -2834.65 | -0.00283465 | 0.0095943 | 1305.371
92.66 | -496.234 | 0.479715 | 37151.1 | -2834.76 | -0.00283476 | 0.0095943 | 1305.427
92.6652 | -496.234 | 0.479715 | 37152.8 | -2834.88 | -0.00283488 | 0.0095943 | 1305.487
92.67 | -496.233 | 0.479715 | 37154.5 | -2834.99 | -0.00283499 | 0.0095943 | 1305.547
92.6752 | -496.233 | 0.479715 | 37156.3 | -2835.11 | -0.00283511 | 0.0095943 | 1305.61
92.68 | -496.233 | 0.479715 | 37158.1 | -2835.22 | -0.00283522 | 0.0095943 | 1305.673
92.6852 | -496.233 | 0.479715 | 37160 | -2835.46 | -0.00283546 | 0.0095943 | 1305.74
92.69 | -496.233 | 0.479715 | 37161.6 | -2835.67 | -0.00283567 | 0.0095943 | 1305.796
92.6952 | -496.233 | 0.479715 | 37163.4 | -2835.8 | -0.0028358 | 0.0095943 | 1305.859
92.7 | -496.232 | 0.479715 | 37165.1 | -2835.9 | -0.0028359 | 0.0095943 | 1305.919
92.7053 | -496.232 | 0.479715 | 37167 | -2835.9 | -0.0028359 | 0.0095943 | 1305.986
92.71 | -496.232 | 0.479998 | 37168.6 | -2835.9 | -0.0028359 | 0.00959996 | 1306.042
92.7153 | -496.232 | 0.480313 | 37170.4 | -2836.03 | -0.00283603 | 0.00960626 | 1306.105
92.72 | -496.232 | 0.48003 | 37172.1 | -2836.13 | -0.00283613 | 0.0096006 | 1306.165
92.7253 | -496.232 | 0.479715 | 37173.9 | -2836.26 | -0.00283626 | 0.0095943 | 1306.228
92.73 | -496.231 | 0.479999 | 37175.4 | -2836.36 | -0.00283636 | 0.00959998 | 1306.281
92.7352 | -496.231 | 0.480313 | 37177.2 | -2836.48 | -0.00283648 | 0.00960626 | 1306.344
92.74 | -496.231 | 0.480028 | 37178.7 | -2836.59 | -0.00283659 | 0.00960056 | 1306.397
92.7452 | -496.231 | 0.479715 | 37180.4 | -2836.83 | -0.00283683 | 0.0095943 | 1306.457
92.75 | -496.231 | 0.48 | 37182 | -2837.05 | -0.00283705 | 0.0096 | 1306.513
92.7552 | -496.231 | 0.480313 | 37183.7 | -2837.17 | -0.00283717 | 0.00960626 | 1306.573
92.76 | -496.23 | 0.480029 | 37185.3 | -2837.28 | -0.00283728 | 0.00960058 | 1306.629
92.7653 | -496.23 | 0.479715 | 37187.1 | -2837.4 | -0.0028374 | 0.0095943 | 1306.692
92.77 | -496.23 | 0.479715 | 37188.7 | -2837.51 | -0.00283751 | 0.0095943 | 1306.748
92.7753 | -496.23 | 0.479715 | 37190.4 | -2837.63 | -0.00283763 | 0.0095943 | 1306.808
92.78 | -496.23 | 0.479998 | 37191.9 | -2837.74 | -0.00283774 | 0.00959996 | 1306.861
92.7853 | -496.23 | 0.480313 | 37193.6 | -2837.98 | -0.00283798 | 0.00960626 | 1306.921
92.79 | -496.229 | 0.480314 | 37195.1 | -2838.2 | -0.0028382 | 0.00960628 | 1306.973
92.7952 | -496.229 | 0.480315 | 37196.7 | -2838.2 | -0.0028382 | 0.0096063 | 1307.029
92.8 | -496.229 | 0.480029 | 37198.2 | -2838.2 | -0.0028382 | 0.00960058 | 1307.082
92.8052 | -496.229 | 0.479716 | 37199.8 | -2838.32 | -0.00283832 | 0.00959432 | 1307.138
92.81 | -496.229 | 0.480001 | 37201.4 | -2838.43 | -0.00283843 | 0.00960002 | 1307.195
92.8152 | -496.229 | 0.480315 | 37203.1 | -2838.43 | -0.00283843 | 0.0096063 | 1307.254
92.82 | -496.228 | 0.480315 | 37204.6 | -2838.43 | -0.00283843 | 0.0096063 | 1307.307
92.8252 | -496.228 | 0.480315 | 37206.3 | -2838.55 | -0.00283855 | 0.0096063 | 1307.367
92.83 | -496.228 | 0.480315 | 37207.8 | -2838.66 | -0.00283866 | 0.0096063 | 1307.42
92.8353 | -496.228 | 0.480315 | 37209.4 | -2838.78 | -0.00283878 | 0.0096063 | 1307.476
92.84 | -496.228 | 0.480315 | 37210.8 | -2838.89 | -0.00283889 | 0.0096063 | 1307.525
92.8453 | -496.228 | 0.480315 | 37212.4 | -2839.01 | -0.00283901 | 0.0096063 | 1307.581
92.85 | -496.227 | 0.480315 | 37213.9 | -2839.12 | -0.00283912 | 0.0096063 | 1307.634
92.8552 | -496.227 | 0.480315 | 37215.6 | -2839.24 | -0.00283924 | 0.0096063 | 1307.694
92.86 | -496.227 | 0.480315 | 37217.1 | -2839.35 | -0.00283935 | 0.0096063 | 1307.746
92.8652 | -496.227 | 0.480315 | 37218.8 | -2839.47 | -0.00283947 | 0.0096063 | 1307.806
92.87 | -496.227 | 0.480315 | 37220.3 | -2839.58 | -0.00283958 | 0.0096063 | 1307.859
92.8752 | -496.227 | 0.480315 | 37222 | -2839.7 | -0.0028397 | 0.0096063 | 1307.918
92.88 | -496.226 | 0.480315 | 37223.6 | -2839.81 | -0.00283981 | 0.0096063 | 1307.975
92.8852 | -496.226 | 0.480315 | 37225.4 | -2839.93 | -0.00283993 | 0.0096063 | 1308.038
92.89 | -496.226 | 0.480599 | 37227 | -2840.04 | -0.00284004 | 0.00961198 | 1308.094
92.8953 | -496.226 | 0.480913 | 37228.7 | -2840.04 | -0.00284004 | 0.00961826 | 1308.154
92.9 | -496.226 | 0.48063 | 37230.3 | -2840.04 | -0.00284004 | 0.0096126 | 1308.21
92.9053 | -496.226 | 0.480315 | 37232.1 | -2840.16 | -0.00284016 | 0.0096063 | 1308.273
92.91 | -496.225 | 0.480315 | 37233.7 | -2840.27 | -0.00284027 | 0.0096063 | 1308.33
92.9152 | -496.225 | 0.480315 | 37235.5 | -2840.51 | -0.00284051 | 0.0096063 | 1308.393
92.92 | -496.225 | 0.480601 | 37237.1 | -2840.73 | -0.00284073 | 0.00961202 | 1308.449
92.9252 | -496.225 | 0.480913 | 37238.9 | -2840.73 | -0.00284073 | 0.00961826 | 1308.512
92.93 | -496.225 | 0.480628 | 37240.6 | -2840.73 | -0.00284073 | 0.00961256 | 1308.572
92.9352 | -496.225 | 0.480315 | 37242.5 | -2840.85 | -0.00284085 | 0.0096063 | 1308.639
92.94 | -496.224 | 0.4806 | 37244.3 | -2840.96 | -0.00284096 | 0.009612 | 1308.702
92.9452 | -496.224 | 0.480913 | 37246.2 | -2840.96 | -0.00284096 | 0.00961826 | 1308.769
92.95 | -496.224 | 0.480629 | 37247.8 | -2840.96 | -0.00284096 | 0.00961258 | 1308.825
92.9553 | -496.224 | 0.480315 | 37249.6 | -2841.2 | -0.0028412 | 0.0096063 | 1308.888
92.96 | -496.224 | 0.480598 | 37251.2 | -2841.42 | -0.00284142 | 0.00961196 | 1308.945
92.9653 | -496.224 | 0.480913 | 37253 | -2841.42 | -0.00284142 | 0.00961826 | 1309.008
92.97 | -496.223 | 0.480914 | 37254.6 | -2841.42 | -0.00284142 | 0.00961828 | 1309.064
92.9753 | -496.223 | 0.480915 | 37256.3 | -2841.54 | -0.00284154 | 0.0096183 | 1309.124
92.98 | -496.223 | 0.480915 | 37257.9 | -2841.65 | -0.00284165 | 0.0096183 | 1309.18
92.9852 | -496.223 | 0.480915 | 37259.6 | -2841.89 | -0.00284189 | 0.0096183 | 1309.24
92.99 | -496.223 | 0.480915 | 37261.3 | -2842.11 | -0.00284211 | 0.0096183 | 1309.299
92.9952 | -496.223 | 0.480915 | 37263.1 | -2842.35 | -0.00284235 | 0.0096183 | 1309.363
93 | -496.222 | 0.480915 | 37264.7 | -2842.56 | -0.00284256 | 0.0096183 | 1309.419
93.0052 | -496.222 | 0.480915 | 37266.4 | -2842.56 | -0.00284256 | 0.0096183 | 1309.479
93.01 | -496.222 | 0.480915 | 37268.1 | -2842.56 | -0.00284256 | 0.0096183 | 1309.538
93.0153 | -496.222 | 0.480915 | 37269.9 | -2842.56 | -0.00284256 | 0.0096183 | 1309.602
93.02 | -496.222 | 0.480915 | 37271.5 | -2842.56 | -0.00284256 | 0.0096183 | 1309.658
93.0253 | -496.222 | 0.480915 | 37273.3 | -2842.81 | -0.00284281 | 0.0096183 | 1309.721
93.03 | -496.221 | 0.480915 | 37275 | -2843.02 | -0.00284302 | 0.0096183 | 1309.781
93.0353 | -496.221 | 0.480915 | 37276.8 | -2843.15 | -0.00284315 | 0.0096183 | 1309.844
93.04 | -496.221 | 0.481199 | 37278.5 | -2843.25 | -0.00284325 | 0.00962398 | 1309.904
93.0452 | -496.221 | 0.481513 | 37280.2 | -2843.37 | -0.00284337 | 0.00963026 | 1309.964
93.05 | -496.221 | 0.481228 | 37281.8 | -2843.48 | -0.00284348 | 0.00962456 | 1310.02
93.0552 | -496.221 | 0.480915 | 37283.6 | -2843.48 | -0.00284348 | 0.0096183 | 1310.083
93.06 | -496.22 | 0.4812 | 37285.2 | -2843.48 | -0.00284348 | 0.009624 | 1310.139
93.0652 | -496.22 | 0.481513 | 37287 | -2843.72 | -0.00284372 | 0.00963026 | 1310.202
93.07 | -496.22 | 0.481514 | 37288.7 | -2843.94 | -0.00284394 | 0.00963028 | 1310.262
93.0752 | -496.22 | 0.481515 | 37290.6 | -2844.06 | -0.00284406 | 0.0096303 | 1310.329
93.08 | -496.22 | 0.481515 | 37292.2 | -2844.17 | -0.00284417 | 0.0096303 | 1310.385
93.0853 | -496.22 | 0.481515 | 37293.9 | -2844.17 | -0.00284417 | 0.0096303 | 1310.445
93.09 | -496.219 | 0.481231 | 37295.6 | -2844.17 | -0.00284417 | 0.00962462 | 1310.505
93.0953 | -496.219 | 0.480916 | 37297.4 | -2844.29 | -0.00284429 | 0.00961832 | 1310.568
93.1 | -496.219 | 0.4812 | 37299.1 | -2844.4 | -0.0028444 | 0.009624 | 1310.628
93.1052 | -496.219 | 0.481515 | 37301.1 | -2844.64 | -0.00284464 | 0.0096303 | 1310.698
93.11 | -496.219 | 0.481515 | 37302.7 | -2844.86 | -0.00284486 | 0.0096303 | 1310.754
93.1152 | -496.219 | 0.481515 | 37304.5 | -2844.98 | -0.00284498 | 0.0096303 | 1310.817
93.12 | -496.218 | 0.481515 | 37306.2 | -2845.09 | -0.00284509 | 0.0096303 | 1310.877
93.1252 | -496.218 | 0.481515 | 37308.1 | -2845.21 | -0.00284521 | 0.0096303 | 1310.944
93.13 | -496.218 | 0.481515 | 37309.7 | -2845.32 | -0.00284532 | 0.0096303 | 1311
93.1352 | -496.218 | 0.481515 | 37311.5 | -2845.44 | -0.00284544 | 0.0096303 | 1311.063
93.14 | -496.218 | 0.481515 | 37313.2 | -2845.55 | -0.00284555 | 0.0096303 | 1311.123
93.1453 | -496.218 | 0.481515 | 37315 | -2845.55 | -0.00284555 | 0.0096303 | 1311.186
93.15 | -496.217 | 0.481515 | 37316.8 | -2845.55 | -0.00284555 | 0.0096303 | 1311.25
93.1553 | -496.217 | 0.481515 | 37318.7 | -2845.79 | -0.00284579 | 0.0096303 | 1311.316
93.16 | -496.217 | 0.481799 | 37320.4 | -2846.01 | -0.00284601 | 0.00963598 | 1311.376
93.1652 | -496.217 | 0.482113 | 37322.4 | -2846.01 | -0.00284601 | 0.00964226 | 1311.446
93.17 | -496.217 | 0.481827 | 37324 | -2846.01 | -0.00284601 | 0.00963654 | 1311.503
93.1752 | -496.217 | 0.481515 | 37325.9 | -2846.13 | -0.00284613 | 0.0096303 | 1311.569
93.18 | -496.216 | 0.4818 | 37327.5 | -2846.24 | -0.00284624 | 0.009636 | 1311.626
93.1852 | -496.216 | 0.482113 | 37329.3 | -2846.36 | -0.00284636 | 0.00964226 | 1311.689
93.19 | -496.216 | 0.482114 | 37331 | -2846.47 | -0.00284647 | 0.00964228 | 1311.749
93.1952 | -496.216 | 0.482115 | 37332.9 | -2846.59 | -0.00284659 | 0.0096423 | 1311.815
93.2 | -496.216 | 0.482115 | 37334.5 | -2846.7 | -0.0028467 | 0.0096423 | 1311.872
93.2053 | -496.216 | 0.482115 | 37336.3 | -2846.94 | -0.00284694 | 0.0096423 | 1311.935
93.21 | -496.215 | 0.481831 | 37337.9 | -2847.16 | -0.00284716 | 0.00963662 | 1311.991
93.2153 | -496.215 | 0.481516 | 37339.8 | -2847.28 | -0.00284728 | 0.00963032 | 1312.058
93.22 | -496.215 | 0.481799 | 37341.4 | -2847.39 | -0.00284739 | 0.00963598 | 1312.114
93.2253 | -496.215 | 0.482115 | 37343.2 | -2847.39 | -0.00284739 | 0.0096423 | 1312.177
93.23 | -496.215 | 0.482115 | 37344.9 | -2847.39 | -0.00284739 | 0.0096423 | 1312.237
93.2352 | -496.215 | 0.482115 | 37346.8 | -2847.63 | -0.00284763 | 0.0096423 | 1312.304
93.24 | -496.214 | 0.482115 | 37348.5 | -2847.85 | -0.00284785 | 0.0096423 | 1312.363
93.2452 | -496.214 | 0.482115 | 37350.4 | -2847.97 | -0.00284797 | 0.0096423 | 1312.43
93.25 | -496.214 | 0.481829 | 37352.1 | -2848.08 | -0.00284808 | 0.00963658 | 1312.49
93.2552 | -496.214 | 0.481516 | 37354 | -2848.32 | -0.00284832 | 0.00963032 | 1312.557
93.26 | -496.214 | 0.482085 | 37355.6 | -2848.54 | -0.00284854 | 0.0096417 | 1312.613
93.2653 | -496.214 | 0.482713 | 37357.4 | -2848.54 | -0.00284854 | 0.00965426 | 1312.676
93.27 | -496.213 | 0.482429 | 37359 | -2848.54 | -0.00284854 | 0.00964858 | 1312.732
93.2753 | -496.213 | 0.482115 | 37360.9 | -2848.66 | -0.00284866 | 0.0096423 | 1312.799
93.28 | -496.213 | 0.482115 | 37362.6 | -2848.77 | -0.00284877 | 0.0096423 | 1312.859
93.2853 | -496.213 | 0.482115 | 37364.4 | -2848.89 | -0.00284889 | 0.0096423 | 1312.922
93.29 | -496.213 | 0.482115 | 37366 | -2849 | -0.002849 | 0.0096423 | 1312.978
93.2952 | -496.213 | 0.482115 | 37367.7 | -2849.12 | -0.00284912 | 0.0096423 | 1313.038
93.3 | -496.212 | 0.482115 | 37369.4 | -2849.22 | -0.00284922 | 0.0096423 | 1313.098
93.3052 | -496.212 | 0.482115 | 37371.2 | -2849.35 | -0.00284935 | 0.0096423 | 1313.161
93.31 | -496.212 | 0.482115 | 37372.8 | -2849.45 | -0.00284945 | 0.0096423 | 1313.217
93.3152 | -496.212 | 0.482115 | 37374.5 | -2849.45 | -0.00284945 | 0.0096423 | 1313.277
93.32 | -496.212 | 0.482115 | 37376.1 | -2849.45 | -0.00284945 | 0.0096423 | 1313.333
93.3252 | -496.212 | 0.482115 | 37377.9 | -2849.7 | -0.0028497 | 0.0096423 | 1313.397
93.33 | -496.211 | 0.482399 | 37379.4 | -2849.91 | -0.00284991 | 0.00964798 | 1313.449
93.3353 | -496.211 | 0.482713 | 37381.1 | -2850.03 | -0.00285003 | 0.00965426 | 1313.509
93.34 | -496.211 | 0.48243 | 37382.6 | -2850.14 | -0.00285014 | 0.0096486 | 1313.562
93.3453 | -496.211 | 0.482115 | 37384.3 | -2850.26 | -0.00285026 | 0.0096423 | 1313.621
93.35 | -496.211 | 0.482399 | 37385.8 | -2850.37 | -0.00285037 | 0.00964798 | 1313.674
93.3552 | -496.211 | 0.482713 | 37387.5 | -2850.49 | -0.00285049 | 0.00965426 | 1313.734
93.36 | -496.21 | 0.482714 | 37389.1 | -2850.6 | -0.0028506 | 0.00965428 | 1313.79
93.3652 | -496.21 | 0.482715 | 37390.8 | -2850.72 | -0.00285072 | 0.0096543 | 1313.85
93.37 | -496.21 | 0.482715 | 37392.3 | -2850.83 | -0.00285083 | 0.0096543 | 1313.903
93.3752 | -496.21 | 0.482715 | 37394 | -2850.95 | -0.00285095 | 0.0096543 | 1313.962
93.38 | -496.21 | 0.482715 | 37395.6 | -2851.06 | -0.00285106 | 0.0096543 | 1314.019
93.3852 | -496.21 | 0.482715 | 37397.5 | -2851.18 | -0.00285118 | 0.0096543 | 1314.085
93.39 | -496.209 | 0.482715 | 37399.1 | -2851.29 | -0.00285129 | 0.0096543 | 1314.141
93.3953 | -496.209 | 0.482715 | 37400.8 | -2851.41 | -0.00285141 | 0.0096543 | 1314.201
93.4 | -496.209 | 0.482998 | 37402.4 | -2851.52 | -0.00285152 | 0.00965996 | 1314.257
93.4053 | -496.209 | 0.483313 | 37404.1 | -2851.52 | -0.00285152 | 0.00966626 | 1314.317
93.41 | -496.209 | 0.483029 | 37405.8 | -2851.52 | -0.00285152 | 0.00966058 | 1314.377
93.4152 | -496.209 | 0.482715 | 37407.5 | -2851.52 | -0.00285152 | 0.0096543 | 1314.437
93.42 | -496.208 | 0.483001 | 37409.1 | -2851.52 | -0.00285152 | 0.00966002 | 1314.493
93.4252 | -496.208 | 0.483313 | 37410.8 | -2851.64 | -0.00285164 | 0.00966626 | 1314.553
93.43 | -496.208 | 0.483028 | 37412.5 | -2851.75 | -0.00285175 | 0.00966056 | 1314.612
93.4352 | -496.208 | 0.482715 | 37414.4 | -2851.99 | -0.00285199 | 0.0096543 | 1314.679
93.44 | -496.208 | 0.482715 | 37416 | -2852.21 | -0.00285221 | 0.0096543 | 1314.735
93.4452 | -496.208 | 0.482715 | 37417.9 | -2852.45 | -0.00285245 | 0.0096543 | 1314.802
93.45 | -496.207 | 0.482715 | 37419.5 | -2852.67 | -0.00285267 | 0.0096543 | 1314.858
93.4553 | -496.207 | 0.482715 | 37421.3 | -2852.79 | -0.00285279 | 0.0096543 | 1314.922
93.46 | -496.207 | 0.482998 | 37423 | -2852.9 | -0.0028529 | 0.00965996 | 1314.981
93.4653 | -496.207 | 0.483313 | 37424.9 | -2853.02 | -0.00285302 | 0.00966626 | 1315.048
93.47 | -496.207 | 0.483314 | 37426.6 | -2853.13 | -0.00285313 | 0.00966628 | 1315.108
93.4753 | -496.207 | 0.483315 | 37428.6 | -2853.25 | -0.00285325 | 0.0096663 | 1315.178
93.48 | -496.206 | 0.483315 | 37430.2 | -2853.36 | -0.00285336 | 0.0096663 | 1315.234
93.4852 | -496.206 | 0.483315 | 37431.9 | -2853.48 | -0.00285348 | 0.0096663 | 1315.294
93.49 | -496.206 | 0.483315 | 37433.5 | -2853.59 | -0.00285359 | 0.0096663 | 1315.35
93.4952 | -496.206 | 0.483315 | 37435.3 | -2853.71 | -0.00285371 | 0.0096663 | 1315.413
93.5 | -496.206 | 0.483315 | 37436.9 | -2853.82 | -0.00285382 | 0.0096663 | 1315.47
93.5052 | -496.206 | 0.483315 | 37438.7 | -2853.94 | -0.00285394 | 0.0096663 | 1315.533
93.51 | -496.205 | 0.483315 | 37440.3 | -2854.05 | -0.00285405 | 0.0096663 | 1315.589
93.5153 | -496.205 | 0.483315 | 37442.1 | -2854.17 | -0.00285417 | 0.0096663 | 1315.652
93.52 | -496.205 | 0.483599 | 37443.6 | -2854.28 | -0.00285428 | 0.00967198 | 1315.705
93.5253 | -496.205 | 0.483913 | 37445.3 | -2854.28 | -0.00285428 | 0.00967826 | 1315.765
93.53 | -496.205 | 0.483347 | 37446.9 | -2854.28 | -0.00285428 | 0.00966694 | 1315.821
93.5353 | -496.205 | 0.482716 | 37448.6 | -2854.52 | -0.00285452 | 0.00965432 | 1315.881
93.54 | -496.204 | 0.483285 | 37450 | -2854.74 | -0.00285474 | 0.0096657 | 1315.93
93.5452 | -496.204 | 0.483913 | 37451.7 | -2854.86 | -0.00285486 | 0.00967826 | 1315.99
93.55 | -496.204 | 0.483628 | 37453.3 | -2854.97 | -0.00285497 | 0.00967256 | 1316.046
93.5552 | -496.204 | 0.483315 | 37455 | -2855.09 | -0.00285509 | 0.0096663 | 1316.106
93.56 | -496.204 | 0.4836 | 37456.6 | -2855.2 | -0.0028552 | 0.009672 | 1316.162
93.5652 | -496.204 | 0.483913 | 37458.3 | -2855.32 | -0.00285532 | 0.00967826 | 1316.222
93.57 | -496.203 | 0.483629 | 37459.9 | -2855.43 | -0.00285543 | 0.00967258 | 1316.278
93.5752 | -496.203 | 0.483315 | 37461.6 | -2855.55 | -0.00285555 | 0.0096663 | 1316.338
93.58 | -496.203 | 0.483315 | 37463.2 | -2855.66 | -0.00285566 | 0.0096663 | 1316.394
93.5853 | -496.203 | 0.483315 | 37464.9 | -2855.66 | -0.00285566 | 0.0096663 | 1316.454
93.59 | -496.203 | 0.483598 | 37466.5 | -2855.66 | -0.00285566 | 0.00967196 | 1316.51
93.5953 | -496.203 | 0.483913 | 37468.3 | -2855.78 | -0.00285578 | 0.00967826 | 1316.573
93.6 | -496.202 | 0.483629 | 37469.9 | -2855.89 | -0.00285589 | 0.00967258 | 1316.629
93.6052 | -496.202 | 0.483315 | 37471.6 | -2856.01 | -0.00285601 | 0.0096663 | 1316.689
93.61 | -496.202 | 0.483601 | 37473.2 | -2856.11 | -0.00285611 | 0.00967202 | 1316.745
93.6152 | -496.202 | 0.483913 | 37474.9 | -2856.35 | -0.00285635 | 0.00967826 | 1316.805
93.62 | -496.202 | 0.483914 | 37476.4 | -2856.57 | -0.00285657 | 0.00967828 | 1316.858
93.6252 | -496.202 | 0.483915 | 37478.1 | -2856.57 | -0.00285657 | 0.0096783 | 1316.917
93.63 | -496.201 | 0.483915 | 37479.6 | -2856.57 | -0.00285657 | 0.0096783 | 1316.97
93.6352 | -496.201 | 0.483915 | 37481.3 | -2856.57 | -0.00285657 | 0.0096783 | 1317.03
93.64 | -496.201 | 0.483915 | 37482.9 | -2856.57 | -0.00285657 | 0.0096783 | 1317.086
93.6453 | -496.201 | 0.483915 | 37484.6 | -2856.82 | -0.00285682 | 0.0096783 | 1317.146
93.65 | -496.201 | 0.483915 | 37486.2 | -2857.03 | -0.00285703 | 0.0096783 | 1317.202
93.6553 | -496.201 | 0.483915 | 37487.8 | -2857.15 | -0.00285715 | 0.0096783 | 1317.258
93.66 | -496.2 | 0.483915 | 37489.3 | -2857.26 | -0.00285726 | 0.0096783 | 1317.311
93.6652 | -496.2 | 0.483915 | 37490.9 | -2857.38 | -0.00285738 | 0.0096783 | 1317.367
93.67 | -496.2 | 0.483915 | 37492.4 | -2857.49 | -0.00285749 | 0.0096783 | 1317.42
93.6752 | -496.2 | 0.483915 | 37494 | -2857.61 | -0.00285761 | 0.0096783 | 1317.476
93.68 | -496.2 | 0.483915 | 37495.6 | -2857.72 | -0.00285772 | 0.0096783 | 1317.532
93.6852 | -496.2 | 0.483915 | 37497.4 | -2857.84 | -0.00285784 | 0.0096783 | 1317.596
93.69 | -496.199 | 0.483915 | 37498.9 | -2857.95 | -0.00285795 | 0.0096783 | 1317.648
93.6952 | -496.199 | 0.483915 | 37500.7 | -2858.07 | -0.00285807 | 0.0096783 | 1317.712
93.7 | -496.199 | 0.484199 | 37502.2 | -2858.18 | -0.00285818 | 0.00968398 | 1317.764
93.7053 | -496.199 | 0.484513 | 37503.8 | -2858.18 | -0.00285818 | 0.00969026 | 1317.82
93.71 | -496.199 | 0.48423 | 37505.3 | -2858.18 | -0.00285818 | 0.0096846 | 1317.873
93.7153 | -496.199 | 0.483915 | 37507 | -2858.3 | -0.0028583 | 0.0096783 | 1317.933
93.72 | -496.198 | 0.483915 | 37508.6 | -2858.41 | -0.00285841 | 0.0096783 | 1317.989
93.7253 | -496.198 | 0.483915 | 37510.4 | -2858.53 | -0.00285853 | 0.0096783 | 1318.052
93.73 | -496.198 | 0.483915 | 37512 | -2858.64 | -0.00285864 | 0.0096783 | 1318.109
93.7352 | -496.198 | 0.483915 | 37513.8 | -2858.76 | -0.00285876 | 0.0096783 | 1318.172
93.74 | -496.198 | 0.483915 | 37515.4 | -2858.87 | -0.00285887 | 0.0096783 | 1318.228
93.7452 | -496.198 | 0.483915 | 37517.1 | -2858.99 | -0.00285899 | 0.0096783 | 1318.288
93.75 | -496.197 | 0.4842 | 37518.6 | -2859.1 | -0.0028591 | 0.009684 | 1318.341
93.7552 | -496.197 | 0.484513 | 37520.4 | -2859.22 | -0.00285922 | 0.00969026 | 1318.404
93.76 | -496.197 | 0.484229 | 37522 | -2859.33 | -0.00285933 | 0.00968458 | 1318.46
93.7653 | -496.197 | 0.483915 | 37523.8 | -2859.45 | -0.00285945 | 0.0096783 | 1318.523
93.77 | -496.197 | 0.483915 | 37525.4 | -2859.56 | -0.00285956 | 0.0096783 | 1318.579
93.7753 | -496.197 | 0.483915 | 37527.3 | -2859.68 | -0.00285968 | 0.0096783 | 1318.646
93.78 | -496.196 | 0.484198 | 37528.8 | -2859.79 | -0.00285979 | 0.00968396 | 1318.699
93.7853 | -496.196 | 0.484513 | 37530.4 | -2859.91 | -0.00285991 | 0.00969026 | 1318.755
93.79 | -496.196 | 0.484514 | 37532.1 | -2860.02 | -0.00286002 | 0.00969028 | 1318.815
93.7952 | -496.196 | 0.484515 | 37533.9 | -2860.14 | -0.00286014 | 0.0096903 | 1318.878
93.8 | -496.196 | 0.484515 | 37535.5 | -2860.25 | -0.00286025 | 0.0096903 | 1318.934
93.8052 | -496.196 | 0.484515 | 37537.3 | -2860.49 | -0.00286049 | 0.0096903 | 1318.998
93.81 | -496.195 | 0.484515 | 37539 | -2860.71 | -0.00286071 | 0.0096903 | 1319.057
93.8152 | -496.195 | 0.484515 | 37540.8 | -2860.71 | -0.00286071 | 0.0096903 | 1319.121
93.82 | -496.195 | 0.484515 | 37542.3 | -2860.71 | -0.00286071 | 0.0096903 | 1319.173
93.8252 | -496.195 | 0.484515 | 37544.1 | -2860.83 | -0.00286083 | 0.0096903 | 1319.237
93.83 | -496.195 | 0.484515 | 37545.6 | -2860.94 | -0.00286094 | 0.0096903 | 1319.289
93.8353 | -496.194 | 0.484515 | 37547.3 | -2861.18 | -0.00286118 | 0.0096903 | 1319.349
93.84 | -496.194 | 0.484515 | 37548.9 | -2861.4 | -0.0028614 | 0.0096903 | 1319.405
93.8453 | -496.194 | 0.484515 | 37550.6 | -2861.4 | -0.0028614 | 0.0096903 | 1319.465
93.85 | -496.194 | 0.484515 | 37552.2 | -2861.4 | -0.0028614 | 0.0096903 | 1319.521
93.8552 | -496.194 | 0.484515 | 37553.9 | -2861.52 | -0.00286152 | 0.0096903 | 1319.581
93.86 | -496.194 | 0.484515 | 37555.4 | -2861.63 | -0.00286163 | 0.0096903 | 1319.634
93.8652 | -496.194 | 0.484515 | 37557 | -2861.75 | -0.00286175 | 0.0096903 | 1319.69
93.87 | -496.193 | 0.484515 | 37558.5 | -2861.86 | -0.00286186 | 0.0096903 | 1319.743
93.8752 | -496.193 | 0.484515 | 37560.2 | -2861.98 | -0.00286198 | 0.0096903 | 1319.802
93.88 | -496.193 | 0.484515 | 37561.7 | -2862.09 | -0.00286209 | 0.0096903 | 1319.855
93.8852 | -496.193 | 0.484515 | 37563.5 | -2862.21 | -0.00286221 | 0.0096903 | 1319.918
93.89 | -496.193 | 0.484799 | 37565 | -2862.32 | -0.00286232 | 0.00969598 | 1319.971
93.8953 | -496.193 | 0.485113 | 37566.7 | -2862.44 | -0.00286244 | 0.00970226 | 1320.031
93.9 | -496.192 | 0.485114 | 37568.3 | -2862.55 | -0.00286255 | 0.00970228 | 1320.087
93.9053 | -496.192 | 0.485115 | 37570 | -2862.67 | -0.00286267 | 0.0097023 | 1320.147
93.91 | -496.192 | 0.485115 | 37571.7 | -2862.78 | -0.00286278 | 0.0097023 | 1320.206
93.9152 | -496.192 | 0.485115 | 37573.5 | -2862.9 | -0.0028629 | 0.0097023 | 1320.27
93.92 | -496.192 | 0.485115 | 37575.2 | -2863 | -0.002863 | 0.0097023 | 1320.329
93.9252 | -496.192 | 0.485115 | 37577.1 | -2863.13 | -0.00286313 | 0.0097023 | 1320.396
93.93 | -496.191 | 0.485115 | 37578.8 | -2863.23 | -0.00286323 | 0.0097023 | 1320.456
93.9352 | -496.191 | 0.485115 | 37580.6 | -2863.35 | -0.00286335 | 0.0097023 | 1320.519
93.94 | -496.191 | 0.485115 | 37582.3 | -2863.46 | -0.00286346 | 0.0097023 | 1320.579
93.9452 | -496.191 | 0.485115 | 37584.2 | -2863.58 | -0.00286358 | 0.0097023 | 1320.646
93.95 | -496.191 | 0.485115 | 37585.9 | -2863.69 | -0.00286369 | 0.0097023 | 1320.705
93.9553 | -496.191 | 0.485115 | 37587.7 | -2863.81 | -0.00286381 | 0.0097023 | 1320.769
93.96 | -496.19 | 0.485115 | 37589.3 | -2863.92 | -0.00286392 | 0.0097023 | 1320.825
93.9653 | -496.19 | 0.485115 | 37591.2 | -2864.04 | -0.00286404 | 0.0097023 | 1320.892
93.97 | -496.19 | 0.485115 | 37592.9 | -2864.15 | -0.00286415 | 0.0097023 | 1320.951
93.9753 | -496.19 | 0.485115 | 37594.7 | -2864.15 | -0.00286415 | 0.0097023 | 1321.015
93.98 | -496.19 | 0.485115 | 37596.3 | -2864.15 | -0.00286415 | 0.0097023 | 1321.071
93.9852 | -496.19 | 0.485115 | 37598.1 | -2864.27 | -0.00286427 | 0.0097023 | 1321.134
93.99 | -496.189 | 0.485115 | 37599.8 | -2864.38 | -0.00286438 | 0.0097023 | 1321.194
93.9952 | -496.189 | 0.485115 | 37601.7 | -2864.5 | -0.0028645 | 0.0097023 | 1321.261
94 | -496.189 | 0.485115 | 37603.3 | -2864.61 | -0.00286461 | 0.0097023 | 1321.317
94.0052 | -496.189 | 0.485115 | 37605.2 | -2864.85 | -0.00286485 | 0.0097023 | 1321.383
94.01 | -496.189 | 0.485115 | 37606.8 | -2865.07 | -0.00286507 | 0.0097023 | 1321.44
94.0153 | -496.189 | 0.485115 | 37608.6 | -2865.19 | -0.00286519 | 0.0097023 | 1321.503
94.02 | -496.188 | 0.485115 | 37610.2 | -2865.3 | -0.0028653 | 0.0097023 | 1321.559
94.0253 | -496.188 | 0.485115 | 37612 | -2865.42 | -0.00286542 | 0.0097023 | 1321.622
94.03 | -496.188 | 0.485115 | 37613.6 | -2865.53 | -0.00286553 | 0.0097023 | 1321.679
94.0353 | -496.188 | 0.485115 | 37615.4 | -2865.65 | -0.00286565 | 0.0097023 | 1321.742
94.04 | -496.188 | 0.485115 | 37617 | -2865.76 | -0.00286576 | 0.0097023 | 1321.798
94.0452 | -496.188 | 0.485115 | 37618.8 | -2865.76 | -0.00286576 | 0.0097023 | 1321.861
94.05 | -496.187 | 0.4854 | 37620.5 | -2865.76 | -0.00286576 | 0.009708 | 1321.921
94.0552 | -496.187 | 0.485713 | 37622.3 | -2865.88 | -0.00286588 | 0.00971426 | 1321.984
94.06 | -496.187 | 0.485428 | 37623.9 | -2865.99 | -0.00286599 | 0.00970856 | 1322.041
94.0652 | -496.187 | 0.485115 | 37625.7 | -2866.23 | -0.00286623 | 0.0097023 | 1322.104
94.07 | -496.187 | 0.485399 | 37627.3 | -2866.45 | -0.00286645 | 0.00970798 | 1322.16
94.0752 | -496.187 | 0.485713 | 37629 | -2866.57 | -0.00286657 | 0.00971426 | 1322.22
94.08 | -496.186 | 0.485429 | 37630.6 | -2866.68 | -0.00286668 | 0.00970858 | 1322.276
94.0853 | -496.186 | 0.485115 | 37632.4 | -2866.8 | -0.0028668 | 0.0097023 | 1322.339
94.09 | -496.186 | 0.485398 | 37633.8 | -2866.91 | -0.00286691 | 0.00970796 | 1322.388
94.0953 | -496.186 | 0.485713 | 37635.4 | -2867.03 | -0.00286703 | 0.00971426 | 1322.445
94.1 | -496.186 | 0.485429 | 37636.9 | -2867.14 | -0.00286714 | 0.00970858 | 1322.497
94.1052 | -496.186 | 0.485115 | 37638.6 | -2867.26 | -0.00286726 | 0.0097023 | 1322.557
94.11 | -496.185 | 0.485401 | 37640.1 | -2867.37 | -0.00286737 | 0.00970802 | 1322.61
94.1152 | -496.185 | 0.485713 | 37641.8 | -2867.49 | -0.00286749 | 0.00971426 | 1322.67
94.12 | -496.185 | 0.485714 | 37643.3 | -2867.6 | -0.0028676 | 0.00971428 | 1322.722
94.1252 | -496.185 | 0.485715 | 37644.9 | -2867.72 | -0.00286772 | 0.0097143 | 1322.778
94.13 | -496.185 | 0.485715 | 37646.4 | -2867.83 | -0.00286783 | 0.0097143 | 1322.831
94.1352 | -496.185 | 0.485715 | 37648.1 | -2867.95 | -0.00286795 | 0.0097143 | 1322.891
94.14 | -496.184 | 0.485715 | 37649.6 | -2868.06 | -0.00286806 | 0.0097143 | 1322.944
94.1453 | -496.184 | 0.485715 | 37651.3 | -2868.18 | -0.00286818 | 0.0097143 | 1323.003
94.15 | -496.184 | 0.485715 | 37652.8 | -2868.29 | -0.00286829 | 0.0097143 | 1323.056
94.1553 | -496.184 | 0.485715 | 37654.5 | -2868.29 | -0.00286829 | 0.0097143 | 1323.116
94.16 | -496.184 | 0.485715 | 37656.1 | -2868.29 | -0.00286829 | 0.0097143 | 1323.172
94.1652 | -496.184 | 0.485715 | 37657.9 | -2868.53 | -0.00286853 | 0.0097143 | 1323.235
94.17 | -496.183 | 0.486001 | 37659.5 | -2868.75 | -0.00286875 | 0.00972002 | 1323.292
94.1752 | -496.183 | 0.486313 | 37661.3 | -2868.87 | -0.00286887 | 0.00972626 | 1323.355
94.18 | -496.183 | 0.486028 | 37662.7 | -2868.98 | -0.00286898 | 0.00972056 | 1323.404
94.1852 | -496.183 | 0.485715 | 37664.4 | -2868.98 | -0.00286898 | 0.0097143 | 1323.464
94.19 | -496.183 | 0.486 | 37666 | -2868.98 | -0.00286898 | 0.00972 | 1323.52
94.1952 | -496.183 | 0.486313 | 37667.9 | -2869.22 | -0.00286922 | 0.00972626 | 1323.587
94.2 | -496.182 | 0.486029 | 37669.5 | -2869.44 | -0.00286944 | 0.00972058 | 1323.643
94.2053 | -496.182 | 0.485715 | 37671.2 | -2869.56 | -0.00286956 | 0.0097143 | 1323.703
94.21 | -496.182 | 0.485998 | 37672.9 | -2869.67 | -0.00286967 | 0.00971996 | 1323.762
94.2153 | -496.182 | 0.486313 | 37674.7 | -2869.79 | -0.00286979 | 0.00972626 | 1323.826
94.22 | -496.182 | 0.48603 | 37676.3 | -2869.89 | -0.00286989 | 0.0097206 | 1323.882
94.2253 | -496.182 | 0.485715 | 37678.2 | -2869.89 | -0.00286989 | 0.0097143 | 1323.949
94.23 | -496.181 | 0.486283 | 37679.8 | -2869.89 | -0.00286989 | 0.00972566 | 1324.005
94.2352 | -496.181 | 0.486912 | 37681.7 | -2870.01 | -0.00287001 | 0.00973824 | 1324.072
94.24 | -496.181 | 0.486628 | 37683.3 | -2870.12 | -0.00287012 | 0.00973256 | 1324.128
94.2452 | -496.181 | 0.486317 | 37685.1 | -2870.24 | -0.00287024 | 0.00972634 | 1324.191
94.25 | -496.181 | 0.486316 | 37686.8 | -2870.35 | -0.00287035 | 0.00972632 | 1324.251
94.2552 | -496.181 | 0.486315 | 37688.7 | -2870.47 | -0.00287047 | 0.0097263 | 1324.318
94.26 | -496.18 | 0.486315 | 37690.3 | -2870.58 | -0.00287058 | 0.0097263 | 1324.374
94.2653 | -496.18 | 0.486315 | 37692.1 | -2870.7 | -0.0028707 | 0.0097263 | 1324.437
94.27 | -496.18 | 0.486315 | 37693.7 | -2870.81 | -0.00287081 | 0.0097263 | 1324.493
94.2753 | -496.18 | 0.486315 | 37695.6 | -2870.93 | -0.00287093 | 0.0097263 | 1324.56
94.28 | -496.18 | 0.486315 | 37697.3 | -2871.04 | -0.00287104 | 0.0097263 | 1324.62
94.2853 | -496.18 | 0.486315 | 37699.2 | -2871.29 | -0.00287129 | 0.0097263 | 1324.686
94.29 | -496.179 | 0.486315 | 37700.8 | -2871.5 | -0.0028715 | 0.0097263 | 1324.743
94.2952 | -496.179 | 0.486315 | 37702.5 | -2871.5 | -0.0028715 | 0.0097263 | 1324.802
94.3 | -496.179 | 0.4866 | 37704.1 | -2871.5 | -0.0028715 | 0.009732 | 1324.859
94.3052 | -496.179 | 0.486913 | 37705.9 | -2871.62 | -0.00287162 | 0.00973826 | 1324.922
94.31 | -496.179 | 0.486628 | 37707.4 | -2871.73 | -0.00287173 | 0.00973256 | 1324.975
94.3152 | -496.179 | 0.486315 | 37709.1 | -2871.85 | -0.00287185 | 0.0097263 | 1325.034
94.32 | -496.178 | 0.486315 | 37710.6 | -2871.96 | -0.00287196 | 0.0097263 | 1325.087
94.3252 | -496.178 | 0.486315 | 37712.3 | -2872.2 | -0.0028722 | 0.0097263 | 1325.147
94.33 | -496.178 | 0.486599 | 37713.8 | -2872.42 | -0.00287242 | 0.00973198 | 1325.2
94.3353 | -496.178 | 0.486913 | 37715.4 | -2872.42 | -0.00287242 | 0.00973826 | 1325.256
94.34 | -496.178 | 0.486914 | 37717 | -2872.42 | -0.00287242 | 0.00973828 | 1325.312
94.3453 | -496.178 | 0.486915 | 37718.7 | -2872.54 | -0.00287254 | 0.0097383 | 1325.372
94.35 | -496.177 | 0.486915 | 37720.3 | -2872.65 | -0.00287265 | 0.0097383 | 1325.428
94.3552 | -496.177 | 0.486915 | 37722 | -2872.77 | -0.00287277 | 0.0097383 | 1325.488
94.36 | -496.177 | 0.486915 | 37723.5 | -2872.88 | -0.00287288 | 0.0097383 | 1325.54
94.3652 | -496.177 | 0.486915 | 37725.3 | -2873.12 | -0.00287312 | 0.0097383 | 1325.604
94.37 | -496.177 | 0.4872 | 37726.7 | -2873.34 | -0.00287334 | 0.009744 | 1325.653
94.3752 | -496.177 | 0.487513 | 37728.3 | -2873.34 | -0.00287334 | 0.00975026 | 1325.709
94.38 | -496.176 | 0.487229 | 37729.9 | -2873.34 | -0.00287334 | 0.00974458 | 1325.765
94.3852 | -496.176 | 0.486915 | 37731.7 | -2873.46 | -0.00287346 | 0.0097383 | 1325.828
94.39 | -496.176 | 0.486915 | 37733.3 | -2873.57 | -0.00287357 | 0.0097383 | 1325.885
94.3953 | -496.176 | 0.486915 | 37735 | -2873.57 | -0.00287357 | 0.0097383 | 1325.944
94.4 | -496.176 | 0.486915 | 37736.6 | -2873.57 | -0.00287357 | 0.0097383 | 1326.001
94.4053 | -496.176 | 0.486915 | 37738.4 | -2873.69 | -0.00287369 | 0.0097383 | 1326.064
94.41 | -496.175 | 0.486915 | 37739.8 | -2873.8 | -0.0028738 | 0.0097383 | 1326.113
94.4152 | -496.175 | 0.486915 | 37741.4 | -2873.92 | -0.00287392 | 0.0097383 | 1326.169
94.42 | -496.175 | 0.486915 | 37743 | -2874.03 | -0.00287403 | 0.0097383 | 1326.226
94.4252 | -496.175 | 0.486915 | 37744.6 | -2874.27 | -0.00287427 | 0.0097383 | 1326.282
94.43 | -496.175 | 0.486915 | 37746.2 | -2874.49 | -0.00287449 | 0.0097383 | 1326.338
94.4352 | -496.175 | 0.486915 | 37748 | -2874.61 | -0.00287461 | 0.0097383 | 1326.401
94.44 | -496.174 | 0.486915 | 37749.4 | -2874.72 | -0.00287472 | 0.0097383 | 1326.45
94.4452 | -496.174 | 0.486915 | 37751.1 | -2874.84 | -0.00287484 | 0.0097383 | 1326.51
94.45 | -496.174 | 0.486915 | 37752.6 | -2874.95 | -0.00287495 | 0.0097383 | 1326.563
94.4553 | -496.174 | 0.486915 | 37754.3 | -2874.95 | -0.00287495 | 0.0097383 | 1326.623
94.46 | -496.174 | 0.486915 | 37755.9 | -2874.95 | -0.00287495 | 0.0097383 | 1326.679
94.4653 | -496.174 | 0.486915 | 37757.7 | -2875.19 | -0.00287519 | 0.0097383 | 1326.742
94.47 | -496.173 | 0.487198 | 37759.3 | -2875.41 | -0.00287541 | 0.00974396 | 1326.798
94.4753 | -496.173 | 0.487513 | 37761.2 | -2875.53 | -0.00287553 | 0.00975026 | 1326.865
94.48 | -496.173 | 0.487229 | 37762.8 | -2875.64 | -0.00287564 | 0.00974458 | 1326.921
94.4852 | -496.173 | 0.486915 | 37764.5 | -2875.76 | -0.00287576 | 0.0097383 | 1326.981
94.49 | -496.173 | 0.4872 | 37766.1 | -2875.87 | -0.00287587 | 0.009744 | 1327.037
94.4952 | -496.173 | 0.487513 | 37767.8 | -2875.87 | -0.00287587 | 0.00975026 | 1327.097
94.5 | -496.172 | 0.487228 | 37769.3 | -2875.87 | -0.00287587 | 0.00974456 | 1327.15
94.5052 | -496.172 | 0.486915 | 37771.1 | -2875.87 | -0.00287587 | 0.0097383 | 1327.213
94.51 | -496.172 | 0.487199 | 37772.8 | -2875.87 | -0.00287587 | 0.00974398 | 1327.273
94.5153 | -496.172 | 0.487513 | 37774.7 | -2875.99 | -0.00287599 | 0.00975026 | 1327.339
94.52 | -496.172 | 0.487514 | 37776.4 | -2876.1 | -0.0028761 | 0.00975028 | 1327.399
94.5253 | -496.172 | 0.487515 | 37778.2 | -2876.34 | -0.00287634 | 0.0097503 | 1327.462
94.53 | -496.171 | 0.487515 | 37779.8 | -2876.56 | -0.00287656 | 0.0097503 | 1327.519
94.5353 | -496.171 | 0.487515 | 37781.6 | -2876.8 | -0.0028768 | 0.0097503 | 1327.582
94.54 | -496.171 | 0.487515 | 37783.4 | -2877.01 | -0.00287701 | 0.0097503 | 1327.645
94.5452 | -496.171 | 0.487515 | 37785.4 | -2877.01 | -0.00287701 | 0.0097503 | 1327.715
94.55 | -496.171 | 0.487515 | 37787.1 | -2877.01 | -0.00287701 | 0.0097503 | 1327.775
94.5552 | -496.171 | 0.487515 | 37789 | -2877.01 | -0.00287701 | 0.0097503 | 1327.842
94.56 | -496.17 | 0.487515 | 37790.5 | -2877.01 | -0.00287701 | 0.0097503 | 1327.895
94.5652 | -496.17 | 0.487515 | 37792.2 | -2877.26 | -0.00287726 | 0.0097503 | 1327.954
94.57 | -496.17 | 0.487515 | 37793.8 | -2877.47 | -0.00287747 | 0.0097503 | 1328.011
94.5752 | -496.17 | 0.487515 | 37795.5 | -2877.59 | -0.00287759 | 0.0097503 | 1328.07
94.58 | -496.17 | 0.487515 | 37797.2 | -2877.7 | -0.0028777 | 0.0097503 | 1328.13
94.5853 | -496.17 | 0.487515 | 37799 | -2877.82 | -0.00287782 | 0.0097503 | 1328.193
94.59 | -496.169 | 0.487515 | 37800.6 | -2877.93 | -0.00287793 | 0.0097503 | 1328.25
94.5953 | -496.169 | 0.487515 | 37802.4 | -2877.93 | -0.00287793 | 0.0097503 | 1328.313
94.6 | -496.169 | 0.487799 | 37804.1 | -2877.93 | -0.00287793 | 0.00975598 | 1328.373
94.6052 | -496.169 | 0.488113 | 37806 | -2878.17 | -0.00287817 | 0.00976226 | 1328.439
94.61 | -496.169 | 0.487827 | 37807.6 | -2878.39 | -0.00287839 | 0.00975654 | 1328.495
94.6152 | -496.169 | 0.487515 | 37809.4 | -2878.51 | -0.00287851 | 0.0097503 | 1328.559
94.62 | -496.168 | 0.4878 | 37811 | -2878.62 | -0.00287862 | 0.009756 | 1328.615
94.6252 | -496.168 | 0.488113 | 37812.7 | -2878.74 | -0.00287874 | 0.00976226 | 1328.675
94.63 | -496.168 | 0.488114 | 37814.3 | -2878.85 | -0.00287885 | 0.00976228 | 1328.731
94.6352 | -496.168 | 0.488115 | 37816 | -2878.85 | -0.00287885 | 0.0097623 | 1328.791
94.64 | -496.168 | 0.488115 | 37817.5 | -2878.85 | -0.00287885 | 0.0097623 | 1328.843
94.6453 | -496.168 | 0.488115 | 37819.1 | -2879.09 | -0.00287909 | 0.0097623 | 1328.9
94.65 | -496.167 | 0.488115 | 37820.6 | -2879.31 | -0.00287931 | 0.0097623 | 1328.952
94.6553 | -496.167 | 0.488115 | 37822.3 | -2879.43 | -0.00287943 | 0.0097623 | 1329.012
94.66 | -496.167 | 0.488115 | 37823.9 | -2879.54 | -0.00287954 | 0.0097623 | 1329.068
94.6652 | -496.167 | 0.488115 | 37825.6 | -2879.66 | -0.00287966 | 0.0097623 | 1329.128
94.67 | -496.167 | 0.488115 | 37827.1 | -2879.77 | -0.00287977 | 0.0097623 | 1329.181
94.6752 | -496.167 | 0.488115 | 37828.8 | -2879.89 | -0.00287989 | 0.0097623 | 1329.24
94.68 | -496.166 | 0.488115 | 37830.3 | -2880 | -0.00288 | 0.0097623 | 1329.293
94.6852 | -496.166 | 0.488115 | 37832 | -2880.12 | -0.00288012 | 0.0097623 | 1329.353
94.69 | -496.166 | 0.4884 | 37833.7 | -2880.23 | -0.00288023 | 0.009768 | 1329.413
94.6952 | -496.166 | 0.488713 | 37835.5 | -2880.35 | -0.00288035 | 0.00977426 | 1329.476
94.7 | -496.166 | 0.488429 | 37837 | -2880.46 | -0.00288046 | 0.00976858 | 1329.529
94.7053 | -496.166 | 0.488115 | 37838.7 | -2880.58 | -0.00288058 | 0.0097623 | 1329.588
94.71 | -496.165 | 0.488115 | 37840.3 | -2880.69 | -0.00288069 | 0.0097623 | 1329.645
94.7153 | -496.165 | 0.488115 | 37842.1 | -2880.81 | -0.00288081 | 0.0097623 | 1329.708
94.72 | -496.165 | 0.488115 | 37843.7 | -2880.92 | -0.00288092 | 0.0097623 | 1329.764
94.7253 | -496.165 | 0.488115 | 37845.6 | -2880.92 | -0.00288092 | 0.0097623 | 1329.831
94.73 | -496.165 | 0.488115 | 37847.2 | -2880.92 | -0.00288092 | 0.0097623 | 1329.887
94.7352 | -496.165 | 0.488115 | 37849.1 | -2881.04 | -0.00288104 | 0.0097623 | 1329.954
94.74 | -496.164 | 0.4884 | 37850.7 | -2881.15 | -0.00288115 | 0.009768 | 1330.01
94.7452 | -496.164 | 0.488713 | 37852.6 | -2881.27 | -0.00288127 | 0.00977426 | 1330.077
94.75 | -496.164 | 0.488428 | 37854.2 | -2881.38 | -0.00288138 | 0.00976856 | 1330.133
94.7552 | -496.164 | 0.488115 | 37856.1 | -2881.5 | -0.0028815 | 0.0097623 | 1330.2
94.76 | -496.164 | 0.488399 | 37857.8 | -2881.61 | -0.00288161 | 0.00976798 | 1330.259
94.7653 | -496.164 | 0.488713 | 37859.7 | -2881.85 | -0.00288185 | 0.00977426 | 1330.326
94.77 | -496.163 | 0.488429 | 37861.5 | -2882.07 | -0.00288207 | 0.00976858 | 1330.389
94.7753 | -496.163 | 0.488115 | 37863.5 | -2882.07 | -0.00288207 | 0.0097623 | 1330.46
94.78 | -496.163 | 0.488398 | 37865.2 | -2882.07 | -0.00288207 | 0.00976796 | 1330.519
94.7853 | -496.163 | 0.488713 | 37867.2 | -2882.19 | -0.00288219 | 0.00977426 | 1330.59
94.79 | -496.163 | 0.488714 | 37868.9 | -2882.3 | -0.0028823 | 0.00977428 | 1330.649
94.7952 | -496.163 | 0.488715 | 37870.8 | -2882.54 | -0.00288254 | 0.0097743 | 1330.716
94.8 | -496.162 | 0.488715 | 37872.6 | -2882.76 | -0.00288276 | 0.0097743 | 1330.779
94.8052 | -496.162 | 0.488715 | 37874.6 | -2882.88 | -0.00288288 | 0.0097743 | 1330.85
94.81 | -496.162 | 0.488715 | 37876.3 | -2882.99 | -0.00288299 | 0.0097743 | 1330.909
94.8152 | -496.162 | 0.488715 | 37878.3 | -2883.11 | -0.00288311 | 0.0097743 | 1330.98
94.82 | -496.162 | 0.488715 | 37880.1 | -2883.22 | -0.00288322 | 0.0097743 | 1331.043
94.8252 | -496.162 | 0.488715 | 37882.1 | -2883.22 | -0.00288322 | 0.0097743 | 1331.113
94.83 | -496.161 | 0.488715 | 37883.8 | -2883.22 | -0.00288322 | 0.0097743 | 1331.173
94.8353 | -496.161 | 0.488715 | 37885.8 | -2883.34 | -0.00288334 | 0.0097743 | 1331.243
94.84 | -496.161 | 0.488715 | 37887.5 | -2883.45 | -0.00288345 | 0.0097743 | 1331.303
94.8453 | -496.161 | 0.488715 | 37889.4 | -2883.57 | -0.00288357 | 0.0097743 | 1331.37
94.85 | -496.161 | 0.488715 | 37891.1 | -2883.67 | -0.00288367 | 0.0097743 | 1331.43
94.8552 | -496.161 | 0.488715 | 37892.9 | -2883.79 | -0.00288379 | 0.0097743 | 1331.493
94.86 | -496.16 | 0.489001 | 37894.5 | -2883.9 | -0.0028839 | 0.00978002 | 1331.549
94.8652 | -496.16 | 0.489313 | 37896.2 | -2884.02 | -0.00288402 | 0.00978626 | 1331.609
94.87 | -496.16 | 0.489028 | 37897.6 | -2884.13 | -0.00288413 | 0.00978056 | 1331.658
94.8752 | -496.16 | 0.488715 | 37899.3 | -2884.37 | -0.00288437 | 0.0097743 | 1331.718
94.88 | -496.16 | 0.488999 | 37900.7 | -2884.59 | -0.00288459 | 0.00977998 | 1331.767
94.8852 | -496.16 | 0.489313 | 37902.3 | -2884.59 | -0.00288459 | 0.00978626 | 1331.823
94.89 | -496.159 | 0.489029 | 37903.9 | -2884.59 | -0.00288459 | 0.00978058 | 1331.879
94.8953 | -496.159 | 0.488715 | 37905.5 | -2884.83 | -0.00288483 | 0.0097743 | 1331.936
94.9 | -496.159 | 0.488998 | 37907 | -2885.05 | -0.00288505 | 0.00977996 | 1331.988
94.9053 | -496.159 | 0.489313 | 37908.7 | -2885.17 | -0.00288517 | 0.00978626 | 1332.048
94.91 | -496.159 | 0.489029 | 37910.2 | -2885.28 | -0.00288528 | 0.00978058 | 1332.101
94.9152 | -496.159 | 0.488715 | 37911.8 | -2885.28 | -0.00288528 | 0.0097743 | 1332.157
94.92 | -496.158 | 0.489001 | 37913.2 | -2885.28 | -0.00288528 | 0.00978002 | 1332.206
94.9252 | -496.158 | 0.489313 | 37914.7 | -2885.52 | -0.00288552 | 0.00978626 | 1332.259
94.93 | -496.158 | 0.489314 | 37916.2 | -2885.74 | -0.00288574 | 0.00978628 | 1332.312
94.9352 | -496.158 | 0.489315 | 37917.8 | -2885.74 | -0.00288574 | 0.0097863 | 1332.368
94.94 | -496.158 | 0.489315 | 37919.3 | -2885.74 | -0.00288574 | 0.0097863 | 1332.42
94.9452 | -496.158 | 0.489315 | 37920.9 | -2885.74 | -0.00288574 | 0.0097863 | 1332.477
94.95 | -496.157 | 0.489315 | 37922.4 | -2885.74 | -0.00288574 | 0.0097863 | 1332.529
94.9553 | -496.157 | 0.489315 | 37924 | -2885.98 | -0.00288598 | 0.0097863 | 1332.586
94.96 | -496.157 | 0.489315 | 37925.5 | -2886.2 | -0.0028862 | 0.0097863 | 1332.638
94.9653 | -496.157 | 0.489315 | 37927.2 | -2886.2 | -0.0028862 | 0.0097863 | 1332.698
94.97 | -496.157 | 0.489315 | 37928.7 | -2886.2 | -0.0028862 | 0.0097863 | 1332.751
94.9753 | -496.157 | 0.489315 | 37930.5 | -2886.44 | -0.00288644 | 0.0097863 | 1332.814
94.98 | -496.156 | 0.489315 | 37932.1 | -2886.66 | -0.00288666 | 0.0097863 | 1332.87
94.9852 | -496.156 | 0.489315 | 37933.9 | -2886.78 | -0.00288678 | 0.0097863 | 1332.933
94.99 | -496.156 | 0.489315 | 37935.4 | -2886.89 | -0.00288689 | 0.0097863 | 1332.986
94.9952 | -496.156 | 0.489315 | 37937 | -2887.01 | -0.00288701 | 0.0097863 | 1333.042
95 | -496.156 | 0.489315 | 37938.6 | -2887.12 | -0.00288712 | 0.0097863 | 1333.099
95.0052 | -496.156 | 0.489315 | 37940.3 | -2887.36 | -0.00288736 | 0.0097863 | 1333.158
95.01 | -496.155 | 0.489315 | 37942 | -2887.58 | -0.00288758 | 0.0097863 | 1333.218
95.0153 | -496.155 | 0.489315 | 37943.7 | -2887.7 | -0.0028877 | 0.0097863 | 1333.278
95.02 | -496.155 | 0.489315 | 37945.4 | -2887.81 | -0.00288781 | 0.0097863 | 1333.338
95.0253 | -496.155 | 0.489315 | 37947.2 | -2887.81 | -0.00288781 | 0.0097863 | 1333.401
95.03 | -496.155 | 0.489315 | 37948.9 | -2887.81 | -0.00288781 | 0.0097863 | 1333.461
95.0353 | -496.155 | 0.489315 | 37950.7 | -2887.93 | -0.00288793 | 0.0097863 | 1333.524
95.04 | -496.154 | 0.489599 | 37952.4 | -2888.04 | -0.00288804 | 0.00979198 | 1333.584
95.0452 | -496.154 | 0.489913 | 37954.3 | -2888.04 | -0.00288804 | 0.00979826 | 1333.65
95.05 | -496.154 | 0.489628 | 37956.1 | -2888.04 | -0.00288804 | 0.00979256 | 1333.714
95.0552 | -496.154 | 0.489315 | 37958 | -2888.28 | -0.00288828 | 0.0097863 | 1333.78
95.06 | -496.154 | 0.4896 | 37959.8 | -2888.5 | -0.0028885 | 0.009792 | 1333.844
95.0652 | -496.154 | 0.489913 | 37961.8 | -2888.5 | -0.0028885 | 0.00979826 | 1333.914
95.07 | -496.153 | 0.489914 | 37963.5 | -2888.5 | -0.0028885 | 0.00979828 | 1333.974
95.0752 | -496.153 | 0.489915 | 37965.4 | -2888.62 | -0.00288862 | 0.0097983 | 1334.04
95.08 | -496.153 | 0.489915 | 37966.9 | -2888.73 | -0.00288873 | 0.0097983 | 1334.093
95.0853 | -496.153 | 0.489915 | 37968.6 | -2888.85 | -0.00288885 | 0.0097983 | 1334.153
95.09 | -496.153 | 0.489915 | 37970.3 | -2888.96 | -0.00288896 | 0.0097983 | 1334.212
95.0953 | -496.153 | 0.489915 | 37972.2 | -2889.2 | -0.0028892 | 0.0097983 | 1334.279
95.1 | -496.152 | 0.489915 | 37973.9 | -2889.42 | -0.00288942 | 0.0097983 | 1334.339
95.1052 | -496.152 | 0.489915 | 37975.8 | -2889.42 | -0.00288942 | 0.0097983 | 1334.406
95.11 | -496.152 | 0.489915 | 37977.4 | -2889.42 | -0.00288942 | 0.0097983 | 1334.462
95.1152 | -496.152 | 0.489915 | 37979.3 | -2889.66 | -0.00288966 | 0.0097983 | 1334.529
95.12 | -496.152 | 0.489915 | 37980.9 | -2889.88 | -0.00288988 | 0.0097983 | 1334.585
95.1252 | -496.152 | 0.489915 | 37982.8 | -2890 | -0.00289 | 0.0097983 | 1334.652
95.13 | -496.151 | 0.489915 | 37984.4 | -2890.11 | -0.00289011 | 0.0097983 | 1334.708
95.1352 | -496.151 | 0.489915 | 37986.2 | -2890.11 | -0.00289011 | 0.0097983 | 1334.771
95.14 | -496.151 | 0.490199 | 37987.9 | -2890.11 | -0.00289011 | 0.00980398 | 1334.831
95.1453 | -496.151 | 0.490513 | 37989.8 | -2890.23 | -0.00289023 | 0.00981026 | 1334.898
95.15 | -496.151 | 0.49023 | 37991.4 | -2890.33 | -0.00289033 | 0.0098046 | 1334.954
95.1553 | -496.151 | 0.489915 | 37993.2 | -2890.46 | -0.00289046 | 0.0097983 | 1335.017
95.16 | -496.15 | 0.490199 | 37994.8 | -2890.56 | -0.00289056 | 0.00980398 | 1335.073
95.1652 | -496.15 | 0.490513 | 37996.6 | -2890.56 | -0.00289056 | 0.00981026 | 1335.137
95.17 | -496.15 | 0.490227 | 37998.2 | -2890.56 | -0.00289056 | 0.00980454 | 1335.193
95.1752 | -496.15 | 0.489915 | 37999.9 | -2890.68 | -0.00289068 | 0.0097983 | 1335.253
95.18 | -496.15 | 0.4902 | 38001.6 | -2890.79 | -0.00289079 | 0.009804 | 1335.312
95.1852 | -496.15 | 0.490513 | 38003.4 | -2891.03 | -0.00289103 | 0.00981026 | 1335.376
95.19 | -496.149 | 0.490228 | 38004.9 | -2891.25 | -0.00289125 | 0.00980456 | 1335.428
95.1952 | -496.149 | 0.489915 | 38006.7 | -2891.37 | -0.00289137 | 0.0097983 | 1335.492
95.2 | -496.149 | 0.490199 | 38008.1 | -2891.48 | -0.00289148 | 0.00980398 | 1335.541
95.2053 | -496.149 | 0.490513 | 38009.7 | -2891.6 | -0.0028916 | 0.00981026 | 1335.597
95.21 | -496.149 | 0.49023 | 38011.2 | -2891.71 | -0.00289171 | 0.0098046 | 1335.65
95.2153 | -496.149 | 0.489915 | 38012.9 | -2891.95 | -0.00289195 | 0.0097983 | 1335.709
95.22 | -496.148 | 0.490198 | 38014.4 | -2892.17 | -0.00289217 | 0.00980396 | 1335.762
95.2253 | -496.148 | 0.490513 | 38016.1 | -2892.17 | -0.00289217 | 0.00981026 | 1335.822
95.23 | -496.148 | 0.490514 | 38017.6 | -2892.17 | -0.00289217 | 0.00981028 | 1335.875
95.2352 | -496.148 | 0.490515 | 38019.2 | -2892.41 | -0.00289241 | 0.0098103 | 1335.931
95.24 | -496.148 | 0.490515 | 38020.6 | -2892.63 | -0.00289263 | 0.0098103 | 1335.98
95.2452 | -496.148 | 0.490515 | 38022.2 | -2892.63 | -0.00289263 | 0.0098103 | 1336.036
95.25 | -496.147 | 0.490515 | 38023.7 | -2892.63 | -0.00289263 | 0.0098103 | 1336.089
95.2552 | -496.147 | 0.490515 | 38025.3 | -2892.75 | -0.00289275 | 0.0098103 | 1336.145
95.26 | -496.147 | 0.490515 | 38026.8 | -2892.86 | -0.00289286 | 0.0098103 | 1336.198
95.2653 | -496.147 | 0.490515 | 38028.5 | -2892.98 | -0.00289298 | 0.0098103 | 1336.258
95.27 | -496.147 | 0.490515 | 38030 | -2893.09 | -0.00289309 | 0.0098103 | 1336.31
95.2753 | -496.147 | 0.490515 | 38031.8 | -2893.21 | -0.00289321 | 0.0098103 | 1336.374
95.28 | -496.146 | 0.490515 | 38033.4 | -2893.32 | -0.00289332 | 0.0098103 | 1336.43
95.2853 | -496.146 | 0.490515 | 38035.2 | -2893.44 | -0.00289344 | 0.0098103 | 1336.493
95.29 | -496.146 | 0.490515 | 38036.8 | -2893.55 | -0.00289355 | 0.0098103 | 1336.549
95.2952 | -496.146 | 0.490515 | 38038.4 | -2893.67 | -0.00289367 | 0.0098103 | 1336.605
95.3 | -496.146 | 0.490515 | 38040 | -2893.78 | -0.00289378 | 0.0098103 | 1336.662
95.3052 | -496.146 | 0.490515 | 38041.8 | -2893.9 | -0.0028939 | 0.0098103 | 1336.725
95.31 | -496.145 | 0.490515 | 38043.4 | -2894.01 | -0.00289401 | 0.0098103 | 1336.781
95.3152 | -496.145 | 0.490515 | 38045.2 | -2894.13 | -0.00289413 | 0.0098103 | 1336.844
95.32 | -496.145 | 0.490515 | 38046.8 | -2894.24 | -0.00289424 | 0.0098103 | 1336.901
95.3252 | -496.145 | 0.490515 | 38048.6 | -2894.24 | -0.00289424 | 0.0098103 | 1336.964
95.33 | -496.145 | 0.490799 | 38050.1 | -2894.24 | -0.00289424 | 0.00981598 | 1337.017
95.3353 | -496.145 | 0.491113 | 38051.8 | -2894.48 | -0.00289448 | 0.00982226 | 1337.076
95.34 | -496.144 | 0.49083 | 38053.5 | -2894.7 | -0.0028947 | 0.0098166 | 1337.136
95.3453 | -496.144 | 0.490515 | 38055.3 | -2894.82 | -0.00289482 | 0.0098103 | 1337.199
95.35 | -496.144 | 0.490799 | 38056.9 | -2894.93 | -0.00289493 | 0.00981598 | 1337.255
95.3552 | -496.144 | 0.491113 | 38058.7 | -2894.93 | -0.00289493 | 0.00982226 | 1337.319
95.36 | -496.144 | 0.490827 | 38060.3 | -2894.93 | -0.00289493 | 0.00981654 | 1337.375
95.3652 | -496.144 | 0.490515 | 38062.1 | -2895.05 | -0.00289505 | 0.0098103 | 1337.438
95.37 | -496.143 | 0.4908 | 38063.8 | -2895.16 | -0.00289516 | 0.009816 | 1337.498
95.3752 | -496.143 | 0.491113 | 38065.6 | -2895.28 | -0.00289528 | 0.00982226 | 1337.561
95.38 | -496.143 | 0.491114 | 38067.2 | -2895.39 | -0.00289539 | 0.00982228 | 1337.617
95.3852 | -496.143 | 0.491115 | 38069 | -2895.39 | -0.00289539 | 0.0098223 | 1337.681
95.39 | -496.143 | 0.491115 | 38070.7 | -2895.39 | -0.00289539 | 0.0098223 | 1337.74
95.3953 | -496.143 | 0.491115 | 38072.5 | -2895.63 | -0.00289563 | 0.0098223 | 1337.804
95.4 | -496.142 | 0.491115 | 38074.1 | -2895.85 | -0.00289585 | 0.0098223 | 1337.86
95.4053 | -496.142 | 0.491115 | 38076 | -2895.97 | -0.00289597 | 0.0098223 | 1337.927
95.41 | -496.142 | 0.491399 | 38077.6 | -2896.08 | -0.00289608 | 0.00982798 | 1337.983
95.4152 | -496.142 | 0.491713 | 38079.5 | -2896.2 | -0.0028962 | 0.00983426 | 1338.05
95.42 | -496.142 | 0.491427 | 38081.1 | -2896.31 | -0.00289631 | 0.00982854 | 1338.106
95.4252 | -496.142 | 0.491115 | 38082.9 | -2896.43 | -0.00289643 | 0.0098223 | 1338.169
95.43 | -496.141 | 0.4914 | 38084.6 | -2896.54 | -0.00289654 | 0.009828 | 1338.229
95.4352 | -496.141 | 0.491713 | 38086.4 | -2896.66 | -0.00289666 | 0.00983426 | 1338.292
95.44 | -496.141 | 0.491428 | 38088 | -2896.77 | -0.00289677 | 0.00982856 | 1338.348
95.4452 | -496.141 | 0.491115 | 38089.8 | -2896.89 | -0.00289689 | 0.0098223 | 1338.412
95.45 | -496.141 | 0.491399 | 38091.3 | -2897 | -0.002897 | 0.00982798 | 1338.464
95.4553 | -496.141 | 0.491713 | 38093.1 | -2897.12 | -0.00289712 | 0.00983426 | 1338.527
95.46 | -496.14 | 0.49143 | 38094.7 | -2897.22 | -0.00289722 | 0.0098286 | 1338.584
95.4653 | -496.14 | 0.491115 | 38096.4 | -2897.35 | -0.00289735 | 0.0098223 | 1338.643
95.47 | -496.14 | 0.491398 | 38097.9 | -2897.45 | -0.00289745 | 0.00982796 | 1338.696
95.4753 | -496.14 | 0.491713 | 38099.6 | -2897.58 | -0.00289758 | 0.00983426 | 1338.756
95.48 | -496.14 | 0.491714 | 38101.2 | -2897.68 | -0.00289768 | 0.00983428 | 1338.812
95.4852 | -496.14 | 0.491715 | 38103 | -2897.8 | -0.0028978 | 0.0098343 | 1338.875
95.49 | -496.139 | 0.491715 | 38104.5 | -2897.91 | -0.00289791 | 0.0098343 | 1338.928
95.4952 | -496.139 | 0.491715 | 38106.2 | -2897.91 | -0.00289791 | 0.0098343 | 1338.988
95.5 | -496.139 | 0.491429 | 38107.9 | -2897.91 | -0.00289791 | 0.00982858 | 1339.048
95.5052 | -496.139 | 0.491116 | 38109.6 | -2898.03 | -0.00289803 | 0.00982232 | 1339.107
95.51 | -496.139 | 0.4914 | 38111.2 | -2898.14 | -0.00289814 | 0.009828 | 1339.163
95.5153 | -496.138 | 0.491715 | 38112.9 | -2898.39 | -0.00289839 | 0.0098343 | 1339.223
95.52 | -496.138 | 0.491715 | 38114.5 | -2898.6 | -0.0028986 | 0.0098343 | 1339.279
95.5253 | -496.138 | 0.491715 | 38116.3 | -2898.72 | -0.00289872 | 0.0098343 | 1339.343
95.53 | -496.138 | 0.491715 | 38117.9 | -2898.83 | -0.00289883 | 0.0098343 | 1339.399
95.5353 | -496.138 | 0.491715 | 38119.7 | -2898.95 | -0.00289895 | 0.0098343 | 1339.462
95.54 | -496.138 | 0.491715 | 38121.3 | -2899.06 | -0.00289906 | 0.0098343 | 1339.518
95.5452 | -496.138 | 0.491715 | 38123.1 | -2899.18 | -0.00289918 | 0.0098343 | 1339.582
95.55 | -496.137 | 0.491715 | 38124.7 | -2899.29 | -0.00289929 | 0.0098343 | 1339.638
95.5552 | -496.137 | 0.491715 | 38126.4 | -2899.41 | -0.00289941 | 0.0098343 | 1339.698
95.56 | -496.137 | 0.491429 | 38128.1 | -2899.52 | -0.00289952 | 0.00982858 | 1339.757
95.5652 | -496.137 | 0.491116 | 38129.9 | -2899.64 | -0.00289964 | 0.00982232 | 1339.821
95.57 | -496.137 | 0.4914 | 38131.5 | -2899.75 | -0.00289975 | 0.009828 | 1339.877
95.5752 | -496.137 | 0.491715 | 38133.3 | -2899.75 | -0.00289975 | 0.0098343 | 1339.94
95.58 | -496.136 | 0.49143 | 38135 | -2899.75 | -0.00289975 | 0.0098286 | 1340
95.5853 | -496.136 | 0.491116 | 38136.8 | -2899.87 | -0.00289987 | 0.00982232 | 1340.063
95.59 | -496.136 | 0.491399 | 38138.5 | -2899.98 | -0.00289998 | 0.00982798 | 1340.123
95.5953 | -496.136 | 0.491715 | 38140.4 | -2900.1 | -0.0029001 | 0.0098343 | 1340.19
95.6 | -496.136 | 0.491715 | 38142.1 | -2900.21 | -0.00290021 | 0.0098343 | 1340.249
95.6052 | -496.136 | 0.491715 | 38143.9 | -2900.45 | -0.00290045 | 0.0098343 | 1340.313
95.61 | -496.135 | 0.491715 | 38145.6 | -2900.67 | -0.00290067 | 0.0098343 | 1340.372
95.6152 | -496.135 | 0.491715 | 38147.4 | -2900.67 | -0.00290067 | 0.0098343 | 1340.435
95.62 | -496.135 | 0.491715 | 38149 | -2900.67 | -0.00290067 | 0.0098343 | 1340.492
95.6252 | -496.135 | 0.491715 | 38150.9 | -2900.79 | -0.00290079 | 0.0098343 | 1340.558
95.63 | -496.135 | 0.491715 | 38152.5 | -2900.9 | -0.0029009 | 0.0098343 | 1340.615
95.6352 | -496.135 | 0.491715 | 38154.3 | -2901.14 | -0.00290114 | 0.0098343 | 1340.678
95.64 | -496.134 | 0.491715 | 38156 | -2901.36 | -0.00290136 | 0.0098343 | 1340.738
95.6453 | -496.134 | 0.491715 | 38157.9 | -2901.48 | -0.00290148 | 0.0098343 | 1340.804
95.65 | -496.134 | 0.491998 | 38159.6 | -2901.59 | -0.00290159 | 0.00983996 | 1340.864
95.6553 | -496.134 | 0.492313 | 38161.5 | -2901.59 | -0.00290159 | 0.00984626 | 1340.931
95.66 | -496.134 | 0.492314 | 38163.2 | -2901.59 | -0.00290159 | 0.00984628 | 1340.991
95.6652 | -496.134 | 0.492315 | 38165 | -2901.83 | -0.00290183 | 0.0098463 | 1341.054
95.67 | -496.133 | 0.492315 | 38166.7 | -2902.05 | -0.00290205 | 0.0098463 | 1341.114
95.6752 | -496.133 | 0.492315 | 38168.6 | -2902.17 | -0.00290217 | 0.0098463 | 1341.18
95.68 | -496.133 | 0.492315 | 38170.3 | -2902.28 | -0.00290228 | 0.0098463 | 1341.24
95.6852 | -496.133 | 0.492315 | 38172.1 | -2902.4 | -0.0029024 | 0.0098463 | 1341.303
95.69 | -496.133 | 0.492315 | 38173.8 | -2902.51 | -0.00290251 | 0.0098463 | 1341.363
95.6952 | -496.133 | 0.492315 | 38175.6 | -2902.63 | -0.00290263 | 0.0098463 | 1341.426
95.7 | -496.132 | 0.492315 | 38177.2 | -2902.74 | -0.00290274 | 0.0098463 | 1341.483
95.7053 | -496.132 | 0.492315 | 38179.1 | -2902.86 | -0.00290286 | 0.0098463 | 1341.549
95.71 | -496.132 | 0.492315 | 38180.8 | -2902.97 | -0.00290297 | 0.0098463 | 1341.609
95.7153 | -496.132 | 0.492315 | 38182.6 | -2903.09 | -0.00290309 | 0.0098463 | 1341.672
95.72 | -496.132 | 0.492315 | 38184.3 | -2903.2 | -0.0029032 | 0.0098463 | 1341.732
95.7253 | -496.132 | 0.492315 | 38186.1 | -2903.32 | -0.00290332 | 0.0098463 | 1341.795
95.73 | -496.131 | 0.492599 | 38187.7 | -2903.43 | -0.00290343 | 0.00985198 | 1341.852
95.7352 | -496.131 | 0.492913 | 38189.5 | -2903.31 | -0.00290331 | 0.00985826 | 1341.915
95.74 | -496.131 | 0.492628 | 38191.1 | -2903.2 | -0.0029032 | 0.00985256 | 1341.971
95.7452 | -496.131 | 0.492315 | 38192.9 | -2903.32 | -0.00290332 | 0.0098463 | 1342.034
95.75 | -496.131 | 0.4926 | 38194.5 | -2903.43 | -0.00290343 | 0.009852 | 1342.091
95.7552 | -496.131 | 0.492913 | 38196.3 | -2903.79 | -0.00290379 | 0.00985826 | 1342.154
95.76 | -496.13 | 0.492629 | 38197.8 | -2904.11 | -0.00290411 | 0.00985258 | 1342.206
95.7653 | -496.13 | 0.492315 | 38199.5 | -2904.24 | -0.00290424 | 0.0098463 | 1342.266
95.77 | -496.13 | 0.492315 | 38201 | -2904.34 | -0.00290434 | 0.0098463 | 1342.319
95.7753 | -496.13 | 0.492315 | 38202.7 | -2904.47 | -0.00290447 | 0.0098463 | 1342.379
95.78 | -496.13 | 0.492315 | 38204.2 | -2904.57 | -0.00290457 | 0.0098463 | 1342.431
95.7853 | -496.13 | 0.492315 | 38205.9 | -2904.7 | -0.0029047 | 0.0098463 | 1342.491
95.79 | -496.129 | 0.492599 | 38207.5 | -2904.8 | -0.0029048 | 0.00985198 | 1342.547
95.7952 | -496.129 | 0.492913 | 38209.3 | -2904.8 | -0.0029048 | 0.00985826 | 1342.611
95.8 | -496.129 | 0.492628 | 38210.8 | -2904.8 | -0.0029048 | 0.00985256 | 1342.663
95.8052 | -496.129 | 0.492315 | 38212.5 | -2904.92 | -0.00290492 | 0.0098463 | 1342.723
95.81 | -496.129 | 0.4926 | 38214.1 | -2905.03 | -0.00290503 | 0.009852 | 1342.779
95.8152 | -496.129 | 0.492913 | 38215.8 | -2905.15 | -0.00290515 | 0.00985826 | 1342.839
95.82 | -496.128 | 0.492914 | 38217.4 | -2905.26 | -0.00290526 | 0.00985828 | 1342.895
95.8252 | -496.128 | 0.492915 | 38219.1 | -2905.38 | -0.00290538 | 0.0098583 | 1342.955
95.83 | -496.128 | 0.492915 | 38220.7 | -2905.49 | -0.00290549 | 0.0098583 | 1343.011
95.8353 | -496.128 | 0.492915 | 38222.5 | -2905.61 | -0.00290561 | 0.0098583 | 1343.074
95.84 | -496.128 | 0.492915 | 38224.1 | -2905.72 | -0.00290572 | 0.0098583 | 1343.131
95.8453 | -496.127 | 0.492915 | 38225.8 | -2905.84 | -0.00290584 | 0.0098583 | 1343.19
95.85 | -496.127 | 0.492915 | 38227.4 | -2905.95 | -0.00290595 | 0.0098583 | 1343.247
95.8552 | -496.127 | 0.492915 | 38229.2 | -2906.07 | -0.00290607 | 0.0098583 | 1343.31
95.86 | -496.127 | 0.492915 | 38230.9 | -2906.18 | -0.00290618 | 0.0098583 | 1343.37
95.8652 | -496.127 | 0.492915 | 38232.6 | -2906.3 | -0.0029063 | 0.0098583 | 1343.429
95.87 | -496.127 | 0.492915 | 38234.3 | -2906.41 | -0.00290641 | 0.0098583 | 1343.489
95.8752 | -496.127 | 0.492915 | 38236 | -2906.53 | -0.00290653 | 0.0098583 | 1343.549
95.88 | -496.126 | 0.492915 | 38237.6 | -2906.64 | -0.00290664 | 0.0098583 | 1343.605
95.8852 | -496.126 | 0.492915 | 38239.4 | -2906.88 | -0.00290688 | 0.0098583 | 1343.668
95.89 | -496.126 | 0.492915 | 38241 | -2907.1 | -0.0029071 | 0.0098583 | 1343.724
95.8953 | -496.126 | 0.492915 | 38242.8 | -2907.1 | -0.0029071 | 0.0098583 | 1343.788
95.9 | -496.126 | 0.492915 | 38244.4 | -2907.1 | -0.0029071 | 0.0098583 | 1343.844
95.9053 | -496.126 | 0.492915 | 38246.3 | -2907.22 | -0.00290722 | 0.0098583 | 1343.911
95.91 | -496.125 | 0.492915 | 38247.9 | -2907.33 | -0.00290733 | 0.0098583 | 1343.967
95.9152 | -496.125 | 0.492915 | 38249.7 | -2907.45 | -0.00290745 | 0.0098583 | 1344.03
95.92 | -496.125 | 0.492915 | 38251.3 | -2907.56 | -0.00290756 | 0.0098583 | 1344.086
95.9252 | -496.125 | 0.492915 | 38253.1 | -2907.68 | -0.00290768 | 0.0098583 | 1344.15
95.93 | -496.125 | 0.4932 | 38254.7 | -2907.79 | -0.00290779 | 0.009864 | 1344.206
95.9352 | -496.125 | 0.493513 | 38256.5 | -2907.91 | -0.00290791 | 0.00987026 | 1344.269
95.94 | -496.124 | 0.493228 | 38258.1 | -2908.02 | -0.00290802 | 0.00986456 | 1344.325
95.9452 | -496.124 | 0.492915 | 38259.9 | -2908.02 | -0.00290802 | 0.0098583 | 1344.389
95.95 | -496.124 | 0.493199 | 38261.5 | -2908.02 | -0.00290802 | 0.00986398 | 1344.445
95.9553 | -496.124 | 0.493513 | 38263.3 | -2908.26 | -0.00290826 | 0.00987026 | 1344.508
95.96 | -496.124 | 0.493514 | 38264.9 | -2908.48 | -0.00290848 | 0.00987028 | 1344.564
95.9653 | -496.124 | 0.493515 | 38266.7 | -2908.6 | -0.0029086 | 0.0098703 | 1344.627
95.97 | -496.123 | 0.493515 | 38268.2 | -2908.71 | -0.00290871 | 0.0098703 | 1344.68
95.9753 | -496.123 | 0.493515 | 38270 | -2908.71 | -0.00290871 | 0.0098703 | 1344.743
95.98 | -496.123 | 0.493515 | 38271.5 | -2908.71 | -0.00290871 | 0.0098703 | 1344.796
95.9852 | -496.123 | 0.493515 | 38273.3 | -2908.83 | -0.00290883 | 0.0098703 | 1344.859
95.99 | -496.123 | 0.493515 | 38274.8 | -2908.94 | -0.00290894 | 0.0098703 | 1344.912
95.9952 | -496.123 | 0.493515 | 38276.4 | -2909.06 | -0.00290906 | 0.0098703 | 1344.968
96 | -496.122 | 0.493515 | 38278 | -2909.17 | -0.00290917 | 0.0098703 | 1345.025
96.0052 | -496.122 | 0.493515 | 38279.7 | -2909.41 | -0.00290941 | 0.0098703 | 1345.084
96.01 | -496.122 | 0.493515 | 38281.3 | -2909.63 | -0.00290963 | 0.0098703 | 1345.141
96.0153 | -496.122 | 0.493515 | 38283 | -2909.75 | -0.00290975 | 0.0098703 | 1345.2
96.02 | -496.122 | 0.493515 | 38284.7 | -2909.86 | -0.00290986 | 0.0098703 | 1345.26
96.0253 | -496.122 | 0.493515 | 38286.5 | -2909.98 | -0.00290998 | 0.0098703 | 1345.323
96.03 | -496.121 | 0.493515 | 38288.2 | -2910.09 | -0.00291009 | 0.0098703 | 1345.383
96.0353 | -496.121 | 0.493515 | 38290 | -2910.09 | -0.00291009 | 0.0098703 | 1345.446
96.04 | -496.121 | 0.493515 | 38291.6 | -2910.09 | -0.00291009 | 0.0098703 | 1345.502
96.0452 | -496.121 | 0.493515 | 38293.4 | -2910.21 | -0.00291021 | 0.0098703 | 1345.566
96.05 | -496.121 | 0.493515 | 38295 | -2910.32 | -0.00291032 | 0.0098703 | 1345.622
96.0552 | -496.121 | 0.493515 | 38296.8 | -2910.56 | -0.00291056 | 0.0098703 | 1345.685
96.06 | -496.12 | 0.493515 | 38298.4 | -2910.78 | -0.00291078 | 0.0098703 | 1345.741
96.0652 | -496.12 | 0.493515 | 38300.2 | -2910.9 | -0.0029109 | 0.0098703 | 1345.805
96.07 | -496.12 | 0.493799 | 38301.9 | -2911 | -0.002911 | 0.00987598 | 1345.864
96.0752 | -496.12 | 0.494113 | 38303.8 | -2911.13 | -0.00291113 | 0.00988226 | 1345.931
96.08 | -496.12 | 0.493829 | 38305.5 | -2911.23 | -0.00291123 | 0.00987658 | 1345.991
96.0853 | -496.12 | 0.493515 | 38307.4 | -2911.23 | -0.00291123 | 0.0098703 | 1346.058
96.09 | -496.119 | 0.493798 | 38309.1 | -2911.23 | -0.00291123 | 0.00987596 | 1346.117
96.0953 | -496.119 | 0.494113 | 38311 | -2911.36 | -0.00291136 | 0.00988226 | 1346.184
96.1 | -496.119 | 0.494114 | 38312.6 | -2911.46 | -0.00291146 | 0.00988228 | 1346.24
96.1052 | -496.119 | 0.494115 | 38314.5 | -2911.58 | -0.00291158 | 0.0098823 | 1346.307
96.11 | -496.119 | 0.494115 | 38316.2 | -2911.69 | -0.00291169 | 0.0098823 | 1346.367
96.1152 | -496.119 | 0.494115 | 38318 | -2911.81 | -0.00291181 | 0.0098823 | 1346.43
96.12 | -496.118 | 0.494115 | 38319.6 | -2911.92 | -0.00291192 | 0.0098823 | 1346.486
96.1252 | -496.118 | 0.494115 | 38321.3 | -2912.04 | -0.00291204 | 0.0098823 | 1346.546
96.13 | -496.118 | 0.49383 | 38322.8 | -2912.15 | -0.00291215 | 0.0098766 | 1346.599
96.1352 | -496.118 | 0.493516 | 38324.5 | -2912.27 | -0.00291227 | 0.00987032 | 1346.658
96.14 | -496.118 | 0.4938 | 38326.2 | -2912.38 | -0.00291238 | 0.009876 | 1346.718
96.1453 | -496.118 | 0.494115 | 38328.1 | -2912.38 | -0.00291238 | 0.0098823 | 1346.785
96.15 | -496.117 | 0.494115 | 38329.7 | -2912.38 | -0.00291238 | 0.0098823 | 1346.841
96.1553 | -496.117 | 0.494115 | 38331.5 | -2912.62 | -0.00291262 | 0.0098823 | 1346.904
96.16 | -496.117 | 0.494115 | 38333.1 | -2912.84 | -0.00291284 | 0.0098823 | 1346.961
96.1652 | -496.117 | 0.494115 | 38335 | -2912.96 | -0.00291296 | 0.0098823 | 1347.027
96.17 | -496.117 | 0.494115 | 38336.6 | -2913.07 | -0.00291307 | 0.0098823 | 1347.084
96.1752 | -496.117 | 0.494115 | 38338.4 | -2913.19 | -0.00291319 | 0.0098823 | 1347.147
96.18 | -496.116 | 0.494115 | 38340.1 | -2913.3 | -0.0029133 | 0.0098823 | 1347.207
96.1852 | -496.116 | 0.494115 | 38341.9 | -2913.42 | -0.00291342 | 0.0098823 | 1347.27
96.19 | -496.116 | 0.4944 | 38343.5 | -2913.53 | -0.00291353 | 0.009888 | 1347.326
96.1952 | -496.116 | 0.494713 | 38345.3 | -2913.65 | -0.00291365 | 0.00989426 | 1347.389
96.2 | -496.116 | 0.494429 | 38346.8 | -2913.76 | -0.00291376 | 0.00988858 | 1347.442
96.2053 | -496.116 | 0.494115 | 38348.6 | -2913.88 | -0.00291388 | 0.0098823 | 1347.505
96.21 | -496.115 | 0.494398 | 38350 | -2913.99 | -0.00291399 | 0.00988796 | 1347.555
96.2153 | -496.115 | 0.494713 | 38351.6 | -2914.11 | -0.00291411 | 0.00989426 | 1347.611
96.22 | -496.115 | 0.494714 | 38353.2 | -2914.22 | -0.00291422 | 0.00989428 | 1347.667
96.2253 | -496.115 | 0.494715 | 38354.9 | -2914.34 | -0.00291434 | 0.0098943 | 1347.727
96.23 | -496.115 | 0.49443 | 38356.5 | -2914.45 | -0.00291445 | 0.0098886 | 1347.783
96.2352 | -496.115 | 0.494116 | 38358.3 | -2914.57 | -0.00291457 | 0.00988232 | 1347.846
96.24 | -496.114 | 0.494401 | 38359.9 | -2914.68 | -0.00291468 | 0.00988802 | 1347.902
96.2452 | -496.114 | 0.494715 | 38361.6 | -2914.8 | -0.0029148 | 0.0098943 | 1347.962
96.25 | -496.114 | 0.494429 | 38363.1 | -2914.91 | -0.00291491 | 0.00988858 | 1348.015
96.2552 | -496.114 | 0.494116 | 38364.7 | -2915.03 | -0.00291503 | 0.00988232 | 1348.071
96.26 | -496.114 | 0.4944 | 38366.3 | -2915.14 | -0.00291514 | 0.009888 | 1348.127
96.2653 | -496.114 | 0.494715 | 38368.1 | -2915.14 | -0.00291514 | 0.0098943 | 1348.191
96.27 | -496.113 | 0.494715 | 38369.6 | -2915.14 | -0.00291514 | 0.0098943 | 1348.243
96.2753 | -496.113 | 0.494715 | 38371.3 | -2915.38 | -0.00291538 | 0.0098943 | 1348.303
96.28 | -496.113 | 0.494715 | 38372.8 | -2915.6 | -0.0029156 | 0.0098943 | 1348.356
96.2853 | -496.113 | 0.494715 | 38374.5 | -2915.72 | -0.00291572 | 0.0098943 | 1348.415
96.29 | -496.113 | 0.494715 | 38376 | -2915.83 | -0.00291583 | 0.0098943 | 1348.468
96.2952 | -496.113 | 0.494715 | 38377.7 | -2915.95 | -0.00291595 | 0.0098943 | 1348.528
96.3 | -496.112 | 0.494715 | 38379.3 | -2916.06 | -0.00291606 | 0.0098943 | 1348.584
96.3052 | -496.112 | 0.494715 | 38381.1 | -2916.18 | -0.00291618 | 0.0098943 | 1348.647
96.31 | -496.112 | 0.494715 | 38382.7 | -2916.29 | -0.00291629 | 0.0098943 | 1348.704
96.3152 | -496.112 | 0.494715 | 38384.6 | -2916.29 | -0.00291629 | 0.0098943 | 1348.77
96.32 | -496.112 | 0.494715 | 38386.3 | -2916.29 | -0.00291629 | 0.0098943 | 1348.83
96.3252 | -496.112 | 0.494715 | 38388.2 | -2916.41 | -0.00291641 | 0.0098943 | 1348.897
96.33 | -496.111 | 0.494715 | 38389.8 | -2916.52 | -0.00291652 | 0.0098943 | 1348.953
96.3353 | -496.111 | 0.494715 | 38391.6 | -2916.64 | -0.00291664 | 0.0098943 | 1349.016
96.34 | -496.111 | 0.494715 | 38393.2 | -2916.75 | -0.00291675 | 0.0098943 | 1349.072
96.3453 | -496.111 | 0.494715 | 38395 | -2916.99 | -0.00291699 | 0.0098943 | 1349.136
96.35 | -496.111 | 0.494715 | 38396.8 | -2917.21 | -0.00291721 | 0.0098943 | 1349.199
96.3552 | -496.111 | 0.494715 | 38398.8 | -2917.21 | -0.00291721 | 0.0098943 | 1349.269
96.36 | -496.11 | 0.494715 | 38400.4 | -2917.21 | -0.00291721 | 0.0098943 | 1349.325
96.3652 | -496.11 | 0.494715 | 38402.2 | -2917.33 | -0.00291733 | 0.0098943 | 1349.389
96.37 | -496.11 | 0.494715 | 38403.9 | -2917.44 | -0.00291744 | 0.0098943 | 1349.448
96.3752 | -496.11 | 0.494715 | 38405.8 | -2917.56 | -0.00291756 | 0.0098943 | 1349.515
96.38 | -496.11 | 0.494999 | 38407.5 | -2917.67 | -0.00291767 | 0.00989998 | 1349.575
96.3852 | -496.11 | 0.495313 | 38409.4 | -2917.79 | -0.00291779 | 0.00990626 | 1349.642
96.39 | -496.109 | 0.495029 | 38411 | -2917.89 | -0.00291789 | 0.00990058 | 1349.698
96.3953 | -496.109 | 0.494715 | 38412.8 | -2918.02 | -0.00291802 | 0.0098943 | 1349.761
96.4 | -496.109 | 0.495282 | 38414.5 | -2918.12 | -0.00291812 | 0.00990564 | 1349.821
96.4053 | -496.109 | 0.495912 | 38416.3 | -2918.25 | -0.00291825 | 0.00991824 | 1349.884
96.41 | -496.109 | 0.495343 | 38418 | -2918.35 | -0.00291835 | 0.00990686 | 1349.944
96.4152 | -496.109 | 0.494715 | 38419.9 | -2918.59 | -0.00291859 | 0.0098943 | 1350.011
96.42 | -496.108 | 0.495001 | 38421.6 | -2918.81 | -0.00291881 | 0.00990002 | 1350.07
96.4252 | -496.108 | 0.495313 | 38423.4 | -2918.93 | -0.00291893 | 0.00990626 | 1350.134
96.43 | -496.108 | 0.495314 | 38425 | -2919.04 | -0.00291904 | 0.00990628 | 1350.19
96.4352 | -496.108 | 0.495315 | 38426.8 | -2919.04 | -0.00291904 | 0.0099063 | 1350.253
96.44 | -496.108 | 0.4956 | 38428.5 | -2919.04 | -0.00291904 | 0.009912 | 1350.313
96.4452 | -496.108 | 0.495913 | 38430.3 | -2919.16 | -0.00291916 | 0.00991826 | 1350.376
96.45 | -496.107 | 0.495631 | 38431.9 | -2919.27 | -0.00291927 | 0.00991262 | 1350.432
96.4553 | -496.107 | 0.495318 | 38433.6 | -2919.39 | -0.00291939 | 0.00990636 | 1350.492
96.46 | -496.107 | 0.495317 | 38435.2 | -2919.5 | -0.0029195 | 0.00990634 | 1350.548
96.4653 | -496.107 | 0.495315 | 38437 | -2919.74 | -0.00291974 | 0.0099063 | 1350.612
96.47 | -496.107 | 0.495315 | 38438.6 | -2919.96 | -0.00291996 | 0.0099063 | 1350.668
96.4753 | -496.107 | 0.495315 | 38440.3 | -2920.08 | -0.00292008 | 0.0099063 | 1350.728
96.48 | -496.106 | 0.495599 | 38441.9 | -2920.19 | -0.00292019 | 0.00991198 | 1350.784
96.4852 | -496.106 | 0.495913 | 38443.7 | -2920.19 | -0.00292019 | 0.00991826 | 1350.847
96.49 | -496.106 | 0.495628 | 38445.4 | -2920.19 | -0.00292019 | 0.00991256 | 1350.907
96.4952 | -496.106 | 0.495315 | 38447.3 | -2920.31 | -0.00292031 | 0.0099063 | 1350.973
96.5 | -496.106 | 0.4956 | 38448.8 | -2920.42 | -0.00292042 | 0.009912 | 1351.026
96.5052 | -496.106 | 0.495913 | 38450.6 | -2920.54 | -0.00292054 | 0.00991826 | 1351.089
96.51 | -496.105 | 0.495914 | 38452.1 | -2920.65 | -0.00292065 | 0.00991828 | 1351.142
96.5153 | -496.105 | 0.495915 | 38453.8 | -2920.77 | -0.00292077 | 0.0099183 | 1351.202
96.52 | -496.105 | 0.495915 | 38455.3 | -2920.88 | -0.00292088 | 0.0099183 | 1351.255
96.5253 | -496.105 | 0.495915 | 38456.9 | -2921 | -0.002921 | 0.0099183 | 1351.311
96.53 | -496.105 | 0.495915 | 38458.4 | -2921.11 | -0.00292111 | 0.0099183 | 1351.364
96.5353 | -496.105 | 0.495915 | 38460.1 | -2921.23 | -0.00292123 | 0.0099183 | 1351.423
96.54 | -496.104 | 0.495915 | 38461.6 | -2921.34 | -0.00292134 | 0.0099183 | 1351.476
96.5452 | -496.104 | 0.495915 | 38463.3 | -2921.46 | -0.00292146 | 0.0099183 | 1351.536
96.55 | -496.104 | 0.495915 | 38464.9 | -2921.57 | -0.00292157 | 0.0099183 | 1351.592
96.5552 | -496.104 | 0.495915 | 38466.6 | -2921.69 | -0.00292169 | 0.0099183 | 1351.652
96.56 | -496.104 | 0.495915 | 38468.3 | -2921.8 | -0.0029218 | 0.0099183 | 1351.711
96.5652 | -496.104 | 0.495915 | 38470.1 | -2921.92 | -0.00292192 | 0.0099183 | 1351.775
96.57 | -496.103 | 0.495915 | 38471.7 | -2922.03 | -0.00292203 | 0.0099183 | 1351.831
96.5752 | -496.103 | 0.495915 | 38473.5 | -2922.03 | -0.00292203 | 0.0099183 | 1351.894
96.58 | -496.103 | 0.495915 | 38475.2 | -2922.03 | -0.00292203 | 0.0099183 | 1351.954
96.5853 | -496.103 | 0.495915 | 38477 | -2922.15 | -0.00292215 | 0.0099183 | 1352.017
96.59 | -496.103 | 0.495915 | 38478.6 | -2922.26 | -0.00292226 | 0.0099183 | 1352.073
96.5953 | -496.103 | 0.495915 | 38480.3 | -2922.5 | -0.0029225 | 0.0099183 | 1352.133
96.6 | -496.102 | 0.496199 | 38481.9 | -2922.72 | -0.00292272 | 0.00992398 | 1352.189
96.6052 | -496.102 | 0.496513 | 38483.8 | -2922.84 | -0.00292284 | 0.00993026 | 1352.256
96.61 | -496.102 | 0.496227 | 38485.5 | -2922.95 | -0.00292295 | 0.00992454 | 1352.316
96.6152 | -496.102 | 0.495915 | 38487.4 | -2923.19 | -0.00292319 | 0.0099183 | 1352.383
96.62 | -496.102 | 0.495915 | 38489.1 | -2923.41 | -0.00292341 | 0.0099183 | 1352.442
96.6252 | -496.102 | 0.495915 | 38491.1 | -2923.41 | -0.00292341 | 0.0099183 | 1352.513
96.63 | -496.101 | 0.495915 | 38492.8 | -2923.41 | -0.00292341 | 0.0099183 | 1352.572
96.6352 | -496.101 | 0.495915 | 38494.7 | -2923.53 | -0.00292353 | 0.0099183 | 1352.639
96.64 | -496.101 | 0.496199 | 38496.4 | -2923.64 | -0.00292364 | 0.00992398 | 1352.699
96.6453 | -496.101 | 0.496513 | 38498.2 | -2923.64 | -0.00292364 | 0.00993026 | 1352.762
96.65 | -496.101 | 0.496514 | 38499.8 | -2923.64 | -0.00292364 | 0.00993028 | 1352.818
96.6553 | -496.101 | 0.496515 | 38501.6 | -2923.88 | -0.00292388 | 0.0099303 | 1352.881
96.66 | -496.1 | 0.49623 | 38503.2 | -2924.1 | -0.0029241 | 0.0099246 | 1352.938
96.6652 | -496.1 | 0.495916 | 38505 | -2924.22 | -0.00292422 | 0.00991832 | 1353.001
96.67 | -496.1 | 0.496202 | 38506.6 | -2924.33 | -0.00292433 | 0.00992404 | 1353.057
96.6752 | -496.1 | 0.496515 | 38508.4 | -2924.45 | -0.00292445 | 0.0099303 | 1353.12
96.68 | -496.1 | 0.496515 | 38510 | -2924.56 | -0.00292456 | 0.0099303 | 1353.177
96.6852 | -496.1 | 0.496515 | 38511.8 | -2924.68 | -0.00292468 | 0.0099303 | 1353.24
96.69 | -496.099 | 0.496515 | 38513.4 | -2924.78 | -0.00292478 | 0.0099303 | 1353.296
96.6952 | -496.099 | 0.496515 | 38515.2 | -2924.78 | -0.00292478 | 0.0099303 | 1353.359
96.7 | -496.099 | 0.496515 | 38516.9 | -2924.78 | -0.00292478 | 0.0099303 | 1353.419
96.7053 | -496.099 | 0.496515 | 38518.8 | -2924.91 | -0.00292491 | 0.0099303 | 1353.486
96.71 | -496.099 | 0.496515 | 38520.5 | -2925.01 | -0.00292501 | 0.0099303 | 1353.546
96.7153 | -496.099 | 0.496515 | 38522.3 | -2925.14 | -0.00292514 | 0.0099303 | 1353.609
96.72 | -496.098 | 0.496798 | 38524 | -2925.24 | -0.00292524 | 0.00993596 | 1353.669
96.7253 | -496.098 | 0.497113 | 38525.8 | -2925.49 | -0.00292549 | 0.00994226 | 1353.732
96.73 | -496.098 | 0.496829 | 38527.4 | -2925.7 | -0.0029257 | 0.00993658 | 1353.788
96.7352 | -496.098 | 0.496515 | 38529.2 | -2925.82 | -0.00292582 | 0.0099303 | 1353.851
96.74 | -496.098 | 0.496515 | 38530.8 | -2925.93 | -0.00292593 | 0.0099303 | 1353.908
96.7452 | -496.098 | 0.496515 | 38532.5 | -2926.05 | -0.00292605 | 0.0099303 | 1353.967
96.75 | -496.097 | 0.496515 | 38534.2 | -2926.16 | -0.00292616 | 0.0099303 | 1354.027
96.7552 | -496.097 | 0.496515 | 38536 | -2926.28 | -0.00292628 | 0.0099303 | 1354.09
96.76 | -496.097 | 0.496799 | 38537.6 | -2926.39 | -0.00292639 | 0.00993598 | 1354.146
96.7653 | -496.097 | 0.497113 | 38539.3 | -2926.51 | -0.00292651 | 0.00994226 | 1354.206
96.77 | -496.097 | 0.496829 | 38540.9 | -2926.62 | -0.00292662 | 0.00993658 | 1354.262
96.7753 | -496.097 | 0.496515 | 38542.6 | -2926.74 | -0.00292674 | 0.0099303 | 1354.322
96.78 | -496.096 | 0.496515 | 38544.1 | -2926.85 | -0.00292685 | 0.0099303 | 1354.375
96.7853 | -496.096 | 0.496515 | 38545.9 | -2926.97 | -0.00292697 | 0.0099303 | 1354.438
96.79 | -496.096 | 0.496799 | 38547.4 | -2927.08 | -0.00292708 | 0.00993598 | 1354.491
96.7952 | -496.096 | 0.497113 | 38549.1 | -2927.2 | -0.0029272 | 0.00994226 | 1354.551
96.8 | -496.096 | 0.496828 | 38550.6 | -2927.31 | -0.00292731 | 0.00993656 | 1354.603
96.8052 | -496.096 | 0.496515 | 38552.2 | -2927.43 | -0.00292743 | 0.0099303 | 1354.659
96.81 | -496.095 | 0.4968 | 38553.7 | -2927.54 | -0.00292754 | 0.009936 | 1354.712
96.8152 | -496.095 | 0.497113 | 38555.3 | -2927.66 | -0.00292766 | 0.00994226 | 1354.768
96.82 | -496.095 | 0.497114 | 38556.9 | -2927.77 | -0.00292777 | 0.00994228 | 1354.825
96.8252 | -496.095 | 0.497115 | 38558.6 | -2927.89 | -0.00292789 | 0.0099423 | 1354.884
96.83 | -496.095 | 0.497115 | 38560.1 | -2928 | -0.002928 | 0.0099423 | 1354.937
96.8353 | -496.095 | 0.497115 | 38561.9 | -2928.12 | -0.00292812 | 0.0099423 | 1355
96.84 | -496.094 | 0.497115 | 38563.5 | -2928.23 | -0.00292823 | 0.0099423 | 1355.057
96.8453 | -496.094 | 0.497115 | 38565.3 | -2928.35 | -0.00292835 | 0.0099423 | 1355.12
96.85 | -496.094 | 0.497115 | 38567 | -2928.46 | -0.00292846 | 0.0099423 | 1355.18
96.8552 | -496.094 | 0.497115 | 38568.8 | -2928.46 | -0.00292846 | 0.0099423 | 1355.243
96.86 | -496.094 | 0.497115 | 38570.4 | -2928.46 | -0.00292846 | 0.0099423 | 1355.299
96.8652 | -496.094 | 0.497115 | 38572.1 | -2928.7 | -0.0029287 | 0.0099423 | 1355.359
96.87 | -496.093 | 0.497115 | 38573.7 | -2928.92 | -0.00292892 | 0.0099423 | 1355.415
96.8752 | -496.093 | 0.497115 | 38575.5 | -2928.92 | -0.00292892 | 0.0099423 | 1355.478
96.88 | -496.093 | 0.497115 | 38577.1 | -2928.92 | -0.00292892 | 0.0099423 | 1355.534
96.8852 | -496.093 | 0.497115 | 38578.8 | -2929.04 | -0.00292904 | 0.0099423 | 1355.594
96.89 | -496.093 | 0.497115 | 38580.3 | -2929.15 | -0.00292915 | 0.0099423 | 1355.647
96.8953 | -496.093 | 0.497115 | 38582.1 | -2929.15 | -0.00292915 | 0.0099423 | 1355.71
96.9 | -496.092 | 0.497115 | 38583.7 | -2929.15 | -0.00292915 | 0.0099423 | 1355.766
96.9053 | -496.092 | 0.497115 | 38585.5 | -2929.39 | -0.00292939 | 0.0099423 | 1355.83
96.91 | -496.092 | 0.497399 | 38587 | -2929.61 | -0.00292961 | 0.00994798 | 1355.882
96.9152 | -496.092 | 0.497713 | 38588.7 | -2929.73 | -0.00292973 | 0.00995426 | 1355.942
96.92 | -496.092 | 0.497427 | 38590.3 | -2929.84 | -0.00292984 | 0.00994854 | 1355.998
96.9252 | -496.092 | 0.497115 | 38592 | -2929.96 | -0.00292996 | 0.0099423 | 1356.058
96.93 | -496.091 | 0.4974 | 38593.6 | -2930.07 | -0.00293007 | 0.009948 | 1356.114
96.9352 | -496.091 | 0.497713 | 38595.4 | -2930.19 | -0.00293019 | 0.00995426 | 1356.177
96.94 | -496.091 | 0.497428 | 38597 | -2930.3 | -0.0029303 | 0.00994856 | 1356.234
96.9452 | -496.091 | 0.497115 | 38598.7 | -2930.54 | -0.00293054 | 0.0099423 | 1356.293
96.95 | -496.091 | 0.497399 | 38600.2 | -2930.76 | -0.00293076 | 0.00994798 | 1356.346
96.9553 | -496.091 | 0.497713 | 38601.9 | -2930.76 | -0.00293076 | 0.00995426 | 1356.406
96.96 | -496.09 | 0.497714 | 38603.5 | -2930.76 | -0.00293076 | 0.00995428 | 1356.462
96.9653 | -496.09 | 0.497715 | 38605.4 | -2930.88 | -0.00293088 | 0.0099543 | 1356.529
96.97 | -496.09 | 0.497715 | 38606.9 | -2930.99 | -0.00293099 | 0.0099543 | 1356.582
96.9753 | -496.09 | 0.497715 | 38608.6 | -2930.99 | -0.00293099 | 0.0099543 | 1356.641
96.98 | -496.09 | 0.497431 | 38610.2 | -2930.99 | -0.00293099 | 0.00994862 | 1356.698
96.9853 | -496.09 | 0.497115 | 38612 | -2931.11 | -0.00293111 | 0.0099423 | 1356.761
96.99 | -496.089 | 0.497683 | 38613.7 | -2931.22 | -0.00293122 | 0.00995366 | 1356.82
96.9952 | -496.089 | 0.498312 | 38615.5 | -2931.46 | -0.00293146 | 0.00996624 | 1356.884
97 | -496.089 | 0.498028 | 38617 | -2931.67 | -0.00293167 | 0.00996056 | 1356.936
97.0052 | -496.089 | 0.497717 | 38618.8 | -2931.67 | -0.00293167 | 0.00995434 | 1357
97.01 | -496.089 | 0.497716 | 38620.4 | -2931.67 | -0.00293167 | 0.00995432 | 1357.056
97.0152 | -496.089 | 0.497715 | 38622.2 | -2931.8 | -0.0029318 | 0.0099543 | 1357.119
97.02 | -496.088 | 0.497715 | 38623.9 | -2931.9 | -0.0029319 | 0.0099543 | 1357.179
97.0253 | -496.088 | 0.497715 | 38625.6 | -2932.03 | -0.00293203 | 0.0099543 | 1357.239
97.03 | -496.088 | 0.497999 | 38627.3 | -2932.13 | -0.00293213 | 0.00995998 | 1357.298
97.0353 | -496.088 | 0.498313 | 38629.1 | -2932.25 | -0.00293225 | 0.00996626 | 1357.362
97.04 | -496.088 | 0.49803 | 38630.6 | -2932.36 | -0.00293236 | 0.0099606 | 1357.414
97.0453 | -496.088 | 0.497715 | 38632.4 | -2932.61 | -0.00293261 | 0.0099543 | 1357.478
97.05 | -496.087 | 0.497715 | 38634 | -2932.82 | -0.00293282 | 0.0099543 | 1357.534
97.0552 | -496.087 | 0.497715 | 38635.8 | -2932.94 | -0.00293294 | 0.0099543 | 1357.597
97.06 | -496.087 | 0.497715 | 38637.4 | -2933.05 | -0.00293305 | 0.0099543 | 1357.653
97.0652 | -496.087 | 0.497715 | 38639.1 | -2933.05 | -0.00293305 | 0.0099543 | 1357.713
97.07 | -496.087 | 0.497715 | 38640.8 | -2933.05 | -0.00293305 | 0.0099543 | 1357.773
97.0752 | -496.087 | 0.497715 | 38642.7 | -2933.17 | -0.00293317 | 0.0099543 | 1357.839
97.08 | -496.086 | 0.497715 | 38644.3 | -2933.28 | -0.00293328 | 0.0099543 | 1357.896
97.0853 | -496.086 | 0.497715 | 38646.1 | -2933.4 | -0.0029334 | 0.0099543 | 1357.959
97.09 | -496.086 | 0.497999 | 38647.7 | -2933.51 | -0.00293351 | 0.00995998 | 1358.015
97.0953 | -496.086 | 0.498313 | 38649.6 | -2933.63 | -0.00293363 | 0.00996626 | 1358.082
97.1 | -496.086 | 0.49803 | 38651.3 | -2933.74 | -0.00293374 | 0.0099606 | 1358.142
97.1053 | -496.086 | 0.497715 | 38653.2 | -2933.86 | -0.00293386 | 0.0099543 | 1358.208
97.11 | -496.085 | 0.497999 | 38654.8 | -2933.97 | -0.00293397 | 0.00995998 | 1358.265
97.1152 | -496.085 | 0.498313 | 38656.5 | -2934.09 | -0.00293409 | 0.00996626 | 1358.324
97.12 | -496.085 | 0.498027 | 38658.3 | -2934.2 | -0.0029342 | 0.00996054 | 1358.388
97.1252 | -496.085 | 0.497715 | 38660.1 | -2934.32 | -0.00293432 | 0.0099543 | 1358.451
97.13 | -496.085 | 0.498 | 38661.8 | -2934.43 | -0.00293443 | 0.00996 | 1358.511
97.1352 | -496.085 | 0.498313 | 38663.7 | -2934.67 | -0.00293467 | 0.00996626 | 1358.577
97.14 | -496.084 | 0.498029 | 38665.5 | -2934.89 | -0.00293489 | 0.00996058 | 1358.641
97.1452 | -496.084 | 0.497715 | 38667.5 | -2935.01 | -0.00293501 | 0.0099543 | 1358.711
97.15 | -496.084 | 0.497999 | 38669.3 | -2935.12 | -0.00293512 | 0.00995998 | 1358.774
97.1553 | -496.084 | 0.498313 | 38671.3 | -2935.12 | -0.00293512 | 0.00996626 | 1358.844
97.16 | -496.084 | 0.498314 | 38673 | -2935.12 | -0.00293512 | 0.00996628 | 1358.904
97.1653 | -496.084 | 0.498315 | 38675 | -2935.24 | -0.00293524 | 0.0099663 | 1358.974
97.17 | -496.083 | 0.498599 | 38676.7 | -2935.35 | -0.00293535 | 0.00997198 | 1359.034
97.1752 | -496.083 | 0.498913 | 38678.7 | -2935.35 | -0.00293535 | 0.00997826 | 1359.104
97.18 | -496.083 | 0.498629 | 38680.4 | -2935.35 | -0.00293535 | 0.00997258 | 1359.164
97.1852 | -496.083 | 0.498318 | 38682.3 | -2935.59 | -0.00293559 | 0.00996636 | 1359.231
97.19 | -496.083 | 0.498602 | 38684.1 | -2935.81 | -0.00293581 | 0.00997204 | 1359.294
97.1952 | -496.083 | 0.498913 | 38686 | -2935.81 | -0.00293581 | 0.00997826 | 1359.361
97.2 | -496.082 | 0.49863 | 38687.7 | -2935.81 | -0.00293581 | 0.0099726 | 1359.421
97.2052 | -496.082 | 0.498318 | 38689.5 | -2936.05 | -0.00293605 | 0.00996636 | 1359.484
97.21 | -496.082 | 0.498601 | 38691.2 | -2936.27 | -0.00293627 | 0.00997202 | 1359.544
97.2153 | -496.082 | 0.498913 | 38693 | -2936.51 | -0.00293651 | 0.00997826 | 1359.607
97.22 | -496.082 | 0.498631 | 38694.7 | -2936.73 | -0.00293673 | 0.00997262 | 1359.667
97.2253 | -496.082 | 0.498318 | 38696.5 | -2936.73 | -0.00293673 | 0.00996636 | 1359.73
97.23 | -496.081 | 0.4986 | 38698.2 | -2936.73 | -0.00293673 | 0.009972 | 1359.79
97.2353 | -496.081 | 0.498913 | 38700.1 | -2936.85 | -0.00293685 | 0.00997826 | 1359.856
97.24 | -496.081 | 0.498914 | 38701.6 | -2936.96 | -0.00293696 | 0.00997828 | 1359.909
97.2452 | -496.081 | 0.498915 | 38703.4 | -2936.96 | -0.00293696 | 0.0099783 | 1359.972
97.25 | -496.081 | 0.498915 | 38705 | -2936.96 | -0.00293696 | 0.0099783 | 1360.029
97.2552 | -496.081 | 0.498915 | 38706.7 | -2937.2 | -0.0029372 | 0.0099783 | 1360.088
97.26 | -496.08 | 0.498915 | 38708.3 | -2937.42 | -0.00293742 | 0.0099783 | 1360.145
97.2652 | -496.08 | 0.498915 | 38710 | -2937.42 | -0.00293742 | 0.0099783 | 1360.204
97.27 | -496.08 | 0.499199 | 38711.6 | -2937.42 | -0.00293742 | 0.00998398 | 1360.261
97.2753 | -496.08 | 0.499513 | 38713.3 | -2937.54 | -0.00293754 | 0.00999026 | 1360.32
97.28 | -496.08 | 0.499229 | 38714.9 | -2937.65 | -0.00293765 | 0.00998458 | 1360.376
97.2853 | -496.08 | 0.498915 | 38716.7 | -2937.89 | -0.00293789 | 0.0099783 | 1360.44
97.29 | -496.079 | 0.499198 | 38718.3 | -2938.11 | -0.00293811 | 0.00998396 | 1360.496
97.2953 | -496.079 | 0.499513 | 38719.9 | -2938.23 | -0.00293823 | 0.00999026 | 1360.552
97.3 | -496.079 | 0.499229 | 38721.6 | -2938.33 | -0.00293833 | 0.00998458 | 1360.612
97.3052 | -496.079 | 0.498915 | 38723.4 | -2938.45 | -0.00293845 | 0.0099783 | 1360.675
97.31 | -496.079 | 0.498915 | 38724.9 | -2938.56 | -0.00293856 | 0.0099783 | 1360.728
97.3152 | -496.079 | 0.498915 | 38726.6 | -2938.68 | -0.00293868 | 0.0099783 | 1360.788
97.32 | -496.078 | 0.498915 | 38728.1 | -2938.79 | -0.00293879 | 0.0099783 | 1360.84
97.3252 | -496.078 | 0.498915 | 38729.7 | -2938.91 | -0.00293891 | 0.0099783 | 1360.897
97.33 | -496.078 | 0.498915 | 38731.3 | -2939.02 | -0.00293902 | 0.0099783 | 1360.953
97.3353 | -496.078 | 0.498915 | 38732.9 | -2939.14 | -0.00293914 | 0.0099783 | 1361.009
97.34 | -496.078 | 0.498915 | 38734.4 | -2939.25 | -0.00293925 | 0.0099783 | 1361.062
97.3453 | -496.078 | 0.498915 | 38736 | -2939.37 | -0.00293937 | 0.0099783 | 1361.118
97.35 | -496.077 | 0.498915 | 38737.6 | -2939.48 | -0.00293948 | 0.0099783 | 1361.174
97.3553 | -496.077 | 0.498915 | 38739.4 | -2939.6 | -0.0029396 | 0.0099783 | 1361.237
97.36 | -496.077 | 0.499199 | 38741 | -2939.71 | -0.00293971 | 0.00998398 | 1361.294
97.3652 | -496.077 | 0.499513 | 38742.7 | -2939.83 | -0.00293983 | 0.00999026 | 1361.353
97.37 | -496.077 | 0.499227 | 38744.4 | -2939.94 | -0.00293994 | 0.00998454 | 1361.413
97.3752 | -496.077 | 0.498915 | 38746.2 | -2940.06 | -0.00294006 | 0.0099783 | 1361.476
97.38 | -496.076 | 0.4992 | 38747.8 | -2940.17 | -0.00294017 | 0.009984 | 1361.533
97.3852 | -496.076 | 0.499513 | 38749.6 | -2940.29 | -0.00294029 | 0.00999026 | 1361.596
97.39 | -496.076 | 0.499514 | 38751.3 | -2940.4 | -0.0029404 | 0.00999028 | 1361.656
97.3952 | -496.076 | 0.499515 | 38753.2 | -2940.64 | -0.00294064 | 0.0099903 | 1361.722
97.4 | -496.076 | 0.49923 | 38754.9 | -2940.86 | -0.00294086 | 0.0099846 | 1361.782
97.4053 | -496.076 | 0.498916 | 38756.8 | -2940.86 | -0.00294086 | 0.00997832 | 1361.849
97.41 | -496.075 | 0.499483 | 38758.5 | -2940.86 | -0.00294086 | 0.00998966 | 1361.909
97.4153 | -496.075 | 0.500113 | 38760.4 | -2940.86 | -0.00294086 | 0.01000226 | 1361.975
97.42 | -496.075 | 0.499544 | 38762.2 | -2940.86 | -0.00294086 | 0.00999088 | 1362.039
97.4252 | -496.075 | 0.498916 | 38764 | -2940.98 | -0.00294098 | 0.00997832 | 1362.102
97.43 | -496.075 | 0.499488 | 38765.8 | -2941.09 | -0.00294109 | 0.00998976 | 1362.165
97.4352 | -496.075 | 0.500113 | 38767.6 | -2941.21 | -0.00294121 | 0.01000226 | 1362.228
97.44 | -496.074 | 0.49983 | 38769.4 | -2941.32 | -0.00294132 | 0.0099966 | 1362.292
97.4452 | -496.074 | 0.499518 | 38771.3 | -2941.44 | -0.00294144 | 0.00999036 | 1362.358
97.45 | -496.074 | 0.499517 | 38773 | -2941.55 | -0.00294155 | 0.00999034 | 1362.418
97.4552 | -496.074 | 0.499515 | 38774.9 | -2941.79 | -0.00294179 | 0.0099903 | 1362.485
97.46 | -496.074 | 0.499799 | 38776.6 | -2942.01 | -0.00294201 | 0.00999598 | 1362.545
97.4653 | -496.074 | 0.500113 | 38778.5 | -2942.01 | -0.00294201 | 0.01000226 | 1362.611
97.47 | -496.073 | 0.49983 | 38780.3 | -2942.01 | -0.00294201 | 0.0099966 | 1362.675
97.4753 | -496.073 | 0.499515 | 38782.3 | -2942.13 | -0.00294213 | 0.0099903 | 1362.745
97.48 | -496.073 | 0.499798 | 38784 | -2942.24 | -0.00294224 | 0.00999596 | 1362.805
97.4853 | -496.073 | 0.500113 | 38786 | -2942.48 | -0.00294248 | 0.01000226 | 1362.875
97.49 | -496.073 | 0.500114 | 38787.7 | -2942.7 | -0.0029427 | 0.01000228 | 1362.935
97.4952 | -496.073 | 0.500115 | 38789.5 | -2942.82 | -0.00294282 | 0.0100023 | 1362.998
97.5 | -496.072 | 0.500115 | 38791.2 | -2942.93 | -0.00294293 | 0.0100023 | 1363.058
97.5052 | -496.072 | 0.500115 | 38793.1 | -2943.05 | -0.00294305 | 0.0100023 | 1363.124
97.51 | -496.072 | 0.500115 | 38794.9 | -2943.16 | -0.00294316 | 0.0100023 | 1363.188
97.5152 | -496.072 | 0.500115 | 38796.8 | -2943.28 | -0.00294328 | 0.0100023 | 1363.254
97.52 | -496.072 | 0.500115 | 38798.5 | -2943.39 | -0.00294339 | 0.0100023 | 1363.314
97.5253 | -496.072 | 0.500115 | 38800.4 | -2943.39 | -0.00294339 | 0.0100023 | 1363.381
97.53 | -496.071 | 0.500115 | 38801.9 | -2943.39 | -0.00294339 | 0.0100023 | 1363.434
97.5353 | -496.071 | 0.500115 | 38803.7 | -2943.51 | -0.00294351 | 0.0100023 | 1363.497
97.54 | -496.071 | 0.500115 | 38805.3 | -2943.62 | -0.00294362 | 0.0100023 | 1363.553
97.5453 | -496.071 | 0.500115 | 38807.1 | -2943.74 | -0.00294374 | 0.0100023 | 1363.616
97.55 | -496.071 | 0.500115 | 38808.7 | -2943.85 | -0.00294385 | 0.0100023 | 1363.672
97.5552 | -496.071 | 0.500115 | 38810.4 | -2944.09 | -0.00294409 | 0.0100023 | 1363.732
97.56 | -496.07 | 0.500115 | 38811.9 | -2944.31 | -0.00294431 | 0.0100023 | 1363.785
97.5652 | -496.07 | 0.500115 | 38813.6 | -2944.43 | -0.00294443 | 0.0100023 | 1363.845
97.57 | -496.07 | 0.5004 | 38815 | -2944.54 | -0.00294454 | 0.010008 | 1363.894
97.5752 | -496.07 | 0.500713 | 38816.6 | -2944.54 | -0.00294454 | 0.01001426 | 1363.95
97.58 | -496.07 | 0.500429 | 38818.1 | -2944.54 | -0.00294454 | 0.01000858 | 1364.003
97.5853 | -496.07 | 0.500115 | 38819.7 | -2944.78 | -0.00294478 | 0.0100023 | 1364.059
97.59 | -496.069 | 0.500115 | 38821.2 | -2945 | -0.002945 | 0.0100023 | 1364.112
97.5953 | -496.069 | 0.500115 | 38822.9 | -2945.12 | -0.00294512 | 0.0100023 | 1364.171
97.6 | -496.069 | 0.500115 | 38824.4 | -2945.22 | -0.00294522 | 0.0100023 | 1364.224
97.6053 | -496.069 | 0.500115 | 38826.1 | -2945.35 | -0.00294535 | 0.0100023 | 1364.284
97.61 | -496.069 | 0.500115 | 38827.7 | -2945.45 | -0.00294545 | 0.0100023 | 1364.34
97.6152 | -496.069 | 0.500115 | 38829.4 | -2945.57 | -0.00294557 | 0.0100023 | 1364.4
97.62 | -496.068 | 0.500115 | 38830.9 | -2945.68 | -0.00294568 | 0.0100023 | 1364.453
97.6252 | -496.068 | 0.500115 | 38832.6 | -2945.8 | -0.0029458 | 0.0100023 | 1364.512
97.63 | -496.068 | 0.500115 | 38834.2 | -2945.91 | -0.00294591 | 0.0100023 | 1364.568
97.6352 | -496.068 | 0.500115 | 38836 | -2945.91 | -0.00294591 | 0.0100023 | 1364.632
97.64 | -496.068 | 0.500399 | 38837.6 | -2945.91 | -0.00294591 | 0.01000798 | 1364.688
97.6452 | -496.068 | 0.500713 | 38839.3 | -2946.03 | -0.00294603 | 0.01001426 | 1364.748
97.65 | -496.067 | 0.500714 | 38840.9 | -2946.14 | -0.00294614 | 0.01001428 | 1364.804
97.6553 | -496.067 | 0.500715 | 38842.7 | -2946.26 | -0.00294626 | 0.0100143 | 1364.867
97.66 | -496.067 | 0.500715 | 38844.3 | -2946.37 | -0.00294637 | 0.0100143 | 1364.923
97.6653 | -496.067 | 0.500715 | 38846.1 | -2946.49 | -0.00294649 | 0.0100143 | 1364.987
97.67 | -496.067 | 0.500715 | 38847.7 | -2946.6 | -0.0029466 | 0.0100143 | 1365.043
97.6752 | -496.067 | 0.500715 | 38849.6 | -2946.6 | -0.0029466 | 0.0100143 | 1365.11
97.68 | -496.066 | 0.500715 | 38851.2 | -2946.6 | -0.0029466 | 0.0100143 | 1365.166
97.6852 | -496.066 | 0.500715 | 38852.9 | -2946.72 | -0.00294672 | 0.0100143 | 1365.226
97.69 | -496.066 | 0.500715 | 38854.6 | -2946.83 | -0.00294683 | 0.0100143 | 1365.285
97.6952 | -496.066 | 0.500715 | 38856.4 | -2947.07 | -0.00294707 | 0.0100143 | 1365.349
97.7 | -496.066 | 0.500715 | 38858.1 | -2947.29 | -0.00294729 | 0.0100143 | 1365.408
97.7052 | -496.066 | 0.500715 | 38860 | -2947.29 | -0.00294729 | 0.0100143 | 1365.475
97.71 | -496.065 | 0.500715 | 38861.6 | -2947.29 | -0.00294729 | 0.0100143 | 1365.531
97.7153 | -496.065 | 0.500715 | 38863.4 | -2947.53 | -0.00294753 | 0.0100143 | 1365.595
97.72 | -496.065 | 0.500715 | 38865.2 | -2947.75 | -0.00294775 | 0.0100143 | 1365.658
97.7253 | -496.065 | 0.500715 | 38867.1 | -2947.87 | -0.00294787 | 0.0100143 | 1365.725
97.73 | -496.065 | 0.500715 | 38868.8 | -2947.98 | -0.00294798 | 0.0100143 | 1365.784
97.7353 | -496.065 | 0.500715 | 38870.6 | -2948.1 | -0.0029481 | 0.0100143 | 1365.848
97.74 | -496.064 | 0.500999 | 38872.4 | -2948.21 | -0.00294821 | 0.01001998 | 1365.911
97.7452 | -496.064 | 0.501314 | 38874.3 | -2948.33 | -0.00294833 | 0.01002628 | 1365.978
97.75 | -496.064 | 0.501028 | 38876 | -2948.44 | -0.00294844 | 0.01002056 | 1366.037
97.7552 | -496.064 | 0.500715 | 38877.8 | -2948.56 | -0.00294856 | 0.0100143 | 1366.101
97.76 | -496.064 | 0.501 | 38879.6 | -2948.67 | -0.00294867 | 0.01002 | 1366.164
97.7652 | -496.063 | 0.501314 | 38881.5 | -2948.79 | -0.00294879 | 0.01002628 | 1366.231
97.77 | -496.063 | 0.501029 | 38883.2 | -2948.9 | -0.0029489 | 0.01002058 | 1366.29
97.7753 | -496.063 | 0.500715 | 38885.1 | -2948.9 | -0.0029489 | 0.0100143 | 1366.357
97.78 | -496.063 | 0.500999 | 38886.8 | -2948.9 | -0.0029489 | 0.01001998 | 1366.417
97.7853 | -496.063 | 0.501314 | 38888.7 | -2949.02 | -0.00294902 | 0.01002628 | 1366.484
97.79 | -496.063 | 0.50103 | 38890.3 | -2949.13 | -0.00294913 | 0.0100206 | 1366.54
97.7953 | -496.063 | 0.500715 | 38892.2 | -2949.25 | -0.00294925 | 0.0100143 | 1366.607
97.8 | -496.062 | 0.500999 | 38893.8 | -2949.36 | -0.00294936 | 0.01001998 | 1366.663
97.8052 | -496.062 | 0.501314 | 38895.5 | -2949.6 | -0.0029496 | 0.01002628 | 1366.722
97.81 | -496.062 | 0.501028 | 38897.2 | -2949.82 | -0.00294982 | 0.01002056 | 1366.782
97.8152 | -496.062 | 0.500715 | 38898.9 | -2949.94 | -0.00294994 | 0.0100143 | 1366.842
97.82 | -496.062 | 0.501 | 38900.6 | -2950.05 | -0.00295005 | 0.01002 | 1366.902
97.8252 | -496.062 | 0.501314 | 38902.3 | -2950.17 | -0.00295017 | 0.01002628 | 1366.961
97.83 | -496.061 | 0.501314 | 38903.9 | -2950.28 | -0.00295028 | 0.01002628 | 1367.018
97.8353 | -496.061 | 0.501315 | 38905.7 | -2950.4 | -0.0029504 | 0.0100263 | 1367.081
97.84 | -496.061 | 0.501315 | 38907.3 | -2950.51 | -0.00295051 | 0.0100263 | 1367.137
97.8453 | -496.061 | 0.501315 | 38909.1 | -2950.51 | -0.00295051 | 0.0100263 | 1367.2
97.85 | -496.061 | 0.501315 | 38910.6 | -2950.51 | -0.00295051 | 0.0100263 | 1367.253
97.8553 | -496.061 | 0.501315 | 38912.3 | -2950.75 | -0.00295075 | 0.0100263 | 1367.313
97.86 | -496.06 | 0.501315 | 38913.8 | -2950.97 | -0.00295097 | 0.0100263 | 1367.365
97.8652 | -496.06 | 0.501315 | 38915.4 | -2951.09 | -0.00295109 | 0.0100263 | 1367.422
97.87 | -496.06 | 0.501315 | 38916.9 | -2951.2 | -0.0029512 | 0.0100263 | 1367.474
97.8752 | -496.06 | 0.501315 | 38918.5 | -2951.44 | -0.00295144 | 0.0100263 | 1367.531
97.88 | -496.06 | 0.501315 | 38920.1 | -2951.66 | -0.00295166 | 0.0100263 | 1367.587
97.8852 | -496.06 | 0.501315 | 38921.8 | -2951.66 | -0.00295166 | 0.0100263 | 1367.647
97.89 | -496.059 | 0.501315 | 38923.4 | -2951.66 | -0.00295166 | 0.0100263 | 1367.703
97.8952 | -496.059 | 0.501315 | 38925.1 | -2951.66 | -0.00295166 | 0.0100263 | 1367.763
97.9 | -496.059 | 0.501315 | 38926.7 | -2951.66 | -0.00295166 | 0.0100263 | 1367.819
97.9053 | -496.059 | 0.501315 | 38928.5 | -2951.78 | -0.00295178 | 0.0100263 | 1367.882
97.91 | -496.059 | 0.501315 | 38930 | -2951.89 | -0.00295189 | 0.0100263 | 1367.935
97.9153 | -496.059 | 0.501315 | 38931.7 | -2952.13 | -0.00295213 | 0.0100263 | 1367.994
97.92 | -496.058 | 0.501599 | 38933.3 | -2952.34 | -0.00295234 | 0.01003198 | 1368.051
97.9252 | -496.058 | 0.501913 | 38935.1 | -2952.46 | -0.00295246 | 0.01003826 | 1368.114
97.93 | -496.058 | 0.501627 | 38936.7 | -2952.57 | -0.00295257 | 0.01003254 | 1368.17
97.9352 | -496.058 | 0.501315 | 38938.5 | -2952.57 | -0.00295257 | 0.0100263 | 1368.233
97.94 | -496.058 | 0.5016 | 38940.1 | -2952.57 | -0.00295257 | 0.010032 | 1368.29
97.9452 | -496.058 | 0.501913 | 38941.8 | -2952.69 | -0.00295269 | 0.01003826 | 1368.349
97.95 | -496.057 | 0.501628 | 38943.6 | -2952.8 | -0.0029528 | 0.01003256 | 1368.413
97.9552 | -496.057 | 0.501315 | 38945.5 | -2952.92 | -0.00295292 | 0.0100263 | 1368.479
97.96 | -496.057 | 0.501599 | 38947.2 | -2953.03 | -0.00295303 | 0.01003198 | 1368.539
97.9653 | -496.057 | 0.501913 | 38949.2 | -2953.15 | -0.00295315 | 0.01003826 | 1368.609
97.97 | -496.057 | 0.501914 | 38950.9 | -2953.26 | -0.00295326 | 0.01003828 | 1368.669
97.9753 | -496.057 | 0.501915 | 38952.8 | -2953.51 | -0.00295351 | 0.0100383 | 1368.736
97.98 | -496.056 | 0.501915 | 38954.4 | -2953.72 | -0.00295372 | 0.0100383 | 1368.792
97.9853 | -496.056 | 0.501915 | 38956.2 | -2953.72 | -0.00295372 | 0.0100383 | 1368.855
97.99 | -496.056 | 0.501915 | 38957.9 | -2953.72 | -0.00295372 | 0.0100383 | 1368.915
97.9952 | -496.056 | 0.501915 | 38959.7 | -2953.84 | -0.00295384 | 0.0100383 | 1368.978
98 | -496.056 | 0.501915 | 38961.3 | -2953.95 | -0.00295395 | 0.0100383 | 1369.035
98.0052 | -496.056 | 0.501915 | 38963.2 | -2954.07 | -0.00295407 | 0.0100383 | 1369.101
98.01 | -496.055 | 0.5022 | 38964.9 | -2954.18 | -0.00295418 | 0.010044 | 1369.161
98.0152 | -496.055 | 0.502513 | 38966.8 | -2954.3 | -0.0029543 | 0.01005026 | 1369.228
98.02 | -496.055 | 0.502229 | 38968.4 | -2954.41 | -0.00295441 | 0.01004458 | 1369.284
98.0253 | -496.055 | 0.501915 | 38970.3 | -2954.65 | -0.00295465 | 0.0100383 | 1369.351
98.03 | -496.055 | 0.502199 | 38972 | -2954.87 | -0.00295487 | 0.01004398 | 1369.411
98.0353 | -496.055 | 0.502513 | 38973.9 | -2954.87 | -0.00295487 | 0.01005026 | 1369.477
98.04 | -496.054 | 0.502514 | 38975.7 | -2954.87 | -0.00295487 | 0.01005028 | 1369.541
98.0453 | -496.054 | 0.502515 | 38977.7 | -2955.11 | -0.00295511 | 0.0100503 | 1369.611
98.05 | -496.054 | 0.50223 | 38979.3 | -2955.33 | -0.00295533 | 0.0100446 | 1369.667
98.0552 | -496.054 | 0.501916 | 38981.2 | -2955.45 | -0.00295545 | 0.01003832 | 1369.734
98.06 | -496.054 | 0.502202 | 38982.8 | -2955.56 | -0.00295556 | 0.01004404 | 1369.79
98.0652 | -496.054 | 0.502515 | 38984.7 | -2955.56 | -0.00295556 | 0.0100503 | 1369.857
98.07 | -496.053 | 0.502229 | 38986.3 | -2955.56 | -0.00295556 | 0.01004458 | 1369.913
98.0752 | -496.053 | 0.501916 | 38988.1 | -2955.8 | -0.0029558 | 0.01003832 | 1369.976
98.08 | -496.053 | 0.5022 | 38989.8 | -2956.02 | -0.00295602 | 0.010044 | 1370.036
98.0853 | -496.053 | 0.502515 | 38991.7 | -2956.14 | -0.00295614 | 0.0100503 | 1370.103
98.09 | -496.053 | 0.502515 | 38993.3 | -2956.25 | -0.00295625 | 0.0100503 | 1370.159
98.0953 | -496.053 | 0.502515 | 38995.1 | -2956.25 | -0.00295625 | 0.0100503 | 1370.222
98.1 | -496.052 | 0.502515 | 38996.6 | -2956.25 | -0.00295625 | 0.0100503 | 1370.275
98.1053 | -496.052 | 0.502515 | 38998.4 | -2956.37 | -0.00295637 | 0.0100503 | 1370.338
98.11 | -496.052 | 0.502515 | 39000 | -2956.48 | -0.00295648 | 0.0100503 | 1370.394
98.1152 | -496.052 | 0.502515 | 39001.7 | -2956.72 | -0.00295672 | 0.0100503 | 1370.454
98.12 | -496.052 | 0.502515 | 39003.2 | -2956.94 | -0.00295694 | 0.0100503 | 1370.507
98.1252 | -496.052 | 0.502515 | 39004.9 | -2956.94 | -0.00295694 | 0.0100503 | 1370.567
98.13 | -496.051 | 0.502515 | 39006.4 | -2956.94 | -0.00295694 | 0.0100503 | 1370.619
98.1352 | -496.051 | 0.502515 | 39008.1 | -2957.06 | -0.00295706 | 0.0100503 | 1370.679
98.14 | -496.051 | 0.502515 | 39009.7 | -2957.17 | -0.00295717 | 0.0100503 | 1370.735
98.1452 | -496.051 | 0.502515 | 39011.4 | -2957.29 | -0.00295729 | 0.0100503 | 1370.795
98.15 | -496.051 | 0.502515 | 39013 | -2957.4 | -0.0029574 | 0.0100503 | 1370.851
98.1553 | -496.051 | 0.502515 | 39014.7 | -2957.64 | -0.00295764 | 0.0100503 | 1370.911
98.16 | -496.05 | 0.502515 | 39016.3 | -2957.86 | -0.00295786 | 0.0100503 | 1370.967
98.1653 | -496.05 | 0.502515 | 39018.2 | -2957.86 | -0.00295786 | 0.0100503 | 1371.034
98.17 | -496.05 | 0.502515 | 39019.8 | -2957.86 | -0.00295786 | 0.0100503 | 1371.09
98.1752 | -496.05 | 0.502515 | 39021.7 | -2957.98 | -0.00295798 | 0.0100503 | 1371.157
98.18 | -496.05 | 0.502515 | 39023.4 | -2958.09 | -0.00295809 | 0.0100503 | 1371.217
98.1852 | -496.05 | 0.502515 | 39025.2 | -2958.09 | -0.00295809 | 0.0100503 | 1371.28
98.19 | -496.049 | 0.502515 | 39026.9 | -2958.09 | -0.00295809 | 0.0100503 | 1371.34
98.1952 | -496.049 | 0.502515 | 39028.9 | -2958.21 | -0.00295821 | 0.0100503 | 1371.41
98.2 | -496.049 | 0.5028 | 39030.5 | -2958.32 | -0.00295832 | 0.010056 | 1371.466
98.2052 | -496.049 | 0.503114 | 39032.4 | -2958.44 | -0.00295844 | 0.01006228 | 1371.533
98.21 | -496.049 | 0.502829 | 39034.1 | -2958.55 | -0.00295855 | 0.01005658 | 1371.593
98.2153 | -496.049 | 0.502515 | 39036 | -2958.67 | -0.00295867 | 0.0100503 | 1371.659
98.22 | -496.048 | 0.502798 | 39037.8 | -2958.78 | -0.00295878 | 0.01005596 | 1371.723
98.2253 | -496.048 | 0.503114 | 39039.8 | -2958.78 | -0.00295878 | 0.01006228 | 1371.793
98.23 | -496.048 | 0.503114 | 39041.4 | -2958.78 | -0.00295878 | 0.01006228 | 1371.849
98.2353 | -496.048 | 0.503115 | 39043.2 | -2959.14 | -0.00295914 | 0.0100623 | 1371.912
98.24 | -496.048 | 0.503115 | 39044.9 | -2959.46 | -0.00295946 | 0.0100623 | 1371.972
98.2452 | -496.048 | 0.503115 | 39046.7 | -2959.58 | -0.00295958 | 0.0100623 | 1372.035
98.25 | -496.047 | 0.503115 | 39048.3 | -2959.69 | -0.00295969 | 0.0100623 | 1372.092
98.2552 | -496.047 | 0.503115 | 39050.2 | -2959.81 | -0.00295981 | 0.0100623 | 1372.158
98.26 | -496.047 | 0.503115 | 39051.8 | -2959.92 | -0.00295992 | 0.0100623 | 1372.215
98.2652 | -496.047 | 0.503115 | 39053.6 | -2960.04 | -0.00296004 | 0.0100623 | 1372.278
98.27 | -496.047 | 0.503115 | 39055.3 | -2960.15 | -0.00296015 | 0.0100623 | 1372.338
98.2753 | -496.047 | 0.503115 | 39057.1 | -2960.27 | -0.00296027 | 0.0100623 | 1372.401
98.28 | -496.046 | 0.503115 | 39058.9 | -2960.38 | -0.00296038 | 0.0100623 | 1372.464
98.2853 | -496.046 | 0.503115 | 39060.7 | -2960.5 | -0.0029605 | 0.0100623 | 1372.527
98.29 | -496.046 | 0.503115 | 39062.4 | -2960.61 | -0.00296061 | 0.0100623 | 1372.587
98.2953 | -496.046 | 0.503115 | 39064.2 | -2960.73 | -0.00296073 | 0.0100623 | 1372.65
98.3 | -496.046 | 0.503115 | 39066 | -2960.84 | -0.00296084 | 0.0100623 | 1372.714
98.3052 | -496.046 | 0.503115 | 39068 | -2960.96 | -0.00296096 | 0.0100623 | 1372.784
98.31 | -496.045 | 0.503401 | 39069.8 | -2961.07 | -0.00296107 | 0.01006802 | 1372.847
98.3152 | -496.045 | 0.503713 | 39071.7 | -2961.19 | -0.00296119 | 0.01007426 | 1372.914
98.32 | -496.045 | 0.503428 | 39073.3 | -2961.3 | -0.0029613 | 0.01006856 | 1372.97
98.3252 | -496.045 | 0.503115 | 39075.1 | -2961.42 | -0.00296142 | 0.0100623 | 1373.033
98.33 | -496.045 | 0.503115 | 39076.7 | -2961.53 | -0.00296153 | 0.0100623 | 1373.09
98.3353 | -496.045 | 0.503115 | 39078.5 | -2961.53 | -0.00296153 | 0.0100623 | 1373.153
98.34 | -496.044 | 0.503399 | 39080.1 | -2961.53 | -0.00296153 | 0.01006798 | 1373.209
98.3453 | -496.044 | 0.503713 | 39081.9 | -2961.65 | -0.00296165 | 0.01007426 | 1373.272
98.35 | -496.044 | 0.503714 | 39083.6 | -2961.76 | -0.00296176 | 0.01007428 | 1373.332
98.3553 | -496.044 | 0.503715 | 39085.5 | -2962 | -0.002962 | 0.0100743 | 1373.399
98.36 | -496.044 | 0.50343 | 39087.1 | -2962.22 | -0.00296222 | 0.0100686 | 1373.455
98.3652 | -496.044 | 0.503116 | 39088.8 | -2962.34 | -0.00296234 | 0.01006232 | 1373.515
98.37 | -496.043 | 0.503402 | 39090.4 | -2962.45 | -0.00296245 | 0.01006804 | 1373.571
98.3752 | -496.043 | 0.503715 | 39092.1 | -2962.57 | -0.00296257 | 0.0100743 | 1373.631
98.38 | -496.043 | 0.503715 | 39093.6 | -2962.68 | -0.00296268 | 0.0100743 | 1373.683
98.3852 | -496.043 | 0.503715 | 39095.2 | -2962.8 | -0.0029628 | 0.0100743 | 1373.74
98.39 | -496.043 | 0.50343 | 39096.7 | -2962.91 | -0.00296291 | 0.0100686 | 1373.792
98.3952 | -496.043 | 0.503116 | 39098.3 | -2963.03 | -0.00296303 | 0.01006232 | 1373.849
98.4 | -496.042 | 0.5034 | 39099.9 | -2963.14 | -0.00296314 | 0.010068 | 1373.905
98.4053 | -496.042 | 0.503715 | 39101.5 | -2963.26 | -0.00296326 | 0.0100743 | 1373.961
98.41 | -496.042 | 0.503715 | 39103 | -2963.37 | -0.00296337 | 0.0100743 | 1374.014
98.4153 | -496.042 | 0.503715 | 39104.7 | -2963.49 | -0.00296349 | 0.0100743 | 1374.073
98.42 | -496.042 | 0.503715 | 39106.4 | -2963.6 | -0.0029636 | 0.0100743 | 1374.133
98.4252 | -496.042 | 0.503715 | 39108.2 | -2963.72 | -0.00296372 | 0.0100743 | 1374.196
98.43 | -496.041 | 0.503715 | 39109.8 | -2963.83 | -0.00296383 | 0.0100743 | 1374.253
98.4352 | -496.041 | 0.503715 | 39111.5 | -2963.83 | -0.00296383 | 0.0100743 | 1374.312
98.44 | -496.041 | 0.503715 | 39113.1 | -2963.83 | -0.00296383 | 0.0100743 | 1374.369
98.4452 | -496.041 | 0.503715 | 39114.8 | -2963.95 | -0.00296395 | 0.0100743 | 1374.428
98.45 | -496.041 | 0.503715 | 39116.3 | -2964.06 | -0.00296406 | 0.0100743 | 1374.481
98.4552 | -496.041 | 0.503715 | 39118 | -2964.3 | -0.0029643 | 0.0100743 | 1374.541
98.46 | -496.04 | 0.503715 | 39119.6 | -2964.52 | -0.00296452 | 0.0100743 | 1374.597
98.4653 | -496.04 | 0.503715 | 39121.4 | -2964.52 | -0.00296452 | 0.0100743 | 1374.66
98.47 | -496.04 | 0.503998 | 39123 | -2964.52 | -0.00296452 | 0.01007996 | 1374.716
98.4753 | -496.04 | 0.504313 | 39124.9 | -2964.64 | -0.00296464 | 0.01008626 | 1374.783
98.48 | -496.04 | 0.50403 | 39126.6 | -2964.75 | -0.00296475 | 0.0100806 | 1374.843
98.4853 | -496.04 | 0.503715 | 39128.4 | -2964.87 | -0.00296487 | 0.0100743 | 1374.906
98.49 | -496.039 | 0.503999 | 39130.1 | -2964.98 | -0.00296498 | 0.01007998 | 1374.966
98.4952 | -496.039 | 0.504313 | 39131.9 | -2965.1 | -0.0029651 | 0.01008626 | 1375.029
98.5 | -496.039 | 0.504028 | 39133.6 | -2965.21 | -0.00296521 | 0.01008056 | 1375.089
98.5052 | -496.039 | 0.503715 | 39135.4 | -2965.33 | -0.00296533 | 0.0100743 | 1375.152
98.51 | -496.039 | 0.504 | 39137.1 | -2965.44 | -0.00296544 | 0.01008 | 1375.212
98.5152 | -496.039 | 0.504313 | 39138.9 | -2965.56 | -0.00296556 | 0.01008626 | 1375.275
98.52 | -496.038 | 0.504314 | 39140.5 | -2965.67 | -0.00296567 | 0.01008628 | 1375.331
98.5253 | -496.038 | 0.504315 | 39142.3 | -2965.79 | -0.00296579 | 0.0100863 | 1375.395
98.53 | -496.038 | 0.504315 | 39143.9 | -2965.89 | -0.00296589 | 0.0100863 | 1375.451
98.5353 | -496.038 | 0.504315 | 39145.7 | -2966.02 | -0.00296602 | 0.0100863 | 1375.514
98.54 | -496.038 | 0.504315 | 39147.4 | -2966.12 | -0.00296612 | 0.0100863 | 1375.574
98.5453 | -496.038 | 0.504315 | 39149.2 | -2966.25 | -0.00296625 | 0.0100863 | 1375.637
98.55 | -496.037 | 0.504315 | 39150.9 | -2966.35 | -0.00296635 | 0.0100863 | 1375.697
98.5552 | -496.037 | 0.504315 | 39152.8 | -2966.59 | -0.00296659 | 0.0100863 | 1375.764
98.56 | -496.037 | 0.504315 | 39154.3 | -2966.81 | -0.00296681 | 0.0100863 | 1375.816
98.5652 | -496.037 | 0.504315 | 39156 | -2966.81 | -0.00296681 | 0.0100863 | 1375.876
98.57 | -496.037 | 0.504315 | 39157.6 | -2966.81 | -0.00296681 | 0.0100863 | 1375.932
98.5752 | -496.037 | 0.504315 | 39159.4 | -2966.93 | -0.00296693 | 0.0100863 | 1375.995
98.58 | -496.036 | 0.504315 | 39161 | -2967.04 | -0.00296704 | 0.0100863 | 1376.052
98.5853 | -496.036 | 0.504315 | 39162.7 | -2967.04 | -0.00296704 | 0.0100863 | 1376.111
98.59 | -496.036 | 0.504599 | 39164.3 | -2967.04 | -0.00296704 | 0.01009198 | 1376.168
98.5953 | -496.036 | 0.504914 | 39166.1 | -2967.16 | -0.00296716 | 0.01009828 | 1376.231
98.6 | -496.036 | 0.50463 | 39167.7 | -2967.27 | -0.00296727 | 0.0100926 | 1376.287
98.6053 | -496.036 | 0.504315 | 39169.4 | -2967.51 | -0.00296751 | 0.0100863 | 1376.347
98.61 | -496.035 | 0.504315 | 39171 | -2967.73 | -0.00296773 | 0.0100863 | 1376.403
98.6152 | -496.035 | 0.504315 | 39172.8 | -2967.85 | -0.00296785 | 0.0100863 | 1376.466
98.62 | -496.035 | 0.504315 | 39174.4 | -2967.96 | -0.00296796 | 0.0100863 | 1376.523
98.6252 | -496.035 | 0.504315 | 39176.1 | -2968.08 | -0.00296808 | 0.0100863 | 1376.582
98.63 | -496.035 | 0.5046 | 39177.8 | -2968.19 | -0.00296819 | 0.010092 | 1376.642
98.6352 | -496.035 | 0.504914 | 39179.6 | -2968.31 | -0.00296831 | 0.01009828 | 1376.705
98.64 | -496.034 | 0.504629 | 39181.3 | -2968.42 | -0.00296842 | 0.01009258 | 1376.765
98.6452 | -496.034 | 0.504315 | 39183.1 | -2968.54 | -0.00296854 | 0.0100863 | 1376.828
98.65 | -496.034 | 0.504315 | 39184.7 | -2968.65 | -0.00296865 | 0.0100863 | 1376.884
98.6553 | -496.034 | 0.504315 | 39186.5 | -2968.77 | -0.00296877 | 0.0100863 | 1376.948
98.66 | -496.034 | 0.504315 | 39188.2 | -2968.88 | -0.00296888 | 0.0100863 | 1377.007
98.6653 | -496.034 | 0.504315 | 39190 | -2969 | -0.002969 | 0.0100863 | 1377.071
98.67 | -496.033 | 0.504599 | 39191.6 | -2969.11 | -0.00296911 | 0.01009198 | 1377.127
98.6752 | -496.033 | 0.504914 | 39193.4 | -2969.23 | -0.00296923 | 0.01009828 | 1377.19
98.68 | -496.033 | 0.504914 | 39195.1 | -2969.34 | -0.00296934 | 0.01009828 | 1377.25
98.6852 | -496.033 | 0.504915 | 39197 | -2969.46 | -0.00296946 | 0.0100983 | 1377.317
98.69 | -496.033 | 0.504629 | 39198.7 | -2969.57 | -0.00296957 | 0.01009258 | 1377.376
98.6952 | -496.033 | 0.504316 | 39200.5 | -2969.69 | -0.00296969 | 0.01008632 | 1377.44
98.7 | -496.032 | 0.504601 | 39202.2 | -2969.8 | -0.0029698 | 0.01009202 | 1377.499
98.7052 | -496.032 | 0.504915 | 39204.1 | -2969.8 | -0.0029698 | 0.0100983 | 1377.566
98.71 | -496.032 | 0.504915 | 39205.7 | -2969.8 | -0.0029698 | 0.0100983 | 1377.622
98.7153 | -496.032 | 0.504915 | 39207.6 | -2970.04 | -0.00297004 | 0.0100983 | 1377.689
98.72 | -496.032 | 0.504915 | 39209.2 | -2970.26 | -0.00297026 | 0.0100983 | 1377.745
98.7253 | -496.032 | 0.504915 | 39211 | -2970.26 | -0.00297026 | 0.0100983 | 1377.809
98.73 | -496.031 | 0.504915 | 39212.7 | -2970.26 | -0.00297026 | 0.0100983 | 1377.868
98.7353 | -496.031 | 0.504915 | 39214.5 | -2970.38 | -0.00297038 | 0.0100983 | 1377.932
98.74 | -496.031 | 0.504915 | 39216.2 | -2970.49 | -0.00297049 | 0.0100983 | 1377.991
98.7452 | -496.031 | 0.504915 | 39218.1 | -2970.61 | -0.00297061 | 0.0100983 | 1378.058
98.75 | -496.031 | 0.5052 | 39219.8 | -2970.72 | -0.00297072 | 0.010104 | 1378.118
98.7552 | -496.031 | 0.505513 | 39221.7 | -2970.84 | -0.00297084 | 0.01011026 | 1378.185
98.76 | -496.03 | 0.505228 | 39223.4 | -2970.95 | -0.00297095 | 0.01010456 | 1378.244
98.7652 | -496.03 | 0.504915 | 39225.3 | -2971.07 | -0.00297107 | 0.0100983 | 1378.311
98.77 | -496.03 | 0.505199 | 39227 | -2971.18 | -0.00297118 | 0.01010398 | 1378.371
98.7753 | -496.03 | 0.505513 | 39228.7 | -2971.18 | -0.00297118 | 0.01011026 | 1378.431
98.78 | -496.03 | 0.505229 | 39230.3 | -2971.18 | -0.00297118 | 0.01010458 | 1378.487
98.7853 | -496.03 | 0.504915 | 39232.1 | -2971.42 | -0.00297142 | 0.0100983 | 1378.55
98.79 | -496.029 | 0.505198 | 39233.8 | -2971.64 | -0.00297164 | 0.01010396 | 1378.61
98.7953 | -496.029 | 0.505513 | 39235.6 | -2971.88 | -0.00297188 | 0.01011026 | 1378.673
98.8 | -496.029 | 0.505514 | 39237.2 | -2972.1 | -0.0029721 | 0.01011028 | 1378.729
98.8052 | -496.029 | 0.505515 | 39239 | -2972.22 | -0.00297222 | 0.0101103 | 1378.792
98.81 | -496.029 | 0.505515 | 39240.6 | -2972.33 | -0.00297233 | 0.0101103 | 1378.849
98.8152 | -496.029 | 0.505515 | 39242.4 | -2972.45 | -0.00297245 | 0.0101103 | 1378.912
98.82 | -496.028 | 0.505515 | 39244.1 | -2972.56 | -0.00297256 | 0.0101103 | 1378.972
98.8252 | -496.028 | 0.505515 | 39245.9 | -2972.68 | -0.00297268 | 0.0101103 | 1379.035
98.83 | -496.028 | 0.505515 | 39247.6 | -2972.78 | -0.00297278 | 0.0101103 | 1379.095
98.8353 | -496.028 | 0.505515 | 39249.4 | -2972.91 | -0.00297291 | 0.0101103 | 1379.158
98.84 | -496.028 | 0.505515 | 39251 | -2973.01 | -0.00297301 | 0.0101103 | 1379.214
98.8453 | -496.028 | 0.505515 | 39252.9 | -2973.14 | -0.00297314 | 0.0101103 | 1379.281
98.85 | -496.027 | 0.505798 | 39254.5 | -2973.24 | -0.00297324 | 0.01011596 | 1379.337
98.8553 | -496.027 | 0.506113 | 39256.3 | -2973.37 | -0.00297337 | 0.01012226 | 1379.4
98.86 | -496.027 | 0.505544 | 39257.9 | -2973.47 | -0.00297347 | 0.01011088 | 1379.457
98.8652 | -496.027 | 0.504916 | 39259.6 | -2973.59 | -0.00297359 | 0.01009832 | 1379.516
98.87 | -496.027 | 0.505772 | 39261.2 | -2973.7 | -0.0029737 | 0.01011544 | 1379.573
98.8752 | -496.027 | 0.506709 | 39263 | -2973.7 | -0.0029737 | 0.01013418 | 1379.636
98.88 | -496.026 | 0.506141 | 39264.5 | -2973.7 | -0.0029737 | 0.01012282 | 1379.689
98.8852 | -496.026 | 0.505518 | 39266.3 | -2973.82 | -0.00297382 | 0.01011036 | 1379.752
98.89 | -496.026 | 0.505232 | 39267.8 | -2973.93 | -0.00297393 | 0.01010464 | 1379.804
98.8952 | -496.026 | 0.504916 | 39269.4 | -2974.17 | -0.00297417 | 0.01009832 | 1379.861
98.9 | -496.026 | 0.505484 | 39271 | -2974.39 | -0.00297439 | 0.01010968 | 1379.917
98.9053 | -496.026 | 0.506113 | 39272.6 | -2974.63 | -0.00297463 | 0.01012226 | 1379.973
98.91 | -496.025 | 0.506114 | 39274.2 | -2974.85 | -0.00297485 | 0.01012228 | 1380.029
98.9153 | -496.025 | 0.506115 | 39275.9 | -2974.85 | -0.00297485 | 0.0101223 | 1380.089
98.92 | -496.025 | 0.50583 | 39277.6 | -2974.85 | -0.00297485 | 0.0101166 | 1380.149
98.9252 | -496.025 | 0.505516 | 39279.3 | -2974.97 | -0.00297497 | 0.01011032 | 1380.209
98.93 | -496.025 | 0.505802 | 39281 | -2975.08 | -0.00297508 | 0.01011604 | 1380.268
98.9352 | -496.025 | 0.506115 | 39282.7 | -2975.2 | -0.0029752 | 0.0101223 | 1380.328
98.94 | -496.024 | 0.506115 | 39284.3 | -2975.31 | -0.00297531 | 0.0101223 | 1380.384
98.9452 | -496.024 | 0.506115 | 39286 | -2975.31 | -0.00297531 | 0.0101223 | 1380.444
98.95 | -496.024 | 0.50583 | 39287.7 | -2975.31 | -0.00297531 | 0.0101166 | 1380.504
98.9552 | -496.024 | 0.505516 | 39289.5 | -2975.43 | -0.00297543 | 0.01011032 | 1380.567
98.96 | -496.024 | 0.5058 | 39291.2 | -2975.54 | -0.00297554 | 0.010116 | 1380.627
98.9653 | -496.024 | 0.506115 | 39293 | -2975.66 | -0.00297566 | 0.0101223 | 1380.69
98.97 | -496.023 | 0.505831 | 39294.8 | -2975.77 | -0.00297577 | 0.01011662 | 1380.753
98.9753 | -496.023 | 0.505516 | 39296.7 | -2975.89 | -0.00297589 | 0.01011032 | 1380.82
98.98 | -496.023 | 0.506082 | 39298.4 | -2976 | -0.002976 | 0.01012164 | 1380.88
98.9853 | -496.023 | 0.506714 | 39300.2 | -2976.12 | -0.00297612 | 0.01013428 | 1380.943
98.99 | -496.023 | 0.506429 | 39302 | -2976.23 | -0.00297623 | 0.01012858 | 1381.006
98.9952 | -496.023 | 0.506115 | 39304 | -2976.23 | -0.00297623 | 0.0101223 | 1381.076
99 | -496.022 | 0.506115 | 39305.7 | -2976.23 | -0.00297623 | 0.0101223 | 1381.136
99.0052 | -496.022 | 0.506115 | 39307.6 | -2976.47 | -0.00297647 | 0.0101223 | 1381.203
99.01 | -496.022 | 0.506115 | 39309.3 | -2976.69 | -0.00297669 | 0.0101223 | 1381.263
99.0152 | -496.022 | 0.506115 | 39311.1 | -2976.81 | -0.00297681 | 0.0101223 | 1381.326
99.02 | -496.022 | 0.506115 | 39312.7 | -2976.92 | -0.00297692 | 0.0101223 | 1381.382
99.0253 | -496.022 | 0.506115 | 39314.5 | -2977.04 | -0.00297704 | 0.0101223 | 1381.445
99.03 | -496.021 | 0.506115 | 39316.2 | -2977.15 | -0.00297715 | 0.0101223 | 1381.505
99.0353 | -496.021 | 0.506115 | 39318 | -2977.27 | -0.00297727 | 0.0101223 | 1381.568
99.04 | -496.021 | 0.506115 | 39319.8 | -2977.38 | -0.00297738 | 0.0101223 | 1381.632
99.0453 | -496.021 | 0.506115 | 39321.7 | -2977.5 | -0.0029775 | 0.0101223 | 1381.698
99.05 | -496.021 | 0.506399 | 39323.4 | -2977.61 | -0.00297761 | 0.01012798 | 1381.758
99.0552 | -496.021 | 0.506714 | 39325.3 | -2977.85 | -0.00297785 | 0.01013428 | 1381.825
99.06 | -496.02 | 0.506428 | 39327.1 | -2978.07 | -0.00297807 | 0.01012856 | 1381.888
99.0652 | -496.02 | 0.506115 | 39329 | -2978.07 | -0.00297807 | 0.0101223 | 1381.955
99.07 | -496.02 | 0.5064 | 39330.7 | -2978.07 | -0.00297807 | 0.010128 | 1382.015
99.0752 | -496.02 | 0.506714 | 39332.6 | -2978.19 | -0.00297819 | 0.01013428 | 1382.081
99.08 | -496.02 | 0.506429 | 39334.4 | -2978.3 | -0.0029783 | 0.01012858 | 1382.145
99.0853 | -496.02 | 0.506115 | 39336.4 | -2978.54 | -0.00297854 | 0.0101223 | 1382.215
99.09 | -496.019 | 0.506399 | 39338.1 | -2978.76 | -0.00297876 | 0.01012798 | 1382.275
99.0953 | -496.019 | 0.506714 | 39339.9 | -2978.88 | -0.00297888 | 0.01013428 | 1382.338
99.1 | -496.019 | 0.506714 | 39341.6 | -2978.99 | -0.00297899 | 0.01013428 | 1382.398
99.1053 | -496.019 | 0.506715 | 39343.5 | -2978.99 | -0.00297899 | 0.0101343 | 1382.464
99.11 | -496.019 | 0.506715 | 39345.1 | -2978.99 | -0.00297899 | 0.0101343 | 1382.521
99.1152 | -496.019 | 0.506715 | 39346.9 | -2979.11 | -0.00297911 | 0.0101343 | 1382.584
99.12 | -496.018 | 0.507001 | 39348.6 | -2979.22 | -0.00297922 | 0.01014002 | 1382.644
99.1252 | -496.018 | 0.507313 | 39350.4 | -2979.34 | -0.00297934 | 0.01014626 | 1382.707
99.13 | -496.018 | 0.507028 | 39352.1 | -2979.45 | -0.00297945 | 0.01014056 | 1382.767
99.1352 | -496.018 | 0.506715 | 39353.9 | -2979.57 | -0.00297957 | 0.0101343 | 1382.83
99.14 | -496.018 | 0.506715 | 39355.4 | -2979.67 | -0.00297967 | 0.0101343 | 1382.883
99.1452 | -496.018 | 0.506715 | 39357.1 | -2979.92 | -0.00297992 | 0.0101343 | 1382.942
99.15 | -496.017 | 0.506715 | 39358.6 | -2980.13 | -0.00298013 | 0.0101343 | 1382.995
99.1553 | -496.017 | 0.506715 | 39360.4 | -2980.25 | -0.00298025 | 0.0101343 | 1383.058
99.16 | -496.017 | 0.506715 | 39361.9 | -2980.36 | -0.00298036 | 0.0101343 | 1383.111
99.1653 | -496.017 | 0.506715 | 39363.6 | -2980.48 | -0.00298048 | 0.0101343 | 1383.171
99.17 | -496.017 | 0.506715 | 39365.2 | -2980.59 | -0.00298059 | 0.0101343 | 1383.227
99.1752 | -496.017 | 0.506715 | 39366.9 | -2980.71 | -0.00298071 | 0.0101343 | 1383.287
99.18 | -496.016 | 0.506715 | 39368.4 | -2980.82 | -0.00298082 | 0.0101343 | 1383.339
99.1852 | -496.016 | 0.506715 | 39370.1 | -2980.82 | -0.00298082 | 0.0101343 | 1383.399
99.19 | -496.016 | 0.507 | 39371.7 | -2980.82 | -0.00298082 | 0.01014 | 1383.455
99.1952 | -496.016 | 0.507313 | 39373.5 | -2980.94 | -0.00298094 | 0.01014626 | 1383.519
99.2 | -496.016 | 0.507028 | 39375.2 | -2981.05 | -0.00298105 | 0.01014056 | 1383.578
99.2052 | -496.016 | 0.506715 | 39377.1 | -2981.17 | -0.00298117 | 0.0101343 | 1383.645
99.21 | -496.015 | 0.506999 | 39378.8 | -2981.28 | -0.00298128 | 0.01013998 | 1383.705
99.2153 | -496.015 | 0.507313 | 39380.7 | -2981.4 | -0.0029814 | 0.01014626 | 1383.772
99.22 | -496.015 | 0.507314 | 39382.4 | -2981.51 | -0.00298151 | 0.01014628 | 1383.831
99.2253 | -496.015 | 0.507315 | 39384.3 | -2981.63 | -0.00298163 | 0.0101463 | 1383.898
99.23 | -496.015 | 0.507315 | 39385.9 | -2981.74 | -0.00298174 | 0.0101463 | 1383.954
99.2353 | -496.015 | 0.507315 | 39387.7 | -2981.86 | -0.00298186 | 0.0101463 | 1384.018
99.24 | -496.014 | 0.507315 | 39389.4 | -2981.97 | -0.00298197 | 0.0101463 | 1384.077
99.2452 | -496.014 | 0.507315 | 39391.2 | -2982.09 | -0.00298209 | 0.0101463 | 1384.141
99.25 | -496.014 | 0.507315 | 39392.8 | -2982.2 | -0.0029822 | 0.0101463 | 1384.197
99.2552 | -496.014 | 0.507315 | 39394.6 | -2982.32 | -0.00298232 | 0.0101463 | 1384.26
99.26 | -496.014 | 0.507315 | 39396.2 | -2982.43 | -0.00298243 | 0.0101463 | 1384.316
99.2652 | -496.014 | 0.507315 | 39398 | -2982.43 | -0.00298243 | 0.0101463 | 1384.379
99.27 | -496.013 | 0.507315 | 39399.6 | -2982.43 | -0.00298243 | 0.0101463 | 1384.436
99.2753 | -496.013 | 0.507315 | 39401.3 | -2982.67 | -0.00298267 | 0.0101463 | 1384.495
99.28 | -496.013 | 0.507599 | 39402.9 | -2982.89 | -0.00298289 | 0.01015198 | 1384.552
99.2853 | -496.013 | 0.507913 | 39404.7 | -2982.89 | -0.00298289 | 0.01015826 | 1384.615
99.29 | -496.013 | 0.50763 | 39406.2 | -2982.89 | -0.00298289 | 0.0101526 | 1384.668
99.2953 | -496.013 | 0.507315 | 39407.9 | -2983.13 | -0.00298313 | 0.0101463 | 1384.727
99.3 | -496.012 | 0.507599 | 39409.6 | -2983.35 | -0.00298335 | 0.01015198 | 1384.787
99.3052 | -496.012 | 0.507913 | 39411.4 | -2983.47 | -0.00298347 | 0.01015826 | 1384.85
99.31 | -496.012 | 0.507628 | 39413 | -2983.58 | -0.00298358 | 0.01015256 | 1384.907
99.3152 | -496.012 | 0.507315 | 39414.7 | -2983.7 | -0.0029837 | 0.0101463 | 1384.966
99.32 | -496.012 | 0.5076 | 39416.4 | -2983.81 | -0.00298381 | 0.010152 | 1385.026
99.3252 | -496.012 | 0.507913 | 39418.2 | -2983.93 | -0.00298393 | 0.01015826 | 1385.089
99.33 | -496.011 | 0.507629 | 39419.8 | -2984.04 | -0.00298404 | 0.01015258 | 1385.145
99.3353 | -496.011 | 0.507315 | 39421.6 | -2984.16 | -0.00298416 | 0.0101463 | 1385.209
99.34 | -496.011 | 0.507599 | 39423.3 | -2984.27 | -0.00298427 | 0.01015198 | 1385.268
99.3453 | -496.011 | 0.507913 | 39425.2 | -2984.27 | -0.00298427 | 0.01015826 | 1385.335
99.35 | -496.011 | 0.50763 | 39426.8 | -2984.27 | -0.00298427 | 0.0101526 | 1385.391
99.3553 | -496.011 | 0.507315 | 39428.6 | -2984.39 | -0.00298439 | 0.0101463 | 1385.455
99.36 | -496.01 | 0.507599 | 39430.3 | -2984.5 | -0.0029845 | 0.01015198 | 1385.514
99.3652 | -496.01 | 0.507913 | 39432.1 | -2984.74 | -0.00298474 | 0.01015826 | 1385.578
99.37 | -496.01 | 0.507914 | 39433.7 | -2984.96 | -0.00298496 | 0.01015828 | 1385.634
99.3752 | -496.01 | 0.507915 | 39435.5 | -2985.08 | -0.00298508 | 0.0101583 | 1385.697
99.38 | -496.01 | 0.507915 | 39437.1 | -2985.19 | -0.00298519 | 0.0101583 | 1385.753
99.3852 | -496.01 | 0.507915 | 39438.8 | -2985.31 | -0.00298531 | 0.0101583 | 1385.813
99.39 | -496.009 | 0.50763 | 39440.6 | -2985.42 | -0.00298542 | 0.0101526 | 1385.876
99.3952 | -496.009 | 0.507316 | 39442.5 | -2985.54 | -0.00298554 | 0.01014632 | 1385.943
99.4 | -496.009 | 0.5076 | 39444.2 | -2985.65 | -0.00298565 | 0.010152 | 1386.003
99.4053 | -496.009 | 0.507915 | 39446 | -2985.77 | -0.00298577 | 0.0101583 | 1386.066
99.41 | -496.009 | 0.507915 | 39447.6 | -2985.88 | -0.00298588 | 0.0101583 | 1386.122
99.4153 | -496.009 | 0.507915 | 39449.4 | -2986 | -0.002986 | 0.0101583 | 1386.186
99.42 | -496.008 | 0.507915 | 39450.9 | -2986.11 | -0.00298611 | 0.0101583 | 1386.238
99.4252 | -496.008 | 0.507915 | 39452.6 | -2986.23 | -0.00298623 | 0.0101583 | 1386.298
99.43 | -496.008 | 0.507915 | 39454.2 | -2986.33 | -0.00298633 | 0.0101583 | 1386.354
99.4352 | -496.008 | 0.507915 | 39455.9 | -2986.57 | -0.00298657 | 0.0101583 | 1386.414
99.44 | -496.008 | 0.507915 | 39457.5 | -2986.79 | -0.00298679 | 0.0101583 | 1386.47
99.4452 | -496.008 | 0.507915 | 39459.2 | -2986.91 | -0.00298691 | 0.0101583 | 1386.53
99.45 | -496.007 | 0.507915 | 39460.8 | -2987.02 | -0.00298702 | 0.0101583 | 1386.586
99.4552 | -496.007 | 0.507915 | 39462.6 | -2986.9 | -0.0029869 | 0.0101583 | 1386.649
99.46 | -496.007 | 0.507915 | 39464.3 | -2986.79 | -0.00298679 | 0.0101583 | 1386.709
99.4653 | -496.007 | 0.507915 | 39466.2 | -2986.92 | -0.00298692 | 0.0101583 | 1386.776
99.47 | -496.007 | 0.507915 | 39468 | -2987.02 | -0.00298702 | 0.0101583 | 1386.839
99.4753 | -496.007 | 0.507915 | 39469.9 | -2987.27 | -0.00298727 | 0.0101583 | 1386.906
99.48 | -496.006 | 0.508198 | 39471.7 | -2987.48 | -0.00298748 | 0.01016396 | 1386.969
99.4853 | -496.006 | 0.508514 | 39473.7 | -2987.6 | -0.0029876 | 0.01017028 | 1387.039
99.49 | -496.006 | 0.508229 | 39475.5 | -2987.71 | -0.00298771 | 0.01016458 | 1387.103
99.4952 | -496.006 | 0.507915 | 39477.4 | -2987.83 | -0.00298783 | 0.0101583 | 1387.169
99.5 | -496.006 | 0.5082 | 39479.2 | -2987.94 | -0.00298794 | 0.010164 | 1387.233
99.5052 | -496.006 | 0.508514 | 39481.2 | -2987.94 | -0.00298794 | 0.01017028 | 1387.303
99.51 | -496.005 | 0.508228 | 39483 | -2987.94 | -0.00298794 | 0.01016456 | 1387.366
99.5152 | -496.005 | 0.507915 | 39485.1 | -2988.18 | -0.00298818 | 0.0101583 | 1387.44
99.52 | -496.005 | 0.508199 | 39487 | -2988.4 | -0.0029884 | 0.01016398 | 1387.507
99.5253 | -496.005 | 0.508514 | 39489 | -2988.4 | -0.0029884 | 0.01017028 | 1387.577
99.53 | -496.005 | 0.508514 | 39490.8 | -2988.4 | -0.0029884 | 0.01017028 | 1387.64
99.5353 | -496.005 | 0.508515 | 39492.8 | -2988.64 | -0.00298864 | 0.0101703 | 1387.711
99.54 | -496.004 | 0.508515 | 39494.6 | -2988.86 | -0.00298886 | 0.0101703 | 1387.774
99.5453 | -496.004 | 0.508515 | 39496.6 | -2988.86 | -0.00298886 | 0.0101703 | 1387.844
99.55 | -496.004 | 0.508515 | 39498.5 | -2988.86 | -0.00298886 | 0.0101703 | 1387.911
99.5552 | -496.004 | 0.508515 | 39500.5 | -2988.86 | -0.00298886 | 0.0101703 | 1387.981
99.56 | -496.004 | 0.508515 | 39502.4 | -2988.86 | -0.00298886 | 0.0101703 | 1388.048
99.5652 | -496.004 | 0.508515 | 39504.3 | -2989.1 | -0.0029891 | 0.0101703 | 1388.115
99.57 | -496.003 | 0.508515 | 39506.1 | -2989.32 | -0.00298932 | 0.0101703 | 1388.178
99.5752 | -496.003 | 0.508515 | 39507.9 | -2989.44 | -0.00298944 | 0.0101703 | 1388.241
99.58 | -496.003 | 0.508799 | 39509.6 | -2989.55 | -0.00298955 | 0.01017598 | 1388.301
99.5853 | -496.003 | 0.509113 | 39511.4 | -2989.79 | -0.00298979 | 0.01018226 | 1388.364
99.59 | -496.003 | 0.508829 | 39513.1 | -2990.01 | -0.00299001 | 0.01017658 | 1388.424
99.5953 | -496.003 | 0.508515 | 39514.9 | -2990.13 | -0.00299013 | 0.0101703 | 1388.487
99.6 | -496.002 | 0.508798 | 39516.5 | -2990.24 | -0.00299024 | 0.01017596 | 1388.543
99.6053 | -496.002 | 0.509113 | 39518.3 | -2990.36 | -0.00299036 | 0.01018226 | 1388.607
99.61 | -496.002 | 0.508829 | 39520 | -2990.47 | -0.00299047 | 0.01017658 | 1388.666
99.6152 | -496.002 | 0.508515 | 39521.8 | -2990.59 | -0.00299059 | 0.0101703 | 1388.73
99.62 | -496.002 | 0.508801 | 39523.5 | -2990.7 | -0.0029907 | 0.01017602 | 1388.789
99.6252 | -496.002 | 0.509113 | 39525.3 | -2990.82 | -0.00299082 | 0.01018226 | 1388.853
99.63 | -496.001 | 0.508828 | 39527 | -2990.93 | -0.00299093 | 0.01017656 | 1388.912
99.6352 | -496.001 | 0.508515 | 39528.9 | -2991.05 | -0.00299105 | 0.0101703 | 1388.979
99.64 | -496.001 | 0.508799 | 39530.6 | -2991.16 | -0.00299116 | 0.01017598 | 1389.039
99.6452 | -496.001 | 0.509113 | 39532.5 | -2991.28 | -0.00299128 | 0.01018226 | 1389.106
99.65 | -496.001 | 0.509114 | 39534.1 | -2991.39 | -0.00299139 | 0.01018228 | 1389.162
99.6553 | -496.001 | 0.509115 | 39535.8 | -2991.51 | -0.00299151 | 0.0101823 | 1389.222
99.66 | -496 | 0.509115 | 39537.4 | -2991.62 | -0.00299162 | 0.0101823 | 1389.278
99.6653 | -496 | 0.509115 | 39539.2 | -2991.74 | -0.00299174 | 0.0101823 | 1389.341
99.67 | -496 | 0.509115 | 39540.8 | -2991.85 | -0.00299185 | 0.0101823 | 1389.397
99.6752 | -496 | 0.509115 | 39542.6 | -2991.97 | -0.00299197 | 0.0101823 | 1389.46
99.68 | -496 | 0.509115 | 39544.2 | -2992.08 | -0.00299208 | 0.0101823 | 1389.517
99.6852 | -496 | 0.509115 | 39546 | -2992.2 | -0.0029922 | 0.0101823 | 1389.58
99.69 | -495.999 | 0.509115 | 39547.5 | -2992.31 | -0.00299231 | 0.0101823 | 1389.633
99.6952 | -495.999 | 0.509115 | 39549.2 | -2992.55 | -0.00299255 | 0.0101823 | 1389.692
99.7 | -495.999 | 0.509115 | 39550.9 | -2992.77 | -0.00299277 | 0.0101823 | 1389.752
99.7052 | -495.999 | 0.509115 | 39552.8 | -2992.89 | -0.00299289 | 0.0101823 | 1389.819
99.71 | -495.999 | 0.509115 | 39554.4 | -2993 | -0.002993 | 0.0101823 | 1389.875
99.7153 | -495.999 | 0.509115 | 39556.2 | -2993 | -0.002993 | 0.0101823 | 1389.938
99.72 | -495.998 | 0.509115 | 39557.9 | -2993 | -0.002993 | 0.0101823 | 1389.998
99.7253 | -495.998 | 0.509115 | 39559.7 | -2993.12 | -0.00299312 | 0.0101823 | 1390.061
99.73 | -495.998 | 0.509115 | 39561.4 | -2993.22 | -0.00299322 | 0.0101823 | 1390.121
99.7353 | -495.998 | 0.509115 | 39563.3 | -2993.35 | -0.00299335 | 0.0101823 | 1390.188
99.74 | -495.998 | 0.509115 | 39564.9 | -2993.45 | -0.00299345 | 0.0101823 | 1390.244
99.7452 | -495.998 | 0.509115 | 39566.7 | -2993.57 | -0.00299357 | 0.0101823 | 1390.307
99.75 | -495.997 | 0.509115 | 39568.4 | -2993.68 | -0.00299368 | 0.0101823 | 1390.367
99.7552 | -495.997 | 0.509115 | 39570.2 | -2993.68 | -0.00299368 | 0.0101823 | 1390.43
99.76 | -495.997 | 0.5094 | 39572 | -2993.68 | -0.00299368 | 0.010188 | 1390.494
99.7652 | -495.997 | 0.509713 | 39573.9 | -2993.8 | -0.0029938 | 0.01019426 | 1390.56
99.77 | -495.997 | 0.509429 | 39575.6 | -2993.91 | -0.00299391 | 0.01018858 | 1390.62
99.7753 | -495.996 | 0.509115 | 39577.5 | -2994.03 | -0.00299403 | 0.0101823 | 1390.687
99.78 | -495.996 | 0.509399 | 39579.3 | -2994.14 | -0.00299414 | 0.01018798 | 1390.75
99.7853 | -495.996 | 0.509713 | 39581.2 | -2994.26 | -0.00299426 | 0.01019426 | 1390.817
99.79 | -495.996 | 0.509714 | 39583 | -2994.37 | -0.00299437 | 0.01019428 | 1390.88
99.7953 | -495.996 | 0.509715 | 39584.9 | -2994.62 | -0.00299462 | 0.0101943 | 1390.947
99.8 | -495.996 | 0.509715 | 39586.7 | -2994.83 | -0.00299483 | 0.0101943 | 1391.01
99.8052 | -495.996 | 0.509715 | 39588.6 | -2994.83 | -0.00299483 | 0.0101943 | 1391.077
99.81 | -495.995 | 0.509715 | 39590.3 | -2994.83 | -0.00299483 | 0.0101943 | 1391.137
99.8152 | -495.995 | 0.509715 | 39592.1 | -2995.19 | -0.00299519 | 0.0101943 | 1391.2
99.82 | -495.995 | 0.509715 | 39593.9 | -2995.52 | -0.00299552 | 0.0101943 | 1391.263
99.8252 | -495.995 | 0.509715 | 39595.7 | -2995.52 | -0.00299552 | 0.0101943 | 1391.326
99.83 | -495.995 | 0.509715 | 39597.5 | -2995.52 | -0.00299552 | 0.0101943 | 1391.39
99.8353 | -495.995 | 0.509715 | 39599.4 | -2995.64 | -0.00299564 | 0.0101943 | 1391.456
99.84 | -495.994 | 0.509715 | 39601.1 | -2995.75 | -0.00299575 | 0.0101943 | 1391.516
99.8453 | -495.994 | 0.509715 | 39603.1 | -2995.99 | -0.00299599 | 0.0101943 | 1391.586
99.85 | -495.994 | 0.509998 | 39604.9 | -2996.21 | -0.00299621 | 0.01019996 | 1391.65
99.8553 | -495.994 | 0.510314 | 39606.9 | -2996.21 | -0.00299621 | 0.01020628 | 1391.72
99.86 | -495.994 | 0.510029 | 39608.6 | -2996.21 | -0.00299621 | 0.01020058 | 1391.78
99.8652 | -495.994 | 0.509715 | 39610.4 | -2996.33 | -0.00299633 | 0.0101943 | 1391.843
99.87 | -495.993 | 0.509715 | 39612.2 | -2996.44 | -0.00299644 | 0.0101943 | 1391.906
99.8752 | -495.993 | 0.509715 | 39614.1 | -2996.44 | -0.00299644 | 0.0101943 | 1391.973
99.88 | -495.993 | 0.509715 | 39615.7 | -2996.44 | -0.00299644 | 0.0101943 | 1392.029
99.8852 | -495.993 | 0.509715 | 39617.6 | -2996.56 | -0.00299656 | 0.0101943 | 1392.096
99.89 | -495.993 | 0.509715 | 39619.2 | -2996.67 | -0.00299667 | 0.0101943 | 1392.152
99.8952 | -495.992 | 0.509715 | 39621 | -2996.91 | -0.00299691 | 0.0101943 | 1392.215
99.9 | -495.992 | 0.509999 | 39622.6 | -2997.13 | -0.00299713 | 0.01019998 | 1392.272
99.9053 | -495.992 | 0.510314 | 39624.3 | -2997.25 | -0.00299725 | 0.01020628 | 1392.331
99.91 | -495.992 | 0.51003 | 39625.9 | -2997.36 | -0.00299736 | 0.0102006 | 1392.387
99.9153 | -495.992 | 0.509715 | 39627.7 | -2997.48 | -0.00299748 | 0.0101943 | 1392.451
99.92 | -495.992 | 0.509999 | 39629.2 | -2997.59 | -0.00299759 | 0.01019998 | 1392.503
99.9252 | -495.992 | 0.510314 | 39630.9 | -2997.71 | -0.00299771 | 0.01020628 | 1392.563
99.93 | -495.991 | 0.510314 | 39632.4 | -2997.82 | -0.00299782 | 0.01020628 | 1392.616
99.9352 | -495.991 | 0.510315 | 39634.1 | -2997.94 | -0.00299794 | 0.0102063 | 1392.676
99.94 | -495.991 | 0.510315 | 39635.6 | -2998.05 | -0.00299805 | 0.0102063 | 1392.728
99.9452 | -495.991 | 0.510315 | 39637.2 | -2998.17 | -0.00299817 | 0.0102063 | 1392.785
99.95 | -495.991 | 0.510315 | 39638.6 | -2998.28 | -0.00299828 | 0.0102063 | 1392.834
99.9552 | -495.991 | 0.510315 | 39640.2 | -2998.52 | -0.00299852 | 0.0102063 | 1392.89
99.96 | -495.99 | 0.510315 | 39641.6 | -2998.74 | -0.00299874 | 0.0102063 | 1392.939
99.9653 | -495.99 | 0.510315 | 39643.2 | -2998.62 | -0.00299862 | 0.0102063 | 1392.995
99.97 | -495.99 | 0.510315 | 39644.7 | -2998.51 | -0.00299851 | 0.0102063 | 1393.048
99.9753 | -495.99 | 0.510315 | 39646.4 | -2998.63 | -0.00299863 | 0.0102063 | 1393.108
99.98 | -495.99 | 0.510315 | 39647.9 | -2998.74 | -0.00299874 | 0.0102063 | 1393.161
99.9853 | -495.99 | 0.510315 | 39649.7 | -2998.98 | -0.00299898 | 0.0102063 | 1393.224
99.99 | -495.989 | 0.510315 | 39651.2 | -2999.2 | -0.0029992 | 0.0102063 | 1393.276
99.9952 | -495.989 | 0.510315 | 39652.9 | -2999.32 | -0.00299932 | 0.0102063 | 1393.336
100 | -495.989 | 0.510315 | 39654.4 | -2999.43 | -0.00299943 | 0.0102063 | 1393.389
100.005 | -495.989 | 0.510315 | 39656.1 | -2999.55 | -0.00299955 | 0.0102063 | 1393.449
100.01 | -495.989 | 0.510315 | 39657.7 | -2999.66 | -0.00299966 | 0.0102063 | 1393.505
100.015 | -495.989 | 0.510315 | 39659.4 | -2999.66 | -0.00299966 | 0.0102063 | 1393.565
100.02 | -495.988 | 0.510315 | 39661 | -2999.66 | -0.00299966 | 0.0102063 | 1393.621
100.025 | -495.988 | 0.510315 | 39662.7 | -2999.9 | -0.0029999 | 0.0102063 | 1393.681
100.03 | -495.988 | 0.510315 | 39664.3 | -3000.11 | -0.00300011 | 0.0102063 | 1393.737
100.035 | -495.988 | 0.510315 | 39666.1 | -3000.24 | -0.00300024 | 0.0102063 | 1393.8
100.04 | -495.988 | 0.510315 | 39667.7 | -3000.34 | -0.00300034 | 0.0102063 | 1393.856
100.045 | -495.988 | 0.510315 | 39669.6 | -3000.47 | -0.00300047 | 0.0102063 | 1393.923
100.05 | -495.987 | 0.510599 | 39671.2 | -3000.57 | -0.00300057 | 0.01021198 | 1393.979
100.055 | -495.987 | 0.510913 | 39673.1 | -3000.57 | -0.00300057 | 0.01021826 | 1394.046
100.06 | -495.987 | 0.510914 | 39674.8 | -3000.57 | -0.00300057 | 0.01021828 | 1394.106
100.065 | -495.987 | 0.510915 | 39676.7 | -3000.69 | -0.00300069 | 0.0102183 | 1394.173
100.07 | -495.987 | 0.510915 | 39678.4 | -3000.8 | -0.0030008 | 0.0102183 | 1394.232
100.075 | -495.987 | 0.510915 | 39680.3 | -3000.92 | -0.00300092 | 0.0102183 | 1394.299
100.08 | -495.986 | 0.510915 | 39682.1 | -3001.03 | -0.00300103 | 0.0102183 | 1394.362
100.085 | -495.986 | 0.510915 | 39684.1 | -3001.27 | -0.00300127 | 0.0102183 | 1394.433
100.09 | -495.986 | 0.510915 | 39685.8 | -3001.49 | -0.00300149 | 0.0102183 | 1394.492
100.095 | -495.986 | 0.510915 | 39687.7 | -3001.49 | -0.00300149 | 0.0102183 | 1394.559
100.1 | -495.986 | 0.510631 | 39689.5 | -3001.49 | -0.00300149 | 0.01021262 | 1394.622
100.105 | -495.986 | 0.510316 | 39691.4 | -3001.73 | -0.00300173 | 0.01020632 | 1394.689
100.11 | -495.985 | 0.5106 | 39693.1 | -3001.95 | -0.00300195 | 0.010212 | 1394.749
100.115 | -495.985 | 0.510915 | 39695 | -3001.95 | -0.00300195 | 0.0102183 | 1394.816
100.12 | -495.985 | 0.510915 | 39696.7 | -3001.95 | -0.00300195 | 0.0102183 | 1394.875
100.125 | -495.985 | 0.510915 | 39698.6 | -3002.07 | -0.00300207 | 0.0102183 | 1394.942
100.13 | -495.985 | 0.510915 | 39700.3 | -3002.18 | -0.00300218 | 0.0102183 | 1395.002
100.135 | -495.985 | 0.510915 | 39702.1 | -3002.3 | -0.0030023 | 0.0102183 | 1395.065
100.14 | -495.984 | 0.510915 | 39703.8 | -3002.41 | -0.00300241 | 0.0102183 | 1395.125
100.145 | -495.984 | 0.510915 | 39705.7 | -3002.53 | -0.00300253 | 0.0102183 | 1395.192
100.15 | -495.984 | 0.510915 | 39707.3 | -3002.64 | -0.00300264 | 0.0102183 | 1395.248
100.155 | -495.984 | 0.510915 | 39709.2 | -3002.64 | -0.00300264 | 0.0102183 | 1395.315
100.16 | -495.984 | 0.510915 | 39710.7 | -3002.64 | -0.00300264 | 0.0102183 | 1395.367
100.165 | -495.984 | 0.510915 | 39712.4 | -3002.88 | -0.00300288 | 0.0102183 | 1395.427
100.17 | -495.983 | 0.510915 | 39714.1 | -3003.1 | -0.0030031 | 0.0102183 | 1395.487
100.175 | -495.983 | 0.510915 | 39715.9 | -3003.1 | -0.0030031 | 0.0102183 | 1395.55
100.18 | -495.983 | 0.510915 | 39717.4 | -3003.1 | -0.0030031 | 0.0102183 | 1395.603
100.185 | -495.983 | 0.510915 | 39719 | -3003.34 | -0.00300334 | 0.0102183 | 1395.659
100.19 | -495.983 | 0.510915 | 39720.5 | -3003.56 | -0.00300356 | 0.0102183 | 1395.712
100.195 | -495.983 | 0.510915 | 39722.2 | -3003.56 | -0.00300356 | 0.0102183 | 1395.771
100.2 | -495.982 | 0.5112 | 39723.7 | -3003.56 | -0.00300356 | 0.010224 | 1395.824
100.205 | -495.982 | 0.511513 | 39725.4 | -3003.68 | -0.00300368 | 0.01023026 | 1395.884
100.21 | -495.982 | 0.511229 | 39727 | -3003.79 | -0.00300379 | 0.01022458 | 1395.94
100.215 | -495.982 | 0.510915 | 39728.8 | -3003.91 | -0.00300391 | 0.0102183 | 1396.003
100.22 | -495.982 | 0.511198 | 39730.4 | -3004.02 | -0.00300402 | 0.01022396 | 1396.059
100.225 | -495.982 | 0.511513 | 39732 | -3004.14 | -0.00300414 | 0.01023026 | 1396.116
100.23 | -495.981 | 0.511514 | 39733.6 | -3004.25 | -0.00300425 | 0.01023028 | 1396.172
100.235 | -495.981 | 0.511515 | 39735.3 | -3004.49 | -0.00300449 | 0.0102303 | 1396.232
100.24 | -495.981 | 0.511515 | 39736.8 | -3004.71 | -0.00300471 | 0.0102303 | 1396.284
100.245 | -495.981 | 0.511515 | 39738.5 | -3004.83 | -0.00300483 | 0.0102303 | 1396.344
100.25 | -495.981 | 0.511515 | 39740.2 | -3004.94 | -0.00300494 | 0.0102303 | 1396.404
100.255 | -495.981 | 0.511515 | 39741.9 | -3005.06 | -0.00300506 | 0.0102303 | 1396.464
100.26 | -495.98 | 0.511515 | 39743.6 | -3005.17 | -0.00300517 | 0.0102303 | 1396.523
100.265 | -495.98 | 0.511515 | 39745.4 | -3005.41 | -0.00300541 | 0.0102303 | 1396.587
100.27 | -495.98 | 0.511515 | 39747 | -3005.63 | -0.00300563 | 0.0102303 | 1396.643
100.275 | -495.98 | 0.511515 | 39748.7 | -3005.63 | -0.00300563 | 0.0102303 | 1396.702
100.28 | -495.98 | 0.511515 | 39750.4 | -3005.63 | -0.00300563 | 0.0102303 | 1396.762
100.285 | -495.98 | 0.511515 | 39752.2 | -3005.63 | -0.00300563 | 0.0102303 | 1396.825
100.29 | -495.979 | 0.511798 | 39753.9 | -3005.63 | -0.00300563 | 0.01023596 | 1396.885
100.295 | -495.979 | 0.512113 | 39755.9 | -3005.75 | -0.00300575 | 0.01024226 | 1396.955
100.3 | -495.979 | 0.511829 | 39757.6 | -3005.86 | -0.00300586 | 0.01023658 | 1397.015
100.305 | -495.979 | 0.511515 | 39759.6 | -3006.1 | -0.0030061 | 0.0102303 | 1397.085
100.31 | -495.979 | 0.5118 | 39761.2 | -3006.32 | -0.00300632 | 0.010236 | 1397.142
100.315 | -495.979 | 0.512113 | 39763 | -3006.32 | -0.00300632 | 0.01024226 | 1397.205
100.32 | -495.978 | 0.512114 | 39764.6 | -3006.32 | -0.00300632 | 0.01024228 | 1397.261
100.325 | -495.978 | 0.512115 | 39766.4 | -3006.44 | -0.00300644 | 0.0102423 | 1397.324
100.33 | -495.978 | 0.512115 | 39768.1 | -3006.55 | -0.00300655 | 0.0102423 | 1397.384
100.335 | -495.978 | 0.512115 | 39770 | -3006.67 | -0.00300667 | 0.0102423 | 1397.451
100.34 | -495.978 | 0.512115 | 39771.8 | -3006.78 | -0.00300678 | 0.0102423 | 1397.514
100.345 | -495.978 | 0.512115 | 39773.6 | -3006.9 | -0.0030069 | 0.0102423 | 1397.577
100.35 | -495.977 | 0.512115 | 39775.3 | -3007 | -0.003007 | 0.0102423 | 1397.637
100.355 | -495.977 | 0.512115 | 39777.1 | -3007.13 | -0.00300713 | 0.0102423 | 1397.7
100.36 | -495.977 | 0.512115 | 39778.7 | -3007.23 | -0.00300723 | 0.0102423 | 1397.757
100.365 | -495.977 | 0.512115 | 39780.5 | -3007.35 | -0.00300735 | 0.0102423 | 1397.82
100.37 | -495.977 | 0.512115 | 39782.3 | -3007.46 | -0.00300746 | 0.0102423 | 1397.883
100.375 | -495.977 | 0.512115 | 39784.1 | -3007.58 | -0.00300758 | 0.0102423 | 1397.946
100.38 | -495.976 | 0.512115 | 39785.8 | -3007.69 | -0.00300769 | 0.0102423 | 1398.006
100.385 | -495.976 | 0.512115 | 39787.7 | -3007.81 | -0.00300781 | 0.0102423 | 1398.073
100.39 | -495.976 | 0.512115 | 39789.3 | -3007.92 | -0.00300792 | 0.0102423 | 1398.129
100.395 | -495.976 | 0.512115 | 39791.1 | -3008.04 | -0.00300804 | 0.0102423 | 1398.192
100.4 | -495.976 | 0.512115 | 39792.7 | -3008.15 | -0.00300815 | 0.0102423 | 1398.249
100.405 | -495.976 | 0.512115 | 39794.4 | -3008.27 | -0.00300827 | 0.0102423 | 1398.308
100.41 | -495.975 | 0.512115 | 39796.1 | -3008.38 | -0.00300838 | 0.0102423 | 1398.368
100.415 | -495.975 | 0.512115 | 39798 | -3008.38 | -0.00300838 | 0.0102423 | 1398.435
100.42 | -495.975 | 0.512115 | 39799.8 | -3008.38 | -0.00300838 | 0.0102423 | 1398.498
100.425 | -495.975 | 0.512115 | 39801.7 | -3008.62 | -0.00300862 | 0.0102423 | 1398.565
100.43 | -495.975 | 0.512401 | 39803.3 | -3008.84 | -0.00300884 | 0.01024802 | 1398.621
100.435 | -495.975 | 0.512713 | 39805 | -3008.96 | -0.00300896 | 0.01025426 | 1398.681
100.44 | -495.974 | 0.512428 | 39806.6 | -3009.07 | -0.00300907 | 0.01024856 | 1398.737
100.445 | -495.974 | 0.512115 | 39808.4 | -3009.19 | -0.00300919 | 0.0102423 | 1398.8
100.45 | -495.974 | 0.512115 | 39810 | -3009.3 | -0.0030093 | 0.0102423 | 1398.856
100.455 | -495.974 | 0.512115 | 39811.7 | -3009.42 | -0.00300942 | 0.0102423 | 1398.916
100.46 | -495.974 | 0.512115 | 39813.3 | -3009.53 | -0.00300953 | 0.0102423 | 1398.972
100.465 | -495.974 | 0.512115 | 39815.1 | -3009.65 | -0.00300965 | 0.0102423 | 1399.036
100.47 | -495.973 | 0.512115 | 39816.7 | -3009.76 | -0.00300976 | 0.0102423 | 1399.092
100.475 | -495.973 | 0.512115 | 39818.3 | -3010 | -0.00301 | 0.0102423 | 1399.148
100.48 | -495.973 | 0.512115 | 39819.9 | -3010.22 | -0.00301022 | 0.0102423 | 1399.204
100.485 | -495.973 | 0.512115 | 39821.7 | -3010.34 | -0.00301034 | 0.0102423 | 1399.268
100.49 | -495.973 | 0.512115 | 39823.3 | -3010.45 | -0.00301045 | 0.0102423 | 1399.324
100.495 | -495.973 | 0.512115 | 39825.1 | -3010.45 | -0.00301045 | 0.0102423 | 1399.387
100.5 | -495.972 | 0.5124 | 39826.7 | -3010.45 | -0.00301045 | 0.010248 | 1399.443
100.505 | -495.972 | 0.512713 | 39828.4 | -3010.69 | -0.00301069 | 0.01025426 | 1399.503
100.51 | -495.972 | 0.512428 | 39830 | -3010.91 | -0.00301091 | 0.01024856 | 1399.559
100.515 | -495.972 | 0.512115 | 39831.8 | -3010.91 | -0.00301091 | 0.0102423 | 1399.622
100.52 | -495.972 | 0.512399 | 39833.4 | -3010.91 | -0.00301091 | 0.01024798 | 1399.679
100.525 | -495.972 | 0.512713 | 39835.2 | -3010.79 | -0.00301079 | 0.01025426 | 1399.742
100.53 | -495.971 | 0.512714 | 39836.9 | -3010.68 | -0.00301068 | 0.01025428 | 1399.802
100.535 | -495.971 | 0.512715 | 39838.8 | -3010.92 | -0.00301092 | 0.0102543 | 1399.868
100.54 | -495.971 | 0.512715 | 39840.5 | -3011.14 | -0.00301114 | 0.0102543 | 1399.928
100.545 | -495.971 | 0.512715 | 39842.4 | -3011.38 | -0.00301138 | 0.0102543 | 1399.995
100.55 | -495.971 | 0.512715 | 39844 | -3011.6 | -0.0030116 | 0.0102543 | 1400.051
100.555 | -495.971 | 0.512715 | 39845.9 | -3011.6 | -0.0030116 | 0.0102543 | 1400.118
100.56 | -495.97 | 0.512715 | 39847.6 | -3011.6 | -0.0030116 | 0.0102543 | 1400.178
100.565 | -495.97 | 0.512715 | 39849.4 | -3011.72 | -0.00301172 | 0.0102543 | 1400.241
100.57 | -495.97 | 0.512715 | 39851.1 | -3011.83 | -0.00301183 | 0.0102543 | 1400.301
100.575 | -495.97 | 0.512715 | 39853 | -3012.07 | -0.00301207 | 0.0102543 | 1400.367
100.58 | -495.97 | 0.512715 | 39854.7 | -3012.29 | -0.00301229 | 0.0102543 | 1400.427
100.585 | -495.97 | 0.512715 | 39856.5 | -3012.41 | -0.00301241 | 0.0102543 | 1400.49
100.59 | -495.969 | 0.512715 | 39858.1 | -3012.52 | -0.00301252 | 0.0102543 | 1400.547
100.595 | -495.969 | 0.512715 | 39859.9 | -3012.64 | -0.00301264 | 0.0102543 | 1400.61
100.6 | -495.969 | 0.512998 | 39861.5 | -3012.75 | -0.00301275 | 0.01025996 | 1400.666
100.605 | -495.969 | 0.513313 | 39863.3 | -3012.87 | -0.00301287 | 0.01026626 | 1400.729
100.61 | -495.969 | 0.513314 | 39864.9 | -3012.98 | -0.00301298 | 0.01026628 | 1400.786
100.615 | -495.969 | 0.513315 | 39866.8 | -3013.1 | -0.0030131 | 0.0102663 | 1400.852
100.62 | -495.968 | 0.513315 | 39868.4 | -3013.21 | -0.00301321 | 0.0102663 | 1400.909
100.625 | -495.968 | 0.513315 | 39870.2 | -3013.33 | -0.00301333 | 0.0102663 | 1400.972
100.63 | -495.968 | 0.513315 | 39871.9 | -3013.44 | -0.00301344 | 0.0102663 | 1401.032
100.635 | -495.968 | 0.513315 | 39873.7 | -3013.44 | -0.00301344 | 0.0102663 | 1401.095
100.64 | -495.968 | 0.513315 | 39875.4 | -3013.44 | -0.00301344 | 0.0102663 | 1401.155
100.645 | -495.968 | 0.513315 | 39877.3 | -3013.56 | -0.00301356 | 0.0102663 | 1401.221
100.65 | -495.967 | 0.51303 | 39879.1 | -3013.67 | -0.00301367 | 0.0102606 | 1401.285
100.655 | -495.967 | 0.512716 | 39881 | -3013.79 | -0.00301379 | 0.01025432 | 1401.351
100.66 | -495.967 | 0.512999 | 39882.7 | -3013.89 | -0.00301389 | 0.01025998 | 1401.411
100.665 | -495.967 | 0.513315 | 39884.6 | -3014.02 | -0.00301402 | 0.0102663 | 1401.478
100.67 | -495.967 | 0.513315 | 39886.4 | -3014.12 | -0.00301412 | 0.0102663 | 1401.541
100.675 | -495.967 | 0.513315 | 39888.3 | -3014.24 | -0.00301424 | 0.0102663 | 1401.608
100.68 | -495.966 | 0.513315 | 39890 | -3014.35 | -0.00301435 | 0.0102663 | 1401.668
100.685 | -495.966 | 0.513315 | 39891.9 | -3014.47 | -0.00301447 | 0.0102663 | 1401.734
100.69 | -495.966 | 0.513315 | 39893.6 | -3014.58 | -0.00301458 | 0.0102663 | 1401.794
100.695 | -495.966 | 0.513315 | 39895.4 | -3014.7 | -0.0030147 | 0.0102663 | 1401.857
100.7 | -495.966 | 0.513315 | 39897.1 | -3014.81 | -0.00301481 | 0.0102663 | 1401.917
100.705 | -495.966 | 0.513315 | 39899 | -3015.05 | -0.00301505 | 0.0102663 | 1401.984
100.71 | -495.965 | 0.513315 | 39900.7 | -3015.27 | -0.00301527 | 0.0102663 | 1402.044
100.715 | -495.965 | 0.513315 | 39902.5 | -3015.39 | -0.00301539 | 0.0102663 | 1402.107
100.72 | -495.965 | 0.513315 | 39904.1 | -3015.5 | -0.0030155 | 0.0102663 | 1402.163
100.725 | -495.965 | 0.513315 | 39905.9 | -3015.62 | -0.00301562 | 0.0102663 | 1402.226
100.73 | -495.965 | 0.513315 | 39907.4 | -3015.73 | -0.00301573 | 0.0102663 | 1402.279
100.735 | -495.965 | 0.513315 | 39909.2 | -3015.85 | -0.00301585 | 0.0102663 | 1402.342
100.74 | -495.964 | 0.513315 | 39910.7 | -3015.96 | -0.00301596 | 0.0102663 | 1402.395
100.745 | -495.964 | 0.513315 | 39912.5 | -3015.96 | -0.00301596 | 0.0102663 | 1402.458
100.75 | -495.964 | 0.513315 | 39914.1 | -3015.96 | -0.00301596 | 0.0102663 | 1402.514
100.755 | -495.964 | 0.513315 | 39915.8 | -3016.08 | -0.00301608 | 0.0102663 | 1402.574
100.76 | -495.964 | 0.513315 | 39917.3 | -3016.19 | -0.00301619 | 0.0102663 | 1402.627
100.765 | -495.964 | 0.513315 | 39918.9 | -3016.31 | -0.00301631 | 0.0102663 | 1402.683
100.77 | -495.963 | 0.513599 | 39920.4 | -3016.42 | -0.00301642 | 0.01027198 | 1402.736
100.775 | -495.963 | 0.513913 | 39922 | -3016.54 | -0.00301654 | 0.01027826 | 1402.792
100.78 | -495.963 | 0.513629 | 39923.6 | -3016.65 | -0.00301665 | 0.01027258 | 1402.848
100.785 | -495.963 | 0.513315 | 39925.3 | -3016.77 | -0.00301677 | 0.0102663 | 1402.908
100.79 | -495.963 | 0.513598 | 39926.8 | -3016.88 | -0.00301688 | 0.01027196 | 1402.961
100.795 | -495.963 | 0.513913 | 39928.6 | -3017 | -0.003017 | 0.01027826 | 1403.024
100.8 | -495.962 | 0.513914 | 39930.2 | -3017.11 | -0.00301711 | 0.01027828 | 1403.08
100.805 | -495.962 | 0.513915 | 39932.1 | -3017.23 | -0.00301723 | 0.0102783 | 1403.147
100.81 | -495.962 | 0.513915 | 39933.6 | -3017.34 | -0.00301734 | 0.0102783 | 1403.2
100.815 | -495.962 | 0.513915 | 39935.4 | -3017.34 | -0.00301734 | 0.0102783 | 1403.263
100.82 | -495.962 | 0.513915 | 39937.1 | -3017.34 | -0.00301734 | 0.0102783 | 1403.323
100.825 | -495.962 | 0.513915 | 39938.9 | -3017.58 | -0.00301758 | 0.0102783 | 1403.386
100.83 | -495.961 | 0.513915 | 39940.6 | -3017.8 | -0.0030178 | 0.0102783 | 1403.446
100.835 | -495.961 | 0.513915 | 39942.5 | -3017.92 | -0.00301792 | 0.0102783 | 1403.512
100.84 | -495.961 | 0.513915 | 39944.1 | -3018.03 | -0.00301803 | 0.0102783 | 1403.569
100.845 | -495.961 | 0.513915 | 39945.9 | -3018.15 | -0.00301815 | 0.0102783 | 1403.632
100.85 | -495.961 | 0.513915 | 39947.6 | -3018.26 | -0.00301826 | 0.0102783 | 1403.691
100.855 | -495.961 | 0.513915 | 39949.4 | -3018.38 | -0.00301838 | 0.0102783 | 1403.755
100.86 | -495.96 | 0.513915 | 39951.2 | -3018.49 | -0.00301849 | 0.0102783 | 1403.818
100.865 | -495.96 | 0.513915 | 39953.1 | -3018.61 | -0.00301861 | 0.0102783 | 1403.885
100.87 | -495.96 | 0.513915 | 39954.8 | -3018.72 | -0.00301872 | 0.0102783 | 1403.944
100.875 | -495.96 | 0.513915 | 39956.7 | -3018.72 | -0.00301872 | 0.0102783 | 1404.011
100.88 | -495.96 | 0.513915 | 39958.3 | -3018.72 | -0.00301872 | 0.0102783 | 1404.067
100.885 | -495.96 | 0.513915 | 39960.2 | -3018.96 | -0.00301896 | 0.0102783 | 1404.134
100.89 | -495.959 | 0.513915 | 39961.8 | -3019.18 | -0.00301918 | 0.0102783 | 1404.19
100.895 | -495.959 | 0.513915 | 39963.6 | -3019.42 | -0.00301942 | 0.0102783 | 1404.254
100.9 | -495.959 | 0.513915 | 39965.2 | -3019.64 | -0.00301964 | 0.0102783 | 1404.31
100.905 | -495.959 | 0.513915 | 39966.9 | -3019.64 | -0.00301964 | 0.0102783 | 1404.37
100.91 | -495.959 | 0.513915 | 39968.5 | -3019.64 | -0.00301964 | 0.0102783 | 1404.426
100.915 | -495.959 | 0.513915 | 39970.2 | -3019.76 | -0.00301976 | 0.0102783 | 1404.486
100.92 | -495.958 | 0.514199 | 39971.9 | -3019.87 | -0.00301987 | 0.01028398 | 1404.545
100.925 | -495.958 | 0.514513 | 39973.7 | -3019.99 | -0.00301999 | 0.01029026 | 1404.609
100.93 | -495.958 | 0.514227 | 39975.2 | -3020.1 | -0.0030201 | 0.01028454 | 1404.661
100.935 | -495.958 | 0.513915 | 39976.9 | -3020.22 | -0.00302022 | 0.0102783 | 1404.721
100.94 | -495.958 | 0.5142 | 39978.6 | -3020.33 | -0.00302033 | 0.010284 | 1404.781
100.945 | -495.958 | 0.514513 | 39980.3 | -3020.33 | -0.00302033 | 0.01029026 | 1404.841
100.95 | -495.957 | 0.514228 | 39981.9 | -3020.33 | -0.00302033 | 0.01028456 | 1404.897
100.955 | -495.957 | 0.513915 | 39983.6 | -3020.45 | -0.00302045 | 0.0102783 | 1404.956
100.96 | -495.957 | 0.514199 | 39985.1 | -3020.56 | -0.00302056 | 0.01028398 | 1405.009
100.965 | -495.957 | 0.514513 | 39986.9 | -3020.68 | -0.00302068 | 0.01029026 | 1405.072
100.97 | -495.957 | 0.51423 | 39988.5 | -3020.78 | -0.00302078 | 0.0102846 | 1405.129
100.975 | -495.957 | 0.513915 | 39990.3 | -3021.03 | -0.00302103 | 0.0102783 | 1405.192
100.98 | -495.956 | 0.514198 | 39991.9 | -3021.24 | -0.00302124 | 0.01028396 | 1405.248
100.985 | -495.956 | 0.514513 | 39993.7 | -3021.24 | -0.00302124 | 0.01029026 | 1405.311
100.99 | -495.956 | 0.514514 | 39995.4 | -3021.24 | -0.00302124 | 0.01029028 | 1405.371
100.995 | -495.956 | 0.514515 | 39997.1 | -3021.48 | -0.00302148 | 0.0102903 | 1405.431
101 | -495.956 | 0.514515 | 39998.8 | -3021.7 | -0.0030217 | 0.0102903 | 1405.491
101.005 | -495.956 | 0.514515 | 40000.6 | -3021.7 | -0.0030217 | 0.0102903 | 1405.554
101.01 | -495.955 | 0.514515 | 40002.3 | -3021.7 | -0.0030217 | 0.0102903 | 1405.614
101.015 | -495.955 | 0.514515 | 40004 | -3021.82 | -0.00302182 | 0.0102903 | 1405.673
101.02 | -495.955 | 0.514515 | 40005.6 | -3021.93 | -0.00302193 | 0.0102903 | 1405.73
101.025 | -495.955 | 0.514515 | 40007.4 | -3022.05 | -0.00302205 | 0.0102903 | 1405.793
101.03 | -495.955 | 0.514515 | 40009 | -3022.16 | -0.00302216 | 0.0102903 | 1405.849
101.035 | -495.955 | 0.514515 | 40010.7 | -3022.28 | -0.00302228 | 0.0102903 | 1405.909
101.04 | -495.954 | 0.514515 | 40012.4 | -3022.39 | -0.00302239 | 0.0102903 | 1405.968
101.045 | -495.954 | 0.514515 | 40014.3 | -3022.51 | -0.00302251 | 0.0102903 | 1406.035
101.05 | -495.954 | 0.514515 | 40015.9 | -3022.62 | -0.00302262 | 0.0102903 | 1406.091
101.055 | -495.954 | 0.514515 | 40017.8 | -3022.74 | -0.00302274 | 0.0102903 | 1406.158
101.06 | -495.954 | 0.5148 | 40019.4 | -3022.85 | -0.00302285 | 0.010296 | 1406.214
101.065 | -495.954 | 0.515113 | 40021.3 | -3022.97 | -0.00302297 | 0.01030226 | 1406.281
101.07 | -495.953 | 0.514828 | 40022.9 | -3023.08 | -0.00302308 | 0.01029656 | 1406.337
101.075 | -495.953 | 0.514515 | 40024.8 | -3023.2 | -0.0030232 | 0.0102903 | 1406.404
101.08 | -495.953 | 0.514799 | 40026.5 | -3023.31 | -0.00302331 | 0.01029598 | 1406.464
101.085 | -495.953 | 0.515113 | 40028.4 | -3023.31 | -0.00302331 | 0.01030226 | 1406.531
101.09 | -495.953 | 0.514829 | 40030.1 | -3023.31 | -0.00302331 | 0.01029658 | 1406.59
101.095 | -495.953 | 0.514515 | 40032 | -3023.43 | -0.00302343 | 0.0102903 | 1406.657
101.1 | -495.952 | 0.514798 | 40033.7 | -3023.54 | -0.00302354 | 0.01029596 | 1406.717
101.105 | -495.952 | 0.515113 | 40035.6 | -3023.78 | -0.00302378 | 0.01030226 | 1406.784
101.11 | -495.952 | 0.515114 | 40037.4 | -3024 | -0.003024 | 0.01030228 | 1406.847
101.115 | -495.952 | 0.515115 | 40039.4 | -3024.12 | -0.00302412 | 0.0103023 | 1406.917
101.12 | -495.952 | 0.515401 | 40041.2 | -3024.23 | -0.00302423 | 0.01030802 | 1406.98
101.125 | -495.952 | 0.515713 | 40043.1 | -3024.35 | -0.00302435 | 0.01031426 | 1407.047
101.13 | -495.951 | 0.51543 | 40044.8 | -3024.46 | -0.00302446 | 0.0103086 | 1407.107
101.135 | -495.951 | 0.515118 | 40046.6 | -3024.58 | -0.00302458 | 0.01030236 | 1407.17
101.14 | -495.951 | 0.515117 | 40048.3 | -3024.69 | -0.00302469 | 0.01030234 | 1407.23
101.145 | -495.951 | 0.515115 | 40050.2 | -3024.81 | -0.00302481 | 0.0103023 | 1407.297
101.15 | -495.951 | 0.515115 | 40051.9 | -3024.92 | -0.00302492 | 0.0103023 | 1407.356
101.155 | -495.951 | 0.515115 | 40053.8 | -3025.04 | -0.00302504 | 0.0103023 | 1407.423
101.16 | -495.95 | 0.515115 | 40055.4 | -3025.15 | -0.00302515 | 0.0103023 | 1407.479
101.165 | -495.95 | 0.515115 | 40057.3 | -3025.27 | -0.00302527 | 0.0103023 | 1407.546
101.17 | -495.95 | 0.515115 | 40059 | -3025.38 | -0.00302538 | 0.0103023 | 1407.606
101.175 | -495.95 | 0.515115 | 40060.8 | -3025.5 | -0.0030255 | 0.0103023 | 1407.669
101.18 | -495.95 | 0.515115 | 40062.5 | -3025.61 | -0.00302561 | 0.0103023 | 1407.729
101.185 | -495.95 | 0.515115 | 40064.3 | -3025.73 | -0.00302573 | 0.0103023 | 1407.792
101.19 | -495.949 | 0.5154 | 40066 | -3025.84 | -0.00302584 | 0.010308 | 1407.852
101.195 | -495.949 | 0.515713 | 40067.9 | -3025.96 | -0.00302596 | 0.01031426 | 1407.919
101.2 | -495.949 | 0.515714 | 40069.7 | -3026.07 | -0.00302607 | 0.01031428 | 1407.982
101.205 | -495.949 | 0.515715 | 40071.6 | -3026.19 | -0.00302619 | 0.0103143 | 1408.049
101.21 | -495.949 | 0.51543 | 40073.3 | -3026.3 | -0.0030263 | 0.0103086 | 1408.108
101.215 | -495.949 | 0.515116 | 40075.1 | -3026.54 | -0.00302654 | 0.01030232 | 1408.172
101.22 | -495.948 | 0.5154 | 40076.7 | -3026.76 | -0.00302676 | 0.010308 | 1408.228
101.225 | -495.948 | 0.515715 | 40078.5 | -3026.88 | -0.00302688 | 0.0103143 | 1408.291
101.23 | -495.948 | 0.515715 | 40080.2 | -3026.99 | -0.00302699 | 0.0103143 | 1408.351
101.235 | -495.948 | 0.515715 | 40082.2 | -3027.11 | -0.00302711 | 0.0103143 | 1408.421
101.24 | -495.948 | 0.515715 | 40083.8 | -3027.22 | -0.00302722 | 0.0103143 | 1408.477
101.245 | -495.948 | 0.515715 | 40085.6 | -3027.34 | -0.00302734 | 0.0103143 | 1408.541
101.25 | -495.947 | 0.515715 | 40087.2 | -3027.45 | -0.00302745 | 0.0103143 | 1408.597
101.255 | -495.947 | 0.515715 | 40089 | -3027.45 | -0.00302745 | 0.0103143 | 1408.66
101.26 | -495.947 | 0.515715 | 40090.6 | -3027.45 | -0.00302745 | 0.0103143 | 1408.716
101.265 | -495.947 | 0.515715 | 40092.4 | -3027.57 | -0.00302757 | 0.0103143 | 1408.78
101.27 | -495.947 | 0.515715 | 40094 | -3027.67 | -0.00302767 | 0.0103143 | 1408.836
101.275 | -495.947 | 0.515715 | 40095.8 | -3027.92 | -0.00302792 | 0.0103143 | 1408.899
101.28 | -495.946 | 0.515715 | 40097.5 | -3028.13 | -0.00302813 | 0.0103143 | 1408.959
101.285 | -495.946 | 0.515715 | 40099.4 | -3028.13 | -0.00302813 | 0.0103143 | 1409.025
101.29 | -495.946 | 0.515715 | 40101 | -3028.13 | -0.00302813 | 0.0103143 | 1409.082
101.295 | -495.946 | 0.515715 | 40102.9 | -3028.26 | -0.00302826 | 0.0103143 | 1409.148
101.3 | -495.946 | 0.515715 | 40104.4 | -3028.36 | -0.00302836 | 0.0103143 | 1409.201
101.305 | -495.946 | 0.515715 | 40106.2 | -3028.6 | -0.0030286 | 0.0103143 | 1409.264
101.31 | -495.945 | 0.515715 | 40107.9 | -3028.82 | -0.00302882 | 0.0103143 | 1409.324
101.315 | -495.945 | 0.515715 | 40109.7 | -3028.82 | -0.00302882 | 0.0103143 | 1409.387
101.32 | -495.945 | 0.516 | 40111.4 | -3028.82 | -0.00302882 | 0.01032 | 1409.447
101.325 | -495.945 | 0.516313 | 40113.2 | -3028.94 | -0.00302894 | 0.01032626 | 1409.51
101.33 | -495.945 | 0.516314 | 40115 | -3029.05 | -0.00302905 | 0.01032628 | 1409.574
101.335 | -495.945 | 0.516315 | 40116.8 | -3029.17 | -0.00302917 | 0.0103263 | 1409.637
101.34 | -495.944 | 0.516315 | 40118.6 | -3029.28 | -0.00302928 | 0.0103263 | 1409.7
101.345 | -495.944 | 0.516315 | 40120.5 | -3029.4 | -0.0030294 | 0.0103263 | 1409.767
101.35 | -495.944 | 0.516315 | 40122.2 | -3029.51 | -0.00302951 | 0.0103263 | 1409.827
101.355 | -495.944 | 0.516315 | 40124.2 | -3029.63 | -0.00302963 | 0.0103263 | 1409.897
101.36 | -495.944 | 0.516315 | 40125.8 | -3029.74 | -0.00302974 | 0.0103263 | 1409.953
101.365 | -495.944 | 0.516315 | 40127.7 | -3029.86 | -0.00302986 | 0.0103263 | 1410.02
101.37 | -495.943 | 0.516315 | 40129.4 | -3029.97 | -0.00302997 | 0.0103263 | 1410.08
101.375 | -495.943 | 0.516315 | 40131.3 | -3030.09 | -0.00303009 | 0.0103263 | 1410.146
101.38 | -495.943 | 0.516315 | 40132.9 | -3030.2 | -0.0030302 | 0.0103263 | 1410.203
101.385 | -495.943 | 0.516315 | 40134.7 | -3030.32 | -0.00303032 | 0.0103263 | 1410.266
101.39 | -495.943 | 0.516315 | 40136.4 | -3030.43 | -0.00303043 | 0.0103263 | 1410.326
101.395 | -495.943 | 0.516315 | 40138.2 | -3030.55 | -0.00303055 | 0.0103263 | 1410.389
101.4 | -495.942 | 0.516315 | 40140 | -3030.66 | -0.00303066 | 0.0103263 | 1410.452
101.405 | -495.942 | 0.516315 | 40141.9 | -3030.78 | -0.00303078 | 0.0103263 | 1410.519
101.41 | -495.942 | 0.516315 | 40143.5 | -3030.89 | -0.00303089 | 0.0103263 | 1410.575
101.415 | -495.942 | 0.516315 | 40145.3 | -3031.01 | -0.00303101 | 0.0103263 | 1410.638
101.42 | -495.942 | 0.516315 | 40147 | -3031.12 | -0.00303112 | 0.0103263 | 1410.698
101.425 | -495.942 | 0.516315 | 40148.8 | -3031.36 | -0.00303136 | 0.0103263 | 1410.761
101.43 | -495.941 | 0.516315 | 40150.5 | -3031.58 | -0.00303158 | 0.0103263 | 1410.821
101.435 | -495.941 | 0.516315 | 40152.3 | -3031.58 | -0.00303158 | 0.0103263 | 1410.884
101.44 | -495.941 | 0.516315 | 40153.9 | -3031.58 | -0.00303158 | 0.0103263 | 1410.941
101.445 | -495.941 | 0.516315 | 40155.7 | -3031.7 | -0.0030317 | 0.0103263 | 1411.004
101.45 | -495.941 | 0.5166 | 40157.4 | -3031.81 | -0.00303181 | 0.010332 | 1411.064
101.455 | -495.941 | 0.516913 | 40159.3 | -3031.93 | -0.00303193 | 0.01033826 | 1411.13
101.46 | -495.94 | 0.516629 | 40161 | -3032.04 | -0.00303204 | 0.01033258 | 1411.19
101.465 | -495.94 | 0.516315 | 40162.8 | -3032.28 | -0.00303228 | 0.0103263 | 1411.253
101.47 | -495.94 | 0.516598 | 40164.3 | -3032.5 | -0.0030325 | 0.01033196 | 1411.306
101.475 | -495.94 | 0.516913 | 40166.1 | -3032.5 | -0.0030325 | 0.01033826 | 1411.369
101.48 | -495.94 | 0.51663 | 40167.7 | -3032.5 | -0.0030325 | 0.0103326 | 1411.425
101.485 | -495.94 | 0.516315 | 40169.4 | -3032.62 | -0.00303262 | 0.0103263 | 1411.485
101.49 | -495.939 | 0.516599 | 40171 | -3032.73 | -0.00303273 | 0.01033198 | 1411.541
101.495 | -495.939 | 0.516913 | 40172.7 | -3032.85 | -0.00303285 | 0.01033826 | 1411.601
101.5 | -495.939 | 0.516914 | 40174.3 | -3032.96 | -0.00303296 | 0.01033828 | 1411.657
101.505 | -495.939 | 0.516915 | 40175.9 | -3033.08 | -0.00303308 | 0.0103383 | 1411.714
101.51 | -495.939 | 0.516915 | 40177.6 | -3033.19 | -0.00303319 | 0.0103383 | 1411.773
101.515 | -495.939 | 0.516915 | 40179.3 | -3033.31 | -0.00303331 | 0.0103383 | 1411.833
101.52 | -495.938 | 0.516915 | 40180.9 | -3033.42 | -0.00303342 | 0.0103383 | 1411.889
101.525 | -495.938 | 0.516915 | 40182.6 | -3033.54 | -0.00303354 | 0.0103383 | 1411.949
101.53 | -495.938 | 0.516915 | 40184.2 | -3033.65 | -0.00303365 | 0.0103383 | 1412.005
101.535 | -495.938 | 0.516915 | 40185.9 | -3033.77 | -0.00303377 | 0.0103383 | 1412.065
101.54 | -495.938 | 0.516915 | 40187.5 | -3033.88 | -0.00303388 | 0.0103383 | 1412.121
101.545 | -495.938 | 0.516915 | 40189.3 | -3034 | -0.003034 | 0.0103383 | 1412.184
101.55 | -495.937 | 0.516915 | 40190.9 | -3034.11 | -0.00303411 | 0.0103383 | 1412.241
101.555 | -495.937 | 0.516915 | 40192.7 | -3034.11 | -0.00303411 | 0.0103383 | 1412.304
101.56 | -495.937 | 0.516915 | 40194.3 | -3034.11 | -0.00303411 | 0.0103383 | 1412.36
101.565 | -495.937 | 0.516915 | 40196 | -3034.23 | -0.00303423 | 0.0103383 | 1412.42
101.57 | -495.937 | 0.516915 | 40197.7 | -3034.33 | -0.00303433 | 0.0103383 | 1412.48
101.575 | -495.937 | 0.516915 | 40199.5 | -3034.46 | -0.00303446 | 0.0103383 | 1412.543
101.58 | -495.936 | 0.516915 | 40201 | -3034.56 | -0.00303456 | 0.0103383 | 1412.596
101.585 | -495.936 | 0.516915 | 40202.6 | -3034.81 | -0.00303481 | 0.0103383 | 1412.652
101.59 | -495.936 | 0.516915 | 40204.2 | -3035.02 | -0.00303502 | 0.0103383 | 1412.708
101.595 | -495.936 | 0.516915 | 40206 | -3035.02 | -0.00303502 | 0.0103383 | 1412.771
101.6 | -495.936 | 0.516915 | 40207.6 | -3035.02 | -0.00303502 | 0.0103383 | 1412.827
101.605 | -495.936 | 0.516915 | 40209.4 | -3035.15 | -0.00303515 | 0.0103383 | 1412.891
101.61 | -495.935 | 0.517199 | 40211 | -3035.25 | -0.00303525 | 0.01034398 | 1412.947
101.615 | -495.935 | 0.517513 | 40212.8 | -3035.49 | -0.00303549 | 0.01035026 | 1413.01
101.62 | -495.935 | 0.517227 | 40214.4 | -3035.71 | -0.00303571 | 0.01034454 | 1413.066
101.625 | -495.935 | 0.516915 | 40216.1 | -3035.83 | -0.00303583 | 0.0103383 | 1413.126
101.63 | -495.935 | 0.5172 | 40217.8 | -3035.94 | -0.00303594 | 0.010344 | 1413.186
101.635 | -495.935 | 0.517513 | 40219.7 | -3035.94 | -0.00303594 | 0.01035026 | 1413.253
101.64 | -495.934 | 0.517229 | 40221.2 | -3035.94 | -0.00303594 | 0.01034458 | 1413.305
101.645 | -495.934 | 0.516915 | 40222.9 | -3036.18 | -0.00303618 | 0.0103383 | 1413.365
101.65 | -495.934 | 0.517483 | 40224.5 | -3036.4 | -0.0030364 | 0.01034966 | 1413.421
101.655 | -495.934 | 0.518112 | 40226.3 | -3036.4 | -0.0030364 | 0.01036224 | 1413.485
101.66 | -495.934 | 0.517545 | 40227.9 | -3036.4 | -0.0030364 | 0.0103509 | 1413.541
101.665 | -495.934 | 0.516915 | 40229.7 | -3036.52 | -0.00303652 | 0.0103383 | 1413.604
101.67 | -495.933 | 0.517199 | 40231.3 | -3036.63 | -0.00303663 | 0.01034398 | 1413.66
101.675 | -495.933 | 0.517513 | 40233.2 | -3036.75 | -0.00303675 | 0.01035026 | 1413.727
101.68 | -495.933 | 0.517514 | 40234.9 | -3036.86 | -0.00303686 | 0.01035028 | 1413.787
101.685 | -495.933 | 0.517515 | 40236.8 | -3036.86 | -0.00303686 | 0.0103503 | 1413.853
101.69 | -495.933 | 0.517515 | 40238.4 | -3036.86 | -0.00303686 | 0.0103503 | 1413.91
101.695 | -495.933 | 0.517515 | 40240.2 | -3037.1 | -0.0030371 | 0.0103503 | 1413.973
101.7 | -495.932 | 0.517515 | 40241.8 | -3037.32 | -0.00303732 | 0.0103503 | 1414.029
101.705 | -495.932 | 0.517515 | 40243.5 | -3037.44 | -0.00303744 | 0.0103503 | 1414.089
101.71 | -495.932 | 0.517515 | 40245.2 | -3037.55 | -0.00303755 | 0.0103503 | 1414.149
101.715 | -495.932 | 0.517515 | 40247 | -3037.67 | -0.00303767 | 0.0103503 | 1414.212
101.72 | -495.932 | 0.517515 | 40248.6 | -3037.78 | -0.00303778 | 0.0103503 | 1414.268
101.725 | -495.932 | 0.517515 | 40250.5 | -3037.78 | -0.00303778 | 0.0103503 | 1414.335
101.73 | -495.931 | 0.517515 | 40252.1 | -3037.78 | -0.00303778 | 0.0103503 | 1414.391
101.735 | -495.931 | 0.517515 | 40253.8 | -3038.02 | -0.00303802 | 0.0103503 | 1414.451
101.74 | -495.931 | 0.517515 | 40255.4 | -3038.24 | -0.00303824 | 0.0103503 | 1414.507
101.745 | -495.931 | 0.517515 | 40257.2 | -3038.48 | -0.00303848 | 0.0103503 | 1414.57
101.75 | -495.931 | 0.5178 | 40258.9 | -3038.7 | -0.0030387 | 0.010356 | 1414.63
101.755 | -495.931 | 0.518113 | 40260.6 | -3038.7 | -0.0030387 | 0.01036226 | 1414.69
101.76 | -495.93 | 0.517828 | 40262.2 | -3038.7 | -0.0030387 | 0.01035656 | 1414.746
101.765 | -495.93 | 0.517515 | 40263.9 | -3038.94 | -0.00303894 | 0.0103503 | 1414.806
101.77 | -495.93 | 0.517799 | 40265.5 | -3039.16 | -0.00303916 | 0.01035598 | 1414.862
101.775 | -495.93 | 0.518113 | 40267.3 | -3039.16 | -0.00303916 | 0.01036226 | 1414.925
101.78 | -495.93 | 0.517829 | 40268.9 | -3039.16 | -0.00303916 | 0.01035658 | 1414.981
101.785 | -495.93 | 0.517515 | 40270.7 | -3039.28 | -0.00303928 | 0.0103503 | 1415.045
101.79 | -495.929 | 0.518081 | 40272.3 | -3039.39 | -0.00303939 | 0.01036162 | 1415.101
101.795 | -495.929 | 0.518712 | 40274.1 | -3039.51 | -0.00303951 | 0.01037424 | 1415.164
101.8 | -495.929 | 0.51843 | 40275.7 | -3039.62 | -0.00303962 | 0.0103686 | 1415.22
101.805 | -495.929 | 0.518117 | 40277.6 | -3039.62 | -0.00303962 | 0.01036234 | 1415.287
101.81 | -495.929 | 0.518116 | 40279.2 | -3039.62 | -0.00303962 | 0.01036232 | 1415.343
101.815 | -495.928 | 0.518115 | 40280.9 | -3039.86 | -0.00303986 | 0.0103623 | 1415.403
101.82 | -495.928 | 0.518115 | 40282.6 | -3040.08 | -0.00304008 | 0.0103623 | 1415.463
101.825 | -495.928 | 0.518115 | 40284.4 | -3040.2 | -0.0030402 | 0.0103623 | 1415.526
101.83 | -495.928 | 0.518115 | 40286.2 | -3040.31 | -0.00304031 | 0.0103623 | 1415.589
101.835 | -495.928 | 0.518115 | 40288.1 | -3040.55 | -0.00304055 | 0.0103623 | 1415.656
101.84 | -495.928 | 0.518115 | 40289.7 | -3040.77 | -0.00304077 | 0.0103623 | 1415.712
101.845 | -495.928 | 0.518115 | 40291.6 | -3040.77 | -0.00304077 | 0.0103623 | 1415.779
101.85 | -495.927 | 0.518398 | 40293.3 | -3040.77 | -0.00304077 | 0.01036796 | 1415.839
101.855 | -495.927 | 0.518713 | 40295.2 | -3040.89 | -0.00304089 | 0.01037426 | 1415.906
101.86 | -495.927 | 0.518429 | 40296.9 | -3041 | -0.003041 | 0.01036858 | 1415.965
101.865 | -495.927 | 0.518115 | 40298.8 | -3041.24 | -0.00304124 | 0.0103623 | 1416.032
101.87 | -495.927 | 0.518401 | 40300.5 | -3041.45 | -0.00304145 | 0.01036802 | 1416.092
101.875 | -495.927 | 0.518713 | 40302.4 | -3041.45 | -0.00304145 | 0.01037426 | 1416.159
101.88 | -495.926 | 0.518428 | 40304 | -3041.45 | -0.00304145 | 0.01036856 | 1416.215
101.885 | -495.926 | 0.518115 | 40305.9 | -3041.57 | -0.00304157 | 0.0103623 | 1416.282
101.89 | -495.926 | 0.518399 | 40307.6 | -3041.68 | -0.00304168 | 0.01036798 | 1416.341
101.895 | -495.926 | 0.518713 | 40309.4 | -3041.8 | -0.0030418 | 0.01037426 | 1416.405
101.9 | -495.926 | 0.518714 | 40311.1 | -3041.91 | -0.00304191 | 0.01037428 | 1416.464
101.905 | -495.925 | 0.518715 | 40312.9 | -3042.03 | -0.00304203 | 0.0103743 | 1416.528
101.91 | -495.925 | 0.518715 | 40314.6 | -3042.14 | -0.00304214 | 0.0103743 | 1416.587
101.915 | -495.925 | 0.518715 | 40316.5 | -3042.26 | -0.00304226 | 0.0103743 | 1416.654
101.92 | -495.925 | 0.518715 | 40318.2 | -3042.37 | -0.00304237 | 0.0103743 | 1416.714
101.925 | -495.925 | 0.518715 | 40320 | -3042.49 | -0.00304249 | 0.0103743 | 1416.777
101.93 | -495.925 | 0.518715 | 40321.6 | -3042.6 | -0.0030426 | 0.0103743 | 1416.833
101.935 | -495.925 | 0.518715 | 40323.4 | -3042.72 | -0.00304272 | 0.0103743 | 1416.896
101.94 | -495.924 | 0.518715 | 40325 | -3042.83 | -0.00304283 | 0.0103743 | 1416.953
101.945 | -495.924 | 0.518715 | 40326.8 | -3042.83 | -0.00304283 | 0.0103743 | 1417.016
101.95 | -495.924 | 0.518715 | 40328.4 | -3042.83 | -0.00304283 | 0.0103743 | 1417.072
101.955 | -495.924 | 0.518715 | 40330.1 | -3042.95 | -0.00304295 | 0.0103743 | 1417.132
101.96 | -495.924 | 0.518715 | 40331.7 | -3043.06 | -0.00304306 | 0.0103743 | 1417.188
101.965 | -495.924 | 0.518715 | 40333.6 | -3043.3 | -0.0030433 | 0.0103743 | 1417.255
101.97 | -495.923 | 0.518715 | 40335.2 | -3043.52 | -0.00304352 | 0.0103743 | 1417.311
101.975 | -495.923 | 0.518715 | 40337 | -3043.64 | -0.00304364 | 0.0103743 | 1417.374
101.98 | -495.923 | 0.518715 | 40338.8 | -3043.75 | -0.00304375 | 0.0103743 | 1417.438
101.985 | -495.923 | 0.518715 | 40340.7 | -3043.87 | -0.00304387 | 0.0103743 | 1417.504
101.99 | -495.923 | 0.518715 | 40342.4 | -3043.98 | -0.00304398 | 0.0103743 | 1417.564
101.995 | -495.923 | 0.518715 | 40344.2 | -3043.98 | -0.00304398 | 0.0103743 | 1417.627
102 | -495.922 | 0.518715 | 40345.8 | -3043.98 | -0.00304398 | 0.0103743 | 1417.684
102.005 | -495.922 | 0.518715 | 40347.6 | -3044.1 | -0.0030441 | 0.0103743 | 1417.747
102.01 | -495.922 | 0.518715 | 40349.2 | -3044.21 | -0.00304421 | 0.0103743 | 1417.803
102.015 | -495.922 | 0.518715 | 40350.9 | -3044.33 | -0.00304433 | 0.0103743 | 1417.863
102.02 | -495.922 | 0.519 | 40352.4 | -3044.44 | -0.00304444 | 0.01038 | 1417.915
102.025 | -495.922 | 0.519313 | 40354.1 | -3044.68 | -0.00304468 | 0.01038626 | 1417.975
102.03 | -495.921 | 0.519029 | 40355.6 | -3044.9 | -0.0030449 | 0.01038058 | 1418.028
102.035 | -495.921 | 0.518715 | 40357.2 | -3044.9 | -0.0030449 | 0.0103743 | 1418.084
102.04 | -495.921 | 0.518999 | 40358.8 | -3044.9 | -0.0030449 | 0.01037998 | 1418.14
102.045 | -495.921 | 0.519313 | 40360.5 | -3045.14 | -0.00304514 | 0.01038626 | 1418.2
102.05 | -495.921 | 0.519314 | 40362.1 | -3045.36 | -0.00304536 | 0.01038628 | 1418.256
102.055 | -495.921 | 0.519315 | 40363.9 | -3045.48 | -0.00304548 | 0.0103863 | 1418.32
102.06 | -495.92 | 0.519315 | 40365.5 | -3045.59 | -0.00304559 | 0.0103863 | 1418.376
102.065 | -495.92 | 0.519315 | 40367.3 | -3045.59 | -0.00304559 | 0.0103863 | 1418.439
102.07 | -495.92 | 0.519315 | 40368.8 | -3045.59 | -0.00304559 | 0.0103863 | 1418.492
102.075 | -495.92 | 0.519315 | 40370.6 | -3045.71 | -0.00304571 | 0.0103863 | 1418.555
102.08 | -495.92 | 0.519315 | 40372.1 | -3045.82 | -0.00304582 | 0.0103863 | 1418.608
102.085 | -495.92 | 0.519315 | 40373.8 | -3046.06 | -0.00304606 | 0.0103863 | 1418.667
102.09 | -495.919 | 0.519315 | 40375.4 | -3046.28 | -0.00304628 | 0.0103863 | 1418.724
102.095 | -495.919 | 0.519315 | 40377.2 | -3046.28 | -0.00304628 | 0.0103863 | 1418.787
102.1 | -495.919 | 0.519315 | 40378.9 | -3046.28 | -0.00304628 | 0.0103863 | 1418.847
102.105 | -495.919 | 0.519315 | 40380.7 | -3046.4 | -0.0030464 | 0.0103863 | 1418.91
102.11 | -495.919 | 0.519598 | 40382.4 | -3046.51 | -0.00304651 | 0.01039196 | 1418.97
102.115 | -495.919 | 0.519913 | 40384.2 | -3046.63 | -0.00304663 | 0.01039826 | 1419.033
102.12 | -495.918 | 0.519629 | 40385.9 | -3046.74 | -0.00304674 | 0.01039258 | 1419.093
102.125 | -495.918 | 0.519315 | 40387.8 | -3046.86 | -0.00304686 | 0.0103863 | 1419.159
102.13 | -495.918 | 0.519315 | 40389.6 | -3046.97 | -0.00304697 | 0.0103863 | 1419.223
102.135 | -495.918 | 0.519315 | 40391.5 | -3047.09 | -0.00304709 | 0.0103863 | 1419.289
102.14 | -495.918 | 0.5196 | 40393.2 | -3047.2 | -0.0030472 | 0.010392 | 1419.349
102.145 | -495.918 | 0.519913 | 40395.1 | -3047.32 | -0.00304732 | 0.01039826 | 1419.416
102.15 | -495.917 | 0.519629 | 40396.8 | -3047.43 | -0.00304743 | 0.01039258 | 1419.476
102.155 | -495.917 | 0.519315 | 40398.6 | -3047.43 | -0.00304743 | 0.0103863 | 1419.539
102.16 | -495.917 | 0.519599 | 40400.3 | -3047.43 | -0.00304743 | 0.01039198 | 1419.599
102.165 | -495.917 | 0.519913 | 40402.1 | -3047.43 | -0.00304743 | 0.01039826 | 1419.662
102.17 | -495.917 | 0.51963 | 40403.8 | -3047.43 | -0.00304743 | 0.0103926 | 1419.722
102.175 | -495.917 | 0.519315 | 40405.7 | -3047.67 | -0.00304767 | 0.0103863 | 1419.788
102.18 | -495.916 | 0.519599 | 40407.3 | -3047.89 | -0.00304789 | 0.01039198 | 1419.845
102.185 | -495.916 | 0.519913 | 40409.2 | -3048.01 | -0.00304801 | 0.01039826 | 1419.911
102.19 | -495.916 | 0.519627 | 40410.8 | -3048.11 | -0.00304811 | 0.01039254 | 1419.968
102.195 | -495.916 | 0.519315 | 40412.7 | -3048.35 | -0.00304835 | 0.0103863 | 1420.034
102.2 | -495.916 | 0.5196 | 40414.4 | -3048.57 | -0.00304857 | 0.010392 | 1420.094
102.205 | -495.916 | 0.519913 | 40416.2 | -3048.81 | -0.00304881 | 0.01039826 | 1420.157
102.21 | -495.915 | 0.519914 | 40417.9 | -3049.03 | -0.00304903 | 0.01039828 | 1420.217
102.215 | -495.915 | 0.519915 | 40419.8 | -3049.03 | -0.00304903 | 0.0103983 | 1420.284
102.22 | -495.915 | 0.519915 | 40421.5 | -3049.03 | -0.00304903 | 0.0103983 | 1420.344
102.225 | -495.915 | 0.519915 | 40423.3 | -3049.15 | -0.00304915 | 0.0103983 | 1420.407
102.23 | -495.915 | 0.519915 | 40424.9 | -3049.26 | -0.00304926 | 0.0103983 | 1420.463
102.235 | -495.915 | 0.519915 | 40426.6 | -3049.38 | -0.00304938 | 0.0103983 | 1420.523
102.24 | -495.914 | 0.519915 | 40428.3 | -3049.49 | -0.00304949 | 0.0103983 | 1420.582
102.245 | -495.914 | 0.519915 | 40430.1 | -3049.61 | -0.00304961 | 0.0103983 | 1420.646
102.25 | -495.914 | 0.519915 | 40431.6 | -3049.72 | -0.00304972 | 0.0103983 | 1420.698
102.255 | -495.914 | 0.519915 | 40433.4 | -3049.84 | -0.00304984 | 0.0103983 | 1420.762
102.26 | -495.914 | 0.519915 | 40434.9 | -3049.95 | -0.00304995 | 0.0103983 | 1420.814
102.265 | -495.914 | 0.519915 | 40436.6 | -3050.07 | -0.00305007 | 0.0103983 | 1420.874
102.27 | -495.913 | 0.519915 | 40438.1 | -3050.18 | -0.00305018 | 0.0103983 | 1420.927
102.275 | -495.913 | 0.519915 | 40439.8 | -3050.3 | -0.0030503 | 0.0103983 | 1420.987
102.28 | -495.913 | 0.519915 | 40441.3 | -3050.41 | -0.00305041 | 0.0103983 | 1421.039
102.285 | -495.913 | 0.519915 | 40443 | -3050.41 | -0.00305041 | 0.0103983 | 1421.099
102.29 | -495.913 | 0.519915 | 40444.5 | -3050.41 | -0.00305041 | 0.0103983 | 1421.152
102.295 | -495.913 | 0.519915 | 40446.2 | -3050.65 | -0.00305065 | 0.0103983 | 1421.211
102.3 | -495.912 | 0.519915 | 40447.7 | -3050.87 | -0.00305087 | 0.0103983 | 1421.264
102.305 | -495.912 | 0.519915 | 40449.4 | -3050.99 | -0.00305099 | 0.0103983 | 1421.324
102.31 | -495.912 | 0.519915 | 40450.8 | -3051.1 | -0.0030511 | 0.0103983 | 1421.373
102.315 | -495.912 | 0.519915 | 40452.4 | -3051.22 | -0.00305122 | 0.0103983 | 1421.429
102.32 | -495.912 | 0.5202 | 40454 | -3051.33 | -0.00305133 | 0.010404 | 1421.486
102.325 | -495.912 | 0.520513 | 40455.7 | -3051.45 | -0.00305145 | 0.01041026 | 1421.545
102.33 | -495.911 | 0.520228 | 40457.3 | -3051.56 | -0.00305156 | 0.01040456 | 1421.601
102.335 | -495.911 | 0.519915 | 40458.9 | -3051.56 | -0.00305156 | 0.0103983 | 1421.658
102.34 | -495.911 | 0.520199 | 40460.5 | -3051.56 | -0.00305156 | 0.01040398 | 1421.714
102.345 | -495.911 | 0.520513 | 40462.2 | -3051.68 | -0.00305168 | 0.01041026 | 1421.774
102.35 | -495.911 | 0.520514 | 40463.7 | -3051.79 | -0.00305179 | 0.01041028 | 1421.826
102.355 | -495.911 | 0.520515 | 40465.4 | -3051.91 | -0.00305191 | 0.0104103 | 1421.886
102.36 | -495.91 | 0.520515 | 40467.1 | -3052.02 | -0.00305202 | 0.0104103 | 1421.946
102.365 | -495.91 | 0.520515 | 40468.9 | -3052.14 | -0.00305214 | 0.0104103 | 1422.009
102.37 | -495.91 | 0.520515 | 40470.5 | -3052.25 | -0.00305225 | 0.0104103 | 1422.065
102.375 | -495.91 | 0.520515 | 40472.3 | -3052.37 | -0.00305237 | 0.0104103 | 1422.129
102.38 | -495.91 | 0.520515 | 40473.9 | -3052.48 | -0.00305248 | 0.0104103 | 1422.185
102.385 | -495.91 | 0.520515 | 40475.7 | -3052.6 | -0.0030526 | 0.0104103 | 1422.248
102.39 | -495.909 | 0.520515 | 40477.3 | -3052.71 | -0.00305271 | 0.0104103 | 1422.304
102.395 | -495.909 | 0.520515 | 40479.1 | -3052.83 | -0.00305283 | 0.0104103 | 1422.368
102.4 | -495.909 | 0.520515 | 40480.7 | -3052.94 | -0.00305294 | 0.0104103 | 1422.424
102.405 | -495.909 | 0.520515 | 40482.4 | -3053.06 | -0.00305306 | 0.0104103 | 1422.483
102.41 | -495.909 | 0.520515 | 40484.1 | -3053.17 | -0.00305317 | 0.0104103 | 1422.543
102.415 | -495.909 | 0.520515 | 40486 | -3053.29 | -0.00305329 | 0.0104103 | 1422.61
102.42 | -495.908 | 0.520515 | 40487.7 | -3053.4 | -0.0030534 | 0.0104103 | 1422.67
102.425 | -495.908 | 0.520515 | 40489.6 | -3053.52 | -0.00305352 | 0.0104103 | 1422.736
102.43 | -495.908 | 0.520515 | 40491.3 | -3053.63 | -0.00305363 | 0.0104103 | 1422.796
102.435 | -495.908 | 0.520515 | 40493.2 | -3053.75 | -0.00305375 | 0.0104103 | 1422.863
102.44 | -495.908 | 0.520515 | 40494.9 | -3053.86 | -0.00305386 | 0.0104103 | 1422.923
102.445 | -495.908 | 0.520515 | 40496.8 | -3053.86 | -0.00305386 | 0.0104103 | 1422.989
102.45 | -495.907 | 0.520515 | 40498.4 | -3053.86 | -0.00305386 | 0.0104103 | 1423.046
102.455 | -495.907 | 0.520515 | 40500.3 | -3054.1 | -0.0030541 | 0.0104103 | 1423.112
102.46 | -495.907 | 0.5208 | 40502 | -3054.32 | -0.00305432 | 0.010416 | 1423.172
102.465 | -495.907 | 0.521113 | 40503.8 | -3054.44 | -0.00305444 | 0.01042226 | 1423.235
102.47 | -495.907 | 0.520829 | 40505.5 | -3054.55 | -0.00305455 | 0.01041658 | 1423.295
102.475 | -495.907 | 0.520515 | 40507.3 | -3054.55 | -0.00305455 | 0.0104103 | 1423.358
102.48 | -495.906 | 0.520798 | 40508.9 | -3054.55 | -0.00305455 | 0.01041596 | 1423.415
102.485 | -495.906 | 0.521113 | 40510.6 | -3054.79 | -0.00305479 | 0.01042226 | 1423.474
102.49 | -495.906 | 0.52083 | 40512.2 | -3055 | -0.003055 | 0.0104166 | 1423.531
102.495 | -495.906 | 0.520515 | 40514.1 | -3054.88 | -0.00305488 | 0.0104103 | 1423.597
102.5 | -495.906 | 0.520799 | 40515.7 | -3054.78 | -0.00305478 | 0.01041598 | 1423.654
102.505 | -495.906 | 0.521113 | 40517.4 | -3054.9 | -0.0030549 | 0.01042226 | 1423.713
102.51 | -495.905 | 0.521114 | 40519 | -3055 | -0.003055 | 0.01042228 | 1423.77
102.515 | -495.905 | 0.521115 | 40520.8 | -3055.25 | -0.00305525 | 0.0104223 | 1423.833
102.52 | -495.905 | 0.521115 | 40522.3 | -3055.46 | -0.00305546 | 0.0104223 | 1423.885
102.525 | -495.905 | 0.521115 | 40524 | -3055.71 | -0.00305571 | 0.0104223 | 1423.945
102.53 | -495.905 | 0.521115 | 40525.5 | -3055.92 | -0.00305592 | 0.0104223 | 1423.998
102.535 | -495.905 | 0.521115 | 40527.1 | -3055.92 | -0.00305592 | 0.0104223 | 1424.054
102.54 | -495.904 | 0.521115 | 40528.7 | -3055.92 | -0.00305592 | 0.0104223 | 1424.11
102.545 | -495.904 | 0.521115 | 40530.4 | -3056.04 | -0.00305604 | 0.0104223 | 1424.17
102.55 | -495.904 | 0.521115 | 40532 | -3056.15 | -0.00305615 | 0.0104223 | 1424.226
102.555 | -495.904 | 0.521115 | 40533.7 | -3056.15 | -0.00305615 | 0.0104223 | 1424.286
102.56 | -495.904 | 0.521115 | 40535.2 | -3056.15 | -0.00305615 | 0.0104223 | 1424.339
102.565 | -495.904 | 0.521115 | 40536.9 | -3056.39 | -0.00305639 | 0.0104223 | 1424.399
102.57 | -495.903 | 0.521115 | 40538.4 | -3056.61 | -0.00305661 | 0.0104223 | 1424.451
102.575 | -495.903 | 0.521115 | 40540.1 | -3056.73 | -0.00305673 | 0.0104223 | 1424.511
102.58 | -495.903 | 0.521115 | 40541.8 | -3056.84 | -0.00305684 | 0.0104223 | 1424.571
102.585 | -495.903 | 0.521115 | 40543.6 | -3056.96 | -0.00305696 | 0.0104223 | 1424.634
102.59 | -495.903 | 0.521115 | 40545.2 | -3057.07 | -0.00305707 | 0.0104223 | 1424.69
102.595 | -495.903 | 0.521115 | 40546.9 | -3057.19 | -0.00305719 | 0.0104223 | 1424.75
102.6 | -495.902 | 0.521399 | 40548.5 | -3057.3 | -0.0030573 | 0.01042798 | 1424.806
102.605 | -495.902 | 0.521713 | 40550.4 | -3057.42 | -0.00305742 | 0.01043426 | 1424.873
102.61 | -495.902 | 0.52143 | 40551.9 | -3057.53 | -0.00305753 | 0.0104286 | 1424.926
102.615 | -495.902 | 0.521115 | 40553.7 | -3057.53 | -0.00305753 | 0.0104223 | 1424.989
102.62 | -495.902 | 0.521399 | 40555.4 | -3057.53 | -0.00305753 | 0.01042798 | 1425.049
102.625 | -495.902 | 0.521713 | 40557.3 | -3057.77 | -0.00305777 | 0.01043426 | 1425.115
102.63 | -495.901 | 0.521427 | 40559 | -3057.99 | -0.00305799 | 0.01042854 | 1425.175
102.635 | -495.901 | 0.521115 | 40560.9 | -3058.11 | -0.00305811 | 0.0104223 | 1425.242
102.64 | -495.901 | 0.5214 | 40562.7 | -3058.22 | -0.00305822 | 0.010428 | 1425.305
102.645 | -495.901 | 0.521713 | 40564.6 | -3058.34 | -0.00305834 | 0.01043426 | 1425.372
102.65 | -495.901 | 0.521714 | 40566.3 | -3058.45 | -0.00305845 | 0.01043428 | 1425.432
102.655 | -495.901 | 0.521715 | 40568.3 | -3058.57 | -0.00305857 | 0.0104343 | 1425.502
102.66 | -495.9 | 0.521715 | 40570 | -3058.68 | -0.00305868 | 0.0104343 | 1425.562
102.665 | -495.9 | 0.521715 | 40572 | -3058.68 | -0.00305868 | 0.0104343 | 1425.632
102.67 | -495.9 | 0.521998 | 40573.8 | -3058.68 | -0.00305868 | 0.01043996 | 1425.695
102.675 | -495.9 | 0.522313 | 40575.9 | -3058.92 | -0.00305892 | 0.01044626 | 1425.769
102.68 | -495.9 | 0.522029 | 40577.6 | -3059.14 | -0.00305914 | 0.01044058 | 1425.829
102.685 | -495.9 | 0.521715 | 40579.5 | -3059.26 | -0.00305926 | 0.0104343 | 1425.895
102.69 | -495.899 | 0.521715 | 40581.3 | -3059.37 | -0.00305937 | 0.0104343 | 1425.959
102.695 | -495.899 | 0.521715 | 40583.3 | -3059.49 | -0.00305949 | 0.0104343 | 1426.029
102.7 | -495.899 | 0.521715 | 40585 | -3059.6 | -0.0030596 | 0.0104343 | 1426.089
102.705 | -495.899 | 0.521715 | 40587 | -3059.72 | -0.00305972 | 0.0104343 | 1426.159
102.71 | -495.899 | 0.522 | 40588.7 | -3059.83 | -0.00305983 | 0.01044 | 1426.219
102.715 | -495.899 | 0.522313 | 40590.7 | -3059.83 | -0.00305983 | 0.01044626 | 1426.289
102.72 | -495.898 | 0.522029 | 40592.4 | -3059.83 | -0.00305983 | 0.01044058 | 1426.349
102.725 | -495.898 | 0.521715 | 40594.2 | -3060.07 | -0.00306007 | 0.0104343 | 1426.412
102.73 | -495.898 | 0.521998 | 40595.9 | -3060.29 | -0.00306029 | 0.01043996 | 1426.472
102.735 | -495.898 | 0.522313 | 40597.8 | -3060.41 | -0.00306041 | 0.01044626 | 1426.538
102.74 | -495.898 | 0.52203 | 40599.5 | -3060.52 | -0.00306052 | 0.0104406 | 1426.598
102.745 | -495.898 | 0.521715 | 40601.4 | -3060.64 | -0.00306064 | 0.0104343 | 1426.665
102.75 | -495.897 | 0.521715 | 40603.1 | -3060.75 | -0.00306075 | 0.0104343 | 1426.725
102.755 | -495.897 | 0.521715 | 40604.9 | -3060.87 | -0.00306087 | 0.0104343 | 1426.788
102.76 | -495.897 | 0.522 | 40606.5 | -3060.98 | -0.00306098 | 0.01044 | 1426.844
102.765 | -495.897 | 0.522313 | 40608.2 | -3061.22 | -0.00306122 | 0.01044626 | 1426.904
102.77 | -495.897 | 0.522314 | 40609.9 | -3061.44 | -0.00306144 | 0.01044628 | 1426.964
102.775 | -495.897 | 0.522315 | 40611.6 | -3061.44 | -0.00306144 | 0.0104463 | 1427.023
102.78 | -495.896 | 0.522315 | 40613.2 | -3061.44 | -0.00306144 | 0.0104463 | 1427.08
102.785 | -495.896 | 0.522315 | 40615 | -3061.44 | -0.00306144 | 0.0104463 | 1427.143
102.79 | -495.896 | 0.522315 | 40616.6 | -3061.44 | -0.00306144 | 0.0104463 | 1427.199
102.795 | -495.896 | 0.522315 | 40618.3 | -3061.56 | -0.00306156 | 0.0104463 | 1427.259
102.8 | -495.896 | 0.522315 | 40619.8 | -3061.67 | -0.00306167 | 0.0104463 | 1427.311
102.805 | -495.896 | 0.522315 | 40621.5 | -3061.91 | -0.00306191 | 0.0104463 | 1427.371
102.81 | -495.895 | 0.522315 | 40623 | -3062.12 | -0.00306212 | 0.0104463 | 1427.424
102.815 | -495.895 | 0.522315 | 40624.6 | -3062.24 | -0.00306224 | 0.0104463 | 1427.48
102.82 | -495.895 | 0.522315 | 40626.1 | -3062.35 | -0.00306235 | 0.0104463 | 1427.533
102.825 | -495.895 | 0.522315 | 40627.8 | -3062.47 | -0.00306247 | 0.0104463 | 1427.593
102.83 | -495.895 | 0.522315 | 40629.3 | -3062.58 | -0.00306258 | 0.0104463 | 1427.645
102.835 | -495.895 | 0.522315 | 40631 | -3062.58 | -0.00306258 | 0.0104463 | 1427.705
102.84 | -495.894 | 0.522315 | 40632.5 | -3062.58 | -0.00306258 | 0.0104463 | 1427.758
102.845 | -495.894 | 0.522315 | 40634.1 | -3062.7 | -0.0030627 | 0.0104463 | 1427.814
102.85 | -495.894 | 0.522599 | 40635.7 | -3062.81 | -0.00306281 | 0.01045198 | 1427.87
102.855 | -495.894 | 0.522913 | 40637.4 | -3062.93 | -0.00306293 | 0.01045826 | 1427.93
102.86 | -495.894 | 0.52263 | 40639.1 | -3063.04 | -0.00306304 | 0.0104526 | 1427.99
102.865 | -495.894 | 0.522315 | 40641 | -3063.16 | -0.00306316 | 0.0104463 | 1428.056
102.87 | -495.893 | 0.522599 | 40642.5 | -3063.27 | -0.00306327 | 0.01045198 | 1428.109
102.875 | -495.893 | 0.522913 | 40644.2 | -3063.39 | -0.00306339 | 0.01045826 | 1428.169
102.88 | -495.893 | 0.522627 | 40645.8 | -3063.5 | -0.0030635 | 0.01045254 | 1428.225
102.885 | -495.893 | 0.522315 | 40647.5 | -3063.62 | -0.00306362 | 0.0104463 | 1428.285
102.89 | -495.893 | 0.5226 | 40649.1 | -3063.73 | -0.00306373 | 0.010452 | 1428.341
102.895 | -495.893 | 0.522913 | 40650.8 | -3063.85 | -0.00306385 | 0.01045826 | 1428.401
102.9 | -495.892 | 0.522914 | 40652.4 | -3063.96 | -0.00306396 | 0.01045828 | 1428.457
102.905 | -495.892 | 0.522915 | 40654.2 | -3064.08 | -0.00306408 | 0.0104583 | 1428.52
102.91 | -495.892 | 0.522915 | 40655.8 | -3064.19 | -0.00306419 | 0.0104583 | 1428.576
102.915 | -495.892 | 0.522915 | 40657.7 | -3064.19 | -0.00306419 | 0.0104583 | 1428.643
102.92 | -495.892 | 0.522915 | 40659.2 | -3064.19 | -0.00306419 | 0.0104583 | 1428.696
102.925 | -495.892 | 0.522915 | 40660.9 | -3064.31 | -0.00306431 | 0.0104583 | 1428.756
102.93 | -495.891 | 0.522915 | 40662.5 | -3064.42 | -0.00306442 | 0.0104583 | 1428.812
102.935 | -495.891 | 0.522915 | 40664.2 | -3064.54 | -0.00306454 | 0.0104583 | 1428.872
102.94 | -495.891 | 0.522915 | 40665.9 | -3064.65 | -0.00306465 | 0.0104583 | 1428.931
102.945 | -495.891 | 0.522915 | 40667.7 | -3064.89 | -0.00306489 | 0.0104583 | 1428.995
102.95 | -495.891 | 0.522915 | 40669.3 | -3065.11 | -0.00306511 | 0.0104583 | 1429.051
102.955 | -495.891 | 0.522915 | 40671 | -3065.23 | -0.00306523 | 0.0104583 | 1429.111
102.96 | -495.89 | 0.522915 | 40672.6 | -3065.34 | -0.00306534 | 0.0104583 | 1429.167
102.965 | -495.89 | 0.522915 | 40674.4 | -3065.46 | -0.00306546 | 0.0104583 | 1429.23
102.97 | -495.89 | 0.522915 | 40675.9 | -3065.57 | -0.00306557 | 0.0104583 | 1429.283
102.975 | -495.89 | 0.522915 | 40677.7 | -3065.69 | -0.00306569 | 0.0104583 | 1429.346
102.98 | -495.89 | 0.522915 | 40679.4 | -3065.8 | -0.0030658 | 0.0104583 | 1429.406
102.985 | -495.89 | 0.522915 | 40681.3 | -3065.92 | -0.00306592 | 0.0104583 | 1429.472
102.99 | -495.889 | 0.523198 | 40683 | -3066.03 | -0.00306603 | 0.01046396 | 1429.532
102.995 | -495.889 | 0.523513 | 40684.9 | -3066.03 | -0.00306603 | 0.01047026 | 1429.599
103 | -495.889 | 0.523229 | 40686.6 | -3066.03 | -0.00306603 | 0.01046458 | 1429.659
103.005 | -495.889 | 0.522915 | 40688.5 | -3066.27 | -0.00306627 | 0.0104583 | 1429.725
103.01 | -495.889 | 0.5232 | 40690.2 | -3066.49 | -0.00306649 | 0.010464 | 1429.785
103.015 | -495.889 | 0.523513 | 40692.1 | -3066.61 | -0.00306661 | 0.01047026 | 1429.852
103.02 | -495.888 | 0.523228 | 40693.7 | -3066.72 | -0.00306672 | 0.01046456 | 1429.908
103.025 | -495.888 | 0.522915 | 40695.4 | -3066.72 | -0.00306672 | 0.0104583 | 1429.968
103.03 | -495.888 | 0.523199 | 40697 | -3066.72 | -0.00306672 | 0.01046398 | 1430.024
103.035 | -495.888 | 0.523513 | 40698.8 | -3066.84 | -0.00306684 | 0.01047026 | 1430.087
103.04 | -495.888 | 0.523229 | 40700.3 | -3066.95 | -0.00306695 | 0.01046458 | 1430.14
103.045 | -495.888 | 0.522915 | 40701.9 | -3067.19 | -0.00306719 | 0.0104583 | 1430.196
103.05 | -495.887 | 0.523198 | 40703.5 | -3067.41 | -0.00306741 | 0.01046396 | 1430.253
103.055 | -495.887 | 0.523513 | 40705.2 | -3067.53 | -0.00306753 | 0.01047026 | 1430.312
103.06 | -495.887 | 0.523514 | 40706.6 | -3067.64 | -0.00306764 | 0.01047028 | 1430.361
103.065 | -495.887 | 0.523515 | 40708.2 | -3067.76 | -0.00306776 | 0.0104703 | 1430.418
103.07 | -495.887 | 0.523515 | 40709.7 | -3067.87 | -0.00306787 | 0.0104703 | 1430.47
103.075 | -495.887 | 0.523515 | 40711.4 | -3067.99 | -0.00306799 | 0.0104703 | 1430.53
103.08 | -495.886 | 0.523515 | 40712.7 | -3068.1 | -0.0030681 | 0.0104703 | 1430.576
103.085 | -495.886 | 0.523515 | 40714.2 | -3068.1 | -0.0030681 | 0.0104703 | 1430.629
103.09 | -495.886 | 0.523515 | 40715.6 | -3068.1 | -0.0030681 | 0.0104703 | 1430.678
103.095 | -495.886 | 0.523515 | 40717.2 | -3068.22 | -0.00306822 | 0.0104703 | 1430.734
103.1 | -495.886 | 0.523515 | 40718.6 | -3068.33 | -0.00306833 | 0.0104703 | 1430.783
103.105 | -495.886 | 0.523515 | 40720.1 | -3068.45 | -0.00306845 | 0.0104703 | 1430.836
103.11 | -495.885 | 0.523515 | 40721.5 | -3068.56 | -0.00306856 | 0.0104703 | 1430.885
103.115 | -495.885 | 0.523515 | 40723 | -3068.68 | -0.00306868 | 0.0104703 | 1430.938
103.12 | -495.885 | 0.523515 | 40724.6 | -3068.78 | -0.00306878 | 0.0104703 | 1430.994
103.125 | -495.885 | 0.523515 | 40726.3 | -3068.9 | -0.0030689 | 0.0104703 | 1431.054
103.13 | -495.885 | 0.523515 | 40727.7 | -3069.01 | -0.00306901 | 0.0104703 | 1431.103
103.135 | -495.885 | 0.523515 | 40729.4 | -3069.13 | -0.00306913 | 0.0104703 | 1431.163
103.14 | -495.884 | 0.523515 | 40730.9 | -3069.24 | -0.00306924 | 0.0104703 | 1431.215
103.145 | -495.884 | 0.523515 | 40732.6 | -3069.24 | -0.00306924 | 0.0104703 | 1431.275
103.15 | -495.884 | 0.523799 | 40734 | -3069.24 | -0.00306924 | 0.01047598 | 1431.324
103.155 | -495.884 | 0.524113 | 40735.5 | -3069.36 | -0.00306936 | 0.01048226 | 1431.377
103.16 | -495.884 | 0.523829 | 40737 | -3069.47 | -0.00306947 | 0.01047658 | 1431.43
103.165 | -495.884 | 0.523515 | 40738.6 | -3069.59 | -0.00306959 | 0.0104703 | 1431.486
103.17 | -495.883 | 0.523798 | 40740.1 | -3069.7 | -0.0030697 | 0.01047596 | 1431.539
103.175 | -495.883 | 0.524113 | 40741.8 | -3069.82 | -0.00306982 | 0.01048226 | 1431.598
103.18 | -495.883 | 0.523829 | 40743.4 | -3069.93 | -0.00306993 | 0.01047658 | 1431.655
103.185 | -495.883 | 0.523515 | 40745.2 | -3070.05 | -0.00307005 | 0.0104703 | 1431.718
103.19 | -495.883 | 0.523801 | 40746.8 | -3070.16 | -0.00307016 | 0.01047602 | 1431.774
103.195 | -495.883 | 0.524113 | 40748.5 | -3070.16 | -0.00307016 | 0.01048226 | 1431.834
103.2 | -495.882 | 0.523828 | 40750.1 | -3070.16 | -0.00307016 | 0.01047656 | 1431.89
103.205 | -495.882 | 0.523515 | 40751.9 | -3070.4 | -0.0030704 | 0.0104703 | 1431.953
103.21 | -495.882 | 0.5238 | 40753.5 | -3070.62 | -0.00307062 | 0.010476 | 1432.009
103.215 | -495.882 | 0.524113 | 40755.3 | -3070.74 | -0.00307074 | 0.01048226 | 1432.073
103.22 | -495.882 | 0.524114 | 40756.8 | -3070.85 | -0.00307085 | 0.01048228 | 1432.125
103.225 | -495.882 | 0.524115 | 40758.6 | -3070.97 | -0.00307097 | 0.0104823 | 1432.189
103.23 | -495.881 | 0.524115 | 40760.2 | -3071.08 | -0.00307108 | 0.0104823 | 1432.245
103.235 | -495.881 | 0.524115 | 40761.9 | -3071.08 | -0.00307108 | 0.0104823 | 1432.305
103.24 | -495.881 | 0.524115 | 40763.5 | -3071.08 | -0.00307108 | 0.0104823 | 1432.361
103.245 | -495.881 | 0.524115 | 40765.3 | -3071.32 | -0.00307132 | 0.0104823 | 1432.424
103.25 | -495.881 | 0.524115 | 40766.9 | -3071.54 | -0.00307154 | 0.0104823 | 1432.48
103.255 | -495.881 | 0.524115 | 40768.7 | -3071.66 | -0.00307166 | 0.0104823 | 1432.544
103.26 | -495.88 | 0.524115 | 40770.4 | -3071.77 | -0.00307177 | 0.0104823 | 1432.603
103.265 | -495.88 | 0.524115 | 40772.1 | -3071.77 | -0.00307177 | 0.0104823 | 1432.663
103.27 | -495.88 | 0.524115 | 40773.7 | -3071.77 | -0.00307177 | 0.0104823 | 1432.719
103.275 | -495.88 | 0.524115 | 40775.4 | -3071.89 | -0.00307189 | 0.0104823 | 1432.779
103.28 | -495.88 | 0.524115 | 40776.9 | -3072 | -0.003072 | 0.0104823 | 1432.832
103.285 | -495.88 | 0.524115 | 40778.6 | -3072.12 | -0.00307212 | 0.0104823 | 1432.891
103.29 | -495.879 | 0.524399 | 40780.1 | -3072.23 | -0.00307223 | 0.01048798 | 1432.944
103.295 | -495.879 | 0.524713 | 40781.8 | -3072.47 | -0.00307247 | 0.01049426 | 1433.004
103.3 | -495.879 | 0.52443 | 40783.4 | -3072.69 | -0.00307269 | 0.0104886 | 1433.06
103.305 | -495.879 | 0.524115 | 40785.1 | -3072.81 | -0.00307281 | 0.0104823 | 1433.12
103.31 | -495.879 | 0.524399 | 40786.6 | -3072.92 | -0.00307292 | 0.01048798 | 1433.173
103.315 | -495.879 | 0.524713 | 40788.3 | -3072.92 | -0.00307292 | 0.01049426 | 1433.232
103.32 | -495.878 | 0.524714 | 40789.8 | -3072.92 | -0.00307292 | 0.01049428 | 1433.285
103.325 | -495.878 | 0.524715 | 40791.5 | -3073.16 | -0.00307316 | 0.0104943 | 1433.345
103.33 | -495.878 | 0.524715 | 40793.1 | -3073.38 | -0.00307338 | 0.0104943 | 1433.401
103.335 | -495.878 | 0.524715 | 40794.8 | -3073.38 | -0.00307338 | 0.0104943 | 1433.461
103.34 | -495.878 | 0.524715 | 40796.4 | -3073.38 | -0.00307338 | 0.0104943 | 1433.517
103.345 | -495.878 | 0.524715 | 40798.2 | -3073.5 | -0.0030735 | 0.0104943 | 1433.58
103.35 | -495.877 | 0.524715 | 40799.8 | -3073.61 | -0.00307361 | 0.0104943 | 1433.636
103.355 | -495.877 | 0.524715 | 40801.5 | -3073.73 | -0.00307373 | 0.0104943 | 1433.696
103.36 | -495.877 | 0.524715 | 40803.2 | -3073.84 | -0.00307384 | 0.0104943 | 1433.756
103.365 | -495.877 | 0.524715 | 40805 | -3073.84 | -0.00307384 | 0.0104943 | 1433.819
103.37 | -495.877 | 0.524715 | 40806.6 | -3073.84 | -0.00307384 | 0.0104943 | 1433.875
103.375 | -495.877 | 0.524715 | 40808.3 | -3073.96 | -0.00307396 | 0.0104943 | 1433.935
103.38 | -495.876 | 0.524715 | 40809.9 | -3074.07 | -0.00307407 | 0.0104943 | 1433.991
103.385 | -495.876 | 0.524715 | 40811.7 | -3074.19 | -0.00307419 | 0.0104943 | 1434.055
103.39 | -495.876 | 0.524715 | 40813.4 | -3074.3 | -0.0030743 | 0.0104943 | 1434.114
103.395 | -495.876 | 0.524715 | 40815.2 | -3074.54 | -0.00307454 | 0.0104943 | 1434.177
103.4 | -495.876 | 0.524715 | 40816.8 | -3074.76 | -0.00307476 | 0.0104943 | 1434.234
103.405 | -495.876 | 0.524715 | 40818.5 | -3074.76 | -0.00307476 | 0.0104943 | 1434.293
103.41 | -495.875 | 0.524715 | 40820.2 | -3074.76 | -0.00307476 | 0.0104943 | 1434.353
103.415 | -495.875 | 0.524715 | 40822.1 | -3074.88 | -0.00307488 | 0.0104943 | 1434.42
103.42 | -495.875 | 0.524715 | 40823.7 | -3074.99 | -0.00307499 | 0.0104943 | 1434.476
103.425 | -495.875 | 0.524715 | 40825.6 | -3075.11 | -0.00307511 | 0.0104943 | 1434.543
103.43 | -495.875 | 0.524715 | 40827.2 | -3075.22 | -0.00307522 | 0.0104943 | 1434.599
103.435 | -495.875 | 0.524715 | 40829.1 | -3075.34 | -0.00307534 | 0.0104943 | 1434.666
103.44 | -495.874 | 0.524715 | 40830.7 | -3075.45 | -0.00307545 | 0.0104943 | 1434.722
103.445 | -495.874 | 0.524715 | 40832.5 | -3075.57 | -0.00307557 | 0.0104943 | 1434.785
103.45 | -495.874 | 0.525 | 40834.1 | -3075.67 | -0.00307567 | 0.0105 | 1434.842
103.455 | -495.874 | 0.525313 | 40835.9 | -3075.67 | -0.00307567 | 0.01050626 | 1434.905
103.46 | -495.874 | 0.525028 | 40837.6 | -3075.67 | -0.00307567 | 0.01050056 | 1434.965
103.465 | -495.874 | 0.524715 | 40839.4 | -3075.8 | -0.0030758 | 0.0104943 | 1435.028
103.47 | -495.873 | 0.524999 | 40841.1 | -3075.9 | -0.0030759 | 0.01049998 | 1435.088
103.475 | -495.873 | 0.525313 | 40842.9 | -3076.03 | -0.00307603 | 0.01050626 | 1435.151
103.48 | -495.873 | 0.52503 | 40844.6 | -3076.13 | -0.00307613 | 0.0105006 | 1435.211
103.485 | -495.873 | 0.524715 | 40846.5 | -3076.38 | -0.00307638 | 0.0104943 | 1435.277
103.49 | -495.873 | 0.524998 | 40848.1 | -3076.59 | -0.00307659 | 0.01049996 | 1435.334
103.495 | -495.873 | 0.525313 | 40849.9 | -3076.71 | -0.00307671 | 0.01050626 | 1435.397
103.5 | -495.872 | 0.525314 | 40851.5 | -3076.82 | -0.00307682 | 0.01050628 | 1435.453
103.505 | -495.872 | 0.525315 | 40853.3 | -3076.94 | -0.00307694 | 0.0105063 | 1435.516
103.51 | -495.872 | 0.525315 | 40854.8 | -3077.05 | -0.00307705 | 0.0105063 | 1435.569
103.515 | -495.872 | 0.525315 | 40856.5 | -3077.17 | -0.00307717 | 0.0105063 | 1435.629
103.52 | -495.872 | 0.525315 | 40858.2 | -3077.28 | -0.00307728 | 0.0105063 | 1435.688
103.525 | -495.872 | 0.525315 | 40860 | -3077.4 | -0.0030774 | 0.0105063 | 1435.752
103.53 | -495.871 | 0.525315 | 40861.6 | -3077.51 | -0.00307751 | 0.0105063 | 1435.808
103.535 | -495.871 | 0.525315 | 40863.4 | -3077.63 | -0.00307763 | 0.0105063 | 1435.871
103.54 | -495.871 | 0.525315 | 40865 | -3077.74 | -0.00307774 | 0.0105063 | 1435.927
103.545 | -495.871 | 0.525315 | 40866.9 | -3077.86 | -0.00307786 | 0.0105063 | 1435.994
103.55 | -495.871 | 0.525315 | 40868.5 | -3077.97 | -0.00307797 | 0.0105063 | 1436.05
103.555 | -495.871 | 0.525315 | 40870.4 | -3078.21 | -0.00307821 | 0.0105063 | 1436.117
103.56 | -495.87 | 0.525315 | 40871.9 | -3078.43 | -0.00307843 | 0.0105063 | 1436.17
103.565 | -495.87 | 0.525315 | 40873.7 | -3078.43 | -0.00307843 | 0.0105063 | 1436.233
103.57 | -495.87 | 0.525315 | 40875.4 | -3078.43 | -0.00307843 | 0.0105063 | 1436.293
103.575 | -495.87 | 0.525315 | 40877.2 | -3078.55 | -0.00307855 | 0.0105063 | 1436.356
103.58 | -495.87 | 0.5256 | 40878.8 | -3078.66 | -0.00307866 | 0.010512 | 1436.412
103.585 | -495.87 | 0.525913 | 40880.5 | -3078.9 | -0.0030789 | 0.01051826 | 1436.472
103.59 | -495.869 | 0.525629 | 40882.1 | -3079.12 | -0.00307912 | 0.01051258 | 1436.528
103.595 | -495.869 | 0.525315 | 40883.9 | -3079.24 | -0.00307924 | 0.0105063 | 1436.591
103.6 | -495.869 | 0.525315 | 40885.4 | -3079.35 | -0.00307935 | 0.0105063 | 1436.644
103.605 | -495.869 | 0.525315 | 40887.1 | -3079.35 | -0.00307935 | 0.0105063 | 1436.704
103.61 | -495.869 | 0.525598 | 40888.8 | -3079.35 | -0.00307935 | 0.01051196 | 1436.764
103.615 | -495.869 | 0.525913 | 40890.6 | -3079.35 | -0.00307935 | 0.01051826 | 1436.827
103.62 | -495.868 | 0.525914 | 40892.2 | -3079.35 | -0.00307935 | 0.01051828 | 1436.883
103.625 | -495.868 | 0.525915 | 40894 | -3079.59 | -0.00307959 | 0.0105183 | 1436.946
103.63 | -495.868 | 0.525915 | 40895.6 | -3079.81 | -0.00307981 | 0.0105183 | 1437.003
103.635 | -495.868 | 0.525915 | 40897.4 | -3079.93 | -0.00307993 | 0.0105183 | 1437.066
103.64 | -495.868 | 0.525915 | 40899 | -3080.04 | -0.00308004 | 0.0105183 | 1437.122
103.645 | -495.868 | 0.525915 | 40900.7 | -3080.16 | -0.00308016 | 0.0105183 | 1437.182
103.65 | -495.867 | 0.525915 | 40902.3 | -3080.27 | -0.00308027 | 0.0105183 | 1437.238
103.655 | -495.867 | 0.525915 | 40904.1 | -3080.39 | -0.00308039 | 0.0105183 | 1437.301
103.66 | -495.867 | 0.525915 | 40905.7 | -3080.5 | -0.0030805 | 0.0105183 | 1437.358
103.665 | -495.867 | 0.525915 | 40907.4 | -3080.5 | -0.0030805 | 0.0105183 | 1437.417
103.67 | -495.867 | 0.525915 | 40909 | -3080.5 | -0.0030805 | 0.0105183 | 1437.473
103.675 | -495.867 | 0.525915 | 40910.8 | -3080.62 | -0.00308062 | 0.0105183 | 1437.537
103.68 | -495.866 | 0.526199 | 40912.4 | -3080.73 | -0.00308073 | 0.01052398 | 1437.593
103.685 | -495.866 | 0.526513 | 40914.2 | -3080.85 | -0.00308085 | 0.01053026 | 1437.656
103.69 | -495.866 | 0.526227 | 40915.8 | -3080.96 | -0.00308096 | 0.01052454 | 1437.712
103.695 | -495.866 | 0.525915 | 40917.5 | -3081.08 | -0.00308108 | 0.0105183 | 1437.772
103.7 | -495.866 | 0.5262 | 40919.2 | -3081.19 | -0.00308119 | 0.010524 | 1437.832
103.705 | -495.866 | 0.526513 | 40920.9 | -3081.31 | -0.00308131 | 0.01053026 | 1437.892
103.71 | -495.865 | 0.526228 | 40922.5 | -3081.42 | -0.00308142 | 0.01052456 | 1437.948
103.715 | -495.865 | 0.525915 | 40924.3 | -3081.54 | -0.00308154 | 0.0105183 | 1438.011
103.72 | -495.865 | 0.526199 | 40925.8 | -3081.65 | -0.00308165 | 0.01052398 | 1438.064
103.725 | -495.865 | 0.526513 | 40927.6 | -3081.77 | -0.00308177 | 0.01053026 | 1438.127
103.73 | -495.865 | 0.52623 | 40929.2 | -3081.88 | -0.00308188 | 0.0105246 | 1438.183
103.735 | -495.865 | 0.525915 | 40930.9 | -3082 | -0.003082 | 0.0105183 | 1438.243
103.74 | -495.864 | 0.526198 | 40932.5 | -3082.11 | -0.00308211 | 0.01052396 | 1438.299
103.745 | -495.864 | 0.526513 | 40934.2 | -3082.35 | -0.00308235 | 0.01053026 | 1438.359
103.75 | -495.864 | 0.526229 | 40935.8 | -3082.56 | -0.00308256 | 0.01052458 | 1438.415
103.755 | -495.864 | 0.525915 | 40937.5 | -3082.56 | -0.00308256 | 0.0105183 | 1438.475
103.76 | -495.864 | 0.525915 | 40939.1 | -3082.56 | -0.00308256 | 0.0105183 | 1438.531
103.765 | -495.864 | 0.525915 | 40940.9 | -3082.68 | -0.00308268 | 0.0105183 | 1438.594
103.77 | -495.863 | 0.525915 | 40942.5 | -3082.79 | -0.00308279 | 0.0105183 | 1438.651
103.775 | -495.863 | 0.525915 | 40944.2 | -3082.79 | -0.00308279 | 0.0105183 | 1438.71
103.78 | -495.863 | 0.526199 | 40945.8 | -3082.79 | -0.00308279 | 0.01052398 | 1438.767
103.785 | -495.863 | 0.526513 | 40947.5 | -3082.92 | -0.00308292 | 0.01053026 | 1438.826
103.79 | -495.863 | 0.526514 | 40949.1 | -3083.02 | -0.00308302 | 0.01053028 | 1438.883
103.795 | -495.863 | 0.526515 | 40950.9 | -3083.27 | -0.00308327 | 0.0105303 | 1438.946
103.8 | -495.862 | 0.526515 | 40952.5 | -3083.48 | -0.00308348 | 0.0105303 | 1439.002
103.805 | -495.862 | 0.526515 | 40954.3 | -3083.48 | -0.00308348 | 0.0105303 | 1439.065
103.81 | -495.862 | 0.526515 | 40955.9 | -3083.48 | -0.00308348 | 0.0105303 | 1439.121
103.815 | -495.862 | 0.526515 | 40957.6 | -3083.48 | -0.00308348 | 0.0105303 | 1439.181
103.82 | -495.862 | 0.526515 | 40959.2 | -3083.48 | -0.00308348 | 0.0105303 | 1439.237
103.825 | -495.861 | 0.526515 | 40960.9 | -3083.72 | -0.00308372 | 0.0105303 | 1439.297
103.83 | -495.861 | 0.526515 | 40962.4 | -3083.94 | -0.00308394 | 0.0105303 | 1439.35
103.835 | -495.861 | 0.526515 | 40964.1 | -3084.06 | -0.00308406 | 0.0105303 | 1439.41
103.84 | -495.861 | 0.526515 | 40965.6 | -3084.17 | -0.00308417 | 0.0105303 | 1439.462
103.845 | -495.861 | 0.526515 | 40967.3 | -3084.29 | -0.00308429 | 0.0105303 | 1439.522
103.85 | -495.861 | 0.526515 | 40968.8 | -3084.4 | -0.0030844 | 0.0105303 | 1439.575
103.855 | -495.861 | 0.526515 | 40970.5 | -3084.64 | -0.00308464 | 0.0105303 | 1439.634
103.86 | -495.86 | 0.526515 | 40972 | -3084.86 | -0.00308486 | 0.0105303 | 1439.687
103.865 | -495.86 | 0.526515 | 40973.7 | -3084.86 | -0.00308486 | 0.0105303 | 1439.747
103.87 | -495.86 | 0.526515 | 40975.2 | -3084.86 | -0.00308486 | 0.0105303 | 1439.8
103.875 | -495.86 | 0.526515 | 40976.9 | -3084.98 | -0.00308498 | 0.0105303 | 1439.859
103.88 | -495.86 | 0.526515 | 40978.4 | -3085.09 | -0.00308509 | 0.0105303 | 1439.912
103.885 | -495.86 | 0.526515 | 40980.1 | -3085.21 | -0.00308521 | 0.0105303 | 1439.972
103.89 | -495.859 | 0.526515 | 40981.6 | -3085.32 | -0.00308532 | 0.0105303 | 1440.025
103.895 | -495.859 | 0.526515 | 40983.3 | -3085.32 | -0.00308532 | 0.0105303 | 1440.084
103.9 | -495.859 | 0.526515 | 40984.8 | -3085.32 | -0.00308532 | 0.0105303 | 1440.137
103.905 | -495.859 | 0.526515 | 40986.4 | -3085.44 | -0.00308544 | 0.0105303 | 1440.193
103.91 | -495.859 | 0.526515 | 40987.9 | -3085.55 | -0.00308555 | 0.0105303 | 1440.246
103.915 | -495.858 | 0.526515 | 40989.6 | -3085.79 | -0.00308579 | 0.0105303 | 1440.306
103.92 | -495.858 | 0.526515 | 40991.1 | -3086.01 | -0.00308601 | 0.0105303 | 1440.358
103.925 | -495.858 | 0.526515 | 40992.7 | -3086.13 | -0.00308613 | 0.0105303 | 1440.415
103.93 | -495.858 | 0.526799 | 40994.3 | -3086.24 | -0.00308624 | 0.01053598 | 1440.471
103.935 | -495.858 | 0.527113 | 40996 | -3086.24 | -0.00308624 | 0.01054226 | 1440.531
103.94 | -495.858 | 0.527114 | 40997.5 | -3086.24 | -0.00308624 | 0.01054228 | 1440.583
103.945 | -495.858 | 0.527115 | 40999.2 | -3086.36 | -0.00308636 | 0.0105423 | 1440.643
103.95 | -495.857 | 0.527115 | 41000.7 | -3086.47 | -0.00308647 | 0.0105423 | 1440.696
103.955 | -495.857 | 0.527115 | 41002.4 | -3086.71 | -0.00308671 | 0.0105423 | 1440.755
103.96 | -495.857 | 0.527115 | 41003.9 | -3086.93 | -0.00308693 | 0.0105423 | 1440.808
103.965 | -495.857 | 0.527115 | 41005.6 | -3086.93 | -0.00308693 | 0.0105423 | 1440.868
103.97 | -495.857 | 0.527115 | 41007.1 | -3086.93 | -0.00308693 | 0.0105423 | 1440.921
103.975 | -495.857 | 0.527115 | 41008.8 | -3087.05 | -0.00308705 | 0.0105423 | 1440.98
103.98 | -495.856 | 0.527115 | 41010.3 | -3087.16 | -0.00308716 | 0.0105423 | 1441.033
103.985 | -495.856 | 0.527115 | 41012 | -3087.28 | -0.00308728 | 0.0105423 | 1441.093
103.99 | -495.856 | 0.527115 | 41013.6 | -3087.39 | -0.00308739 | 0.0105423 | 1441.149
103.995 | -495.856 | 0.527115 | 41015.4 | -3087.51 | -0.00308751 | 0.0105423 | 1441.212
104 | -495.856 | 0.527115 | 41016.9 | -3087.62 | -0.00308762 | 0.0105423 | 1441.265
104.005 | -495.856 | 0.527115 | 41018.6 | -3087.74 | -0.00308774 | 0.0105423 | 1441.325
104.01 | -495.855 | 0.527115 | 41020.2 | -3087.85 | -0.00308785 | 0.0105423 | 1441.381
104.015 | -495.855 | 0.527115 | 41021.9 | -3087.85 | -0.00308785 | 0.0105423 | 1441.441
104.02 | -495.855 | 0.527115 | 41023.5 | -3087.85 | -0.00308785 | 0.0105423 | 1441.497
104.025 | -495.855 | 0.527115 | 41025.2 | -3088.09 | -0.00308809 | 0.0105423 | 1441.557
104.03 | -495.855 | 0.527115 | 41026.6 | -3088.31 | -0.00308831 | 0.0105423 | 1441.606
104.035 | -495.855 | 0.527115 | 41028.2 | -3088.43 | -0.00308843 | 0.0105423 | 1441.662
104.04 | -495.854 | 0.527399 | 41029.8 | -3088.54 | -0.00308854 | 0.01054798 | 1441.718
104.045 | -495.854 | 0.527713 | 41031.5 | -3088.54 | -0.00308854 | 0.01055426 | 1441.778
104.05 | -495.854 | 0.527714 | 41032.9 | -3088.54 | -0.00308854 | 0.01055428 | 1441.827
104.055 | -495.854 | 0.527715 | 41034.6 | -3088.66 | -0.00308866 | 0.0105543 | 1441.887
104.06 | -495.854 | 0.527715 | 41036 | -3088.77 | -0.00308877 | 0.0105543 | 1441.936
104.065 | -495.854 | 0.527715 | 41037.7 | -3088.89 | -0.00308889 | 0.0105543 | 1441.996
104.07 | -495.853 | 0.527715 | 41039.2 | -3089 | -0.003089 | 0.0105543 | 1442.048
104.075 | -495.853 | 0.527715 | 41040.9 | -3089.24 | -0.00308924 | 0.0105543 | 1442.108
104.08 | -495.853 | 0.527715 | 41042.4 | -3089.45 | -0.00308945 | 0.0105543 | 1442.161
104.085 | -495.853 | 0.527715 | 41044 | -3089.45 | -0.00308945 | 0.0105543 | 1442.217
104.09 | -495.853 | 0.527715 | 41045.5 | -3089.45 | -0.00308945 | 0.0105543 | 1442.27
104.095 | -495.853 | 0.527715 | 41047.1 | -3089.58 | -0.00308958 | 0.0105543 | 1442.326
104.1 | -495.852 | 0.527715 | 41048.7 | -3089.68 | -0.00308968 | 0.0105543 | 1442.382
104.105 | -495.852 | 0.527715 | 41050.6 | -3089.81 | -0.00308981 | 0.0105543 | 1442.449
104.11 | -495.852 | 0.527715 | 41052.1 | -3089.91 | -0.00308991 | 0.0105543 | 1442.502
104.115 | -495.852 | 0.527715 | 41053.8 | -3090.03 | -0.00309003 | 0.0105543 | 1442.561
104.12 | -495.852 | 0.527715 | 41055.5 | -3090.14 | -0.00309014 | 0.0105543 | 1442.621
104.125 | -495.852 | 0.527715 | 41057.3 | -3090.26 | -0.00309026 | 0.0105543 | 1442.684
104.13 | -495.851 | 0.527715 | 41058.9 | -3090.37 | -0.00309037 | 0.0105543 | 1442.741
104.135 | -495.851 | 0.527715 | 41060.6 | -3090.49 | -0.00309049 | 0.0105543 | 1442.8
104.14 | -495.851 | 0.527715 | 41062.3 | -3090.6 | -0.0030906 | 0.0105543 | 1442.86
104.145 | -495.851 | 0.527715 | 41064.1 | -3090.6 | -0.0030906 | 0.0105543 | 1442.923
104.15 | -495.851 | 0.527715 | 41065.8 | -3090.6 | -0.0030906 | 0.0105543 | 1442.983
104.155 | -495.851 | 0.527715 | 41067.6 | -3090.72 | -0.00309072 | 0.0105543 | 1443.046
104.16 | -495.85 | 0.527715 | 41069.4 | -3090.83 | -0.00309083 | 0.0105543 | 1443.11
104.165 | -495.85 | 0.527715 | 41071.3 | -3090.95 | -0.00309095 | 0.0105543 | 1443.176
104.17 | -495.85 | 0.527715 | 41073 | -3091.06 | -0.00309106 | 0.0105543 | 1443.236
104.175 | -495.85 | 0.527715 | 41074.9 | -3091.3 | -0.0030913 | 0.0105543 | 1443.303
104.18 | -495.85 | 0.527999 | 41076.6 | -3091.52 | -0.00309152 | 0.01055998 | 1443.363
104.185 | -495.85 | 0.528313 | 41078.6 | -3091.64 | -0.00309164 | 0.01056626 | 1443.433
104.19 | -495.849 | 0.528314 | 41080.3 | -3091.75 | -0.00309175 | 0.01056628 | 1443.493
104.195 | -495.849 | 0.528315 | 41082.2 | -3091.75 | -0.00309175 | 0.0105663 | 1443.559
104.2 | -495.849 | 0.528029 | 41083.9 | -3091.75 | -0.00309175 | 0.01056058 | 1443.619
104.205 | -495.849 | 0.527716 | 41085.8 | -3091.99 | -0.00309199 | 0.01055432 | 1443.686
104.21 | -495.849 | 0.528001 | 41087.5 | -3092.21 | -0.00309221 | 0.01056002 | 1443.746
104.215 | -495.849 | 0.528315 | 41089.4 | -3092.21 | -0.00309221 | 0.0105663 | 1443.812
104.22 | -495.848 | 0.52803 | 41091.2 | -3092.21 | -0.00309221 | 0.0105606 | 1443.876
104.225 | -495.848 | 0.527716 | 41093.1 | -3092.33 | -0.00309233 | 0.01055432 | 1443.942
104.23 | -495.848 | 0.528 | 41094.9 | -3092.44 | -0.00309244 | 0.01056 | 1444.006
104.235 | -495.848 | 0.528315 | 41096.9 | -3092.56 | -0.00309256 | 0.0105663 | 1444.076
104.24 | -495.848 | 0.528031 | 41098.5 | -3092.67 | -0.00309267 | 0.01056062 | 1444.132
104.245 | -495.848 | 0.527716 | 41100.4 | -3092.67 | -0.00309267 | 0.01055432 | 1444.199
104.25 | -495.847 | 0.528 | 41102.1 | -3092.67 | -0.00309267 | 0.01056 | 1444.259
104.255 | -495.847 | 0.528315 | 41104.1 | -3092.91 | -0.00309291 | 0.0105663 | 1444.329
104.26 | -495.847 | 0.528315 | 41105.7 | -3093.13 | -0.00309313 | 0.0105663 | 1444.385
104.265 | -495.847 | 0.528315 | 41107.5 | -3093.13 | -0.00309313 | 0.0105663 | 1444.448
104.27 | -495.847 | 0.528315 | 41109.1 | -3093.13 | -0.00309313 | 0.0105663 | 1444.505
104.275 | -495.847 | 0.528315 | 41110.9 | -3093.25 | -0.00309325 | 0.0105663 | 1444.568
104.28 | -495.846 | 0.528315 | 41112.4 | -3093.36 | -0.00309336 | 0.0105663 | 1444.621
104.285 | -495.846 | 0.528315 | 41114.1 | -3093.48 | -0.00309348 | 0.0105663 | 1444.68
104.29 | -495.846 | 0.528315 | 41115.7 | -3093.59 | -0.00309359 | 0.0105663 | 1444.737
104.295 | -495.846 | 0.528315 | 41117.5 | -3093.83 | -0.00309383 | 0.0105663 | 1444.8
104.3 | -495.846 | 0.528315 | 41119 | -3094.05 | -0.00309405 | 0.0105663 | 1444.853
104.305 | -495.846 | 0.528315 | 41120.6 | -3094.17 | -0.00309417 | 0.0105663 | 1444.909
104.31 | -495.845 | 0.528315 | 41122.1 | -3094.28 | -0.00309428 | 0.0105663 | 1444.961
104.315 | -495.845 | 0.528315 | 41123.8 | -3094.52 | -0.00309452 | 0.0105663 | 1445.021
104.32 | -495.845 | 0.528315 | 41125.3 | -3094.74 | -0.00309474 | 0.0105663 | 1445.074
104.325 | -495.845 | 0.528315 | 41127 | -3094.74 | -0.00309474 | 0.0105663 | 1445.134
104.33 | -495.845 | 0.5286 | 41128.6 | -3094.74 | -0.00309474 | 0.010572 | 1445.19
104.335 | -495.845 | 0.528913 | 41130.2 | -3094.86 | -0.00309486 | 0.01057826 | 1445.246
104.34 | -495.844 | 0.528629 | 41131.8 | -3094.97 | -0.00309497 | 0.01057258 | 1445.302
104.345 | -495.844 | 0.528315 | 41133.5 | -3094.97 | -0.00309497 | 0.0105663 | 1445.362
104.35 | -495.844 | 0.528599 | 41135 | -3094.97 | -0.00309497 | 0.01057198 | 1445.415
104.355 | -495.844 | 0.528913 | 41136.6 | -3095.21 | -0.00309521 | 0.01057826 | 1445.471
104.36 | -495.844 | 0.528914 | 41138.2 | -3095.43 | -0.00309543 | 0.01057828 | 1445.527
104.365 | -495.844 | 0.528915 | 41139.9 | -3095.55 | -0.00309555 | 0.0105783 | 1445.587
104.37 | -495.843 | 0.528915 | 41141.3 | -3095.66 | -0.00309566 | 0.0105783 | 1445.636
104.375 | -495.843 | 0.528915 | 41142.9 | -3095.78 | -0.00309578 | 0.0105783 | 1445.692
104.38 | -495.843 | 0.528915 | 41144.4 | -3095.89 | -0.00309589 | 0.0105783 | 1445.745
104.385 | -495.843 | 0.528915 | 41146.1 | -3095.89 | -0.00309589 | 0.0105783 | 1445.805
104.39 | -495.843 | 0.528915 | 41147.7 | -3095.89 | -0.00309589 | 0.0105783 | 1445.861
104.395 | -495.843 | 0.528915 | 41149.4 | -3096.13 | -0.00309613 | 0.0105783 | 1445.921
104.4 | -495.842 | 0.528915 | 41151 | -3096.34 | -0.00309634 | 0.0105783 | 1445.977
104.405 | -495.842 | 0.528915 | 41152.6 | -3096.47 | -0.00309647 | 0.0105783 | 1446.033
104.41 | -495.842 | 0.528915 | 41154.2 | -3096.57 | -0.00309657 | 0.0105783 | 1446.089
104.415 | -495.842 | 0.528915 | 41156 | -3096.57 | -0.00309657 | 0.0105783 | 1446.153
104.42 | -495.842 | 0.528915 | 41157.4 | -3096.57 | -0.00309657 | 0.0105783 | 1446.202
104.425 | -495.842 | 0.528915 | 41159 | -3096.7 | -0.0030967 | 0.0105783 | 1446.258
104.43 | -495.841 | 0.529199 | 41160.6 | -3096.8 | -0.0030968 | 0.01058398 | 1446.314
104.435 | -495.841 | 0.529513 | 41162.2 | -3096.92 | -0.00309692 | 0.01059026 | 1446.37
104.44 | -495.841 | 0.529227 | 41163.8 | -3097.03 | -0.00309703 | 0.01058454 | 1446.427
104.445 | -495.841 | 0.528915 | 41165.5 | -3097.15 | -0.00309715 | 0.0105783 | 1446.486
104.45 | -495.841 | 0.528915 | 41167.1 | -3097.26 | -0.00309726 | 0.0105783 | 1446.543
104.455 | -495.841 | 0.528915 | 41168.7 | -3097.38 | -0.00309738 | 0.0105783 | 1446.599
104.46 | -495.84 | 0.528915 | 41170.4 | -3097.49 | -0.00309749 | 0.0105783 | 1446.659
104.465 | -495.84 | 0.528915 | 41172.2 | -3097.61 | -0.00309761 | 0.0105783 | 1446.722
104.47 | -495.84 | 0.529199 | 41173.8 | -3097.72 | -0.00309772 | 0.01058398 | 1446.778
104.475 | -495.84 | 0.529513 | 41175.6 | -3097.84 | -0.00309784 | 0.01059026 | 1446.841
104.48 | -495.84 | 0.52923 | 41177.2 | -3097.95 | -0.00309795 | 0.0105846 | 1446.898
104.485 | -495.84 | 0.528915 | 41179 | -3098.07 | -0.00309807 | 0.0105783 | 1446.961
104.49 | -495.839 | 0.529198 | 41180.6 | -3098.18 | -0.00309818 | 0.01058396 | 1447.017
104.495 | -495.839 | 0.529513 | 41182.3 | -3098.3 | -0.0030983 | 0.01059026 | 1447.077
104.5 | -495.839 | 0.529229 | 41184 | -3098.41 | -0.00309841 | 0.01058458 | 1447.137
104.505 | -495.839 | 0.528915 | 41185.8 | -3098.53 | -0.00309853 | 0.0105783 | 1447.2
104.51 | -495.839 | 0.5292 | 41187.5 | -3098.64 | -0.00309864 | 0.010584 | 1447.259
104.515 | -495.839 | 0.529513 | 41189.2 | -3098.64 | -0.00309864 | 0.01059026 | 1447.319
104.52 | -495.838 | 0.529228 | 41190.9 | -3098.64 | -0.00309864 | 0.01058456 | 1447.379
104.525 | -495.838 | 0.528915 | 41192.6 | -3098.76 | -0.00309876 | 0.0105783 | 1447.439
104.53 | -495.838 | 0.529199 | 41194.3 | -3098.87 | -0.00309887 | 0.01058398 | 1447.498
104.535 | -495.838 | 0.529513 | 41196.1 | -3098.99 | -0.00309899 | 0.01059026 | 1447.562
104.54 | -495.838 | 0.529514 | 41197.6 | -3099.1 | -0.0030991 | 0.01059028 | 1447.614
104.545 | -495.838 | 0.529515 | 41199.4 | -3099.34 | -0.00309934 | 0.0105903 | 1447.678
104.55 | -495.837 | 0.529515 | 41201 | -3099.56 | -0.00309956 | 0.0105903 | 1447.734
104.555 | -495.837 | 0.529515 | 41202.9 | -3099.56 | -0.00309956 | 0.0105903 | 1447.801
104.56 | -495.837 | 0.529515 | 41204.4 | -3099.56 | -0.00309956 | 0.0105903 | 1447.853
104.565 | -495.837 | 0.529515 | 41206.1 | -3099.8 | -0.0030998 | 0.0105903 | 1447.913
104.57 | -495.837 | 0.529515 | 41207.6 | -3100.02 | -0.00310002 | 0.0105903 | 1447.966
104.575 | -495.837 | 0.529515 | 41209.3 | -3100.02 | -0.00310002 | 0.0105903 | 1448.026
104.58 | -495.836 | 0.529515 | 41210.8 | -3100.02 | -0.00310002 | 0.0105903 | 1448.078
104.585 | -495.836 | 0.529515 | 41212.5 | -3100.14 | -0.00310014 | 0.0105903 | 1448.138
104.59 | -495.836 | 0.529515 | 41214 | -3100.25 | -0.00310025 | 0.0105903 | 1448.191
104.595 | -495.836 | 0.529515 | 41215.7 | -3100.37 | -0.00310037 | 0.0105903 | 1448.25
104.6 | -495.836 | 0.529515 | 41217.1 | -3100.48 | -0.00310048 | 0.0105903 | 1448.3
104.605 | -495.836 | 0.529515 | 41218.7 | -3100.6 | -0.0031006 | 0.0105903 | 1448.356
104.61 | -495.835 | 0.529515 | 41220.2 | -3100.71 | -0.00310071 | 0.0105903 | 1448.409
104.615 | -495.835 | 0.529515 | 41221.8 | -3100.83 | -0.00310083 | 0.0105903 | 1448.465
104.62 | -495.835 | 0.529515 | 41223.3 | -3100.94 | -0.00310094 | 0.0105903 | 1448.517
104.625 | -495.835 | 0.529515 | 41224.9 | -3101.06 | -0.00310106 | 0.0105903 | 1448.574
104.63 | -495.835 | 0.529515 | 41226.4 | -3101.17 | -0.00310117 | 0.0105903 | 1448.626
104.635 | -495.835 | 0.529515 | 41228 | -3101.29 | -0.00310129 | 0.0105903 | 1448.683
104.64 | -495.834 | 0.5298 | 41229.5 | -3101.4 | -0.0031014 | 0.010596 | 1448.735
104.645 | -495.834 | 0.530113 | 41231.1 | -3101.52 | -0.00310152 | 0.01060226 | 1448.792
104.65 | -495.834 | 0.530114 | 41232.5 | -3101.63 | -0.00310163 | 0.01060228 | 1448.841
104.655 | -495.834 | 0.530115 | 41234.1 | -3101.63 | -0.00310163 | 0.0106023 | 1448.897
104.66 | -495.834 | 0.52983 | 41235.6 | -3101.63 | -0.00310163 | 0.0105966 | 1448.95
104.665 | -495.834 | 0.529516 | 41237.2 | -3101.75 | -0.00310175 | 0.01059032 | 1449.006
104.67 | -495.833 | 0.529799 | 41238.7 | -3101.86 | -0.00310186 | 0.01059598 | 1449.059
104.675 | -495.833 | 0.530115 | 41240.4 | -3101.98 | -0.00310198 | 0.0106023 | 1449.118
104.68 | -495.833 | 0.530115 | 41241.9 | -3102.09 | -0.00310209 | 0.0106023 | 1449.171
104.685 | -495.833 | 0.530115 | 41243.6 | -3102.21 | -0.00310221 | 0.0106023 | 1449.231
104.69 | -495.833 | 0.530115 | 41245.1 | -3102.32 | -0.00310232 | 0.0106023 | 1449.283
104.695 | -495.833 | 0.530115 | 41246.8 | -3102.44 | -0.00310244 | 0.0106023 | 1449.343
104.7 | -495.832 | 0.530115 | 41248.3 | -3102.55 | -0.00310255 | 0.0106023 | 1449.396
104.705 | -495.832 | 0.530115 | 41250 | -3102.55 | -0.00310255 | 0.0106023 | 1449.456
104.71 | -495.832 | 0.530115 | 41251.6 | -3102.55 | -0.00310255 | 0.0106023 | 1449.512
104.715 | -495.832 | 0.530115 | 41253.2 | -3102.67 | -0.00310267 | 0.0106023 | 1449.568
104.72 | -495.832 | 0.530115 | 41254.8 | -3102.78 | -0.00310278 | 0.0106023 | 1449.624
104.725 | -495.832 | 0.530115 | 41256.4 | -3103.02 | -0.00310302 | 0.0106023 | 1449.681
104.73 | -495.831 | 0.530115 | 41258 | -3103.23 | -0.00310323 | 0.0106023 | 1449.737
104.735 | -495.831 | 0.530115 | 41259.7 | -3103.36 | -0.00310336 | 0.0106023 | 1449.796
104.74 | -495.831 | 0.530115 | 41261.3 | -3103.46 | -0.00310346 | 0.0106023 | 1449.853
104.745 | -495.831 | 0.530115 | 41263.1 | -3103.46 | -0.00310346 | 0.0106023 | 1449.916
104.75 | -495.831 | 0.530115 | 41264.7 | -3103.46 | -0.00310346 | 0.0106023 | 1449.972
104.755 | -495.831 | 0.530115 | 41266.4 | -3103.7 | -0.0031037 | 0.0106023 | 1450.032
104.76 | -495.83 | 0.530115 | 41268.1 | -3103.92 | -0.00310392 | 0.0106023 | 1450.092
104.765 | -495.83 | 0.530115 | 41269.9 | -3104.04 | -0.00310404 | 0.0106023 | 1450.155
104.77 | -495.83 | 0.530115 | 41271.5 | -3104.15 | -0.00310415 | 0.0106023 | 1450.211
104.775 | -495.83 | 0.530115 | 41273.3 | -3104.03 | -0.00310403 | 0.0106023 | 1450.274
104.78 | -495.83 | 0.530115 | 41274.9 | -3103.92 | -0.00310392 | 0.0106023 | 1450.331
104.785 | -495.83 | 0.530115 | 41276.7 | -3104.04 | -0.00310404 | 0.0106023 | 1450.394
104.79 | -495.829 | 0.530115 | 41278.3 | -3104.15 | -0.00310415 | 0.0106023 | 1450.45
104.795 | -495.829 | 0.530115 | 41280.1 | -3104.27 | -0.00310427 | 0.0106023 | 1450.513
104.8 | -495.829 | 0.530115 | 41281.6 | -3104.38 | -0.00310438 | 0.0106023 | 1450.566
104.805 | -495.829 | 0.530115 | 41283.3 | -3104.63 | -0.00310463 | 0.0106023 | 1450.626
104.81 | -495.829 | 0.530399 | 41284.9 | -3104.84 | -0.00310484 | 0.01060798 | 1450.682
104.815 | -495.829 | 0.530713 | 41286.7 | -3104.96 | -0.00310496 | 0.01061426 | 1450.745
104.82 | -495.828 | 0.530428 | 41288.3 | -3105.07 | -0.00310507 | 0.01060856 | 1450.801
104.825 | -495.828 | 0.530115 | 41290 | -3105.07 | -0.00310507 | 0.0106023 | 1450.861
104.83 | -495.828 | 0.5304 | 41291.6 | -3105.07 | -0.00310507 | 0.010608 | 1450.917
104.835 | -495.828 | 0.530713 | 41293.2 | -3105.19 | -0.00310519 | 0.01061426 | 1450.974
104.84 | -495.828 | 0.530714 | 41294.8 | -3105.3 | -0.0031053 | 0.01061428 | 1451.03
104.845 | -495.828 | 0.530715 | 41296.4 | -3105.54 | -0.00310554 | 0.0106143 | 1451.086
104.85 | -495.827 | 0.530715 | 41297.9 | -3105.76 | -0.00310576 | 0.0106143 | 1451.139
104.855 | -495.827 | 0.530715 | 41299.6 | -3105.88 | -0.00310588 | 0.0106143 | 1451.198
104.86 | -495.827 | 0.530715 | 41301.1 | -3105.99 | -0.00310599 | 0.0106143 | 1451.251
104.865 | -495.827 | 0.530715 | 41302.7 | -3106.11 | -0.00310611 | 0.0106143 | 1451.307
104.87 | -495.827 | 0.530715 | 41304.2 | -3106.22 | -0.00310622 | 0.0106143 | 1451.36
104.875 | -495.827 | 0.530715 | 41305.9 | -3106.34 | -0.00310634 | 0.0106143 | 1451.42
104.88 | -495.826 | 0.530715 | 41307.4 | -3106.45 | -0.00310645 | 0.0106143 | 1451.473
104.885 | -495.826 | 0.530715 | 41309.1 | -3106.57 | -0.00310657 | 0.0106143 | 1451.532
104.89 | -495.826 | 0.530715 | 41310.7 | -3106.68 | -0.00310668 | 0.0106143 | 1451.589
104.895 | -495.826 | 0.530715 | 41312.5 | -3106.68 | -0.00310668 | 0.0106143 | 1451.652
104.9 | -495.826 | 0.530715 | 41314 | -3106.68 | -0.00310668 | 0.0106143 | 1451.704
104.905 | -495.826 | 0.530715 | 41315.8 | -3106.68 | -0.00310668 | 0.0106143 | 1451.768
104.91 | -495.825 | 0.530715 | 41317.3 | -3106.68 | -0.00310668 | 0.0106143 | 1451.82
104.915 | -495.825 | 0.530715 | 41318.9 | -3106.92 | -0.00310692 | 0.0106143 | 1451.877
104.92 | -495.825 | 0.530715 | 41320.4 | -3107.14 | -0.00310714 | 0.0106143 | 1451.929
104.925 | -495.825 | 0.530715 | 41322.1 | -3107.26 | -0.00310726 | 0.0106143 | 1451.989
104.93 | -495.825 | 0.530715 | 41323.7 | -3107.37 | -0.00310737 | 0.0106143 | 1452.045
104.935 | -495.825 | 0.530715 | 41325.4 | -3107.49 | -0.00310749 | 0.0106143 | 1452.105
104.94 | -495.824 | 0.530715 | 41327 | -3107.6 | -0.0031076 | 0.0106143 | 1452.161
104.945 | -495.824 | 0.530715 | 41328.6 | -3107.72 | -0.00310772 | 0.0106143 | 1452.218
104.95 | -495.824 | 0.531 | 41330.2 | -3107.83 | -0.00310783 | 0.01062 | 1452.274
104.955 | -495.824 | 0.531313 | 41331.9 | -3107.95 | -0.00310795 | 0.01062626 | 1452.333
104.96 | -495.824 | 0.531028 | 41333.5 | -3108.06 | -0.00310806 | 0.01062056 | 1452.39
104.965 | -495.824 | 0.530715 | 41335.3 | -3108.18 | -0.00310818 | 0.0106143 | 1452.453
104.97 | -495.823 | 0.530999 | 41336.8 | -3108.29 | -0.00310829 | 0.01061998 | 1452.506
104.975 | -495.823 | 0.531313 | 41338.5 | -3108.41 | -0.00310841 | 0.01062626 | 1452.565
104.98 | -495.823 | 0.531314 | 41340.1 | -3108.52 | -0.00310852 | 0.01062628 | 1452.622
104.985 | -495.823 | 0.531315 | 41341.9 | -3108.52 | -0.00310852 | 0.0106263 | 1452.685
104.99 | -495.823 | 0.531315 | 41343.5 | -3108.52 | -0.00310852 | 0.0106263 | 1452.741
104.995 | -495.823 | 0.531315 | 41345.2 | -3108.76 | -0.00310876 | 0.0106263 | 1452.801
105 | -495.822 | 0.531315 | 41346.8 | -3108.98 | -0.00310898 | 0.0106263 | 1452.857
105.005 | -495.822 | 0.531315 | 41348.6 | -3108.98 | -0.00310898 | 0.0106263 | 1452.92
105.01 | -495.822 | 0.531315 | 41350.3 | -3108.98 | -0.00310898 | 0.0106263 | 1452.98
105.015 | -495.822 | 0.531315 | 41352.1 | -3109.1 | -0.0031091 | 0.0106263 | 1453.043
105.02 | -495.822 | 0.531315 | 41353.8 | -3109.21 | -0.00310921 | 0.0106263 | 1453.103
105.025 | -495.822 | 0.531315 | 41355.7 | -3109.33 | -0.00310933 | 0.0106263 | 1453.17
105.03 | -495.821 | 0.531315 | 41357.3 | -3109.44 | -0.00310944 | 0.0106263 | 1453.226
105.035 | -495.821 | 0.531315 | 41359.1 | -3109.56 | -0.00310956 | 0.0106263 | 1453.289
105.04 | -495.821 | 0.531315 | 41360.6 | -3109.67 | -0.00310967 | 0.0106263 | 1453.342
105.045 | -495.821 | 0.531315 | 41362.3 | -3109.67 | -0.00310967 | 0.0106263 | 1453.402
105.05 | -495.821 | 0.531315 | 41363.8 | -3109.67 | -0.00310967 | 0.0106263 | 1453.454
105.055 | -495.821 | 0.531315 | 41365.5 | -3109.79 | -0.00310979 | 0.0106263 | 1453.514
105.06 | -495.82 | 0.531315 | 41367.1 | -3109.89 | -0.00310989 | 0.0106263 | 1453.57
105.065 | -495.82 | 0.531315 | 41368.7 | -3110.13 | -0.00311013 | 0.0106263 | 1453.627
105.07 | -495.82 | 0.531315 | 41370.3 | -3110.35 | -0.00311035 | 0.0106263 | 1453.683
105.075 | -495.82 | 0.531315 | 41372.1 | -3110.47 | -0.00311047 | 0.0106263 | 1453.746
105.08 | -495.82 | 0.5316 | 41373.5 | -3110.58 | -0.00311058 | 0.010632 | 1453.795
105.085 | -495.82 | 0.531913 | 41375.2 | -3110.7 | -0.0031107 | 0.01063826 | 1453.855
105.09 | -495.819 | 0.531629 | 41376.7 | -3110.81 | -0.00311081 | 0.01063258 | 1453.908
105.095 | -495.819 | 0.531315 | 41378.3 | -3110.93 | -0.00311093 | 0.0106263 | 1453.964
105.1 | -495.819 | 0.531315 | 41379.9 | -3111.04 | -0.00311104 | 0.0106263 | 1454.02
105.105 | -495.819 | 0.531315 | 41381.7 | -3111.16 | -0.00311116 | 0.0106263 | 1454.083
105.11 | -495.819 | 0.531598 | 41383.1 | -3111.27 | -0.00311127 | 0.01063196 | 1454.133
105.115 | -495.819 | 0.531913 | 41384.7 | -3111.39 | -0.00311139 | 0.01063826 | 1454.189
105.12 | -495.818 | 0.531914 | 41386.2 | -3111.5 | -0.0031115 | 0.01063828 | 1454.241
105.125 | -495.818 | 0.531915 | 41387.9 | -3111.62 | -0.00311162 | 0.0106383 | 1454.301
105.13 | -495.818 | 0.531915 | 41389.4 | -3111.73 | -0.00311173 | 0.0106383 | 1454.354
105.135 | -495.818 | 0.531915 | 41391.2 | -3111.85 | -0.00311185 | 0.0106383 | 1454.417
105.14 | -495.818 | 0.531915 | 41392.9 | -3111.96 | -0.00311196 | 0.0106383 | 1454.477
105.145 | -495.818 | 0.531915 | 41394.8 | -3112.08 | -0.00311208 | 0.0106383 | 1454.544
105.15 | -495.817 | 0.531915 | 41396.5 | -3112.19 | -0.00311219 | 0.0106383 | 1454.603
105.155 | -495.817 | 0.531915 | 41398.4 | -3112.19 | -0.00311219 | 0.0106383 | 1454.67
105.16 | -495.817 | 0.531915 | 41400.1 | -3112.19 | -0.00311219 | 0.0106383 | 1454.73
105.165 | -495.817 | 0.531915 | 41402 | -3112.31 | -0.00311231 | 0.0106383 | 1454.797
105.17 | -495.817 | 0.531915 | 41403.7 | -3112.42 | -0.00311242 | 0.0106383 | 1454.856
105.175 | -495.817 | 0.531915 | 41405.5 | -3112.42 | -0.00311242 | 0.0106383 | 1454.92
105.18 | -495.816 | 0.531915 | 41407.2 | -3112.42 | -0.00311242 | 0.0106383 | 1454.979
105.185 | -495.816 | 0.531915 | 41409 | -3112.54 | -0.00311254 | 0.0106383 | 1455.043
105.19 | -495.816 | 0.531915 | 41410.7 | -3112.65 | -0.00311265 | 0.0106383 | 1455.102
105.195 | -495.816 | 0.531915 | 41412.6 | -3112.77 | -0.00311277 | 0.0106383 | 1455.169
105.2 | -495.816 | 0.5322 | 41414.3 | -3112.88 | -0.00311288 | 0.010644 | 1455.229
105.205 | -495.816 | 0.532513 | 41416.1 | -3113 | -0.003113 | 0.01065026 | 1455.292
105.21 | -495.815 | 0.532228 | 41417.8 | -3113.11 | -0.00311311 | 0.01064456 | 1455.352
105.215 | -495.815 | 0.531915 | 41419.6 | -3113.35 | -0.00311335 | 0.0106383 | 1455.415
105.22 | -495.815 | 0.532199 | 41421.3 | -3113.57 | -0.00311357 | 0.01064398 | 1455.475
105.225 | -495.815 | 0.532513 | 41423.1 | -3113.69 | -0.00311369 | 0.01065026 | 1455.538
105.23 | -495.815 | 0.53223 | 41424.8 | -3113.8 | -0.0031138 | 0.0106446 | 1455.598
105.235 | -495.815 | 0.531915 | 41426.6 | -3113.8 | -0.0031138 | 0.0106383 | 1455.661
105.24 | -495.814 | 0.532198 | 41428.3 | -3113.8 | -0.0031138 | 0.01064396 | 1455.721
105.245 | -495.814 | 0.532513 | 41430.1 | -3114.04 | -0.00311404 | 0.01065026 | 1455.784
105.25 | -495.814 | 0.532229 | 41431.7 | -3114.26 | -0.00311426 | 0.01064458 | 1455.84
105.255 | -495.814 | 0.531915 | 41433.4 | -3114.38 | -0.00311438 | 0.0106383 | 1455.9
105.26 | -495.814 | 0.531915 | 41434.9 | -3114.49 | -0.00311449 | 0.0106383 | 1455.953
105.265 | -495.814 | 0.531915 | 41436.6 | -3114.61 | -0.00311461 | 0.0106383 | 1456.012
105.27 | -495.813 | 0.5322 | 41438.1 | -3114.72 | -0.00311472 | 0.010644 | 1456.065
105.275 | -495.813 | 0.532513 | 41439.9 | -3114.72 | -0.00311472 | 0.01065026 | 1456.128
105.28 | -495.813 | 0.532229 | 41441.4 | -3114.72 | -0.00311472 | 0.01064458 | 1456.181
105.285 | -495.813 | 0.531915 | 41443.1 | -3114.84 | -0.00311484 | 0.0106383 | 1456.241
105.29 | -495.813 | 0.532199 | 41444.7 | -3114.95 | -0.00311495 | 0.01064398 | 1456.297
105.295 | -495.813 | 0.532513 | 41446.4 | -3115.07 | -0.00311507 | 0.01065026 | 1456.357
105.3 | -495.812 | 0.532514 | 41447.9 | -3115.18 | -0.00311518 | 0.01065028 | 1456.41
105.305 | -495.812 | 0.532515 | 41449.6 | -3115.42 | -0.00311542 | 0.0106503 | 1456.469
105.31 | -495.812 | 0.53223 | 41451.2 | -3115.64 | -0.00311564 | 0.0106446 | 1456.525
105.315 | -495.812 | 0.531916 | 41452.9 | -3115.76 | -0.00311576 | 0.01063832 | 1456.585
105.32 | -495.812 | 0.532488 | 41454.5 | -3115.87 | -0.00311587 | 0.01064976 | 1456.641
105.325 | -495.812 | 0.533113 | 41456.2 | -3115.99 | -0.00311599 | 0.01066226 | 1456.701
105.33 | -495.811 | 0.53283 | 41457.7 | -3116.1 | -0.0031161 | 0.0106566 | 1456.754
105.335 | -495.811 | 0.532518 | 41459.4 | -3116.1 | -0.0031161 | 0.01065036 | 1456.814
105.34 | -495.811 | 0.532517 | 41460.9 | -3116.1 | -0.0031161 | 0.01065034 | 1456.866
105.345 | -495.811 | 0.532515 | 41462.6 | -3116.22 | -0.00311622 | 0.0106503 | 1456.926
105.35 | -495.811 | 0.532515 | 41464.1 | -3116.33 | -0.00311633 | 0.0106503 | 1456.979
105.355 | -495.811 | 0.532515 | 41465.9 | -3116.45 | -0.00311645 | 0.0106503 | 1457.042
105.36 | -495.81 | 0.532515 | 41467.4 | -3116.56 | -0.00311656 | 0.0106503 | 1457.095
105.365 | -495.81 | 0.532515 | 41469 | -3116.8 | -0.0031168 | 0.0106503 | 1457.151
105.37 | -495.81 | 0.532515 | 41470.5 | -3117.01 | -0.00311701 | 0.0106503 | 1457.204
105.375 | -495.81 | 0.532515 | 41472.1 | -3117.13 | -0.00311713 | 0.0106503 | 1457.26
105.38 | -495.81 | 0.532515 | 41473.7 | -3117.24 | -0.00311724 | 0.0106503 | 1457.316
105.385 | -495.81 | 0.532515 | 41475.3 | -3117.24 | -0.00311724 | 0.0106503 | 1457.372
105.39 | -495.809 | 0.5328 | 41476.8 | -3117.24 | -0.00311724 | 0.010656 | 1457.425
105.395 | -495.809 | 0.533113 | 41478.5 | -3117.24 | -0.00311724 | 0.01066226 | 1457.485
105.4 | -495.809 | 0.532829 | 41480 | -3117.24 | -0.00311724 | 0.01065658 | 1457.537
105.405 | -495.809 | 0.532515 | 41481.7 | -3117.36 | -0.00311736 | 0.0106503 | 1457.597
105.41 | -495.809 | 0.532799 | 41483.2 | -3117.47 | -0.00311747 | 0.01065598 | 1457.65
105.415 | -495.809 | 0.533113 | 41484.8 | -3117.59 | -0.00311759 | 0.01066226 | 1457.706
105.42 | -495.808 | 0.533114 | 41486.3 | -3117.7 | -0.0031177 | 0.01066228 | 1457.759
105.425 | -495.808 | 0.533115 | 41488.1 | -3117.82 | -0.00311782 | 0.0106623 | 1457.822
105.43 | -495.808 | 0.533115 | 41489.6 | -3117.93 | -0.00311793 | 0.0106623 | 1457.875
105.435 | -495.808 | 0.533115 | 41491.4 | -3118.05 | -0.00311805 | 0.0106623 | 1457.938
105.44 | -495.808 | 0.533115 | 41493 | -3118.16 | -0.00311816 | 0.0106623 | 1457.994
105.445 | -495.808 | 0.533115 | 41494.7 | -3118.28 | -0.00311828 | 0.0106623 | 1458.054
105.45 | -495.807 | 0.533115 | 41496.3 | -3118.39 | -0.00311839 | 0.0106623 | 1458.11
105.455 | -495.807 | 0.533115 | 41498 | -3118.51 | -0.00311851 | 0.0106623 | 1458.17
105.46 | -495.807 | 0.533115 | 41499.7 | -3118.62 | -0.00311862 | 0.0106623 | 1458.23
105.465 | -495.807 | 0.533115 | 41501.4 | -3118.86 | -0.00311886 | 0.0106623 | 1458.289
105.47 | -495.807 | 0.533115 | 41503.1 | -3119.08 | -0.00311908 | 0.0106623 | 1458.349
105.475 | -495.807 | 0.533115 | 41504.9 | -3118.96 | -0.00311896 | 0.0106623 | 1458.412
105.48 | -495.806 | 0.533115 | 41506.5 | -3118.85 | -0.00311885 | 0.0106623 | 1458.469
105.485 | -495.806 | 0.533115 | 41508.2 | -3118.97 | -0.00311897 | 0.0106623 | 1458.528
105.49 | -495.806 | 0.533115 | 41509.8 | -3119.08 | -0.00311908 | 0.0106623 | 1458.585
105.495 | -495.806 | 0.533115 | 41511.6 | -3119.32 | -0.00311932 | 0.0106623 | 1458.648
105.5 | -495.806 | 0.533115 | 41513.1 | -3119.54 | -0.00311954 | 0.0106623 | 1458.701
105.505 | -495.806 | 0.533115 | 41514.8 | -3119.54 | -0.00311954 | 0.0106623 | 1458.76
105.51 | -495.805 | 0.533115 | 41516.4 | -3119.54 | -0.00311954 | 0.0106623 | 1458.816
105.515 | -495.805 | 0.533115 | 41518.3 | -3119.78 | -0.00311978 | 0.0106623 | 1458.883
105.52 | -495.805 | 0.533115 | 41519.8 | -3120 | -0.00312 | 0.0106623 | 1458.936
105.525 | -495.805 | 0.533115 | 41521.4 | -3120.12 | -0.00312012 | 0.0106623 | 1458.992
105.53 | -495.805 | 0.533115 | 41522.9 | -3120.23 | -0.00312023 | 0.0106623 | 1459.045
105.535 | -495.805 | 0.533115 | 41524.6 | -3120.35 | -0.00312035 | 0.0106623 | 1459.105
105.54 | -495.804 | 0.533115 | 41526 | -3120.46 | -0.00312046 | 0.0106623 | 1459.154
105.545 | -495.804 | 0.533115 | 41527.6 | -3120.46 | -0.00312046 | 0.0106623 | 1459.21
105.55 | -495.804 | 0.533115 | 41529.2 | -3120.46 | -0.00312046 | 0.0106623 | 1459.266
105.555 | -495.804 | 0.533115 | 41530.9 | -3120.58 | -0.00312058 | 0.0106623 | 1459.326
105.56 | -495.804 | 0.533399 | 41532.4 | -3120.69 | -0.00312069 | 0.01066798 | 1459.379
105.565 | -495.804 | 0.533713 | 41534 | -3120.81 | -0.00312081 | 0.01067426 | 1459.435
105.57 | -495.803 | 0.533428 | 41535.5 | -3120.92 | -0.00312092 | 0.01066856 | 1459.488
105.575 | -495.803 | 0.533115 | 41537.1 | -3121.04 | -0.00312104 | 0.0106623 | 1459.544
105.58 | -495.803 | 0.5334 | 41538.6 | -3121.15 | -0.00312115 | 0.010668 | 1459.597
105.585 | -495.803 | 0.533713 | 41540.3 | -3121.27 | -0.00312127 | 0.01067426 | 1459.656
105.59 | -495.803 | 0.533714 | 41541.7 | -3121.38 | -0.00312138 | 0.01067428 | 1459.705
105.595 | -495.802 | 0.533715 | 41543.3 | -3121.5 | -0.0031215 | 0.0106743 | 1459.762
105.6 | -495.802 | 0.533715 | 41544.8 | -3121.61 | -0.00312161 | 0.0106743 | 1459.814
105.605 | -495.802 | 0.533715 | 41546.4 | -3121.61 | -0.00312161 | 0.0106743 | 1459.871
105.61 | -495.802 | 0.533715 | 41547.8 | -3121.61 | -0.00312161 | 0.0106743 | 1459.92
105.615 | -495.802 | 0.533715 | 41549.4 | -3121.85 | -0.00312185 | 0.0106743 | 1459.976
105.62 | -495.802 | 0.533715 | 41550.9 | -3122.07 | -0.00312207 | 0.0106743 | 1460.029
105.625 | -495.802 | 0.533715 | 41552.5 | -3122.19 | -0.00312219 | 0.0106743 | 1460.085
105.63 | -495.801 | 0.533715 | 41553.9 | -3122.3 | -0.0031223 | 0.0106743 | 1460.134
105.635 | -495.801 | 0.533715 | 41555.5 | -3122.3 | -0.0031223 | 0.0106743 | 1460.19
105.64 | -495.801 | 0.533715 | 41557.1 | -3122.3 | -0.0031223 | 0.0106743 | 1460.247
105.645 | -495.801 | 0.533715 | 41558.8 | -3122.54 | -0.00312254 | 0.0106743 | 1460.306
105.65 | -495.801 | 0.533715 | 41560.4 | -3122.76 | -0.00312276 | 0.0106743 | 1460.363
105.655 | -495.801 | 0.533715 | 41562 | -3122.88 | -0.00312288 | 0.0106743 | 1460.419
105.66 | -495.8 | 0.533715 | 41563.6 | -3122.99 | -0.00312299 | 0.0106743 | 1460.475
105.665 | -495.8 | 0.533715 | 41565.4 | -3122.99 | -0.00312299 | 0.0106743 | 1460.538
105.67 | -495.8 | 0.533715 | 41567 | -3122.99 | -0.00312299 | 0.0106743 | 1460.594
105.675 | -495.8 | 0.533715 | 41568.8 | -3123.11 | -0.00312311 | 0.0106743 | 1460.658
105.68 | -495.8 | 0.533715 | 41570.5 | -3123.22 | -0.00312322 | 0.0106743 | 1460.717
105.685 | -495.8 | 0.533715 | 41572.2 | -3123.34 | -0.00312334 | 0.0106743 | 1460.777
105.69 | -495.799 | 0.533715 | 41573.9 | -3123.45 | -0.00312345 | 0.0106743 | 1460.837
105.695 | -495.799 | 0.533715 | 41575.7 | -3123.57 | -0.00312357 | 0.0106743 | 1460.9
105.7 | -495.799 | 0.533715 | 41577.4 | -3123.67 | -0.00312367 | 0.0106743 | 1460.96
105.705 | -495.799 | 0.533715 | 41579.2 | -3123.79 | -0.00312379 | 0.0106743 | 1461.023
105.71 | -495.799 | 0.534 | 41580.9 | -3123.9 | -0.0031239 | 0.01068 | 1461.083
105.715 | -495.799 | 0.534313 | 41582.7 | -3124.02 | -0.00312402 | 0.01068626 | 1461.146
105.72 | -495.798 | 0.534314 | 41584.3 | -3124.13 | -0.00312413 | 0.01068628 | 1461.202
105.725 | -495.798 | 0.534315 | 41586.1 | -3124.13 | -0.00312413 | 0.0106863 | 1461.266
105.73 | -495.798 | 0.534315 | 41587.8 | -3124.13 | -0.00312413 | 0.0106863 | 1461.325
105.735 | -495.798 | 0.534315 | 41589.7 | -3124.25 | -0.00312425 | 0.0106863 | 1461.392
105.74 | -495.798 | 0.534031 | 41591.3 | -3124.36 | -0.00312436 | 0.01068062 | 1461.448
105.745 | -495.798 | 0.533716 | 41593.1 | -3124.48 | -0.00312448 | 0.01067432 | 1461.512
105.75 | -495.797 | 0.534 | 41594.8 | -3124.59 | -0.00312459 | 0.01068 | 1461.571
105.755 | -495.797 | 0.534315 | 41596.6 | -3124.71 | -0.00312471 | 0.0106863 | 1461.635
105.76 | -495.797 | 0.534315 | 41598.3 | -3124.82 | -0.00312482 | 0.0106863 | 1461.694
105.765 | -495.797 | 0.534315 | 41600.2 | -3124.94 | -0.00312494 | 0.0106863 | 1461.761
105.77 | -495.797 | 0.534315 | 41601.8 | -3125.05 | -0.00312505 | 0.0106863 | 1461.817
105.775 | -495.797 | 0.534315 | 41603.6 | -3125.17 | -0.00312517 | 0.0106863 | 1461.881
105.78 | -495.796 | 0.534315 | 41605.2 | -3125.28 | -0.00312528 | 0.0106863 | 1461.937
105.785 | -495.796 | 0.534315 | 41606.9 | -3125.4 | -0.0031254 | 0.0106863 | 1461.997
105.79 | -495.796 | 0.534315 | 41608.6 | -3125.51 | -0.00312551 | 0.0106863 | 1462.056
105.795 | -495.796 | 0.534315 | 41610.6 | -3125.75 | -0.00312575 | 0.0106863 | 1462.127
105.8 | -495.796 | 0.534315 | 41612.2 | -3125.97 | -0.00312597 | 0.0106863 | 1462.183
105.805 | -495.796 | 0.534315 | 41614 | -3126.09 | -0.00312609 | 0.0106863 | 1462.246
105.81 | -495.795 | 0.534315 | 41615.6 | -3126.2 | -0.0031262 | 0.0106863 | 1462.302
105.815 | -495.795 | 0.534315 | 41617.5 | -3126.2 | -0.0031262 | 0.0106863 | 1462.369
105.82 | -495.795 | 0.534315 | 41619.1 | -3126.2 | -0.0031262 | 0.0106863 | 1462.425
105.825 | -495.795 | 0.534315 | 41620.9 | -3126.32 | -0.00312632 | 0.0106863 | 1462.488
105.83 | -495.795 | 0.5346 | 41622.4 | -3126.43 | -0.00312643 | 0.010692 | 1462.541
105.835 | -495.795 | 0.534913 | 41624.1 | -3126.55 | -0.00312655 | 0.01069826 | 1462.601
105.84 | -495.794 | 0.534629 | 41625.6 | -3126.66 | -0.00312666 | 0.01069258 | 1462.654
105.845 | -495.794 | 0.534315 | 41627.1 | -3126.78 | -0.00312678 | 0.0106863 | 1462.706
105.85 | -495.794 | 0.534599 | 41628.6 | -3126.89 | -0.00312689 | 0.01069198 | 1462.759
105.855 | -495.794 | 0.534913 | 41630.1 | -3127.01 | -0.00312701 | 0.01069826 | 1462.812
105.86 | -495.794 | 0.53463 | 41631.6 | -3127.12 | -0.00312712 | 0.0106926 | 1462.864
105.865 | -495.794 | 0.534315 | 41633.2 | -3127.24 | -0.00312724 | 0.0106863 | 1462.921
105.87 | -495.793 | 0.534599 | 41634.6 | -3127.35 | -0.00312735 | 0.01069198 | 1462.97
105.875 | -495.793 | 0.534913 | 41636.2 | -3127.59 | -0.00312759 | 0.01069826 | 1463.026
105.88 | -495.793 | 0.534914 | 41637.7 | -3127.81 | -0.00312781 | 0.01069828 | 1463.079
105.885 | -495.793 | 0.534915 | 41639.4 | -3127.81 | -0.00312781 | 0.0106983 | 1463.138
105.89 | -495.793 | 0.534915 | 41640.8 | -3127.81 | -0.00312781 | 0.0106983 | 1463.188
105.895 | -495.793 | 0.534915 | 41642.3 | -3127.93 | -0.00312793 | 0.0106983 | 1463.24
105.9 | -495.792 | 0.534915 | 41643.9 | -3128.04 | -0.00312804 | 0.0106983 | 1463.297
105.905 | -495.792 | 0.534915 | 41645.6 | -3128.16 | -0.00312816 | 0.0106983 | 1463.356
105.91 | -495.792 | 0.534915 | 41647.2 | -3128.27 | -0.00312827 | 0.0106983 | 1463.413
105.915 | -495.792 | 0.534915 | 41648.9 | -3128.39 | -0.00312839 | 0.0106983 | 1463.472
105.92 | -495.792 | 0.534915 | 41650.4 | -3128.5 | -0.0031285 | 0.0106983 | 1463.525
105.925 | -495.791 | 0.534915 | 41652.1 | -3128.62 | -0.00312862 | 0.0106983 | 1463.585
105.93 | -495.791 | 0.534915 | 41653.7 | -3128.73 | -0.00312873 | 0.0106983 | 1463.641
105.935 | -495.791 | 0.534915 | 41655.4 | -3128.73 | -0.00312873 | 0.0106983 | 1463.701
105.94 | -495.791 | 0.534915 | 41657.1 | -3128.73 | -0.00312873 | 0.0106983 | 1463.76
105.945 | -495.791 | 0.534915 | 41658.9 | -3128.97 | -0.00312897 | 0.0106983 | 1463.824
105.95 | -495.791 | 0.534915 | 41660.5 | -3129.19 | -0.00312919 | 0.0106983 | 1463.88
105.955 | -495.791 | 0.534915 | 41662.3 | -3129.19 | -0.00312919 | 0.0106983 | 1463.943
105.96 | -495.79 | 0.534915 | 41664 | -3129.19 | -0.00312919 | 0.0106983 | 1464.003
105.965 | -495.79 | 0.534915 | 41665.8 | -3129.31 | -0.00312931 | 0.0106983 | 1464.066
105.97 | -495.79 | 0.534915 | 41667.5 | -3129.42 | -0.00312942 | 0.0106983 | 1464.126
105.975 | -495.79 | 0.534915 | 41669.3 | -3129.54 | -0.00312954 | 0.0106983 | 1464.189
105.98 | -495.79 | 0.534915 | 41670.9 | -3129.65 | -0.00312965 | 0.0106983 | 1464.245
105.985 | -495.79 | 0.534915 | 41672.7 | -3129.77 | -0.00312977 | 0.0106983 | 1464.309
105.99 | -495.789 | 0.535198 | 41674.3 | -3129.88 | -0.00312988 | 0.01070396 | 1464.365
105.995 | -495.789 | 0.535513 | 41676.2 | -3129.88 | -0.00312988 | 0.01071026 | 1464.432
106 | -495.789 | 0.535229 | 41677.8 | -3129.88 | -0.00312988 | 0.01070458 | 1464.488
106.005 | -495.789 | 0.534915 | 41679.5 | -3130 | -0.00313 | 0.0106983 | 1464.548
106.01 | -495.789 | 0.5352 | 41681.2 | -3130.11 | -0.00313011 | 0.010704 | 1464.607
106.015 | -495.789 | 0.535513 | 41683 | -3130.35 | -0.00313035 | 0.01071026 | 1464.671
106.02 | -495.788 | 0.535228 | 41684.7 | -3130.56 | -0.00313056 | 0.01070456 | 1464.73
106.025 | -495.788 | 0.534915 | 41686.6 | -3130.69 | -0.00313069 | 0.0106983 | 1464.797
106.03 | -495.788 | 0.535199 | 41688.3 | -3130.79 | -0.00313079 | 0.01070398 | 1464.857
106.035 | -495.788 | 0.535513 | 41690.1 | -3130.92 | -0.00313092 | 0.01071026 | 1464.92
106.04 | -495.788 | 0.535229 | 41691.8 | -3131.02 | -0.00313102 | 0.01070458 | 1464.98
106.045 | -495.788 | 0.534915 | 41693.7 | -3131.14 | -0.00313114 | 0.0106983 | 1465.047
106.05 | -495.787 | 0.535198 | 41695.4 | -3131.25 | -0.00313125 | 0.01070396 | 1465.106
106.055 | -495.787 | 0.535513 | 41697.2 | -3131.25 | -0.00313125 | 0.01071026 | 1465.169
106.06 | -495.787 | 0.535514 | 41698.8 | -3131.25 | -0.00313125 | 0.01071028 | 1465.226
106.065 | -495.787 | 0.535515 | 41700.5 | -3131.37 | -0.00313137 | 0.0107103 | 1465.285
106.07 | -495.787 | 0.535515 | 41702.2 | -3131.48 | -0.00313148 | 0.0107103 | 1465.345
106.075 | -495.787 | 0.535515 | 41704 | -3131.6 | -0.0031316 | 0.0107103 | 1465.408
106.08 | -495.786 | 0.535515 | 41705.6 | -3131.71 | -0.00313171 | 0.0107103 | 1465.465
106.085 | -495.786 | 0.535515 | 41707.3 | -3131.83 | -0.00313183 | 0.0107103 | 1465.524
106.09 | -495.786 | 0.535515 | 41708.8 | -3131.94 | -0.00313194 | 0.0107103 | 1465.577
106.095 | -495.786 | 0.535515 | 41710.4 | -3132.06 | -0.00313206 | 0.0107103 | 1465.633
106.1 | -495.786 | 0.535515 | 41711.9 | -3132.17 | -0.00313217 | 0.0107103 | 1465.686
106.105 | -495.786 | 0.535515 | 41713.6 | -3132.29 | -0.00313229 | 0.0107103 | 1465.746
106.11 | -495.785 | 0.535515 | 41715.1 | -3132.4 | -0.0031324 | 0.0107103 | 1465.798
106.115 | -495.785 | 0.535515 | 41716.8 | -3132.64 | -0.00313264 | 0.0107103 | 1465.858
106.12 | -495.785 | 0.535515 | 41718.2 | -3132.86 | -0.00313286 | 0.0107103 | 1465.907
106.125 | -495.785 | 0.535515 | 41719.9 | -3132.86 | -0.00313286 | 0.0107103 | 1465.967
106.13 | -495.785 | 0.535801 | 41721.3 | -3132.86 | -0.00313286 | 0.01071602 | 1466.016
106.135 | -495.785 | 0.536114 | 41722.9 | -3132.98 | -0.00313298 | 0.01072228 | 1466.073
106.14 | -495.784 | 0.535828 | 41724.4 | -3133.09 | -0.00313309 | 0.01071656 | 1466.125
106.145 | -495.784 | 0.535515 | 41725.9 | -3133.21 | -0.00313321 | 0.0107103 | 1466.178
106.15 | -495.784 | 0.535799 | 41727.4 | -3133.32 | -0.00313332 | 0.01071598 | 1466.231
106.155 | -495.784 | 0.536114 | 41729 | -3133.44 | -0.00313344 | 0.01072228 | 1466.287
106.16 | -495.784 | 0.536114 | 41730.4 | -3133.55 | -0.00313355 | 0.01072228 | 1466.336
106.165 | -495.784 | 0.536115 | 41732 | -3133.67 | -0.00313367 | 0.0107223 | 1466.392
106.17 | -495.783 | 0.536115 | 41733.4 | -3133.78 | -0.00313378 | 0.0107223 | 1466.442
106.175 | -495.783 | 0.536115 | 41735 | -3133.9 | -0.0031339 | 0.0107223 | 1466.498
106.18 | -495.783 | 0.53583 | 41736.5 | -3134.01 | -0.00313401 | 0.0107166 | 1466.55
106.185 | -495.783 | 0.535516 | 41738.2 | -3134.13 | -0.00313413 | 0.01071032 | 1466.61
106.19 | -495.783 | 0.535802 | 41739.8 | -3134.24 | -0.00313424 | 0.01071604 | 1466.666
106.195 | -495.783 | 0.536115 | 41741.4 | -3134.36 | -0.00313436 | 0.0107223 | 1466.723
106.2 | -495.782 | 0.536115 | 41742.9 | -3134.47 | -0.00313447 | 0.0107223 | 1466.775
106.205 | -495.782 | 0.536115 | 41744.6 | -3134.47 | -0.00313447 | 0.0107223 | 1466.835
106.21 | -495.782 | 0.536115 | 41746.1 | -3134.47 | -0.00313447 | 0.0107223 | 1466.888
106.215 | -495.782 | 0.536115 | 41747.7 | -3134.71 | -0.00313471 | 0.0107223 | 1466.944
106.22 | -495.782 | 0.536115 | 41749.3 | -3134.93 | -0.00313493 | 0.0107223 | 1467
106.225 | -495.782 | 0.536115 | 41751 | -3134.93 | -0.00313493 | 0.0107223 | 1467.06
106.23 | -495.781 | 0.536115 | 41752.5 | -3134.93 | -0.00313493 | 0.0107223 | 1467.113
106.235 | -495.781 | 0.536115 | 41754.2 | -3134.93 | -0.00313493 | 0.0107223 | 1467.172
106.24 | -495.781 | 0.536115 | 41755.7 | -3134.93 | -0.00313493 | 0.0107223 | 1467.225
106.245 | -495.781 | 0.536115 | 41757.3 | -3135.05 | -0.00313505 | 0.0107223 | 1467.281
106.25 | -495.781 | 0.536115 | 41758.9 | -3135.16 | -0.00313516 | 0.0107223 | 1467.338
106.255 | -495.781 | 0.536115 | 41760.6 | -3135.4 | -0.0031354 | 0.0107223 | 1467.397
106.26 | -495.78 | 0.536115 | 41762.1 | -3135.62 | -0.00313562 | 0.0107223 | 1467.45
106.265 | -495.78 | 0.536115 | 41763.8 | -3135.62 | -0.00313562 | 0.0107223 | 1467.51
106.27 | -495.78 | 0.536115 | 41765.3 | -3135.62 | -0.00313562 | 0.0107223 | 1467.562
106.275 | -495.78 | 0.536115 | 41766.9 | -3135.74 | -0.00313574 | 0.0107223 | 1467.619
106.28 | -495.78 | 0.536115 | 41768.4 | -3135.85 | -0.00313585 | 0.0107223 | 1467.671
106.285 | -495.78 | 0.536115 | 41770.1 | -3135.97 | -0.00313597 | 0.0107223 | 1467.731
106.29 | -495.779 | 0.536115 | 41771.6 | -3136.08 | -0.00313608 | 0.0107223 | 1467.784
106.295 | -495.779 | 0.536115 | 41773.4 | -3136.2 | -0.0031362 | 0.0107223 | 1467.847
106.3 | -495.779 | 0.536115 | 41774.9 | -3136.31 | -0.00313631 | 0.0107223 | 1467.9
106.305 | -495.779 | 0.536115 | 41776.6 | -3136.43 | -0.00313643 | 0.0107223 | 1467.959
106.31 | -495.779 | 0.536399 | 41778.1 | -3136.54 | -0.00313654 | 0.01072798 | 1468.012
106.315 | -495.779 | 0.536713 | 41779.9 | -3136.66 | -0.00313666 | 0.01073426 | 1468.075
106.32 | -495.778 | 0.536428 | 41781.4 | -3136.77 | -0.00313677 | 0.01072856 | 1468.128
106.325 | -495.778 | 0.536115 | 41783.1 | -3136.89 | -0.00313689 | 0.0107223 | 1468.188
106.33 | -495.778 | 0.5364 | 41784.6 | -3137 | -0.003137 | 0.010728 | 1468.241
106.335 | -495.778 | 0.536713 | 41786.2 | -3137.12 | -0.00313712 | 0.01073426 | 1468.297
106.34 | -495.778 | 0.536714 | 41787.7 | -3137.22 | -0.00313722 | 0.01073428 | 1468.35
106.345 | -495.778 | 0.536715 | 41789.4 | -3137.35 | -0.00313735 | 0.0107343 | 1468.409
106.35 | -495.777 | 0.536715 | 41790.9 | -3137.45 | -0.00313745 | 0.0107343 | 1468.462
106.355 | -495.777 | 0.536715 | 41792.6 | -3137.58 | -0.00313758 | 0.0107343 | 1468.522
106.36 | -495.777 | 0.536715 | 41794.1 | -3137.68 | -0.00313768 | 0.0107343 | 1468.574
106.365 | -495.777 | 0.536715 | 41795.7 | -3137.68 | -0.00313768 | 0.0107343 | 1468.631
106.37 | -495.777 | 0.536715 | 41797.3 | -3137.68 | -0.00313768 | 0.0107343 | 1468.687
106.375 | -495.777 | 0.536715 | 41799.1 | -3137.8 | -0.0031378 | 0.0107343 | 1468.75
106.38 | -495.776 | 0.536715 | 41800.7 | -3137.91 | -0.00313791 | 0.0107343 | 1468.806
106.385 | -495.776 | 0.536715 | 41802.4 | -3138.15 | -0.00313815 | 0.0107343 | 1468.866
106.39 | -495.776 | 0.536715 | 41804 | -3138.37 | -0.00313837 | 0.0107343 | 1468.922
106.395 | -495.776 | 0.536715 | 41805.7 | -3138.37 | -0.00313837 | 0.0107343 | 1468.982
106.4 | -495.776 | 0.536715 | 41807.2 | -3138.37 | -0.00313837 | 0.0107343 | 1469.035
106.405 | -495.776 | 0.536715 | 41808.8 | -3138.49 | -0.00313849 | 0.0107343 | 1469.091
106.41 | -495.775 | 0.536715 | 41810.4 | -3138.6 | -0.0031386 | 0.0107343 | 1469.147
106.415 | -495.775 | 0.536715 | 41812.1 | -3138.72 | -0.00313872 | 0.0107343 | 1469.207
106.42 | -495.775 | 0.536715 | 41813.7 | -3138.83 | -0.00313883 | 0.0107343 | 1469.263
106.425 | -495.775 | 0.536715 | 41815.4 | -3138.95 | -0.00313895 | 0.0107343 | 1469.323
106.43 | -495.775 | 0.536715 | 41817.1 | -3139.06 | -0.00313906 | 0.0107343 | 1469.383
106.435 | -495.775 | 0.536715 | 41819 | -3139.06 | -0.00313906 | 0.0107343 | 1469.449
106.44 | -495.774 | 0.536715 | 41820.6 | -3139.06 | -0.00313906 | 0.0107343 | 1469.506
106.445 | -495.774 | 0.536715 | 41822.4 | -3139.18 | -0.00313918 | 0.0107343 | 1469.569
106.45 | -495.774 | 0.537 | 41824.1 | -3139.29 | -0.00313929 | 0.01074 | 1469.629
106.455 | -495.774 | 0.537313 | 41825.9 | -3139.41 | -0.00313941 | 0.01074626 | 1469.692
106.46 | -495.774 | 0.537028 | 41827.6 | -3139.52 | -0.00313952 | 0.01074056 | 1469.752
106.465 | -495.774 | 0.536715 | 41829.4 | -3139.64 | -0.00313964 | 0.0107343 | 1469.815
106.47 | -495.773 | 0.536999 | 41831 | -3139.75 | -0.00313975 | 0.01073998 | 1469.871
106.475 | -495.773 | 0.537313 | 41832.9 | -3139.87 | -0.00313987 | 0.01074626 | 1469.938
106.48 | -495.773 | 0.537314 | 41834.4 | -3139.98 | -0.00313998 | 0.01074628 | 1469.99
106.485 | -495.773 | 0.537315 | 41836.1 | -3140.1 | -0.0031401 | 0.0107463 | 1470.05
106.49 | -495.773 | 0.537315 | 41837.7 | -3140.21 | -0.00314021 | 0.0107463 | 1470.106
106.495 | -495.773 | 0.537315 | 41839.5 | -3140.33 | -0.00314033 | 0.0107463 | 1470.17
106.5 | -495.772 | 0.537315 | 41841.2 | -3140.44 | -0.00314044 | 0.0107463 | 1470.229
106.505 | -495.772 | 0.537315 | 41843.1 | -3140.56 | -0.00314056 | 0.0107463 | 1470.296
106.51 | -495.772 | 0.537315 | 41844.7 | -3140.67 | -0.00314067 | 0.0107463 | 1470.352
106.515 | -495.772 | 0.537315 | 41846.4 | -3140.79 | -0.00314079 | 0.0107463 | 1470.412
106.52 | -495.772 | 0.537315 | 41847.9 | -3140.9 | -0.0031409 | 0.0107463 | 1470.465
106.525 | -495.772 | 0.537315 | 41849.6 | -3141.02 | -0.00314102 | 0.0107463 | 1470.525
106.53 | -495.771 | 0.537315 | 41851.1 | -3141.13 | -0.00314113 | 0.0107463 | 1470.577
106.535 | -495.771 | 0.537315 | 41852.8 | -3141.25 | -0.00314125 | 0.0107463 | 1470.637
106.54 | -495.771 | 0.537315 | 41854.4 | -3141.36 | -0.00314136 | 0.0107463 | 1470.693
106.545 | -495.771 | 0.537315 | 41856.2 | -3141.48 | -0.00314148 | 0.0107463 | 1470.756
106.55 | -495.771 | 0.537315 | 41857.8 | -3141.59 | -0.00314159 | 0.0107463 | 1470.813
106.555 | -495.771 | 0.537315 | 41859.6 | -3141.71 | -0.00314171 | 0.0107463 | 1470.876
106.56 | -495.77 | 0.537315 | 41861.2 | -3141.82 | -0.00314182 | 0.0107463 | 1470.932
106.565 | -495.77 | 0.537315 | 41863 | -3141.94 | -0.00314194 | 0.0107463 | 1470.995
106.57 | -495.77 | 0.537315 | 41864.6 | -3142.05 | -0.00314205 | 0.0107463 | 1471.052
106.575 | -495.77 | 0.537315 | 41866.4 | -3142.17 | -0.00314217 | 0.0107463 | 1471.115
106.58 | -495.77 | 0.537315 | 41868.1 | -3142.28 | -0.00314228 | 0.0107463 | 1471.175
106.585 | -495.77 | 0.537315 | 41869.9 | -3142.4 | -0.0031424 | 0.0107463 | 1471.238
106.59 | -495.769 | 0.537599 | 41871.4 | -3142.51 | -0.00314251 | 0.01075198 | 1471.291
106.595 | -495.769 | 0.537914 | 41873 | -3142.63 | -0.00314263 | 0.01075828 | 1471.347
106.6 | -495.769 | 0.537914 | 41874.5 | -3142.74 | -0.00314274 | 0.01075828 | 1471.4
106.605 | -495.769 | 0.537915 | 41876.1 | -3142.86 | -0.00314286 | 0.0107583 | 1471.456
106.61 | -495.769 | 0.537915 | 41877.6 | -3142.97 | -0.00314297 | 0.0107583 | 1471.508
106.615 | -495.769 | 0.537915 | 41879.2 | -3143.09 | -0.00314309 | 0.0107583 | 1471.565
106.62 | -495.768 | 0.537915 | 41880.8 | -3143.2 | -0.0031432 | 0.0107583 | 1471.621
106.625 | -495.768 | 0.537915 | 41882.4 | -3143.2 | -0.0031432 | 0.0107583 | 1471.677
106.63 | -495.768 | 0.537915 | 41884 | -3143.2 | -0.0031432 | 0.0107583 | 1471.733
106.635 | -495.768 | 0.537915 | 41885.7 | -3143.44 | -0.00314344 | 0.0107583 | 1471.793
106.64 | -495.768 | 0.537915 | 41887.2 | -3143.66 | -0.00314366 | 0.0107583 | 1471.846
106.645 | -495.768 | 0.537915 | 41888.8 | -3143.66 | -0.00314366 | 0.0107583 | 1471.902
106.65 | -495.767 | 0.537915 | 41890.3 | -3143.66 | -0.00314366 | 0.0107583 | 1471.955
106.655 | -495.767 | 0.537915 | 41891.9 | -3143.9 | -0.0031439 | 0.0107583 | 1472.011
106.66 | -495.767 | 0.537915 | 41893.5 | -3144.11 | -0.00314411 | 0.0107583 | 1472.067
106.665 | -495.767 | 0.537915 | 41895.2 | -3144.24 | -0.00314424 | 0.0107583 | 1472.127
106.67 | -495.767 | 0.537915 | 41896.8 | -3144.34 | -0.00314434 | 0.0107583 | 1472.183
106.675 | -495.767 | 0.537915 | 41898.5 | -3144.34 | -0.00314434 | 0.0107583 | 1472.243
106.68 | -495.766 | 0.538199 | 41900.1 | -3144.34 | -0.00314434 | 0.01076398 | 1472.299
106.685 | -495.766 | 0.538513 | 41901.9 | -3144.46 | -0.00314446 | 0.01077026 | 1472.362
106.69 | -495.766 | 0.538227 | 41903.7 | -3144.57 | -0.00314457 | 0.01076454 | 1472.426
106.695 | -495.766 | 0.537915 | 41905.6 | -3144.69 | -0.00314469 | 0.0107583 | 1472.492
106.7 | -495.766 | 0.5382 | 41907.3 | -3144.8 | -0.0031448 | 0.010764 | 1472.552
106.705 | -495.766 | 0.538513 | 41909.2 | -3144.8 | -0.0031448 | 0.01077026 | 1472.619
106.71 | -495.765 | 0.538228 | 41911 | -3144.8 | -0.0031448 | 0.01076456 | 1472.682
106.715 | -495.765 | 0.537915 | 41912.9 | -3145.04 | -0.00314504 | 0.0107583 | 1472.749
106.72 | -495.765 | 0.538199 | 41914.6 | -3145.26 | -0.00314526 | 0.01076398 | 1472.809
106.725 | -495.765 | 0.538513 | 41916.4 | -3145.26 | -0.00314526 | 0.01077026 | 1472.872
106.73 | -495.765 | 0.53823 | 41918.1 | -3145.26 | -0.00314526 | 0.0107646 | 1472.932
106.735 | -495.765 | 0.537915 | 41919.9 | -3145.38 | -0.00314538 | 0.0107583 | 1472.995
106.74 | -495.764 | 0.538198 | 41921.5 | -3145.49 | -0.00314549 | 0.01076396 | 1473.051
106.745 | -495.764 | 0.538513 | 41923.4 | -3145.74 | -0.00314574 | 0.01077026 | 1473.118
106.75 | -495.764 | 0.538229 | 41925 | -3145.95 | -0.00314595 | 0.01076458 | 1473.174
106.755 | -495.764 | 0.537915 | 41926.9 | -3146.07 | -0.00314607 | 0.0107583 | 1473.241
106.76 | -495.764 | 0.5382 | 41928.5 | -3146.18 | -0.00314618 | 0.010764 | 1473.297
106.765 | -495.764 | 0.538513 | 41930.2 | -3146.18 | -0.00314618 | 0.01077026 | 1473.357
106.77 | -495.763 | 0.538228 | 41931.8 | -3146.18 | -0.00314618 | 0.01076456 | 1473.413
106.775 | -495.763 | 0.537915 | 41933.6 | -3146.3 | -0.0031463 | 0.0107583 | 1473.476
106.78 | -495.763 | 0.538199 | 41935.3 | -3146.41 | -0.00314641 | 0.01076398 | 1473.536
106.785 | -495.763 | 0.538513 | 41937.1 | -3146.65 | -0.00314665 | 0.01077026 | 1473.599
106.79 | -495.763 | 0.538514 | 41938.7 | -3146.87 | -0.00314687 | 0.01077028 | 1473.655
106.795 | -495.763 | 0.538515 | 41940.5 | -3146.99 | -0.00314699 | 0.0107703 | 1473.719
106.8 | -495.762 | 0.538515 | 41942 | -3147.1 | -0.0031471 | 0.0107703 | 1473.771
106.805 | -495.762 | 0.538515 | 41943.8 | -3147.1 | -0.0031471 | 0.0107703 | 1473.835
106.81 | -495.762 | 0.538515 | 41945.3 | -3147.1 | -0.0031471 | 0.0107703 | 1473.887
106.815 | -495.762 | 0.538515 | 41947 | -3147.22 | -0.00314722 | 0.0107703 | 1473.947
106.82 | -495.762 | 0.538515 | 41948.7 | -3147.33 | -0.00314733 | 0.0107703 | 1474.007
106.825 | -495.762 | 0.538515 | 41950.6 | -3147.45 | -0.00314745 | 0.0107703 | 1474.074
106.83 | -495.761 | 0.538515 | 41952.2 | -3147.56 | -0.00314756 | 0.0107703 | 1474.13
106.835 | -495.761 | 0.538515 | 41954 | -3147.68 | -0.00314768 | 0.0107703 | 1474.193
106.84 | -495.761 | 0.538799 | 41955.6 | -3147.79 | -0.00314779 | 0.01077598 | 1474.249
106.845 | -495.761 | 0.539113 | 41957.4 | -3147.91 | -0.00314791 | 0.01078226 | 1474.312
106.85 | -495.761 | 0.538829 | 41959 | -3148.02 | -0.00314802 | 0.01077658 | 1474.369
106.855 | -495.761 | 0.538515 | 41960.7 | -3148.14 | -0.00314814 | 0.0107703 | 1474.428
106.86 | -495.76 | 0.538798 | 41962.2 | -3148.25 | -0.00314825 | 0.01077596 | 1474.481
106.865 | -495.76 | 0.539113 | 41963.9 | -3148.37 | -0.00314837 | 0.01078226 | 1474.541
106.87 | -495.76 | 0.538829 | 41965.4 | -3148.48 | -0.00314848 | 0.01077658 | 1474.594
106.875 | -495.76 | 0.538515 | 41967 | -3148.72 | -0.00314872 | 0.0107703 | 1474.65
106.88 | -495.76 | 0.538801 | 41968.5 | -3148.94 | -0.00314894 | 0.01077602 | 1474.703
106.885 | -495.76 | 0.539113 | 41970.1 | -3148.94 | -0.00314894 | 0.01078226 | 1474.759
106.89 | -495.759 | 0.539114 | 41971.6 | -3148.94 | -0.00314894 | 0.01078228 | 1474.811
106.895 | -495.759 | 0.539115 | 41973.2 | -3149.06 | -0.00314906 | 0.0107823 | 1474.868
106.9 | -495.759 | 0.539115 | 41974.7 | -3149.17 | -0.00314917 | 0.0107823 | 1474.92
106.905 | -495.759 | 0.539115 | 41976.4 | -3149.29 | -0.00314929 | 0.0107823 | 1474.98
106.91 | -495.759 | 0.539115 | 41977.9 | -3149.4 | -0.0031494 | 0.0107823 | 1475.033
106.915 | -495.759 | 0.539115 | 41979.6 | -3149.52 | -0.00314952 | 0.0107823 | 1475.093
106.92 | -495.758 | 0.539115 | 41981.1 | -3149.63 | -0.00314963 | 0.0107823 | 1475.145
106.925 | -495.758 | 0.539115 | 41982.7 | -3149.63 | -0.00314963 | 0.0107823 | 1475.201
106.93 | -495.758 | 0.539115 | 41984.2 | -3149.63 | -0.00314963 | 0.0107823 | 1475.254
106.935 | -495.758 | 0.539115 | 41985.8 | -3149.75 | -0.00314975 | 0.0107823 | 1475.31
106.94 | -495.758 | 0.539115 | 41987.3 | -3149.86 | -0.00314986 | 0.0107823 | 1475.363
106.945 | -495.758 | 0.539115 | 41989 | -3150.1 | -0.0031501 | 0.0107823 | 1475.423
106.95 | -495.757 | 0.539115 | 41990.5 | -3150.32 | -0.00315032 | 0.0107823 | 1475.476
106.955 | -495.757 | 0.539115 | 41992.2 | -3150.44 | -0.00315044 | 0.0107823 | 1475.535
106.96 | -495.757 | 0.539115 | 41993.7 | -3150.55 | -0.00315055 | 0.0107823 | 1475.588
106.965 | -495.757 | 0.539115 | 41995.4 | -3150.67 | -0.00315067 | 0.0107823 | 1475.648
106.97 | -495.757 | 0.539115 | 41997 | -3150.78 | -0.00315078 | 0.0107823 | 1475.704
106.975 | -495.757 | 0.539115 | 41998.7 | -3150.78 | -0.00315078 | 0.0107823 | 1475.764
106.98 | -495.756 | 0.539398 | 42000.3 | -3150.78 | -0.00315078 | 0.01078796 | 1475.82
106.985 | -495.756 | 0.539714 | 42002.1 | -3150.9 | -0.0031509 | 0.01079428 | 1475.883
106.99 | -495.756 | 0.53943 | 42003.6 | -3151 | -0.003151 | 0.0107886 | 1475.936
106.995 | -495.756 | 0.539115 | 42005.3 | -3151.13 | -0.00315113 | 0.0107823 | 1475.996
107 | -495.756 | 0.539398 | 42006.9 | -3151.23 | -0.00315123 | 0.01078796 | 1476.052
107.005 | -495.756 | 0.539715 | 42008.7 | -3151.36 | -0.00315136 | 0.0107943 | 1476.115
107.01 | -495.755 | 0.53943 | 42010.2 | -3151.46 | -0.00315146 | 0.0107886 | 1476.168
107.015 | -495.755 | 0.539116 | 42011.9 | -3151.46 | -0.00315146 | 0.01078232 | 1476.228
107.02 | -495.755 | 0.539401 | 42013.4 | -3151.46 | -0.00315146 | 0.01078802 | 1476.28
107.025 | -495.755 | 0.539715 | 42015.1 | -3151.58 | -0.00315158 | 0.0107943 | 1476.34
107.03 | -495.755 | 0.539429 | 42016.7 | -3151.69 | -0.00315169 | 0.01078858 | 1476.396
107.035 | -495.755 | 0.539116 | 42018.4 | -3151.93 | -0.00315193 | 0.01078232 | 1476.456
107.04 | -495.754 | 0.539115 | 42019.9 | -3152.15 | -0.00315215 | 0.0107823 | 1476.509
107.045 | -495.754 | 0.539115 | 42021.7 | -3152.27 | -0.00315227 | 0.0107823 | 1476.572
107.05 | -495.754 | 0.539399 | 42023.2 | -3152.38 | -0.00315238 | 0.01078798 | 1476.625
107.055 | -495.754 | 0.539714 | 42024.9 | -3152.5 | -0.0031525 | 0.01079428 | 1476.684
107.06 | -495.754 | 0.539714 | 42026.5 | -3152.61 | -0.00315261 | 0.01079428 | 1476.741
107.065 | -495.754 | 0.539715 | 42028.2 | -3152.73 | -0.00315273 | 0.0107943 | 1476.8
107.07 | -495.753 | 0.539715 | 42029.8 | -3152.84 | -0.00315284 | 0.0107943 | 1476.856
107.075 | -495.753 | 0.539715 | 42031.5 | -3152.84 | -0.00315284 | 0.0107943 | 1476.916
107.08 | -495.753 | 0.539715 | 42032.9 | -3152.84 | -0.00315284 | 0.0107943 | 1476.965
107.085 | -495.753 | 0.539715 | 42034.5 | -3152.96 | -0.00315296 | 0.0107943 | 1477.022
107.09 | -495.753 | 0.539715 | 42036 | -3153.07 | -0.00315307 | 0.0107943 | 1477.074
107.095 | -495.753 | 0.539715 | 42037.7 | -3153.19 | -0.00315319 | 0.0107943 | 1477.134
107.1 | -495.752 | 0.539715 | 42039.2 | -3153.3 | -0.0031533 | 0.0107943 | 1477.187
107.105 | -495.752 | 0.539715 | 42040.9 | -3153.42 | -0.00315342 | 0.0107943 | 1477.247
107.11 | -495.752 | 0.539715 | 42042.3 | -3153.53 | -0.00315353 | 0.0107943 | 1477.296
107.115 | -495.752 | 0.539715 | 42043.9 | -3153.65 | -0.00315365 | 0.0107943 | 1477.352
107.12 | -495.752 | 0.539715 | 42045.4 | -3153.76 | -0.00315376 | 0.0107943 | 1477.405
107.125 | -495.752 | 0.539715 | 42047.1 | -3153.88 | -0.00315388 | 0.0107943 | 1477.464
107.13 | -495.751 | 0.539715 | 42048.6 | -3153.99 | -0.00315399 | 0.0107943 | 1477.517
107.135 | -495.751 | 0.539715 | 42050.3 | -3154.11 | -0.00315411 | 0.0107943 | 1477.577
107.14 | -495.751 | 0.539715 | 42051.9 | -3154.22 | -0.00315422 | 0.0107943 | 1477.633
107.145 | -495.751 | 0.539715 | 42053.6 | -3154.34 | -0.00315434 | 0.0107943 | 1477.693
107.15 | -495.751 | 0.539715 | 42055 | -3154.45 | -0.00315445 | 0.0107943 | 1477.742
107.155 | -495.751 | 0.539715 | 42056.7 | -3154.57 | -0.00315457 | 0.0107943 | 1477.802
107.16 | -495.75 | 0.539715 | 42058.2 | -3154.68 | -0.00315468 | 0.0107943 | 1477.854
107.165 | -495.75 | 0.539715 | 42059.9 | -3154.8 | -0.0031548 | 0.0107943 | 1477.914
107.17 | -495.75 | 0.539715 | 42061.4 | -3154.91 | -0.00315491 | 0.0107943 | 1477.967
107.175 | -495.75 | 0.539715 | 42063.2 | -3155.03 | -0.00315503 | 0.0107943 | 1478.03
107.18 | -495.75 | 0.539715 | 42064.8 | -3155.14 | -0.00315514 | 0.0107943 | 1478.086
107.185 | -495.75 | 0.539715 | 42066.5 | -3155.26 | -0.00315526 | 0.0107943 | 1478.146
107.19 | -495.749 | 0.539715 | 42068.1 | -3155.37 | -0.00315537 | 0.0107943 | 1478.202
107.195 | -495.749 | 0.539715 | 42069.8 | -3155.37 | -0.00315537 | 0.0107943 | 1478.262
107.2 | -495.749 | 0.540001 | 42071.4 | -3155.37 | -0.00315537 | 0.01080002 | 1478.318
107.205 | -495.749 | 0.540313 | 42073.1 | -3155.37 | -0.00315537 | 0.01080626 | 1478.378
107.21 | -495.749 | 0.540314 | 42074.7 | -3155.37 | -0.00315537 | 0.01080628 | 1478.434
107.215 | -495.749 | 0.540315 | 42076.5 | -3155.49 | -0.00315549 | 0.0108063 | 1478.497
107.22 | -495.748 | 0.540315 | 42078.2 | -3155.6 | -0.0031556 | 0.0108063 | 1478.557
107.225 | -495.748 | 0.540315 | 42080.1 | -3155.72 | -0.00315572 | 0.0108063 | 1478.624
107.23 | -495.748 | 0.540315 | 42081.7 | -3155.83 | -0.00315583 | 0.0108063 | 1478.68
107.235 | -495.748 | 0.540315 | 42083.4 | -3155.95 | -0.00315595 | 0.0108063 | 1478.74
107.24 | -495.748 | 0.540315 | 42085.1 | -3156.06 | -0.00315606 | 0.0108063 | 1478.8
107.245 | -495.748 | 0.540315 | 42087 | -3156.18 | -0.00315618 | 0.0108063 | 1478.866
107.25 | -495.747 | 0.540315 | 42088.7 | -3156.29 | -0.00315629 | 0.0108063 | 1478.926
107.255 | -495.747 | 0.540315 | 42090.6 | -3156.29 | -0.00315629 | 0.0108063 | 1478.993
107.26 | -495.747 | 0.540315 | 42092.2 | -3156.29 | -0.00315629 | 0.0108063 | 1479.049
107.265 | -495.747 | 0.540315 | 42094 | -3156.41 | -0.00315641 | 0.0108063 | 1479.112
107.27 | -495.747 | 0.540315 | 42095.7 | -3156.52 | -0.00315652 | 0.0108063 | 1479.172
107.275 | -495.747 | 0.540315 | 42097.5 | -3156.76 | -0.00315676 | 0.0108063 | 1479.235
107.28 | -495.746 | 0.540315 | 42099.2 | -3156.98 | -0.00315698 | 0.0108063 | 1479.295
107.285 | -495.746 | 0.540315 | 42101.1 | -3157.1 | -0.0031571 | 0.0108063 | 1479.362
107.29 | -495.746 | 0.540315 | 42102.7 | -3157.21 | -0.00315721 | 0.0108063 | 1479.418
107.295 | -495.746 | 0.540315 | 42104.6 | -3157.33 | -0.00315733 | 0.0108063 | 1479.485
107.3 | -495.746 | 0.540315 | 42106.2 | -3157.44 | -0.00315744 | 0.0108063 | 1479.541
107.305 | -495.746 | 0.540315 | 42108 | -3157.56 | -0.00315756 | 0.0108063 | 1479.604
107.31 | -495.745 | 0.540315 | 42109.6 | -3157.67 | -0.00315767 | 0.0108063 | 1479.661
107.315 | -495.745 | 0.540315 | 42111.5 | -3157.79 | -0.00315779 | 0.0108063 | 1479.727
107.32 | -495.745 | 0.540315 | 42113.1 | -3157.89 | -0.00315789 | 0.0108063 | 1479.784
107.325 | -495.745 | 0.540315 | 42114.9 | -3158.13 | -0.00315813 | 0.0108063 | 1479.847
107.33 | -495.745 | 0.5406 | 42116.5 | -3158.35 | -0.00315835 | 0.010812 | 1479.903
107.335 | -495.745 | 0.540913 | 42118.3 | -3158.47 | -0.00315847 | 0.01081826 | 1479.966
107.34 | -495.744 | 0.540914 | 42119.8 | -3158.58 | -0.00315858 | 0.01081828 | 1480.019
107.345 | -495.744 | 0.540915 | 42121.4 | -3158.58 | -0.00315858 | 0.0108183 | 1480.075
107.35 | -495.744 | 0.540915 | 42122.9 | -3158.58 | -0.00315858 | 0.0108183 | 1480.128
107.355 | -495.744 | 0.540915 | 42124.6 | -3158.7 | -0.0031587 | 0.0108183 | 1480.188
107.36 | -495.744 | 0.540915 | 42126.1 | -3158.81 | -0.00315881 | 0.0108183 | 1480.24
107.365 | -495.744 | 0.540915 | 42127.8 | -3158.93 | -0.00315893 | 0.0108183 | 1480.3
107.37 | -495.743 | 0.540915 | 42129.3 | -3159.04 | -0.00315904 | 0.0108183 | 1480.353
107.375 | -495.743 | 0.540915 | 42131 | -3159.16 | -0.00315916 | 0.0108183 | 1480.412
107.38 | -495.743 | 0.540915 | 42132.4 | -3159.27 | -0.00315927 | 0.0108183 | 1480.462
107.385 | -495.743 | 0.540915 | 42134 | -3159.39 | -0.00315939 | 0.0108183 | 1480.518
107.39 | -495.743 | 0.540915 | 42135.4 | -3159.5 | -0.0031595 | 0.0108183 | 1480.567
107.395 | -495.743 | 0.540915 | 42137 | -3159.5 | -0.0031595 | 0.0108183 | 1480.623
107.4 | -495.742 | 0.540915 | 42138.5 | -3159.5 | -0.0031595 | 0.0108183 | 1480.676
107.405 | -495.742 | 0.540915 | 42140.1 | -3159.62 | -0.00315962 | 0.0108183 | 1480.732
107.41 | -495.742 | 0.540915 | 42141.5 | -3159.73 | -0.00315973 | 0.0108183 | 1480.781
107.415 | -495.742 | 0.540915 | 42143.1 | -3159.85 | -0.00315985 | 0.0108183 | 1480.838
107.42 | -495.742 | 0.540915 | 42144.5 | -3159.96 | -0.00315996 | 0.0108183 | 1480.887
107.425 | -495.742 | 0.540915 | 42146.1 | -3160.2 | -0.0031602 | 0.0108183 | 1480.943
107.43 | -495.741 | 0.540915 | 42147.6 | -3160.42 | -0.00316042 | 0.0108183 | 1480.996
107.435 | -495.741 | 0.540915 | 42149.2 | -3160.42 | -0.00316042 | 0.0108183 | 1481.052
107.44 | -495.741 | 0.540915 | 42150.7 | -3160.42 | -0.00316042 | 0.0108183 | 1481.105
107.445 | -495.741 | 0.540915 | 42152.4 | -3160.66 | -0.00316066 | 0.0108183 | 1481.164
107.45 | -495.741 | 0.540915 | 42154 | -3160.88 | -0.00316088 | 0.0108183 | 1481.221
107.455 | -495.741 | 0.540915 | 42155.7 | -3160.88 | -0.00316088 | 0.0108183 | 1481.28
107.46 | -495.74 | 0.540915 | 42157.3 | -3160.88 | -0.00316088 | 0.0108183 | 1481.337
107.465 | -495.74 | 0.540915 | 42159 | -3161 | -0.003161 | 0.0108183 | 1481.396
107.47 | -495.74 | 0.5412 | 42160.7 | -3161.11 | -0.00316111 | 0.010824 | 1481.456
107.475 | -495.74 | 0.541514 | 42162.5 | -3161.23 | -0.00316123 | 0.01083028 | 1481.519
107.48 | -495.74 | 0.541229 | 42164.1 | -3161.34 | -0.00316134 | 0.01082458 | 1481.576
107.485 | -495.74 | 0.540915 | 42165.8 | -3161.34 | -0.00316134 | 0.0108183 | 1481.635
107.49 | -495.739 | 0.541198 | 42167.5 | -3161.34 | -0.00316134 | 0.01082396 | 1481.695
107.495 | -495.739 | 0.541514 | 42169.4 | -3161.46 | -0.00316146 | 0.01083028 | 1481.762
107.5 | -495.739 | 0.54123 | 42171 | -3161.57 | -0.00316157 | 0.0108246 | 1481.818
107.505 | -495.739 | 0.540915 | 42172.9 | -3161.69 | -0.00316169 | 0.0108183 | 1481.885
107.51 | -495.739 | 0.541199 | 42174.5 | -3161.8 | -0.0031618 | 0.01082398 | 1481.941
107.515 | -495.739 | 0.541514 | 42176.3 | -3162.04 | -0.00316204 | 0.01083028 | 1482.004
107.52 | -495.738 | 0.541228 | 42178 | -3162.26 | -0.00316226 | 0.01082456 | 1482.064
107.525 | -495.738 | 0.540915 | 42179.8 | -3162.26 | -0.00316226 | 0.0108183 | 1482.127
107.53 | -495.738 | 0.5412 | 42181.5 | -3162.26 | -0.00316226 | 0.010824 | 1482.187
107.535 | -495.738 | 0.541514 | 42183.4 | -3162.38 | -0.00316238 | 0.01083028 | 1482.254
107.54 | -495.738 | 0.541514 | 42185 | -3162.49 | -0.00316249 | 0.01083028 | 1482.31
107.545 | -495.738 | 0.541515 | 42186.8 | -3162.61 | -0.00316261 | 0.0108303 | 1482.373
107.55 | -495.737 | 0.541515 | 42188.4 | -3162.72 | -0.00316272 | 0.0108303 | 1482.429
107.555 | -495.737 | 0.541515 | 42190.2 | -3162.96 | -0.00316296 | 0.0108303 | 1482.493
107.56 | -495.737 | 0.541515 | 42191.8 | -3163.18 | -0.00316318 | 0.0108303 | 1482.549
107.565 | -495.737 | 0.541515 | 42193.6 | -3163.3 | -0.0031633 | 0.0108303 | 1482.612
107.57 | -495.737 | 0.541515 | 42195.2 | -3163.41 | -0.00316341 | 0.0108303 | 1482.668
107.575 | -495.737 | 0.541515 | 42197 | -3163.41 | -0.00316341 | 0.0108303 | 1482.732
107.58 | -495.736 | 0.541515 | 42198.8 | -3163.41 | -0.00316341 | 0.0108303 | 1482.795
107.585 | -495.736 | 0.541515 | 42200.6 | -3163.65 | -0.00316365 | 0.0108303 | 1482.858
107.59 | -495.736 | 0.5418 | 42202.3 | -3163.87 | -0.00316387 | 0.010836 | 1482.918
107.595 | -495.736 | 0.542113 | 42204.1 | -3163.99 | -0.00316399 | 0.01084226 | 1482.981
107.6 | -495.736 | 0.541829 | 42205.7 | -3164.1 | -0.0031641 | 0.01083658 | 1483.037
107.605 | -495.736 | 0.541515 | 42207.4 | -3164.1 | -0.0031641 | 0.0108303 | 1483.097
107.61 | -495.735 | 0.541799 | 42209 | -3164.1 | -0.0031641 | 0.01083598 | 1483.153
107.615 | -495.735 | 0.542113 | 42210.7 | -3164.22 | -0.00316422 | 0.01084226 | 1483.213
107.62 | -495.735 | 0.542114 | 42212.2 | -3164.33 | -0.00316433 | 0.01084228 | 1483.266
107.625 | -495.735 | 0.542115 | 42213.8 | -3164.45 | -0.00316445 | 0.0108423 | 1483.322
107.63 | -495.735 | 0.542115 | 42215.3 | -3164.56 | -0.00316456 | 0.0108423 | 1483.375
107.635 | -495.735 | 0.542115 | 42217 | -3164.56 | -0.00316456 | 0.0108423 | 1483.434
107.64 | -495.734 | 0.542115 | 42218.4 | -3164.56 | -0.00316456 | 0.0108423 | 1483.484
107.645 | -495.734 | 0.542115 | 42220 | -3164.92 | -0.00316492 | 0.0108423 | 1483.54
107.65 | -495.734 | 0.542115 | 42221.6 | -3165.24 | -0.00316524 | 0.0108423 | 1483.596
107.655 | -495.734 | 0.542115 | 42223.3 | -3165.24 | -0.00316524 | 0.0108423 | 1483.656
107.66 | -495.734 | 0.542115 | 42224.8 | -3165.24 | -0.00316524 | 0.0108423 | 1483.708
107.665 | -495.734 | 0.542115 | 42226.4 | -3165.36 | -0.00316536 | 0.0108423 | 1483.765
107.67 | -495.733 | 0.542115 | 42227.9 | -3165.47 | -0.00316547 | 0.0108423 | 1483.817
107.675 | -495.733 | 0.542115 | 42229.6 | -3165.59 | -0.00316559 | 0.0108423 | 1483.877
107.68 | -495.733 | 0.542115 | 42231 | -3165.7 | -0.0031657 | 0.0108423 | 1483.926
107.685 | -495.733 | 0.542115 | 42232.5 | -3165.82 | -0.00316582 | 0.0108423 | 1483.979
107.69 | -495.733 | 0.542115 | 42234.1 | -3165.93 | -0.00316593 | 0.0108423 | 1484.035
107.695 | -495.733 | 0.542115 | 42235.7 | -3165.93 | -0.00316593 | 0.0108423 | 1484.091
107.7 | -495.732 | 0.542115 | 42237.2 | -3165.93 | -0.00316593 | 0.0108423 | 1484.144
107.705 | -495.732 | 0.542115 | 42238.9 | -3166.17 | -0.00316617 | 0.0108423 | 1484.204
107.71 | -495.732 | 0.5424 | 42240.5 | -3166.39 | -0.00316639 | 0.010848 | 1484.26
107.715 | -495.732 | 0.542713 | 42242.2 | -3166.51 | -0.00316651 | 0.01085426 | 1484.32
107.72 | -495.732 | 0.542428 | 42243.8 | -3166.62 | -0.00316662 | 0.01084856 | 1484.376
107.725 | -495.732 | 0.542115 | 42245.6 | -3166.62 | -0.00316662 | 0.0108423 | 1484.439
107.73 | -495.731 | 0.542399 | 42247.2 | -3166.62 | -0.00316662 | 0.01084798 | 1484.496
107.735 | -495.731 | 0.542713 | 42248.9 | -3166.74 | -0.00316674 | 0.01085426 | 1484.555
107.74 | -495.731 | 0.54243 | 42250.5 | -3166.85 | -0.00316685 | 0.0108486 | 1484.612
107.745 | -495.731 | 0.542115 | 42252.3 | -3166.97 | -0.00316697 | 0.0108423 | 1484.675
107.75 | -495.731 | 0.542398 | 42253.8 | -3167.08 | -0.00316708 | 0.01084796 | 1484.727
107.755 | -495.731 | 0.542713 | 42255.4 | -3167.08 | -0.00316708 | 0.01085426 | 1484.784
107.76 | -495.73 | 0.542714 | 42257 | -3167.08 | -0.00316708 | 0.01085428 | 1484.84
107.765 | -495.73 | 0.542715 | 42258.8 | -3167.2 | -0.0031672 | 0.0108543 | 1484.903
107.77 | -495.73 | 0.542429 | 42260.3 | -3167.31 | -0.00316731 | 0.01084858 | 1484.956
107.775 | -495.73 | 0.542116 | 42262 | -3167.55 | -0.00316755 | 0.01084232 | 1485.016
107.78 | -495.73 | 0.542401 | 42263.6 | -3167.77 | -0.00316777 | 0.01084802 | 1485.072
107.785 | -495.73 | 0.542715 | 42265.4 | -3167.89 | -0.00316789 | 0.0108543 | 1485.135
107.79 | -495.729 | 0.54243 | 42267 | -3168 | -0.003168 | 0.0108486 | 1485.191
107.795 | -495.729 | 0.542116 | 42268.7 | -3168.12 | -0.00316812 | 0.01084232 | 1485.251
107.8 | -495.729 | 0.5424 | 42270.3 | -3168.23 | -0.00316823 | 0.010848 | 1485.307
107.805 | -495.729 | 0.542715 | 42272 | -3168.35 | -0.00316835 | 0.0108543 | 1485.367
107.81 | -495.729 | 0.542715 | 42273.7 | -3168.46 | -0.00316846 | 0.0108543 | 1485.427
107.815 | -495.729 | 0.542715 | 42275.6 | -3168.58 | -0.00316858 | 0.0108543 | 1485.493
107.82 | -495.728 | 0.542715 | 42277.2 | -3168.69 | -0.00316869 | 0.0108543 | 1485.55
107.825 | -495.728 | 0.542715 | 42279 | -3168.69 | -0.00316869 | 0.0108543 | 1485.613
107.83 | -495.728 | 0.542715 | 42280.6 | -3168.69 | -0.00316869 | 0.0108543 | 1485.669
107.835 | -495.728 | 0.542715 | 42282.4 | -3168.93 | -0.00316893 | 0.0108543 | 1485.732
107.84 | -495.728 | 0.542715 | 42284 | -3169.15 | -0.00316915 | 0.0108543 | 1485.789
107.845 | -495.728 | 0.542715 | 42285.8 | -3169.27 | -0.00316927 | 0.0108543 | 1485.852
107.85 | -495.727 | 0.542715 | 42287.3 | -3169.38 | -0.00316938 | 0.0108543 | 1485.905
107.855 | -495.727 | 0.542715 | 42289 | -3169.5 | -0.0031695 | 0.0108543 | 1485.964
107.86 | -495.727 | 0.542715 | 42290.6 | -3169.61 | -0.00316961 | 0.0108543 | 1486.021
107.865 | -495.727 | 0.542715 | 42292.4 | -3169.61 | -0.00316961 | 0.0108543 | 1486.084
107.87 | -495.727 | 0.542715 | 42294 | -3169.61 | -0.00316961 | 0.0108543 | 1486.14
107.875 | -495.727 | 0.542715 | 42295.7 | -3169.73 | -0.00316973 | 0.0108543 | 1486.2
107.88 | -495.726 | 0.542999 | 42297.3 | -3169.84 | -0.00316984 | 0.01085998 | 1486.256
107.885 | -495.726 | 0.543314 | 42299.2 | -3169.96 | -0.00316996 | 0.01086628 | 1486.323
107.89 | -495.726 | 0.543027 | 42300.8 | -3170.07 | -0.00317007 | 0.01086054 | 1486.379
107.895 | -495.726 | 0.542715 | 42302.5 | -3170.07 | -0.00317007 | 0.0108543 | 1486.439
107.9 | -495.726 | 0.543 | 42304 | -3170.07 | -0.00317007 | 0.01086 | 1486.491
107.905 | -495.726 | 0.543314 | 42305.7 | -3170.19 | -0.00317019 | 0.01086628 | 1486.551
107.91 | -495.725 | 0.543029 | 42307.2 | -3170.3 | -0.0031703 | 0.01086058 | 1486.604
107.915 | -495.725 | 0.542715 | 42308.9 | -3170.54 | -0.00317054 | 0.0108543 | 1486.664
107.92 | -495.725 | 0.542999 | 42310.4 | -3170.76 | -0.00317076 | 0.01085998 | 1486.716
107.925 | -495.725 | 0.543314 | 42312 | -3170.88 | -0.00317088 | 0.01086628 | 1486.773
107.93 | -495.725 | 0.543314 | 42313.6 | -3170.99 | -0.00317099 | 0.01086628 | 1486.829
107.935 | -495.725 | 0.543315 | 42315.3 | -3170.99 | -0.00317099 | 0.0108663 | 1486.888
107.94 | -495.724 | 0.543315 | 42316.8 | -3170.99 | -0.00317099 | 0.0108663 | 1486.941
107.945 | -495.724 | 0.543315 | 42318.4 | -3171.11 | -0.00317111 | 0.0108663 | 1486.997
107.95 | -495.724 | 0.543315 | 42320.1 | -3171.22 | -0.00317122 | 0.0108663 | 1487.057
107.955 | -495.724 | 0.543315 | 42321.8 | -3171.34 | -0.00317134 | 0.0108663 | 1487.117
107.96 | -495.724 | 0.543315 | 42323.3 | -3171.45 | -0.00317145 | 0.0108663 | 1487.17
107.965 | -495.723 | 0.543315 | 42324.9 | -3171.45 | -0.00317145 | 0.0108663 | 1487.226
107.97 | -495.723 | 0.543315 | 42326.3 | -3171.45 | -0.00317145 | 0.0108663 | 1487.275
107.975 | -495.723 | 0.543315 | 42327.9 | -3171.57 | -0.00317157 | 0.0108663 | 1487.331
107.98 | -495.723 | 0.543315 | 42329.4 | -3171.67 | -0.00317167 | 0.0108663 | 1487.384
107.985 | -495.723 | 0.543315 | 42330.9 | -3171.92 | -0.00317192 | 0.0108663 | 1487.437
107.99 | -495.723 | 0.543315 | 42332.4 | -3172.13 | -0.00317213 | 0.0108663 | 1487.489
107.995 | -495.723 | 0.543315 | 42334 | -3172.25 | -0.00317225 | 0.0108663 | 1487.546
108 | -495.722 | 0.543315 | 42335.5 | -3172.36 | -0.00317236 | 0.0108663 | 1487.598
108.005 | -495.722 | 0.543315 | 42337.2 | -3172.36 | -0.00317236 | 0.0108663 | 1487.658
108.01 | -495.722 | 0.543315 | 42338.6 | -3172.36 | -0.00317236 | 0.0108663 | 1487.707
108.015 | -495.722 | 0.543315 | 42340.2 | -3172.48 | -0.00317248 | 0.0108663 | 1487.763
108.02 | -495.722 | 0.543315 | 42341.8 | -3172.59 | -0.00317259 | 0.0108663 | 1487.82
108.025 | -495.722 | 0.543315 | 42343.4 | -3172.71 | -0.00317271 | 0.0108663 | 1487.876
108.03 | -495.721 | 0.543315 | 42344.9 | -3172.82 | -0.00317282 | 0.0108663 | 1487.929
108.035 | -495.721 | 0.543315 | 42346.6 | -3172.94 | -0.00317294 | 0.0108663 | 1487.988
108.04 | -495.721 | 0.543599 | 42348 | -3173.05 | -0.00317305 | 0.01087198 | 1488.038
108.045 | -495.721 | 0.543913 | 42349.7 | -3173.17 | -0.00317317 | 0.01087826 | 1488.097
108.05 | -495.721 | 0.543629 | 42351.2 | -3173.28 | -0.00317328 | 0.01087258 | 1488.15
108.055 | -495.721 | 0.543315 | 42352.8 | -3173.4 | -0.0031734 | 0.0108663 | 1488.206
108.06 | -495.72 | 0.543598 | 42354.3 | -3173.51 | -0.00317351 | 0.01087196 | 1488.259
108.065 | -495.72 | 0.543913 | 42356 | -3173.63 | -0.00317363 | 0.01087826 | 1488.319
108.07 | -495.72 | 0.543629 | 42357.6 | -3173.74 | -0.00317374 | 0.01087258 | 1488.375
108.075 | -495.72 | 0.543315 | 42359.3 | -3173.86 | -0.00317386 | 0.0108663 | 1488.435
108.08 | -495.72 | 0.5436 | 42360.8 | -3173.97 | -0.00317397 | 0.010872 | 1488.487
108.085 | -495.72 | 0.543913 | 42362.5 | -3174.09 | -0.00317409 | 0.01087826 | 1488.547
108.09 | -495.719 | 0.543914 | 42363.9 | -3174.2 | -0.0031742 | 0.01087828 | 1488.596
108.095 | -495.719 | 0.543915 | 42365.6 | -3174.2 | -0.0031742 | 0.0108783 | 1488.656
108.1 | -495.719 | 0.54363 | 42367 | -3174.2 | -0.0031742 | 0.0108726 | 1488.705
108.105 | -495.719 | 0.543316 | 42368.5 | -3174.32 | -0.00317432 | 0.01086632 | 1488.758
108.11 | -495.719 | 0.5436 | 42369.9 | -3174.43 | -0.00317443 | 0.010872 | 1488.807
108.115 | -495.719 | 0.543915 | 42371.5 | -3174.67 | -0.00317467 | 0.0108783 | 1488.863
108.12 | -495.718 | 0.543915 | 42373 | -3174.89 | -0.00317489 | 0.0108783 | 1488.916
108.125 | -495.718 | 0.543915 | 42374.6 | -3174.89 | -0.00317489 | 0.0108783 | 1488.972
108.13 | -495.718 | 0.543915 | 42376 | -3174.89 | -0.00317489 | 0.0108783 | 1489.021
108.135 | -495.718 | 0.543915 | 42377.6 | -3175.01 | -0.00317501 | 0.0108783 | 1489.078
108.14 | -495.718 | 0.543915 | 42379.1 | -3175.12 | -0.00317512 | 0.0108783 | 1489.13
108.145 | -495.718 | 0.543915 | 42380.8 | -3175.24 | -0.00317524 | 0.0108783 | 1489.19
108.15 | -495.717 | 0.543915 | 42382.3 | -3175.35 | -0.00317535 | 0.0108783 | 1489.243
108.155 | -495.717 | 0.543915 | 42384 | -3175.47 | -0.00317547 | 0.0108783 | 1489.302
108.16 | -495.717 | 0.543915 | 42385.5 | -3175.58 | -0.00317558 | 0.0108783 | 1489.355
108.165 | -495.717 | 0.543915 | 42387.1 | -3175.58 | -0.00317558 | 0.0108783 | 1489.411
108.17 | -495.717 | 0.543915 | 42388.5 | -3175.58 | -0.00317558 | 0.0108783 | 1489.461
108.175 | -495.717 | 0.543915 | 42390.1 | -3175.82 | -0.00317582 | 0.0108783 | 1489.517
108.18 | -495.716 | 0.543915 | 42391.6 | -3176.04 | -0.00317604 | 0.0108783 | 1489.57
108.185 | -495.716 | 0.543915 | 42393.3 | -3176.16 | -0.00317616 | 0.0108783 | 1489.629
108.19 | -495.716 | 0.543915 | 42394.9 | -3176.27 | -0.00317627 | 0.0108783 | 1489.685
108.195 | -495.716 | 0.543915 | 42396.5 | -3176.27 | -0.00317627 | 0.0108783 | 1489.742
108.2 | -495.716 | 0.543915 | 42398.1 | -3176.27 | -0.00317627 | 0.0108783 | 1489.798
108.205 | -495.716 | 0.543915 | 42399.9 | -3176.39 | -0.00317639 | 0.0108783 | 1489.861
108.21 | -495.715 | 0.543915 | 42401.5 | -3176.5 | -0.0031765 | 0.0108783 | 1489.917
108.215 | -495.715 | 0.543915 | 42403.3 | -3176.62 | -0.00317662 | 0.0108783 | 1489.981
108.22 | -495.715 | 0.543915 | 42404.8 | -3176.73 | -0.00317673 | 0.0108783 | 1490.033
108.225 | -495.715 | 0.543915 | 42406.5 | -3176.85 | -0.00317685 | 0.0108783 | 1490.093
108.23 | -495.715 | 0.543915 | 42408.2 | -3176.96 | -0.00317696 | 0.0108783 | 1490.153
108.235 | -495.715 | 0.543915 | 42410 | -3177.08 | -0.00317708 | 0.0108783 | 1490.216
108.24 | -495.714 | 0.544198 | 42411.5 | -3177.19 | -0.00317719 | 0.01088396 | 1490.269
108.245 | -495.714 | 0.544513 | 42413.1 | -3177.31 | -0.00317731 | 0.01089026 | 1490.325
108.25 | -495.714 | 0.54423 | 42414.7 | -3177.42 | -0.00317742 | 0.0108846 | 1490.381
108.255 | -495.714 | 0.543915 | 42416.5 | -3177.54 | -0.00317754 | 0.0108783 | 1490.444
108.26 | -495.714 | 0.544199 | 42418 | -3177.65 | -0.00317765 | 0.01088398 | 1490.497
108.265 | -495.714 | 0.544513 | 42419.7 | -3177.77 | -0.00317777 | 0.01089026 | 1490.557
108.27 | -495.713 | 0.544514 | 42421.3 | -3177.88 | -0.00317788 | 0.01089028 | 1490.613
108.275 | -495.713 | 0.544515 | 42423.1 | -3177.88 | -0.00317788 | 0.0108903 | 1490.676
108.28 | -495.713 | 0.544515 | 42424.6 | -3177.88 | -0.00317788 | 0.0108903 | 1490.729
108.285 | -495.713 | 0.544515 | 42426.3 | -3178 | -0.003178 | 0.0108903 | 1490.789
108.29 | -495.713 | 0.544515 | 42427.9 | -3178.11 | -0.00317811 | 0.0108903 | 1490.845
108.295 | -495.713 | 0.544515 | 42429.7 | -3178.23 | -0.00317823 | 0.0108903 | 1490.908
108.3 | -495.712 | 0.544515 | 42431.2 | -3178.33 | -0.00317833 | 0.0108903 | 1490.961
108.305 | -495.712 | 0.544515 | 42432.9 | -3178.46 | -0.00317846 | 0.0108903 | 1491.021
108.31 | -495.712 | 0.544515 | 42434.3 | -3178.56 | -0.00317856 | 0.0108903 | 1491.07
108.315 | -495.712 | 0.544515 | 42435.9 | -3178.69 | -0.00317869 | 0.0108903 | 1491.126
108.32 | -495.712 | 0.544515 | 42437.5 | -3178.79 | -0.00317879 | 0.0108903 | 1491.182
108.325 | -495.712 | 0.544515 | 42439.2 | -3178.91 | -0.00317891 | 0.0108903 | 1491.242
108.33 | -495.711 | 0.544515 | 42440.6 | -3179.02 | -0.00317902 | 0.0108903 | 1491.291
108.335 | -495.711 | 0.544515 | 42442.2 | -3179.14 | -0.00317914 | 0.0108903 | 1491.348
108.34 | -495.711 | 0.5448 | 42443.8 | -3179.25 | -0.00317925 | 0.010896 | 1491.404
108.345 | -495.711 | 0.545114 | 42445.6 | -3179.37 | -0.00317937 | 0.01090228 | 1491.467
108.35 | -495.711 | 0.544829 | 42447.1 | -3179.48 | -0.00317948 | 0.01089658 | 1491.52
108.355 | -495.711 | 0.544515 | 42448.8 | -3179.6 | -0.0031796 | 0.0108903 | 1491.579
108.36 | -495.71 | 0.544799 | 42450.2 | -3179.71 | -0.00317971 | 0.01089598 | 1491.629
108.365 | -495.71 | 0.545114 | 42451.8 | -3179.83 | -0.00317983 | 0.01090228 | 1491.685
108.37 | -495.71 | 0.54483 | 42453.3 | -3179.94 | -0.00317994 | 0.0108966 | 1491.738
108.375 | -495.71 | 0.544515 | 42454.9 | -3180.06 | -0.00318006 | 0.0108903 | 1491.794
108.38 | -495.71 | 0.544799 | 42456.4 | -3180.17 | -0.00318017 | 0.01089598 | 1491.847
108.385 | -495.71 | 0.545114 | 42457.9 | -3180.29 | -0.00318029 | 0.01090228 | 1491.899
108.39 | -495.709 | 0.544827 | 42459.4 | -3180.4 | -0.0031804 | 0.01089654 | 1491.952
108.395 | -495.709 | 0.544515 | 42460.9 | -3180.52 | -0.00318052 | 0.0108903 | 1492.005
108.4 | -495.709 | 0.5448 | 42462.4 | -3180.63 | -0.00318063 | 0.010896 | 1492.057
108.405 | -495.709 | 0.545114 | 42464 | -3180.63 | -0.00318063 | 0.01090228 | 1492.114
108.41 | -495.709 | 0.545114 | 42465.5 | -3180.63 | -0.00318063 | 0.01090228 | 1492.166
108.415 | -495.709 | 0.545115 | 42467.2 | -3180.75 | -0.00318075 | 0.0109023 | 1492.226
108.42 | -495.708 | 0.545115 | 42468.6 | -3180.86 | -0.00318086 | 0.0109023 | 1492.275
108.425 | -495.708 | 0.545115 | 42470.2 | -3180.98 | -0.00318098 | 0.0109023 | 1492.331
108.43 | -495.708 | 0.545115 | 42471.7 | -3181.09 | -0.00318109 | 0.0109023 | 1492.384
108.435 | -495.708 | 0.545115 | 42473.3 | -3181.21 | -0.00318121 | 0.0109023 | 1492.44
108.44 | -495.708 | 0.545115 | 42474.8 | -3181.32 | -0.00318132 | 0.0109023 | 1492.493
108.445 | -495.708 | 0.545115 | 42476.3 | -3181.32 | -0.00318132 | 0.0109023 | 1492.546
108.45 | -495.707 | 0.545115 | 42477.7 | -3181.32 | -0.00318132 | 0.0109023 | 1492.595
108.455 | -495.707 | 0.545115 | 42479.3 | -3181.56 | -0.00318156 | 0.0109023 | 1492.651
108.46 | -495.707 | 0.545115 | 42480.8 | -3181.78 | -0.00318178 | 0.0109023 | 1492.704
108.465 | -495.707 | 0.545115 | 42482.4 | -3181.78 | -0.00318178 | 0.0109023 | 1492.76
108.47 | -495.707 | 0.545115 | 42483.9 | -3181.78 | -0.00318178 | 0.0109023 | 1492.813
108.475 | -495.707 | 0.545115 | 42485.5 | -3181.9 | -0.0031819 | 0.0109023 | 1492.869
108.48 | -495.706 | 0.545399 | 42487.1 | -3182.01 | -0.00318201 | 0.01090798 | 1492.925
108.485 | -495.706 | 0.545713 | 42488.9 | -3182.01 | -0.00318201 | 0.01091426 | 1492.988
108.49 | -495.706 | 0.54543 | 42490.3 | -3182.01 | -0.00318201 | 0.0109086 | 1493.038
108.495 | -495.706 | 0.545115 | 42491.9 | -3182.13 | -0.00318213 | 0.0109023 | 1493.094
108.5 | -495.706 | 0.545398 | 42493.4 | -3182.24 | -0.00318224 | 0.01090796 | 1493.147
108.505 | -495.706 | 0.545713 | 42495.1 | -3182.48 | -0.00318248 | 0.01091426 | 1493.206
108.51 | -495.705 | 0.545429 | 42496.5 | -3182.7 | -0.0031827 | 0.01090858 | 1493.256
108.515 | -495.705 | 0.545115 | 42498.1 | -3182.82 | -0.00318282 | 0.0109023 | 1493.312
108.52 | -495.705 | 0.5454 | 42499.7 | -3182.93 | -0.00318293 | 0.010908 | 1493.368
108.525 | -495.705 | 0.545713 | 42501.4 | -3183.05 | -0.00318305 | 0.01091426 | 1493.428
108.53 | -495.705 | 0.545428 | 42502.9 | -3183.16 | -0.00318316 | 0.01090856 | 1493.48
108.535 | -495.705 | 0.545115 | 42504.7 | -3183.16 | -0.00318316 | 0.0109023 | 1493.544
108.54 | -495.704 | 0.545115 | 42506.2 | -3183.16 | -0.00318316 | 0.0109023 | 1493.596
108.545 | -495.704 | 0.545115 | 42507.8 | -3183.4 | -0.0031834 | 0.0109023 | 1493.653
108.55 | -495.704 | 0.545399 | 42509.4 | -3183.62 | -0.00318362 | 0.01090798 | 1493.709
108.555 | -495.704 | 0.545713 | 42511.1 | -3183.74 | -0.00318374 | 0.01091426 | 1493.769
108.56 | -495.704 | 0.54543 | 42512.5 | -3183.85 | -0.00318385 | 0.0109086 | 1493.818
108.565 | -495.704 | 0.545115 | 42514.2 | -3183.85 | -0.00318385 | 0.0109023 | 1493.877
108.57 | -495.703 | 0.545399 | 42515.7 | -3183.85 | -0.00318385 | 0.01090798 | 1493.93
108.575 | -495.703 | 0.545713 | 42517.4 | -3184.09 | -0.00318409 | 0.01091426 | 1493.99
108.58 | -495.703 | 0.545428 | 42518.9 | -3184.31 | -0.00318431 | 0.01090856 | 1494.043
108.585 | -495.703 | 0.545115 | 42520.5 | -3184.31 | -0.00318431 | 0.0109023 | 1494.099
108.59 | -495.703 | 0.5454 | 42522 | -3184.31 | -0.00318431 | 0.010908 | 1494.152
108.595 | -495.703 | 0.545713 | 42523.6 | -3184.43 | -0.00318443 | 0.01091426 | 1494.208
108.6 | -495.702 | 0.545714 | 42525.1 | -3184.54 | -0.00318454 | 0.01091428 | 1494.261
108.605 | -495.702 | 0.545715 | 42526.7 | -3184.54 | -0.00318454 | 0.0109143 | 1494.317
108.61 | -495.702 | 0.545715 | 42528.3 | -3184.54 | -0.00318454 | 0.0109143 | 1494.373
108.615 | -495.702 | 0.545715 | 42530 | -3184.66 | -0.00318466 | 0.0109143 | 1494.433
108.62 | -495.702 | 0.545715 | 42531.5 | -3184.77 | -0.00318477 | 0.0109143 | 1494.485
108.625 | -495.702 | 0.545715 | 42533.1 | -3184.89 | -0.00318489 | 0.0109143 | 1494.542
108.63 | -495.701 | 0.545715 | 42534.5 | -3185 | -0.003185 | 0.0109143 | 1494.591
108.635 | -495.701 | 0.545715 | 42536 | -3185.12 | -0.00318512 | 0.0109143 | 1494.644
108.64 | -495.701 | 0.545715 | 42537.4 | -3185.22 | -0.00318522 | 0.0109143 | 1494.693
108.645 | -495.701 | 0.545715 | 42539 | -3185.47 | -0.00318547 | 0.0109143 | 1494.749
108.65 | -495.701 | 0.545715 | 42540.4 | -3185.68 | -0.00318568 | 0.0109143 | 1494.798
108.655 | -495.701 | 0.545715 | 42541.9 | -3185.68 | -0.00318568 | 0.0109143 | 1494.851
108.66 | -495.7 | 0.545715 | 42543.4 | -3185.68 | -0.00318568 | 0.0109143 | 1494.904
108.665 | -495.7 | 0.545715 | 42545.1 | -3185.8 | -0.0031858 | 0.0109143 | 1494.963
108.67 | -495.7 | 0.545715 | 42546.5 | -3185.91 | -0.00318591 | 0.0109143 | 1495.012
108.675 | -495.7 | 0.545715 | 42548.1 | -3186.03 | -0.00318603 | 0.0109143 | 1495.069
108.68 | -495.7 | 0.545715 | 42549.7 | -3186.14 | -0.00318614 | 0.0109143 | 1495.125
108.685 | -495.7 | 0.545715 | 42551.4 | -3186.26 | -0.00318626 | 0.0109143 | 1495.185
108.69 | -495.699 | 0.545715 | 42552.9 | -3186.37 | -0.00318637 | 0.0109143 | 1495.237
108.695 | -495.699 | 0.545715 | 42554.6 | -3186.49 | -0.00318649 | 0.0109143 | 1495.297
108.7 | -495.699 | 0.546001 | 42556.2 | -3186.6 | -0.0031866 | 0.01092002 | 1495.353
108.705 | -495.699 | 0.546313 | 42557.9 | -3186.6 | -0.0031866 | 0.01092626 | 1495.413
108.71 | -495.699 | 0.546314 | 42559.4 | -3186.6 | -0.0031866 | 0.01092628 | 1495.466
108.715 | -495.699 | 0.546315 | 42561.1 | -3186.72 | -0.00318672 | 0.0109263 | 1495.525
108.72 | -495.698 | 0.546315 | 42562.7 | -3186.83 | -0.00318683 | 0.0109263 | 1495.582
108.725 | -495.698 | 0.546315 | 42564.4 | -3186.83 | -0.00318683 | 0.0109263 | 1495.641
108.73 | -495.698 | 0.546315 | 42565.9 | -3186.83 | -0.00318683 | 0.0109263 | 1495.694
108.735 | -495.698 | 0.546315 | 42567.5 | -3187.07 | -0.00318707 | 0.0109263 | 1495.75
108.74 | -495.698 | 0.546315 | 42569 | -3187.29 | -0.00318729 | 0.0109263 | 1495.803
108.745 | -495.698 | 0.546315 | 42570.7 | -3187.29 | -0.00318729 | 0.0109263 | 1495.863
108.75 | -495.697 | 0.546315 | 42572.2 | -3187.29 | -0.00318729 | 0.0109263 | 1495.916
108.755 | -495.697 | 0.546315 | 42573.9 | -3187.53 | -0.00318753 | 0.0109263 | 1495.975
108.76 | -495.697 | 0.546315 | 42575.4 | -3187.75 | -0.00318775 | 0.0109263 | 1496.028
108.765 | -495.697 | 0.546315 | 42577.1 | -3187.87 | -0.00318787 | 0.0109263 | 1496.088
108.77 | -495.697 | 0.546315 | 42578.6 | -3187.98 | -0.00318798 | 0.0109263 | 1496.14
108.775 | -495.697 | 0.546315 | 42580.2 | -3188.1 | -0.0031881 | 0.0109263 | 1496.197
108.78 | -495.696 | 0.546315 | 42581.6 | -3188.21 | -0.00318821 | 0.0109263 | 1496.246
108.785 | -495.696 | 0.546315 | 42583.2 | -3188.21 | -0.00318821 | 0.0109263 | 1496.302
108.79 | -495.696 | 0.546315 | 42584.8 | -3188.21 | -0.00318821 | 0.0109263 | 1496.358
108.795 | -495.696 | 0.546315 | 42586.5 | -3188.33 | -0.00318833 | 0.0109263 | 1496.418
108.8 | -495.696 | 0.546315 | 42588.1 | -3188.44 | -0.00318844 | 0.0109263 | 1496.474
108.805 | -495.696 | 0.546315 | 42589.7 | -3188.68 | -0.00318868 | 0.0109263 | 1496.53
108.81 | -495.695 | 0.546315 | 42591.2 | -3188.9 | -0.0031889 | 0.0109263 | 1496.583
108.815 | -495.695 | 0.546315 | 42592.9 | -3188.9 | -0.0031889 | 0.0109263 | 1496.643
108.82 | -495.695 | 0.546315 | 42594.3 | -3188.9 | -0.0031889 | 0.0109263 | 1496.692
108.825 | -495.695 | 0.546315 | 42596 | -3189.02 | -0.00318902 | 0.0109263 | 1496.752
108.83 | -495.695 | 0.546315 | 42597.5 | -3189.13 | -0.00318913 | 0.0109263 | 1496.805
108.835 | -495.695 | 0.546315 | 42599.3 | -3189.25 | -0.00318925 | 0.0109263 | 1496.868
108.84 | -495.694 | 0.546315 | 42600.8 | -3189.36 | -0.00318936 | 0.0109263 | 1496.92
108.845 | -495.694 | 0.546315 | 42602.6 | -3189.36 | -0.00318936 | 0.0109263 | 1496.984
108.85 | -495.694 | 0.546599 | 42604.1 | -3189.36 | -0.00318936 | 0.01093198 | 1497.036
108.855 | -495.694 | 0.546914 | 42605.8 | -3189.48 | -0.00318948 | 0.01093828 | 1497.096
108.86 | -495.694 | 0.546629 | 42607.3 | -3189.59 | -0.00318959 | 0.01093258 | 1497.149
108.865 | -495.694 | 0.546315 | 42608.9 | -3189.71 | -0.00318971 | 0.0109263 | 1497.205
108.87 | -495.693 | 0.546598 | 42610.5 | -3189.82 | -0.00318982 | 0.01093196 | 1497.261
108.875 | -495.693 | 0.546914 | 42612.2 | -3190.06 | -0.00319006 | 0.01093828 | 1497.321
108.88 | -495.693 | 0.546629 | 42613.7 | -3190.28 | -0.00319028 | 0.01093258 | 1497.374
108.885 | -495.693 | 0.546315 | 42615.3 | -3190.4 | -0.0031904 | 0.0109263 | 1497.43
108.89 | -495.693 | 0.546601 | 42616.7 | -3190.51 | -0.00319051 | 0.01093202 | 1497.479
108.895 | -495.693 | 0.546914 | 42618.3 | -3190.51 | -0.00319051 | 0.01093828 | 1497.535
108.9 | -495.692 | 0.546914 | 42619.7 | -3190.51 | -0.00319051 | 0.01093828 | 1497.585
108.905 | -495.692 | 0.546915 | 42621.2 | -3190.63 | -0.00319063 | 0.0109383 | 1497.637
108.91 | -495.692 | 0.546915 | 42622.7 | -3190.74 | -0.00319074 | 0.0109383 | 1497.69
108.915 | -495.692 | 0.546915 | 42624.3 | -3190.86 | -0.00319086 | 0.0109383 | 1497.746
108.92 | -495.692 | 0.546915 | 42625.7 | -3190.97 | -0.00319097 | 0.0109383 | 1497.795
108.925 | -495.692 | 0.546915 | 42627.3 | -3191.09 | -0.00319109 | 0.0109383 | 1497.852
108.93 | -495.691 | 0.546915 | 42628.8 | -3191.2 | -0.0031912 | 0.0109383 | 1497.904
108.935 | -495.691 | 0.546915 | 42630.5 | -3191.32 | -0.00319132 | 0.0109383 | 1497.964
108.94 | -495.691 | 0.546915 | 42632 | -3191.43 | -0.00319143 | 0.0109383 | 1498.017
108.945 | -495.691 | 0.546915 | 42633.6 | -3191.43 | -0.00319143 | 0.0109383 | 1498.073
108.95 | -495.691 | 0.546915 | 42635.1 | -3191.43 | -0.00319143 | 0.0109383 | 1498.126
108.955 | -495.691 | 0.546915 | 42636.7 | -3191.55 | -0.00319155 | 0.0109383 | 1498.182
108.96 | -495.69 | 0.546915 | 42638.2 | -3191.66 | -0.00319166 | 0.0109383 | 1498.235
108.965 | -495.69 | 0.546915 | 42639.8 | -3191.78 | -0.00319178 | 0.0109383 | 1498.291
108.97 | -495.69 | 0.546915 | 42641.2 | -3191.89 | -0.00319189 | 0.0109383 | 1498.34
108.975 | -495.69 | 0.546915 | 42642.8 | -3192.01 | -0.00319201 | 0.0109383 | 1498.396
108.98 | -495.69 | 0.546915 | 42644.3 | -3192.11 | -0.00319211 | 0.0109383 | 1498.449
108.985 | -495.69 | 0.546915 | 42646 | -3192.24 | -0.00319224 | 0.0109383 | 1498.509
108.99 | -495.689 | 0.546915 | 42647.4 | -3192.34 | -0.00319234 | 0.0109383 | 1498.558
108.995 | -495.689 | 0.546915 | 42649 | -3192.47 | -0.00319247 | 0.0109383 | 1498.614
109 | -495.689 | 0.546915 | 42650.6 | -3192.57 | -0.00319257 | 0.0109383 | 1498.67
109.005 | -495.689 | 0.546915 | 42652.3 | -3192.7 | -0.0031927 | 0.0109383 | 1498.73
109.01 | -495.689 | 0.547199 | 42653.9 | -3192.8 | -0.0031928 | 0.01094398 | 1498.786
109.015 | -495.689 | 0.547513 | 42655.6 | -3192.92 | -0.00319292 | 0.01095026 | 1498.846
109.02 | -495.688 | 0.547228 | 42657.2 | -3193.03 | -0.00319303 | 0.01094456 | 1498.902
109.025 | -495.688 | 0.546915 | 42658.9 | -3193.15 | -0.00319315 | 0.0109383 | 1498.962
109.03 | -495.688 | 0.5472 | 42660.5 | -3193.26 | -0.00319326 | 0.010944 | 1499.018
109.035 | -495.688 | 0.547513 | 42662.2 | -3193.38 | -0.00319338 | 0.01095026 | 1499.078
109.04 | -495.688 | 0.547229 | 42663.7 | -3193.49 | -0.00319349 | 0.01094458 | 1499.131
109.045 | -495.688 | 0.546915 | 42665.4 | -3193.61 | -0.00319361 | 0.0109383 | 1499.19
109.05 | -495.687 | 0.547199 | 42666.9 | -3193.72 | -0.00319372 | 0.01094398 | 1499.243
109.055 | -495.687 | 0.547513 | 42668.6 | -3193.84 | -0.00319384 | 0.01095026 | 1499.303
109.06 | -495.687 | 0.547514 | 42670.2 | -3193.95 | -0.00319395 | 0.01095028 | 1499.359
109.065 | -495.687 | 0.547515 | 42671.9 | -3193.95 | -0.00319395 | 0.0109503 | 1499.419
109.07 | -495.687 | 0.547515 | 42673.5 | -3193.95 | -0.00319395 | 0.0109503 | 1499.475
109.075 | -495.687 | 0.547515 | 42675.2 | -3194.07 | -0.00319407 | 0.0109503 | 1499.535
109.08 | -495.686 | 0.547515 | 42676.7 | -3194.18 | -0.00319418 | 0.0109503 | 1499.587
109.085 | -495.686 | 0.547515 | 42678.4 | -3194.18 | -0.00319418 | 0.0109503 | 1499.647
109.09 | -495.686 | 0.547515 | 42680 | -3194.18 | -0.00319418 | 0.0109503 | 1499.703
109.095 | -495.686 | 0.547515 | 42681.8 | -3194.42 | -0.00319442 | 0.0109503 | 1499.767
109.1 | -495.686 | 0.547515 | 42683.2 | -3194.64 | -0.00319464 | 0.0109503 | 1499.816
109.105 | -495.686 | 0.547515 | 42684.8 | -3194.76 | -0.00319476 | 0.0109503 | 1499.872
109.11 | -495.685 | 0.547515 | 42686.2 | -3194.87 | -0.00319487 | 0.0109503 | 1499.921
109.115 | -495.685 | 0.547515 | 42687.9 | -3194.87 | -0.00319487 | 0.0109503 | 1499.981
109.12 | -495.685 | 0.547515 | 42689.3 | -3194.87 | -0.00319487 | 0.0109503 | 1500.03
109.125 | -495.685 | 0.547515 | 42691 | -3195.11 | -0.00319511 | 0.0109503 | 1500.09
109.13 | -495.685 | 0.547799 | 42692.4 | -3195.33 | -0.00319533 | 0.01095598 | 1500.139
109.135 | -495.685 | 0.548113 | 42694.1 | -3195.45 | -0.00319545 | 0.01096226 | 1500.199
109.14 | -495.684 | 0.547827 | 42695.7 | -3195.56 | -0.00319556 | 0.01095654 | 1500.255
109.145 | -495.684 | 0.547515 | 42697.4 | -3195.68 | -0.00319568 | 0.0109503 | 1500.315
109.15 | -495.684 | 0.5478 | 42698.9 | -3195.79 | -0.00319579 | 0.010956 | 1500.368
109.155 | -495.684 | 0.548113 | 42700.6 | -3195.79 | -0.00319579 | 0.01096226 | 1500.427
109.16 | -495.684 | 0.547829 | 42702.2 | -3195.79 | -0.00319579 | 0.01095658 | 1500.484
109.165 | -495.684 | 0.547515 | 42703.9 | -3195.79 | -0.00319579 | 0.0109503 | 1500.543
109.17 | -495.683 | 0.547799 | 42705.5 | -3195.79 | -0.00319579 | 0.01095598 | 1500.599
109.175 | -495.683 | 0.548113 | 42707.2 | -3196.03 | -0.00319603 | 0.01096226 | 1500.659
109.18 | -495.683 | 0.54783 | 42708.8 | -3196.25 | -0.00319625 | 0.0109566 | 1500.715
109.185 | -495.683 | 0.547515 | 42710.6 | -3196.25 | -0.00319625 | 0.0109503 | 1500.779
109.19 | -495.683 | 0.547799 | 42712.1 | -3196.25 | -0.00319625 | 0.01095598 | 1500.831
109.195 | -495.683 | 0.548113 | 42713.9 | -3196.49 | -0.00319649 | 0.01096226 | 1500.895
109.2 | -495.682 | 0.548114 | 42715.4 | -3196.71 | -0.00319671 | 0.01096228 | 1500.947
109.205 | -495.682 | 0.548115 | 42717.1 | -3196.71 | -0.00319671 | 0.0109623 | 1501.007
109.21 | -495.682 | 0.548115 | 42718.7 | -3196.71 | -0.00319671 | 0.0109623 | 1501.063
109.215 | -495.682 | 0.548115 | 42720.4 | -3196.83 | -0.00319683 | 0.0109623 | 1501.123
109.22 | -495.682 | 0.548115 | 42721.9 | -3196.94 | -0.00319694 | 0.0109623 | 1501.176
109.225 | -495.682 | 0.548115 | 42723.5 | -3197.06 | -0.00319706 | 0.0109623 | 1501.232
109.23 | -495.681 | 0.548115 | 42725 | -3197.17 | -0.00319717 | 0.0109623 | 1501.285
109.235 | -495.681 | 0.548115 | 42726.6 | -3197.29 | -0.00319729 | 0.0109623 | 1501.341
109.24 | -495.681 | 0.548115 | 42728.1 | -3197.4 | -0.0031974 | 0.0109623 | 1501.394
109.245 | -495.681 | 0.548115 | 42729.7 | -3197.52 | -0.00319752 | 0.0109623 | 1501.45
109.25 | -495.681 | 0.548115 | 42731.2 | -3197.63 | -0.00319763 | 0.0109623 | 1501.503
109.255 | -495.681 | 0.548115 | 42732.9 | -3197.75 | -0.00319775 | 0.0109623 | 1501.562
109.26 | -495.68 | 0.548115 | 42734.4 | -3197.86 | -0.00319786 | 0.0109623 | 1501.615
109.265 | -495.68 | 0.548115 | 42736 | -3197.98 | -0.00319798 | 0.0109623 | 1501.671
109.27 | -495.68 | 0.548115 | 42737.5 | -3198.09 | -0.00319809 | 0.0109623 | 1501.724
109.275 | -495.68 | 0.548115 | 42739.1 | -3198.21 | -0.00319821 | 0.0109623 | 1501.78
109.28 | -495.68 | 0.548115 | 42740.6 | -3198.32 | -0.00319832 | 0.0109623 | 1501.833
109.285 | -495.68 | 0.548115 | 42742.2 | -3198.44 | -0.00319844 | 0.0109623 | 1501.889
109.29 | -495.679 | 0.548115 | 42743.6 | -3198.55 | -0.00319855 | 0.0109623 | 1501.938
109.295 | -495.679 | 0.548115 | 42745.3 | -3198.67 | -0.00319867 | 0.0109623 | 1501.998
109.3 | -495.679 | 0.548399 | 42746.8 | -3198.78 | -0.00319878 | 0.01096798 | 1502.051
109.305 | -495.679 | 0.548714 | 42748.4 | -3198.78 | -0.00319878 | 0.01097428 | 1502.107
109.31 | -495.679 | 0.54843 | 42749.9 | -3198.78 | -0.00319878 | 0.0109686 | 1502.16
109.315 | -495.679 | 0.548115 | 42751.5 | -3198.9 | -0.0031989 | 0.0109623 | 1502.216
109.32 | -495.678 | 0.548115 | 42753 | -3199 | -0.003199 | 0.0109623 | 1502.269
109.325 | -495.678 | 0.548115 | 42754.7 | -3199.12 | -0.00319912 | 0.0109623 | 1502.328
109.33 | -495.678 | 0.548115 | 42756.2 | -3199.23 | -0.00319923 | 0.0109623 | 1502.381
109.335 | -495.678 | 0.548115 | 42757.9 | -3199.35 | -0.00319935 | 0.0109623 | 1502.441
109.34 | -495.678 | 0.5484 | 42759.3 | -3199.46 | -0.00319946 | 0.010968 | 1502.49
109.345 | -495.678 | 0.548714 | 42760.9 | -3199.58 | -0.00319958 | 0.01097428 | 1502.546
109.35 | -495.677 | 0.548714 | 42762.3 | -3199.69 | -0.00319969 | 0.01097428 | 1502.595
109.355 | -495.677 | 0.548715 | 42763.9 | -3199.81 | -0.00319981 | 0.0109743 | 1502.652
109.36 | -495.677 | 0.54843 | 42765.4 | -3199.92 | -0.00319992 | 0.0109686 | 1502.704
109.365 | -495.677 | 0.548116 | 42767 | -3200.04 | -0.00320004 | 0.01096232 | 1502.76
109.37 | -495.677 | 0.548399 | 42768.4 | -3200.15 | -0.00320015 | 0.01096798 | 1502.81
109.375 | -495.677 | 0.548715 | 42770 | -3200.27 | -0.00320027 | 0.0109743 | 1502.866
109.38 | -495.676 | 0.548715 | 42771.5 | -3200.38 | -0.00320038 | 0.0109743 | 1502.919
109.385 | -495.676 | 0.548715 | 42773.1 | -3200.5 | -0.0032005 | 0.0109743 | 1502.975
109.39 | -495.676 | 0.548715 | 42774.5 | -3200.61 | -0.00320061 | 0.0109743 | 1503.024
109.395 | -495.676 | 0.548715 | 42776.1 | -3200.73 | -0.00320073 | 0.0109743 | 1503.08
109.4 | -495.676 | 0.549 | 42777.5 | -3200.84 | -0.00320084 | 0.01098 | 1503.129
109.405 | -495.676 | 0.549313 | 42779.2 | -3200.96 | -0.00320096 | 0.01098626 | 1503.189
109.41 | -495.675 | 0.549029 | 42780.6 | -3201.07 | -0.00320107 | 0.01098058 | 1503.238
109.415 | -495.675 | 0.548715 | 42782.2 | -3201.19 | -0.00320119 | 0.0109743 | 1503.295
109.42 | -495.675 | 0.548999 | 42783.7 | -3201.3 | -0.0032013 | 0.01097998 | 1503.347
109.425 | -495.675 | 0.549313 | 42785.3 | -3201.3 | -0.0032013 | 0.01098626 | 1503.403
109.43 | -495.675 | 0.54903 | 42786.7 | -3201.3 | -0.0032013 | 0.0109806 | 1503.453
109.435 | -495.675 | 0.548715 | 42788.4 | -3201.3 | -0.0032013 | 0.0109743 | 1503.512
109.44 | -495.674 | 0.548999 | 42789.9 | -3201.3 | -0.0032013 | 0.01097998 | 1503.565
109.445 | -495.674 | 0.549313 | 42791.6 | -3201.54 | -0.00320154 | 0.01098626 | 1503.625
109.45 | -495.674 | 0.549027 | 42793.1 | -3201.76 | -0.00320176 | 0.01098054 | 1503.678
109.455 | -495.674 | 0.548715 | 42794.8 | -3201.88 | -0.00320188 | 0.0109743 | 1503.737
109.46 | -495.674 | 0.549 | 42796.4 | -3201.99 | -0.00320199 | 0.01098 | 1503.794
109.465 | -495.674 | 0.549313 | 42798 | -3202.11 | -0.00320211 | 0.01098626 | 1503.85
109.47 | -495.673 | 0.549314 | 42799.6 | -3202.22 | -0.00320222 | 0.01098628 | 1503.906
109.475 | -495.673 | 0.549315 | 42801.3 | -3202.22 | -0.00320222 | 0.0109863 | 1503.966
109.48 | -495.673 | 0.549315 | 42802.9 | -3202.22 | -0.00320222 | 0.0109863 | 1504.022
109.485 | -495.673 | 0.549315 | 42804.7 | -3202.34 | -0.00320234 | 0.0109863 | 1504.085
109.49 | -495.673 | 0.549315 | 42806.3 | -3202.45 | -0.00320245 | 0.0109863 | 1504.141
109.495 | -495.673 | 0.549315 | 42808 | -3202.57 | -0.00320257 | 0.0109863 | 1504.201
109.5 | -495.672 | 0.549315 | 42809.6 | -3202.68 | -0.00320268 | 0.0109863 | 1504.257
109.505 | -495.672 | 0.549315 | 42811.4 | -3202.8 | -0.0032028 | 0.0109863 | 1504.321
109.51 | -495.672 | 0.549315 | 42812.9 | -3202.91 | -0.00320291 | 0.0109863 | 1504.373
109.515 | -495.672 | 0.549315 | 42814.5 | -3202.91 | -0.00320291 | 0.0109863 | 1504.43
109.52 | -495.672 | 0.549315 | 42816.1 | -3202.91 | -0.00320291 | 0.0109863 | 1504.486
109.525 | -495.672 | 0.549315 | 42817.7 | -3203.03 | -0.00320303 | 0.0109863 | 1504.542
109.53 | -495.671 | 0.549029 | 42819.3 | -3203.14 | -0.00320314 | 0.01098058 | 1504.598
109.535 | -495.671 | 0.548716 | 42820.9 | -3203.38 | -0.00320338 | 0.01097432 | 1504.654
109.54 | -495.671 | 0.549285 | 42822.4 | -3203.6 | -0.0032036 | 0.0109857 | 1504.707
109.545 | -495.671 | 0.549913 | 42824 | -3203.6 | -0.0032036 | 0.01099826 | 1504.763
109.55 | -495.671 | 0.549629 | 42825.4 | -3203.6 | -0.0032036 | 0.01099258 | 1504.813
109.555 | -495.671 | 0.549315 | 42827 | -3203.72 | -0.00320372 | 0.0109863 | 1504.869
109.56 | -495.67 | 0.549315 | 42828.5 | -3203.83 | -0.00320383 | 0.0109863 | 1504.921
109.565 | -495.67 | 0.549315 | 42830.2 | -3203.95 | -0.00320395 | 0.0109863 | 1504.981
109.57 | -495.67 | 0.549315 | 42831.7 | -3204.06 | -0.00320406 | 0.0109863 | 1505.034
109.575 | -495.67 | 0.549315 | 42833.3 | -3204.18 | -0.00320418 | 0.0109863 | 1505.09
109.58 | -495.67 | 0.5496 | 42834.8 | -3204.29 | -0.00320429 | 0.010992 | 1505.143
109.585 | -495.67 | 0.549913 | 42836.3 | -3204.41 | -0.00320441 | 0.01099826 | 1505.196
109.59 | -495.669 | 0.549628 | 42837.8 | -3204.52 | -0.00320452 | 0.01099256 | 1505.248
109.595 | -495.669 | 0.549315 | 42839.4 | -3204.52 | -0.00320452 | 0.0109863 | 1505.304
109.6 | -495.669 | 0.549315 | 42840.8 | -3204.52 | -0.00320452 | 0.0109863 | 1505.354
109.605 | -495.669 | 0.549315 | 42842.3 | -3204.64 | -0.00320464 | 0.0109863 | 1505.406
109.61 | -495.669 | 0.549315 | 42843.7 | -3204.75 | -0.00320475 | 0.0109863 | 1505.456
109.615 | -495.669 | 0.549315 | 42845.2 | -3204.99 | -0.00320499 | 0.0109863 | 1505.508
109.62 | -495.668 | 0.549598 | 42846.6 | -3205.21 | -0.00320521 | 0.01099196 | 1505.557
109.625 | -495.668 | 0.549913 | 42848.1 | -3205.33 | -0.00320533 | 0.01099826 | 1505.61
109.63 | -495.668 | 0.549629 | 42849.5 | -3205.44 | -0.00320544 | 0.01099258 | 1505.659
109.635 | -495.668 | 0.549315 | 42850.9 | -3205.44 | -0.00320544 | 0.0109863 | 1505.709
109.64 | -495.668 | 0.549315 | 42852.3 | -3205.44 | -0.00320544 | 0.0109863 | 1505.758
109.645 | -495.668 | 0.549315 | 42853.7 | -3205.56 | -0.00320556 | 0.0109863 | 1505.807
109.65 | -495.667 | 0.5496 | 42855 | -3205.67 | -0.00320567 | 0.010992 | 1505.853
109.655 | -495.667 | 0.549913 | 42856.4 | -3205.79 | -0.00320579 | 0.01099826 | 1505.902
109.66 | -495.667 | 0.549914 | 42857.7 | -3205.89 | -0.00320589 | 0.01099828 | 1505.948
109.665 | -495.667 | 0.549915 | 42859.2 | -3206.02 | -0.00320602 | 0.0109983 | 1506
109.67 | -495.667 | 0.54963 | 42860.5 | -3206.12 | -0.00320612 | 0.0109926 | 1506.046
109.675 | -495.667 | 0.549316 | 42862 | -3206.25 | -0.00320625 | 0.01098632 | 1506.099
109.68 | -495.666 | 0.549883 | 42863.4 | -3206.35 | -0.00320635 | 0.01099766 | 1506.148
109.685 | -495.666 | 0.550514 | 42864.9 | -3206.48 | -0.00320648 | 0.01101028 | 1506.201
109.69 | -495.666 | 0.549944 | 42866.3 | -3206.58 | -0.00320658 | 0.01099888 | 1506.25
109.695 | -495.666 | 0.549316 | 42867.8 | -3206.7 | -0.0032067 | 0.01098632 | 1506.302
109.7 | -495.666 | 0.549602 | 42869.3 | -3206.81 | -0.00320681 | 0.01099204 | 1506.355
109.705 | -495.666 | 0.549915 | 42871 | -3207.05 | -0.00320705 | 0.0109983 | 1506.415
109.71 | -495.665 | 0.549915 | 42872.5 | -3207.27 | -0.00320727 | 0.0109983 | 1506.468
109.715 | -495.665 | 0.549915 | 42874.1 | -3207.15 | -0.00320715 | 0.0109983 | 1506.524
109.72 | -495.665 | 0.5502 | 42875.7 | -3207.04 | -0.00320704 | 0.011004 | 1506.58
109.725 | -495.665 | 0.550514 | 42877.4 | -3207.16 | -0.00320716 | 0.01101028 | 1506.64
109.73 | -495.665 | 0.550229 | 42878.9 | -3207.27 | -0.00320727 | 0.01100458 | 1506.692
109.735 | -495.665 | 0.549915 | 42880.7 | -3207.27 | -0.00320727 | 0.0109983 | 1506.756
109.74 | -495.664 | 0.550198 | 42882.3 | -3207.27 | -0.00320727 | 0.01100396 | 1506.812
109.745 | -495.664 | 0.550514 | 42884 | -3207.51 | -0.00320751 | 0.01101028 | 1506.872
109.75 | -495.664 | 0.550514 | 42885.6 | -3207.73 | -0.00320773 | 0.01101028 | 1506.928
109.755 | -495.664 | 0.550515 | 42887.4 | -3207.73 | -0.00320773 | 0.0110103 | 1506.991
109.76 | -495.664 | 0.55023 | 42888.9 | -3207.73 | -0.00320773 | 0.0110046 | 1507.044
109.765 | -495.664 | 0.549916 | 42890.7 | -3207.97 | -0.00320797 | 0.01099832 | 1507.107
109.77 | -495.663 | 0.550201 | 42892.2 | -3208.19 | -0.00320819 | 0.01100402 | 1507.16
109.775 | -495.663 | 0.550515 | 42893.9 | -3208.19 | -0.00320819 | 0.0110103 | 1507.22
109.78 | -495.663 | 0.550229 | 42895.4 | -3208.19 | -0.00320819 | 0.01100458 | 1507.272
109.785 | -495.663 | 0.549916 | 42897.1 | -3208.31 | -0.00320831 | 0.01099832 | 1507.332
109.79 | -495.663 | 0.5502 | 42898.6 | -3208.42 | -0.00320842 | 0.011004 | 1507.385
109.795 | -495.663 | 0.550515 | 42900.2 | -3208.54 | -0.00320854 | 0.0110103 | 1507.441
109.8 | -495.662 | 0.550231 | 42901.8 | -3208.65 | -0.00320865 | 0.01100462 | 1507.497
109.805 | -495.662 | 0.549916 | 42903.5 | -3208.77 | -0.00320877 | 0.01099832 | 1507.557
109.81 | -495.662 | 0.550199 | 42905 | -3208.88 | -0.00320888 | 0.01100398 | 1507.61
109.815 | -495.662 | 0.550515 | 42906.8 | -3209 | -0.003209 | 0.0110103 | 1507.673
109.82 | -495.662 | 0.550515 | 42908.3 | -3209.11 | -0.00320911 | 0.0110103 | 1507.726
109.825 | -495.662 | 0.550515 | 42909.9 | -3209.23 | -0.00320923 | 0.0110103 | 1507.782
109.83 | -495.661 | 0.550515 | 42911.5 | -3209.34 | -0.00320934 | 0.0110103 | 1507.838
109.835 | -495.661 | 0.550515 | 42913.2 | -3209.34 | -0.00320934 | 0.0110103 | 1507.898
109.84 | -495.661 | 0.550515 | 42914.7 | -3209.34 | -0.00320934 | 0.0110103 | 1507.95
109.845 | -495.661 | 0.550515 | 42916.3 | -3209.46 | -0.00320946 | 0.0110103 | 1508.007
109.85 | -495.661 | 0.550515 | 42917.8 | -3209.57 | -0.00320957 | 0.0110103 | 1508.059
109.855 | -495.661 | 0.550515 | 42919.3 | -3209.69 | -0.00320969 | 0.0110103 | 1508.112
109.86 | -495.66 | 0.550515 | 42920.8 | -3209.8 | -0.0032098 | 0.0110103 | 1508.165
109.865 | -495.66 | 0.550515 | 42922.5 | -3209.92 | -0.00320992 | 0.0110103 | 1508.224
109.87 | -495.66 | 0.550515 | 42924 | -3210.03 | -0.00321003 | 0.0110103 | 1508.277
109.875 | -495.66 | 0.550515 | 42925.6 | -3210.15 | -0.00321015 | 0.0110103 | 1508.333
109.88 | -495.66 | 0.550515 | 42927 | -3210.26 | -0.00321026 | 0.0110103 | 1508.383
109.885 | -495.66 | 0.550515 | 42928.5 | -3210.38 | -0.00321038 | 0.0110103 | 1508.435
109.89 | -495.659 | 0.550515 | 42930 | -3210.49 | -0.00321049 | 0.0110103 | 1508.488
109.895 | -495.659 | 0.550515 | 42931.6 | -3210.73 | -0.00321073 | 0.0110103 | 1508.544
109.9 | -495.659 | 0.5508 | 42933 | -3210.95 | -0.00321095 | 0.011016 | 1508.593
109.905 | -495.659 | 0.551113 | 42934.5 | -3210.95 | -0.00321095 | 0.01102226 | 1508.646
109.91 | -495.659 | 0.550829 | 42935.9 | -3210.95 | -0.00321095 | 0.01101658 | 1508.695
109.915 | -495.659 | 0.550515 | 42937.4 | -3211.07 | -0.00321107 | 0.0110103 | 1508.748
109.92 | -495.658 | 0.550515 | 42938.9 | -3211.18 | -0.00321118 | 0.0110103 | 1508.801
109.925 | -495.658 | 0.550515 | 42940.5 | -3211.3 | -0.0032113 | 0.0110103 | 1508.857
109.93 | -495.658 | 0.550515 | 42941.8 | -3211.41 | -0.00321141 | 0.0110103 | 1508.903
109.935 | -495.658 | 0.550515 | 42943.4 | -3211.53 | -0.00321153 | 0.0110103 | 1508.959
109.94 | -495.658 | 0.550515 | 42944.9 | -3211.64 | -0.00321164 | 0.0110103 | 1509.012
109.945 | -495.658 | 0.550515 | 42946.5 | -3211.76 | -0.00321176 | 0.0110103 | 1509.068
109.95 | -495.657 | 0.550515 | 42947.9 | -3211.87 | -0.00321187 | 0.0110103 | 1509.117
109.955 | -495.657 | 0.550515 | 42949.5 | -3211.99 | -0.00321199 | 0.0110103 | 1509.173
109.96 | -495.657 | 0.5508 | 42950.9 | -3212.1 | -0.0032121 | 0.011016 | 1509.222
109.965 | -495.657 | 0.551113 | 42952.5 | -3212.1 | -0.0032121 | 0.01102226 | 1509.279
109.97 | -495.657 | 0.550828 | 42954 | -3212.1 | -0.0032121 | 0.01101656 | 1509.331
109.975 | -495.656 | 0.550515 | 42955.6 | -3212.22 | -0.00321222 | 0.0110103 | 1509.388
109.98 | -495.656 | 0.550799 | 42956.9 | -3212.33 | -0.00321233 | 0.01101598 | 1509.433
109.985 | -495.656 | 0.551113 | 42958.5 | -3212.33 | -0.00321233 | 0.01102226 | 1509.489
109.99 | -495.656 | 0.551114 | 42959.9 | -3212.33 | -0.00321233 | 0.01102228 | 1509.539
109.995 | -495.656 | 0.551115 | 42961.6 | -3212.57 | -0.00321257 | 0.0110223 | 1509.598
110 | -495.656 | 0.551115 | 42962.9 | -3212.78 | -0.00321278 | 0.0110223 | 1509.644
110.005 | -495.656 | 0.551115 | 42964.5 | -3212.91 | -0.00321291 | 0.0110223 | 1509.7
110.01 | -495.655 | 0.551115 | 42966 | -3213.01 | -0.00321301 | 0.0110223 | 1509.753
110.015 | -495.655 | 0.551115 | 42967.6 | -3213.01 | -0.00321301 | 0.0110223 | 1509.809
110.02 | -495.655 | 0.551115 | 42969 | -3213.01 | -0.00321301 | 0.0110223 | 1509.858
110.025 | -495.655 | 0.551115 | 42970.6 | -3213.13 | -0.00321313 | 0.0110223 | 1509.915
110.03 | -495.655 | 0.551115 | 42972 | -3213.24 | -0.00321324 | 0.0110223 | 1509.964
110.035 | -495.655 | 0.551115 | 42973.6 | -3213.36 | -0.00321336 | 0.0110223 | 1510.02
110.04 | -495.654 | 0.551115 | 42975.1 | -3213.47 | -0.00321347 | 0.0110223 | 1510.073
110.045 | -495.654 | 0.551115 | 42976.7 | -3213.47 | -0.00321347 | 0.0110223 | 1510.129
110.05 | -495.654 | 0.551115 | 42978.2 | -3213.47 | -0.00321347 | 0.0110223 | 1510.182
110.055 | -495.654 | 0.551115 | 42979.9 | -3213.47 | -0.00321347 | 0.0110223 | 1510.241
110.06 | -495.654 | 0.551115 | 42981.3 | -3213.47 | -0.00321347 | 0.0110223 | 1510.291
110.065 | -495.654 | 0.551115 | 42983 | -3213.72 | -0.00321372 | 0.0110223 | 1510.35
110.07 | -495.653 | 0.551115 | 42984.4 | -3213.93 | -0.00321393 | 0.0110223 | 1510.4
110.075 | -495.653 | 0.551115 | 42985.9 | -3214.05 | -0.00321405 | 0.0110223 | 1510.452
110.08 | -495.653 | 0.551115 | 42987.4 | -3214.16 | -0.00321416 | 0.0110223 | 1510.505
110.085 | -495.653 | 0.551115 | 42989.1 | -3214.28 | -0.00321428 | 0.0110223 | 1510.565
110.09 | -495.653 | 0.5514 | 42990.5 | -3214.39 | -0.00321439 | 0.011028 | 1510.614
110.095 | -495.653 | 0.551713 | 42992 | -3214.51 | -0.00321451 | 0.01103426 | 1510.667
110.1 | -495.652 | 0.551429 | 42993.4 | -3214.62 | -0.00321462 | 0.01102858 | 1510.716
110.105 | -495.652 | 0.551115 | 42995 | -3214.74 | -0.00321474 | 0.0110223 | 1510.772
110.11 | -495.652 | 0.551399 | 42996.4 | -3214.85 | -0.00321485 | 0.01102798 | 1510.821
110.115 | -495.652 | 0.551713 | 42998 | -3214.97 | -0.00321497 | 0.01103426 | 1510.877
110.12 | -495.652 | 0.551714 | 42999.4 | -3215.08 | -0.00321508 | 0.01103428 | 1510.927
110.125 | -495.652 | 0.551715 | 43001.1 | -3215.2 | -0.0032152 | 0.0110343 | 1510.986
110.13 | -495.651 | 0.55143 | 43002.5 | -3215.31 | -0.00321531 | 0.0110286 | 1511.036
110.135 | -495.651 | 0.551116 | 43004.2 | -3215.43 | -0.00321543 | 0.01102232 | 1511.095
110.14 | -495.651 | 0.551402 | 43005.6 | -3215.54 | -0.00321554 | 0.01102804 | 1511.144
110.145 | -495.651 | 0.551715 | 43007.2 | -3215.66 | -0.00321566 | 0.0110343 | 1511.201
110.15 | -495.651 | 0.551715 | 43008.7 | -3215.77 | -0.00321577 | 0.0110343 | 1511.253
110.155 | -495.651 | 0.551715 | 43010.3 | -3215.77 | -0.00321577 | 0.0110343 | 1511.31
110.16 | -495.65 | 0.551715 | 43011.8 | -3215.77 | -0.00321577 | 0.0110343 | 1511.362
110.165 | -495.65 | 0.551715 | 43013.5 | -3215.89 | -0.00321589 | 0.0110343 | 1511.422
110.17 | -495.65 | 0.551715 | 43015 | -3216 | -0.003216 | 0.0110343 | 1511.475
110.175 | -495.65 | 0.551715 | 43016.7 | -3216 | -0.003216 | 0.0110343 | 1511.535
110.18 | -495.65 | 0.551715 | 43018.2 | -3216 | -0.003216 | 0.0110343 | 1511.587
110.185 | -495.65 | 0.551715 | 43019.8 | -3216.24 | -0.00321624 | 0.0110343 | 1511.643
110.19 | -495.649 | 0.551715 | 43021.4 | -3216.46 | -0.00321646 | 0.0110343 | 1511.7
110.195 | -495.649 | 0.551715 | 43023.1 | -3216.46 | -0.00321646 | 0.0110343 | 1511.759
110.2 | -495.649 | 0.551715 | 43024.6 | -3216.46 | -0.00321646 | 0.0110343 | 1511.812
110.205 | -495.649 | 0.551715 | 43026.3 | -3216.58 | -0.00321658 | 0.0110343 | 1511.872
110.21 | -495.649 | 0.551715 | 43027.8 | -3216.69 | -0.00321669 | 0.0110343 | 1511.925
110.215 | -495.649 | 0.551715 | 43029.6 | -3216.69 | -0.00321669 | 0.0110343 | 1511.988
110.22 | -495.648 | 0.551715 | 43031.1 | -3216.69 | -0.00321669 | 0.0110343 | 1512.04
110.225 | -495.648 | 0.551715 | 43032.8 | -3216.93 | -0.00321693 | 0.0110343 | 1512.1
110.23 | -495.648 | 0.551999 | 43034.3 | -3217.15 | -0.00321715 | 0.01103998 | 1512.153
110.235 | -495.648 | 0.552314 | 43036 | -3217.27 | -0.00321727 | 0.01104628 | 1512.213
110.24 | -495.648 | 0.55203 | 43037.5 | -3217.38 | -0.00321738 | 0.0110406 | 1512.265
110.245 | -495.648 | 0.551715 | 43039.1 | -3217.5 | -0.0032175 | 0.0110343 | 1512.322
110.25 | -495.647 | 0.551998 | 43040.6 | -3217.61 | -0.00321761 | 0.01103996 | 1512.374
110.255 | -495.647 | 0.552314 | 43042.2 | -3217.73 | -0.00321773 | 0.01104628 | 1512.431
110.26 | -495.647 | 0.552029 | 43043.7 | -3217.84 | -0.00321784 | 0.01104058 | 1512.483
110.265 | -495.647 | 0.551715 | 43045.3 | -3217.96 | -0.00321796 | 0.0110343 | 1512.539
110.27 | -495.647 | 0.552 | 43046.9 | -3218.07 | -0.00321807 | 0.01104 | 1512.596
110.275 | -495.647 | 0.552314 | 43048.6 | -3218.19 | -0.00321819 | 0.01104628 | 1512.655
110.28 | -495.646 | 0.552028 | 43050.2 | -3218.3 | -0.0032183 | 0.01104056 | 1512.712
110.285 | -495.646 | 0.551715 | 43051.9 | -3218.42 | -0.00321842 | 0.0110343 | 1512.771
110.29 | -495.646 | 0.551999 | 43053.4 | -3218.53 | -0.00321853 | 0.01103998 | 1512.824
110.295 | -495.646 | 0.552314 | 43055.1 | -3218.53 | -0.00321853 | 0.01104628 | 1512.884
110.3 | -495.646 | 0.552029 | 43056.5 | -3218.53 | -0.00321853 | 0.01104058 | 1512.933
110.305 | -495.646 | 0.551715 | 43058.1 | -3218.65 | -0.00321865 | 0.0110343 | 1512.989
110.31 | -495.645 | 0.551998 | 43059.5 | -3218.76 | -0.00321876 | 0.01103996 | 1513.038
110.315 | -495.645 | 0.552314 | 43061.1 | -3218.88 | -0.00321888 | 0.01104628 | 1513.095
110.32 | -495.645 | 0.552314 | 43062.4 | -3218.99 | -0.00321899 | 0.01104628 | 1513.14
110.325 | -495.645 | 0.552315 | 43063.9 | -3219.11 | -0.00321911 | 0.0110463 | 1513.193
110.33 | -495.645 | 0.552315 | 43065.4 | -3219.22 | -0.00321922 | 0.0110463 | 1513.246
110.335 | -495.645 | 0.552315 | 43066.9 | -3219.22 | -0.00321922 | 0.0110463 | 1513.298
110.34 | -495.644 | 0.552315 | 43068.3 | -3219.22 | -0.00321922 | 0.0110463 | 1513.348
110.345 | -495.644 | 0.552315 | 43069.9 | -3219.46 | -0.00321946 | 0.0110463 | 1513.404
110.35 | -495.644 | 0.552315 | 43071.3 | -3219.67 | -0.00321967 | 0.0110463 | 1513.453
110.355 | -495.644 | 0.552315 | 43072.8 | -3219.8 | -0.0032198 | 0.0110463 | 1513.506
110.36 | -495.644 | 0.552315 | 43074.1 | -3219.9 | -0.0032199 | 0.0110463 | 1513.551
110.365 | -495.644 | 0.552315 | 43075.5 | -3220.03 | -0.00322003 | 0.0110463 | 1513.601
110.37 | -495.643 | 0.552315 | 43076.8 | -3220.13 | -0.00322013 | 0.0110463 | 1513.646
110.375 | -495.643 | 0.552315 | 43078.2 | -3220.26 | -0.00322026 | 0.0110463 | 1513.696
110.38 | -495.643 | 0.552315 | 43079.5 | -3220.36 | -0.00322036 | 0.0110463 | 1513.741
110.385 | -495.643 | 0.552315 | 43080.9 | -3220.36 | -0.00322036 | 0.0110463 | 1513.79
110.39 | -495.643 | 0.552315 | 43082.2 | -3220.36 | -0.00322036 | 0.0110463 | 1513.836
110.395 | -495.643 | 0.552315 | 43083.7 | -3220.48 | -0.00322048 | 0.0110463 | 1513.889
110.4 | -495.642 | 0.552315 | 43085 | -3220.59 | -0.00322059 | 0.0110463 | 1513.934
110.405 | -495.642 | 0.552315 | 43086.6 | -3220.59 | -0.00322059 | 0.0110463 | 1513.991
110.41 | -495.642 | 0.552315 | 43087.9 | -3220.59 | -0.00322059 | 0.0110463 | 1514.036
110.415 | -495.642 | 0.552315 | 43089.4 | -3220.71 | -0.00322071 | 0.0110463 | 1514.089
110.42 | -495.642 | 0.552315 | 43090.8 | -3220.82 | -0.00322082 | 0.0110463 | 1514.138
110.425 | -495.642 | 0.552315 | 43092.4 | -3220.94 | -0.00322094 | 0.0110463 | 1514.194
110.43 | -495.641 | 0.552598 | 43093.8 | -3221.05 | -0.00322105 | 0.01105196 | 1514.244
110.435 | -495.641 | 0.552913 | 43095.4 | -3221.05 | -0.00322105 | 0.01105826 | 1514.3
110.44 | -495.641 | 0.552629 | 43096.9 | -3221.05 | -0.00322105 | 0.01105258 | 1514.353
110.445 | -495.641 | 0.552315 | 43098.4 | -3221.17 | -0.00322117 | 0.0110463 | 1514.405
110.45 | -495.641 | 0.552601 | 43099.9 | -3221.28 | -0.00322128 | 0.01105202 | 1514.458
110.455 | -495.641 | 0.552913 | 43101.5 | -3221.4 | -0.0032214 | 0.01105826 | 1514.514
110.46 | -495.64 | 0.552628 | 43103.2 | -3221.51 | -0.00322151 | 0.01105256 | 1514.574
110.465 | -495.64 | 0.552315 | 43104.9 | -3221.63 | -0.00322163 | 0.0110463 | 1514.634
110.47 | -495.64 | 0.5526 | 43106.5 | -3221.74 | -0.00322174 | 0.011052 | 1514.69
110.475 | -495.64 | 0.552913 | 43108.3 | -3221.86 | -0.00322186 | 0.01105826 | 1514.753
110.48 | -495.64 | 0.552914 | 43109.8 | -3221.97 | -0.00322197 | 0.01105828 | 1514.806
110.485 | -495.64 | 0.552915 | 43111.5 | -3222.09 | -0.00322209 | 0.0110583 | 1514.866
110.49 | -495.639 | 0.552915 | 43113 | -3222.2 | -0.0032222 | 0.0110583 | 1514.918
110.495 | -495.639 | 0.552915 | 43114.7 | -3222.2 | -0.0032222 | 0.0110583 | 1514.978
110.5 | -495.639 | 0.552915 | 43116.1 | -3222.2 | -0.0032222 | 0.0110583 | 1515.027
110.505 | -495.639 | 0.552915 | 43117.7 | -3222.32 | -0.00322232 | 0.0110583 | 1515.083
110.51 | -495.639 | 0.552915 | 43119.2 | -3222.43 | -0.00322243 | 0.0110583 | 1515.136
110.515 | -495.639 | 0.552915 | 43120.8 | -3222.55 | -0.00322255 | 0.0110583 | 1515.192
110.52 | -495.638 | 0.552915 | 43122.2 | -3222.66 | -0.00322266 | 0.0110583 | 1515.242
110.525 | -495.638 | 0.552915 | 43123.7 | -3222.9 | -0.0032229 | 0.0110583 | 1515.294
110.53 | -495.638 | 0.552915 | 43125.1 | -3223.12 | -0.00322312 | 0.0110583 | 1515.343
110.535 | -495.638 | 0.552915 | 43126.7 | -3223.12 | -0.00322312 | 0.0110583 | 1515.4
110.54 | -495.638 | 0.552915 | 43128 | -3223.12 | -0.00322312 | 0.0110583 | 1515.445
110.545 | -495.638 | 0.552915 | 43129.5 | -3223.24 | -0.00322324 | 0.0110583 | 1515.498
110.55 | -495.637 | 0.552915 | 43130.8 | -3223.35 | -0.00322335 | 0.0110583 | 1515.544
110.555 | -495.637 | 0.552915 | 43132.2 | -3223.47 | -0.00322347 | 0.0110583 | 1515.593
110.56 | -495.637 | 0.552915 | 43133.5 | -3223.58 | -0.00322358 | 0.0110583 | 1515.639
110.565 | -495.637 | 0.552915 | 43135 | -3223.58 | -0.00322358 | 0.0110583 | 1515.691
110.57 | -495.637 | 0.552915 | 43136.3 | -3223.58 | -0.00322358 | 0.0110583 | 1515.737
110.575 | -495.637 | 0.552915 | 43137.7 | -3223.7 | -0.0032237 | 0.0110583 | 1515.786
110.58 | -495.636 | 0.552915 | 43139 | -3223.81 | -0.00322381 | 0.0110583 | 1515.832
110.585 | -495.636 | 0.552915 | 43140.5 | -3223.81 | -0.00322381 | 0.0110583 | 1515.885
110.59 | -495.636 | 0.552915 | 43141.9 | -3223.81 | -0.00322381 | 0.0110583 | 1515.934
110.595 | -495.636 | 0.552915 | 43143.4 | -3223.93 | -0.00322393 | 0.0110583 | 1515.987
110.6 | -495.636 | 0.552915 | 43144.9 | -3224.04 | -0.00322404 | 0.0110583 | 1516.039
110.605 | -495.636 | 0.552915 | 43146.5 | -3224.28 | -0.00322428 | 0.0110583 | 1516.095
110.61 | -495.635 | 0.552915 | 43147.9 | -3224.5 | -0.0032245 | 0.0110583 | 1516.145
110.615 | -495.635 | 0.552915 | 43149.5 | -3224.5 | -0.0032245 | 0.0110583 | 1516.201
110.62 | -495.635 | 0.552915 | 43150.9 | -3224.5 | -0.0032245 | 0.0110583 | 1516.25
110.625 | -495.635 | 0.552915 | 43152.5 | -3224.5 | -0.0032245 | 0.0110583 | 1516.306
110.63 | -495.635 | 0.553199 | 43153.8 | -3224.5 | -0.0032245 | 0.01106398 | 1516.352
110.635 | -495.635 | 0.553513 | 43155.2 | -3224.62 | -0.00322462 | 0.01107026 | 1516.401
110.64 | -495.634 | 0.553514 | 43156.6 | -3224.73 | -0.00322473 | 0.01107028 | 1516.45
110.645 | -495.634 | 0.553515 | 43158.1 | -3224.97 | -0.00322497 | 0.0110703 | 1516.503
110.65 | -495.634 | 0.553515 | 43159.5 | -3225.19 | -0.00322519 | 0.0110703 | 1516.552
110.655 | -495.634 | 0.553515 | 43161 | -3225.43 | -0.00322543 | 0.0110703 | 1516.605
110.66 | -495.634 | 0.553515 | 43162.4 | -3225.65 | -0.00322565 | 0.0110703 | 1516.654
110.665 | -495.634 | 0.553515 | 43163.9 | -3225.65 | -0.00322565 | 0.0110703 | 1516.707
110.67 | -495.633 | 0.553515 | 43165.2 | -3225.65 | -0.00322565 | 0.0110703 | 1516.753
110.675 | -495.633 | 0.553515 | 43166.7 | -3225.77 | -0.00322577 | 0.0110703 | 1516.805
110.68 | -495.633 | 0.553515 | 43168.1 | -3225.88 | -0.00322588 | 0.0110703 | 1516.854
110.685 | -495.633 | 0.553515 | 43169.7 | -3225.88 | -0.00322588 | 0.0110703 | 1516.911
110.69 | -495.633 | 0.553515 | 43171.1 | -3225.88 | -0.00322588 | 0.0110703 | 1516.96
110.695 | -495.633 | 0.553515 | 43172.6 | -3226 | -0.003226 | 0.0110703 | 1517.013
110.7 | -495.632 | 0.553515 | 43173.9 | -3226.11 | -0.00322611 | 0.0110703 | 1517.058
110.705 | -495.632 | 0.553515 | 43175.4 | -3226.23 | -0.00322623 | 0.0110703 | 1517.111
110.71 | -495.632 | 0.553515 | 43176.8 | -3226.33 | -0.00322633 | 0.0110703 | 1517.16
110.715 | -495.632 | 0.553515 | 43178.3 | -3226.46 | -0.00322646 | 0.0110703 | 1517.213
110.72 | -495.632 | 0.553515 | 43179.7 | -3226.56 | -0.00322656 | 0.0110703 | 1517.262
110.725 | -495.632 | 0.553515 | 43181.2 | -3226.69 | -0.00322669 | 0.0110703 | 1517.315
110.73 | -495.631 | 0.553515 | 43182.7 | -3226.79 | -0.00322679 | 0.0110703 | 1517.367
110.735 | -495.631 | 0.553515 | 43184.3 | -3226.79 | -0.00322679 | 0.0110703 | 1517.424
110.74 | -495.631 | 0.553515 | 43185.8 | -3226.79 | -0.00322679 | 0.0110703 | 1517.476
110.745 | -495.631 | 0.553515 | 43187.4 | -3226.92 | -0.00322692 | 0.0110703 | 1517.533
110.75 | -495.631 | 0.553515 | 43188.9 | -3227.02 | -0.00322702 | 0.0110703 | 1517.585
110.755 | -495.631 | 0.553515 | 43190.4 | -3227.15 | -0.00322715 | 0.0110703 | 1517.638
110.76 | -495.63 | 0.553515 | 43191.8 | -3227.25 | -0.00322725 | 0.0110703 | 1517.687
110.765 | -495.63 | 0.553515 | 43193.2 | -3227.37 | -0.00322737 | 0.0110703 | 1517.736
110.77 | -495.63 | 0.553515 | 43194.7 | -3227.48 | -0.00322748 | 0.0110703 | 1517.789
110.775 | -495.63 | 0.553515 | 43196.2 | -3227.6 | -0.0032276 | 0.0110703 | 1517.842
110.78 | -495.63 | 0.5538 | 43197.7 | -3227.71 | -0.00322771 | 0.011076 | 1517.895
110.785 | -495.63 | 0.554114 | 43199.2 | -3227.83 | -0.00322783 | 0.01108228 | 1517.947
110.79 | -495.629 | 0.553829 | 43200.7 | -3227.94 | -0.00322794 | 0.01107658 | 1518
110.795 | -495.629 | 0.553515 | 43202.3 | -3227.94 | -0.00322794 | 0.0110703 | 1518.056
110.8 | -495.629 | 0.553799 | 43203.7 | -3227.94 | -0.00322794 | 0.01107598 | 1518.105
110.805 | -495.629 | 0.554114 | 43205.3 | -3228.06 | -0.00322806 | 0.01108228 | 1518.162
110.81 | -495.629 | 0.55383 | 43206.6 | -3228.17 | -0.00322817 | 0.0110766 | 1518.207
110.815 | -495.629 | 0.553515 | 43208.2 | -3228.29 | -0.00322829 | 0.0110703 | 1518.263
110.82 | -495.628 | 0.553799 | 43209.6 | -3228.4 | -0.0032284 | 0.01107598 | 1518.313
110.825 | -495.628 | 0.554114 | 43211.2 | -3228.4 | -0.0032284 | 0.01108228 | 1518.369
110.83 | -495.628 | 0.554114 | 43212.5 | -3228.4 | -0.0032284 | 0.01108228 | 1518.415
110.835 | -495.628 | 0.554115 | 43214 | -3228.64 | -0.00322864 | 0.0110823 | 1518.467
110.84 | -495.628 | 0.554115 | 43215.5 | -3228.86 | -0.00322886 | 0.0110823 | 1518.52
110.845 | -495.628 | 0.554115 | 43217 | -3228.86 | -0.00322886 | 0.0110823 | 1518.573
110.85 | -495.627 | 0.554115 | 43218.5 | -3228.86 | -0.00322886 | 0.0110823 | 1518.625
110.855 | -495.627 | 0.554115 | 43220 | -3228.98 | -0.00322898 | 0.0110823 | 1518.678
110.86 | -495.627 | 0.554115 | 43221.5 | -3229.09 | -0.00322909 | 0.0110823 | 1518.731
110.865 | -495.627 | 0.554115 | 43223.1 | -3229.21 | -0.00322921 | 0.0110823 | 1518.787
110.87 | -495.627 | 0.554115 | 43224.5 | -3229.32 | -0.00322932 | 0.0110823 | 1518.836
110.875 | -495.627 | 0.554115 | 43226.1 | -3229.32 | -0.00322932 | 0.0110823 | 1518.892
110.88 | -495.626 | 0.554115 | 43227.4 | -3229.32 | -0.00322932 | 0.0110823 | 1518.938
110.885 | -495.626 | 0.554115 | 43228.9 | -3229.44 | -0.00322944 | 0.0110823 | 1518.991
110.89 | -495.626 | 0.554115 | 43230.2 | -3229.55 | -0.00322955 | 0.0110823 | 1519.037
110.895 | -495.626 | 0.554115 | 43231.7 | -3229.67 | -0.00322967 | 0.0110823 | 1519.089
110.9 | -495.626 | 0.5544 | 43233.1 | -3229.78 | -0.00322978 | 0.011088 | 1519.138
110.905 | -495.626 | 0.554713 | 43234.7 | -3230.02 | -0.00323002 | 0.01109426 | 1519.195
110.91 | -495.625 | 0.554429 | 43236.1 | -3230.24 | -0.00323024 | 0.01108858 | 1519.244
110.915 | -495.625 | 0.554115 | 43237.8 | -3230.24 | -0.00323024 | 0.0110823 | 1519.304
110.92 | -495.625 | 0.554399 | 43239.2 | -3230.24 | -0.00323024 | 0.01108798 | 1519.353
110.925 | -495.625 | 0.554713 | 43240.7 | -3230.36 | -0.00323036 | 0.01109426 | 1519.405
110.93 | -495.625 | 0.554714 | 43242.1 | -3230.47 | -0.00323047 | 0.01109428 | 1519.455
110.935 | -495.625 | 0.554715 | 43243.7 | -3230.59 | -0.00323059 | 0.0110943 | 1519.511
110.94 | -495.624 | 0.554715 | 43245.1 | -3230.7 | -0.0032307 | 0.0110943 | 1519.56
110.945 | -495.624 | 0.554715 | 43246.7 | -3230.82 | -0.00323082 | 0.0110943 | 1519.616
110.95 | -495.624 | 0.554715 | 43248.1 | -3230.93 | -0.00323093 | 0.0110943 | 1519.666
110.955 | -495.624 | 0.554715 | 43249.7 | -3230.93 | -0.00323093 | 0.0110943 | 1519.722
110.96 | -495.624 | 0.554715 | 43251.1 | -3230.93 | -0.00323093 | 0.0110943 | 1519.771
110.965 | -495.624 | 0.554715 | 43252.7 | -3231.05 | -0.00323105 | 0.0110943 | 1519.827
110.97 | -495.623 | 0.554715 | 43254.1 | -3231.16 | -0.00323116 | 0.0110943 | 1519.876
110.975 | -495.623 | 0.554715 | 43255.6 | -3231.16 | -0.00323116 | 0.0110943 | 1519.929
110.98 | -495.623 | 0.554715 | 43257 | -3231.16 | -0.00323116 | 0.0110943 | 1519.978
110.985 | -495.623 | 0.554715 | 43258.6 | -3231.4 | -0.0032314 | 0.0110943 | 1520.034
110.99 | -495.623 | 0.554715 | 43259.9 | -3231.62 | -0.00323162 | 0.0110943 | 1520.08
110.995 | -495.623 | 0.554715 | 43261.3 | -3231.74 | -0.00323174 | 0.0110943 | 1520.129
111 | -495.622 | 0.554715 | 43262.6 | -3231.85 | -0.00323185 | 0.0110943 | 1520.175
111.005 | -495.622 | 0.554715 | 43264.1 | -3231.85 | -0.00323185 | 0.0110943 | 1520.228
111.01 | -495.622 | 0.554715 | 43265.3 | -3231.85 | -0.00323185 | 0.0110943 | 1520.27
111.015 | -495.622 | 0.554715 | 43266.7 | -3231.97 | -0.00323197 | 0.0110943 | 1520.319
111.02 | -495.622 | 0.554715 | 43268.1 | -3232.08 | -0.00323208 | 0.0110943 | 1520.368
111.025 | -495.622 | 0.554715 | 43269.7 | -3232.2 | -0.0032322 | 0.0110943 | 1520.424
111.03 | -495.621 | 0.554715 | 43271.1 | -3232.31 | -0.00323231 | 0.0110943 | 1520.474
111.035 | -495.621 | 0.554715 | 43272.8 | -3232.43 | -0.00323243 | 0.0110943 | 1520.533
111.04 | -495.621 | 0.554715 | 43274.2 | -3232.54 | -0.00323254 | 0.0110943 | 1520.583
111.045 | -495.621 | 0.554715 | 43275.7 | -3232.66 | -0.00323266 | 0.0110943 | 1520.635
111.05 | -495.621 | 0.554715 | 43277.1 | -3232.77 | -0.00323277 | 0.0110943 | 1520.685
111.055 | -495.621 | 0.554715 | 43278.6 | -3232.89 | -0.00323289 | 0.0110943 | 1520.737
111.06 | -495.62 | 0.554998 | 43280 | -3233 | -0.003233 | 0.01109996 | 1520.786
111.065 | -495.62 | 0.555313 | 43281.6 | -3233 | -0.003233 | 0.01110626 | 1520.843
111.07 | -495.62 | 0.555029 | 43282.9 | -3233 | -0.003233 | 0.01110058 | 1520.888
111.075 | -495.62 | 0.554715 | 43284.4 | -3233.12 | -0.00323312 | 0.0110943 | 1520.941
111.08 | -495.62 | 0.555 | 43285.7 | -3233.22 | -0.00323322 | 0.0111 | 1520.987
111.085 | -495.62 | 0.555313 | 43287.2 | -3233.35 | -0.00323335 | 0.01110626 | 1521.039
111.09 | -495.619 | 0.555028 | 43288.6 | -3233.45 | -0.00323345 | 0.01110056 | 1521.089
111.095 | -495.619 | 0.554715 | 43290.1 | -3233.45 | -0.00323345 | 0.0110943 | 1521.141
111.1 | -495.619 | 0.554999 | 43291.5 | -3233.45 | -0.00323345 | 0.01109998 | 1521.191
111.105 | -495.619 | 0.555313 | 43293 | -3233.7 | -0.0032337 | 0.01110626 | 1521.243
111.11 | -495.619 | 0.555029 | 43294.4 | -3233.91 | -0.00323391 | 0.01110058 | 1521.292
111.115 | -495.619 | 0.554715 | 43295.9 | -3234.03 | -0.00323403 | 0.0110943 | 1521.345
111.12 | -495.618 | 0.554998 | 43297.1 | -3234.14 | -0.00323414 | 0.01109996 | 1521.387
111.125 | -495.618 | 0.555313 | 43298.6 | -3234.14 | -0.00323414 | 0.01110626 | 1521.44
111.13 | -495.618 | 0.555314 | 43299.9 | -3234.14 | -0.00323414 | 0.01110628 | 1521.486
111.135 | -495.618 | 0.555315 | 43301.4 | -3234.26 | -0.00323426 | 0.0111063 | 1521.538
111.14 | -495.618 | 0.555315 | 43302.8 | -3234.37 | -0.00323437 | 0.0111063 | 1521.588
111.145 | -495.618 | 0.555315 | 43304.4 | -3234.49 | -0.00323449 | 0.0111063 | 1521.644
111.15 | -495.617 | 0.555315 | 43305.8 | -3234.6 | -0.0032346 | 0.0111063 | 1521.693
111.155 | -495.617 | 0.555315 | 43307.4 | -3234.6 | -0.0032346 | 0.0111063 | 1521.749
111.16 | -495.617 | 0.555315 | 43308.9 | -3234.6 | -0.0032346 | 0.0111063 | 1521.802
111.165 | -495.617 | 0.555315 | 43310.5 | -3234.84 | -0.00323484 | 0.0111063 | 1521.858
111.17 | -495.617 | 0.555315 | 43312 | -3235.06 | -0.00323506 | 0.0111063 | 1521.911
111.175 | -495.617 | 0.555315 | 43313.7 | -3235.18 | -0.00323518 | 0.0111063 | 1521.971
111.18 | -495.616 | 0.555315 | 43315.2 | -3235.29 | -0.00323529 | 0.0111063 | 1522.023
111.185 | -495.616 | 0.555315 | 43316.9 | -3235.41 | -0.00323541 | 0.0111063 | 1522.083
111.19 | -495.616 | 0.555315 | 43318.3 | -3235.52 | -0.00323552 | 0.0111063 | 1522.132
111.195 | -495.616 | 0.555315 | 43320 | -3235.52 | -0.00323552 | 0.0111063 | 1522.192
111.2 | -495.616 | 0.555601 | 43321.5 | -3235.52 | -0.00323552 | 0.01111202 | 1522.245
111.205 | -495.616 | 0.555914 | 43323.1 | -3235.52 | -0.00323552 | 0.01111828 | 1522.301
111.21 | -495.615 | 0.555628 | 43324.6 | -3235.52 | -0.00323552 | 0.01111256 | 1522.354
111.215 | -495.615 | 0.555315 | 43326.3 | -3235.64 | -0.00323564 | 0.0111063 | 1522.413
111.22 | -495.615 | 0.5556 | 43327.8 | -3235.75 | -0.00323575 | 0.011112 | 1522.466
111.225 | -495.615 | 0.555914 | 43329.4 | -3235.87 | -0.00323587 | 0.01111828 | 1522.522
111.23 | -495.615 | 0.555629 | 43330.7 | -3235.98 | -0.00323598 | 0.01111258 | 1522.568
111.235 | -495.615 | 0.555315 | 43332.2 | -3236.22 | -0.00323622 | 0.0111063 | 1522.621
111.24 | -495.614 | 0.555598 | 43333.5 | -3236.44 | -0.00323644 | 0.01111196 | 1522.666
111.245 | -495.614 | 0.555914 | 43335 | -3236.44 | -0.00323644 | 0.01111828 | 1522.719
111.25 | -495.614 | 0.55563 | 43336.3 | -3236.44 | -0.00323644 | 0.0111126 | 1522.765
111.255 | -495.614 | 0.555315 | 43337.7 | -3236.56 | -0.00323656 | 0.0111063 | 1522.814
111.26 | -495.614 | 0.555599 | 43339.1 | -3236.67 | -0.00323667 | 0.01111198 | 1522.863
111.265 | -495.614 | 0.555914 | 43340.6 | -3236.79 | -0.00323679 | 0.01111828 | 1522.916
111.27 | -495.613 | 0.555914 | 43341.9 | -3236.9 | -0.0032369 | 0.01111828 | 1522.961
111.275 | -495.613 | 0.555915 | 43343.4 | -3237.02 | -0.00323702 | 0.0111183 | 1523.014
111.28 | -495.613 | 0.555915 | 43344.8 | -3237.13 | -0.00323713 | 0.0111183 | 1523.063
111.285 | -495.613 | 0.555915 | 43346.3 | -3237.25 | -0.00323725 | 0.0111183 | 1523.116
111.29 | -495.613 | 0.555915 | 43347.7 | -3237.36 | -0.00323736 | 0.0111183 | 1523.165
111.295 | -495.613 | 0.555915 | 43349.2 | -3237.48 | -0.00323748 | 0.0111183 | 1523.218
111.3 | -495.612 | 0.555915 | 43350.5 | -3237.59 | -0.00323759 | 0.0111183 | 1523.264
111.305 | -495.612 | 0.555915 | 43351.9 | -3237.59 | -0.00323759 | 0.0111183 | 1523.313
111.31 | -495.612 | 0.555915 | 43353.3 | -3237.59 | -0.00323759 | 0.0111183 | 1523.362
111.315 | -495.612 | 0.555915 | 43354.8 | -3237.71 | -0.00323771 | 0.0111183 | 1523.415
111.32 | -495.612 | 0.555915 | 43356.2 | -3237.82 | -0.00323782 | 0.0111183 | 1523.464
111.325 | -495.612 | 0.555915 | 43357.7 | -3237.82 | -0.00323782 | 0.0111183 | 1523.517
111.33 | -495.611 | 0.555915 | 43359 | -3237.82 | -0.00323782 | 0.0111183 | 1523.562
111.335 | -495.611 | 0.555915 | 43360.5 | -3237.94 | -0.00323794 | 0.0111183 | 1523.615
111.34 | -495.611 | 0.555915 | 43361.8 | -3238.05 | -0.00323805 | 0.0111183 | 1523.661
111.345 | -495.611 | 0.555915 | 43363.2 | -3238.17 | -0.00323817 | 0.0111183 | 1523.71
111.35 | -495.611 | 0.555915 | 43364.6 | -3238.28 | -0.00323828 | 0.0111183 | 1523.759
111.355 | -495.611 | 0.555915 | 43366.1 | -3238.4 | -0.0032384 | 0.0111183 | 1523.812
111.36 | -495.61 | 0.555915 | 43367.4 | -3238.51 | -0.00323851 | 0.0111183 | 1523.858
111.365 | -495.61 | 0.555915 | 43368.8 | -3238.63 | -0.00323863 | 0.0111183 | 1523.907
111.37 | -495.61 | 0.555915 | 43370.1 | -3238.74 | -0.00323874 | 0.0111183 | 1523.952
111.375 | -495.61 | 0.555915 | 43371.5 | -3238.98 | -0.00323898 | 0.0111183 | 1524.002
111.38 | -495.61 | 0.555915 | 43372.9 | -3239.2 | -0.0032392 | 0.0111183 | 1524.051
111.385 | -495.61 | 0.555915 | 43374.4 | -3239.2 | -0.0032392 | 0.0111183 | 1524.103
111.39 | -495.609 | 0.555915 | 43375.8 | -3239.2 | -0.0032392 | 0.0111183 | 1524.153
111.395 | -495.609 | 0.555915 | 43377.2 | -3239.32 | -0.00323932 | 0.0111183 | 1524.202
111.4 | -495.609 | 0.555915 | 43378.6 | -3239.43 | -0.00323943 | 0.0111183 | 1524.251
111.405 | -495.609 | 0.555915 | 43380.1 | -3239.55 | -0.00323955 | 0.0111183 | 1524.304
111.41 | -495.609 | 0.555915 | 43381.4 | -3239.66 | -0.00323966 | 0.0111183 | 1524.349
111.415 | -495.609 | 0.555915 | 43382.9 | -3239.66 | -0.00323966 | 0.0111183 | 1524.402
111.42 | -495.608 | 0.555915 | 43384.3 | -3239.66 | -0.00323966 | 0.0111183 | 1524.451
111.425 | -495.608 | 0.555915 | 43385.7 | -3239.66 | -0.00323966 | 0.0111183 | 1524.501
111.43 | -495.608 | 0.555915 | 43387.2 | -3239.66 | -0.00323966 | 0.0111183 | 1524.553
111.435 | -495.608 | 0.555915 | 43388.8 | -3239.78 | -0.00323978 | 0.0111183 | 1524.609
111.44 | -495.608 | 0.556199 | 43390.2 | -3239.89 | -0.00323989 | 0.01112398 | 1524.659
111.445 | -495.608 | 0.556513 | 43391.7 | -3240.01 | -0.00324001 | 0.01113026 | 1524.711
111.45 | -495.607 | 0.556514 | 43393 | -3240.11 | -0.00324011 | 0.01113028 | 1524.757
111.455 | -495.607 | 0.556515 | 43394.5 | -3240.11 | -0.00324011 | 0.0111303 | 1524.81
111.46 | -495.607 | 0.556515 | 43396 | -3240.11 | -0.00324011 | 0.0111303 | 1524.862
111.465 | -495.607 | 0.556515 | 43397.5 | -3240.24 | -0.00324024 | 0.0111303 | 1524.915
111.47 | -495.607 | 0.556515 | 43398.9 | -3240.34 | -0.00324034 | 0.0111303 | 1524.964
111.475 | -495.607 | 0.556515 | 43400.4 | -3240.59 | -0.00324059 | 0.0111303 | 1525.017
111.48 | -495.606 | 0.556515 | 43401.8 | -3240.8 | -0.0032408 | 0.0111303 | 1525.066
111.485 | -495.606 | 0.556515 | 43403.4 | -3240.8 | -0.0032408 | 0.0111303 | 1525.122
111.49 | -495.606 | 0.556515 | 43404.9 | -3240.8 | -0.0032408 | 0.0111303 | 1525.175
111.495 | -495.606 | 0.556515 | 43406.5 | -3240.92 | -0.00324092 | 0.0111303 | 1525.231
111.5 | -495.606 | 0.556515 | 43408 | -3241.03 | -0.00324103 | 0.0111303 | 1525.284
111.505 | -495.606 | 0.556515 | 43409.7 | -3241.03 | -0.00324103 | 0.0111303 | 1525.344
111.51 | -495.605 | 0.556515 | 43411.1 | -3241.03 | -0.00324103 | 0.0111303 | 1525.393
111.515 | -495.605 | 0.556515 | 43412.6 | -3241.15 | -0.00324115 | 0.0111303 | 1525.446
111.52 | -495.605 | 0.556515 | 43414.1 | -3241.26 | -0.00324126 | 0.0111303 | 1525.498
111.525 | -495.605 | 0.556515 | 43415.6 | -3241.38 | -0.00324138 | 0.0111303 | 1525.551
111.53 | -495.605 | 0.556515 | 43417 | -3241.49 | -0.00324149 | 0.0111303 | 1525.6
111.535 | -495.605 | 0.556515 | 43418.6 | -3241.61 | -0.00324161 | 0.0111303 | 1525.657
111.54 | -495.604 | 0.556515 | 43420 | -3241.72 | -0.00324172 | 0.0111303 | 1525.706
111.545 | -495.604 | 0.556515 | 43421.5 | -3241.84 | -0.00324184 | 0.0111303 | 1525.758
111.55 | -495.604 | 0.556515 | 43422.9 | -3241.95 | -0.00324195 | 0.0111303 | 1525.808
111.555 | -495.604 | 0.556515 | 43424.5 | -3242.07 | -0.00324207 | 0.0111303 | 1525.864
111.56 | -495.604 | 0.556515 | 43425.8 | -3242.18 | -0.00324218 | 0.0111303 | 1525.91
111.565 | -495.604 | 0.556515 | 43427.3 | -3242.18 | -0.00324218 | 0.0111303 | 1525.962
111.57 | -495.603 | 0.556515 | 43428.7 | -3242.18 | -0.00324218 | 0.0111303 | 1526.011
111.575 | -495.603 | 0.556515 | 43430.3 | -3242.3 | -0.0032423 | 0.0111303 | 1526.068
111.58 | -495.603 | 0.556515 | 43431.5 | -3242.41 | -0.00324241 | 0.0111303 | 1526.11
111.585 | -495.603 | 0.556515 | 43432.9 | -3242.53 | -0.00324253 | 0.0111303 | 1526.159
111.59 | -495.603 | 0.556515 | 43434.1 | -3242.64 | -0.00324264 | 0.0111303 | 1526.201
111.595 | -495.603 | 0.556515 | 43435.4 | -3242.76 | -0.00324276 | 0.0111303 | 1526.247
111.6 | -495.602 | 0.556515 | 43436.7 | -3242.87 | -0.00324287 | 0.0111303 | 1526.293
111.605 | -495.602 | 0.556515 | 43438.1 | -3242.99 | -0.00324299 | 0.0111303 | 1526.342
111.61 | -495.602 | 0.556799 | 43439.5 | -3243.1 | -0.0032431 | 0.01113598 | 1526.391
111.615 | -495.602 | 0.557113 | 43441 | -3243.22 | -0.00324322 | 0.01114226 | 1526.444
111.62 | -495.602 | 0.55683 | 43442.4 | -3243.33 | -0.00324333 | 0.0111366 | 1526.493
111.625 | -495.602 | 0.556515 | 43443.9 | -3243.57 | -0.00324357 | 0.0111303 | 1526.546
111.63 | -495.601 | 0.556799 | 43445.2 | -3243.79 | -0.00324379 | 0.01113598 | 1526.591
111.635 | -495.601 | 0.557113 | 43446.7 | -3243.67 | -0.00324367 | 0.01114226 | 1526.644
111.64 | -495.601 | 0.557114 | 43448.1 | -3243.56 | -0.00324356 | 0.01114228 | 1526.693
111.645 | -495.601 | 0.557115 | 43449.7 | -3243.68 | -0.00324368 | 0.0111423 | 1526.749
111.65 | -495.601 | 0.557115 | 43451.1 | -3243.79 | -0.00324379 | 0.0111423 | 1526.799
111.655 | -495.601 | 0.557115 | 43452.6 | -3243.91 | -0.00324391 | 0.0111423 | 1526.851
111.66 | -495.6 | 0.557115 | 43454.1 | -3244.02 | -0.00324402 | 0.0111423 | 1526.904
111.665 | -495.6 | 0.557115 | 43455.7 | -3244.14 | -0.00324414 | 0.0111423 | 1526.96
111.67 | -495.6 | 0.557115 | 43457.2 | -3244.25 | -0.00324425 | 0.0111423 | 1527.013
111.675 | -495.6 | 0.557115 | 43458.8 | -3244.25 | -0.00324425 | 0.0111423 | 1527.069
111.68 | -495.6 | 0.557115 | 43460.2 | -3244.25 | -0.00324425 | 0.0111423 | 1527.118
111.685 | -495.6 | 0.557115 | 43461.8 | -3244.25 | -0.00324425 | 0.0111423 | 1527.175
111.69 | -495.599 | 0.557115 | 43463.4 | -3244.25 | -0.00324425 | 0.0111423 | 1527.231
111.695 | -495.599 | 0.557115 | 43465.1 | -3244.37 | -0.00324437 | 0.0111423 | 1527.291
111.7 | -495.599 | 0.557115 | 43466.7 | -3244.48 | -0.00324448 | 0.0111423 | 1527.347
111.705 | -495.599 | 0.557115 | 43468.4 | -3244.72 | -0.00324472 | 0.0111423 | 1527.406
111.71 | -495.599 | 0.557115 | 43469.9 | -3244.94 | -0.00324494 | 0.0111423 | 1527.459
111.715 | -495.599 | 0.557115 | 43471.6 | -3245.06 | -0.00324506 | 0.0111423 | 1527.519
111.72 | -495.598 | 0.557115 | 43473.1 | -3245.17 | -0.00324517 | 0.0111423 | 1527.572
111.725 | -495.598 | 0.557115 | 43474.7 | -3245.29 | -0.00324529 | 0.0111423 | 1527.628
111.73 | -495.598 | 0.557399 | 43476.2 | -3245.4 | -0.0032454 | 0.01114798 | 1527.681
111.735 | -495.598 | 0.557714 | 43477.9 | -3245.52 | -0.00324552 | 0.01115428 | 1527.74
111.74 | -495.598 | 0.55743 | 43479.4 | -3245.63 | -0.00324563 | 0.0111486 | 1527.793
111.745 | -495.598 | 0.557115 | 43481 | -3245.75 | -0.00324575 | 0.0111423 | 1527.849
111.75 | -495.597 | 0.557398 | 43482.5 | -3245.86 | -0.00324586 | 0.01114796 | 1527.902
111.755 | -495.597 | 0.557714 | 43484.1 | -3245.86 | -0.00324586 | 0.01115428 | 1527.958
111.76 | -495.597 | 0.557429 | 43485.5 | -3245.86 | -0.00324586 | 0.01114858 | 1528.007
111.765 | -495.597 | 0.557115 | 43487 | -3245.98 | -0.00324598 | 0.0111423 | 1528.06
111.77 | -495.597 | 0.5574 | 43488.5 | -3246.09 | -0.00324609 | 0.011148 | 1528.113
111.775 | -495.597 | 0.557714 | 43490.2 | -3246.21 | -0.00324621 | 0.01115428 | 1528.172
111.78 | -495.596 | 0.557428 | 43491.6 | -3246.32 | -0.00324632 | 0.01114856 | 1528.222
111.785 | -495.596 | 0.557115 | 43493.2 | -3246.44 | -0.00324644 | 0.0111423 | 1528.278
111.79 | -495.596 | 0.557399 | 43494.6 | -3246.55 | -0.00324655 | 0.01114798 | 1528.327
111.795 | -495.596 | 0.557714 | 43496.1 | -3246.67 | -0.00324667 | 0.01115428 | 1528.38
111.8 | -495.596 | 0.557714 | 43497.5 | -3246.78 | -0.00324678 | 0.01115428 | 1528.429
111.805 | -495.596 | 0.557715 | 43499 | -3246.9 | -0.0032469 | 0.0111543 | 1528.482
111.81 | -495.595 | 0.557715 | 43500.5 | -3247 | -0.003247 | 0.0111543 | 1528.534
111.815 | -495.595 | 0.557715 | 43502.1 | -3247.13 | -0.00324713 | 0.0111543 | 1528.591
111.82 | -495.595 | 0.557715 | 43503.5 | -3247.23 | -0.00324723 | 0.0111543 | 1528.64
111.825 | -495.595 | 0.557715 | 43505 | -3247.35 | -0.00324735 | 0.0111543 | 1528.693
111.83 | -495.595 | 0.557715 | 43506.4 | -3247.46 | -0.00324746 | 0.0111543 | 1528.742
111.835 | -495.595 | 0.557715 | 43507.9 | -3247.58 | -0.00324758 | 0.0111543 | 1528.794
111.84 | -495.594 | 0.557715 | 43509.4 | -3247.69 | -0.00324769 | 0.0111543 | 1528.847
111.845 | -495.594 | 0.557715 | 43511 | -3247.69 | -0.00324769 | 0.0111543 | 1528.903
111.85 | -495.594 | 0.557715 | 43512.4 | -3247.69 | -0.00324769 | 0.0111543 | 1528.953
111.855 | -495.594 | 0.557715 | 43514 | -3247.69 | -0.00324769 | 0.0111543 | 1529.009
111.86 | -495.594 | 0.557715 | 43515.4 | -3247.69 | -0.00324769 | 0.0111543 | 1529.058
111.865 | -495.594 | 0.557715 | 43516.9 | -3247.81 | -0.00324781 | 0.0111543 | 1529.111
111.87 | -495.593 | 0.557715 | 43518.4 | -3247.92 | -0.00324792 | 0.0111543 | 1529.163
111.875 | -495.593 | 0.557715 | 43519.9 | -3248.04 | -0.00324804 | 0.0111543 | 1529.216
111.88 | -495.593 | 0.557715 | 43521.3 | -3248.15 | -0.00324815 | 0.0111543 | 1529.265
111.885 | -495.593 | 0.557715 | 43522.9 | -3248.27 | -0.00324827 | 0.0111543 | 1529.322
111.89 | -495.593 | 0.558001 | 43524.4 | -3248.38 | -0.00324838 | 0.01116002 | 1529.374
111.895 | -495.593 | 0.558313 | 43526 | -3248.5 | -0.0032485 | 0.01116626 | 1529.43
111.9 | -495.592 | 0.558028 | 43527.4 | -3248.61 | -0.00324861 | 0.01116056 | 1529.48
111.905 | -495.592 | 0.557715 | 43528.9 | -3248.73 | -0.00324873 | 0.0111543 | 1529.532
111.91 | -495.592 | 0.557999 | 43530.2 | -3248.84 | -0.00324884 | 0.01115998 | 1529.578
111.915 | -495.592 | 0.558313 | 43531.7 | -3248.96 | -0.00324896 | 0.01116626 | 1529.631
111.92 | -495.592 | 0.558029 | 43533.1 | -3249.07 | -0.00324907 | 0.01116058 | 1529.68
111.925 | -495.592 | 0.557715 | 43534.6 | -3249.07 | -0.00324907 | 0.0111543 | 1529.733
111.93 | -495.591 | 0.557998 | 43536.1 | -3249.07 | -0.00324907 | 0.01115996 | 1529.785
111.935 | -495.591 | 0.558313 | 43537.7 | -3249.19 | -0.00324919 | 0.01116626 | 1529.842
111.94 | -495.591 | 0.558029 | 43539.2 | -3249.3 | -0.0032493 | 0.01116058 | 1529.894
111.945 | -495.591 | 0.557715 | 43540.7 | -3249.42 | -0.00324942 | 0.0111543 | 1529.947
111.95 | -495.591 | 0.558001 | 43542.2 | -3249.53 | -0.00324953 | 0.01116002 | 1530
111.955 | -495.591 | 0.558313 | 43543.8 | -3249.65 | -0.00324965 | 0.01116626 | 1530.056
111.96 | -495.59 | 0.558314 | 43545.3 | -3249.76 | -0.00324976 | 0.01116628 | 1530.109
111.965 | -495.59 | 0.558315 | 43546.9 | -3249.76 | -0.00324976 | 0.0111663 | 1530.165
111.97 | -495.59 | 0.558315 | 43548.3 | -3249.76 | -0.00324976 | 0.0111663 | 1530.214
111.975 | -495.59 | 0.558315 | 43549.8 | -3250 | -0.00325 | 0.0111663 | 1530.267
111.98 | -495.59 | 0.558315 | 43551.1 | -3250.22 | -0.00325022 | 0.0111663 | 1530.312
111.985 | -495.59 | 0.558315 | 43552.6 | -3250.34 | -0.00325034 | 0.0111663 | 1530.365
111.99 | -495.589 | 0.558315 | 43554 | -3250.45 | -0.00325045 | 0.0111663 | 1530.414
111.995 | -495.589 | 0.558315 | 43555.4 | -3250.45 | -0.00325045 | 0.0111663 | 1530.464
112 | -495.589 | 0.558315 | 43556.8 | -3250.45 | -0.00325045 | 0.0111663 | 1530.513
112.005 | -495.589 | 0.558315 | 43558.2 | -3250.45 | -0.00325045 | 0.0111663 | 1530.562
112.01 | -495.589 | 0.558315 | 43559.6 | -3250.45 | -0.00325045 | 0.0111663 | 1530.611
112.015 | -495.589 | 0.558315 | 43561.1 | -3250.69 | -0.00325069 | 0.0111663 | 1530.664
112.02 | -495.588 | 0.558315 | 43562.5 | -3250.91 | -0.00325091 | 0.0111663 | 1530.713
112.025 | -495.588 | 0.558315 | 43564 | -3250.91 | -0.00325091 | 0.0111663 | 1530.766
112.03 | -495.588 | 0.558315 | 43565.3 | -3250.91 | -0.00325091 | 0.0111663 | 1530.811
112.035 | -495.588 | 0.558315 | 43566.7 | -3251.03 | -0.00325103 | 0.0111663 | 1530.861
112.04 | -495.588 | 0.558315 | 43567.9 | -3251.14 | -0.00325114 | 0.0111663 | 1530.903
112.045 | -495.588 | 0.558315 | 43569.3 | -3251.38 | -0.00325138 | 0.0111663 | 1530.952
112.05 | -495.587 | 0.558599 | 43570.6 | -3251.6 | -0.0032516 | 0.01117198 | 1530.998
112.055 | -495.587 | 0.558913 | 43572 | -3251.72 | -0.00325172 | 0.01117826 | 1531.047
112.06 | -495.587 | 0.558629 | 43573.3 | -3251.83 | -0.00325183 | 0.01117258 | 1531.092
112.065 | -495.587 | 0.558315 | 43574.8 | -3251.83 | -0.00325183 | 0.0111663 | 1531.145
112.07 | -495.587 | 0.558598 | 43576.1 | -3251.83 | -0.00325183 | 0.01117196 | 1531.191
112.075 | -495.587 | 0.558913 | 43577.6 | -3251.83 | -0.00325183 | 0.01117826 | 1531.244
112.08 | -495.586 | 0.558629 | 43578.9 | -3251.83 | -0.00325183 | 0.01117258 | 1531.289
112.085 | -495.586 | 0.558315 | 43580.4 | -3251.95 | -0.00325195 | 0.0111663 | 1531.342
112.09 | -495.586 | 0.5586 | 43581.6 | -3252.06 | -0.00325206 | 0.011172 | 1531.384
112.095 | -495.586 | 0.558913 | 43583 | -3252.18 | -0.00325218 | 0.01117826 | 1531.433
112.1 | -495.586 | 0.558628 | 43584.2 | -3252.29 | -0.00325229 | 0.01117256 | 1531.476
112.105 | -495.586 | 0.558315 | 43585.5 | -3252.41 | -0.00325241 | 0.0111663 | 1531.521
112.11 | -495.585 | 0.558599 | 43586.7 | -3252.52 | -0.00325252 | 0.01117198 | 1531.563
112.115 | -495.585 | 0.558913 | 43588.1 | -3252.64 | -0.00325264 | 0.01117826 | 1531.613
112.12 | -495.585 | 0.558914 | 43589.3 | -3252.75 | -0.00325275 | 0.01117828 | 1531.655
112.125 | -495.585 | 0.558915 | 43590.7 | -3252.87 | -0.00325287 | 0.0111783 | 1531.704
112.13 | -495.585 | 0.558631 | 43591.9 | -3252.98 | -0.00325298 | 0.01117262 | 1531.746
112.135 | -495.585 | 0.558316 | 43593.3 | -3252.98 | -0.00325298 | 0.01116632 | 1531.795
112.14 | -495.584 | 0.5586 | 43594.6 | -3252.98 | -0.00325298 | 0.011172 | 1531.841
112.145 | -495.584 | 0.558915 | 43595.9 | -3253.1 | -0.0032531 | 0.0111783 | 1531.887
112.15 | -495.584 | 0.558915 | 43597.2 | -3253.21 | -0.00325321 | 0.0111783 | 1531.932
112.155 | -495.584 | 0.558915 | 43598.5 | -3253.33 | -0.00325333 | 0.0111783 | 1531.978
112.16 | -495.584 | 0.558915 | 43599.8 | -3253.44 | -0.00325344 | 0.0111783 | 1532.024
112.165 | -495.584 | 0.558915 | 43601.2 | -3253.44 | -0.00325344 | 0.0111783 | 1532.073
112.17 | -495.583 | 0.558915 | 43602.5 | -3253.44 | -0.00325344 | 0.0111783 | 1532.119
112.175 | -495.583 | 0.558915 | 43603.9 | -3253.56 | -0.00325356 | 0.0111783 | 1532.168
112.18 | -495.583 | 0.558915 | 43605.2 | -3253.67 | -0.00325367 | 0.0111783 | 1532.213
112.185 | -495.583 | 0.558915 | 43606.7 | -3253.67 | -0.00325367 | 0.0111783 | 1532.266
112.19 | -495.583 | 0.558915 | 43608 | -3253.67 | -0.00325367 | 0.0111783 | 1532.312
112.195 | -495.583 | 0.558915 | 43609.5 | -3253.91 | -0.00325391 | 0.0111783 | 1532.364
112.2 | -495.582 | 0.558915 | 43611 | -3254.12 | -0.00325412 | 0.0111783 | 1532.417
112.205 | -495.582 | 0.558915 | 43612.6 | -3254.12 | -0.00325412 | 0.0111783 | 1532.473
112.21 | -495.582 | 0.558915 | 43614 | -3254.12 | -0.00325412 | 0.0111783 | 1532.523
112.215 | -495.582 | 0.558915 | 43615.4 | -3254.24 | -0.00325424 | 0.0111783 | 1532.572
112.22 | -495.582 | 0.558915 | 43616.8 | -3254.35 | -0.00325435 | 0.0111783 | 1532.621
112.225 | -495.582 | 0.558915 | 43618.3 | -3254.35 | -0.00325435 | 0.0111783 | 1532.674
112.23 | -495.581 | 0.558915 | 43619.7 | -3254.35 | -0.00325435 | 0.0111783 | 1532.723
112.235 | -495.581 | 0.558915 | 43621.2 | -3254.47 | -0.00325447 | 0.0111783 | 1532.776
112.24 | -495.581 | 0.559199 | 43622.5 | -3254.58 | -0.00325458 | 0.01118398 | 1532.821
112.245 | -495.581 | 0.559514 | 43624.1 | -3254.7 | -0.0032547 | 0.01119028 | 1532.878
112.25 | -495.581 | 0.55923 | 43625.5 | -3254.81 | -0.00325481 | 0.0111846 | 1532.927
112.255 | -495.581 | 0.558915 | 43627 | -3254.93 | -0.00325493 | 0.0111783 | 1532.979
112.26 | -495.58 | 0.559198 | 43628.4 | -3255.04 | -0.00325504 | 0.01118396 | 1533.029
112.265 | -495.58 | 0.559514 | 43629.9 | -3255.16 | -0.00325516 | 0.01119028 | 1533.081
112.27 | -495.58 | 0.559229 | 43631.2 | -3255.27 | -0.00325527 | 0.01118458 | 1533.127
112.275 | -495.58 | 0.558915 | 43632.8 | -3255.39 | -0.00325539 | 0.0111783 | 1533.183
112.28 | -495.58 | 0.5592 | 43634.1 | -3255.5 | -0.0032555 | 0.011184 | 1533.229
112.285 | -495.58 | 0.559514 | 43635.5 | -3255.62 | -0.00325562 | 0.01119028 | 1533.278
112.29 | -495.579 | 0.559514 | 43636.9 | -3255.73 | -0.00325573 | 0.01119028 | 1533.327
112.295 | -495.579 | 0.559515 | 43638.3 | -3255.85 | -0.00325585 | 0.0111903 | 1533.376
112.3 | -495.579 | 0.559515 | 43639.7 | -3255.96 | -0.00325596 | 0.0111903 | 1533.426
112.305 | -495.579 | 0.559515 | 43641.2 | -3255.96 | -0.00325596 | 0.0111903 | 1533.478
112.31 | -495.579 | 0.559515 | 43642.4 | -3255.96 | -0.00325596 | 0.0111903 | 1533.521
112.315 | -495.579 | 0.559515 | 43643.9 | -3255.96 | -0.00325596 | 0.0111903 | 1533.573
112.32 | -495.578 | 0.559515 | 43645.2 | -3255.96 | -0.00325596 | 0.0111903 | 1533.619
112.325 | -495.578 | 0.559515 | 43646.6 | -3256.08 | -0.00325608 | 0.0111903 | 1533.668
112.33 | -495.578 | 0.559515 | 43647.9 | -3256.19 | -0.00325619 | 0.0111903 | 1533.714
112.335 | -495.578 | 0.559515 | 43649.3 | -3256.31 | -0.00325631 | 0.0111903 | 1533.763
112.34 | -495.578 | 0.559515 | 43650.6 | -3256.42 | -0.00325642 | 0.0111903 | 1533.809
112.345 | -495.578 | 0.559515 | 43652 | -3256.54 | -0.00325654 | 0.0111903 | 1533.858
112.35 | -495.577 | 0.559515 | 43653.3 | -3256.65 | -0.00325665 | 0.0111903 | 1533.904
112.355 | -495.577 | 0.559515 | 43654.8 | -3256.77 | -0.00325677 | 0.0111903 | 1533.956
112.36 | -495.577 | 0.559515 | 43656.1 | -3256.88 | -0.00325688 | 0.0111903 | 1534.002
112.365 | -495.577 | 0.559515 | 43657.6 | -3257 | -0.003257 | 0.0111903 | 1534.055
112.37 | -495.577 | 0.559515 | 43658.9 | -3257.11 | -0.00325711 | 0.0111903 | 1534.1
112.375 | -495.577 | 0.559515 | 43660.4 | -3257.11 | -0.00325711 | 0.0111903 | 1534.153
112.38 | -495.576 | 0.559515 | 43661.8 | -3257.11 | -0.00325711 | 0.0111903 | 1534.202
112.385 | -495.576 | 0.559515 | 43663.2 | -3257.23 | -0.00325723 | 0.0111903 | 1534.251
112.39 | -495.576 | 0.559515 | 43664.6 | -3257.34 | -0.00325734 | 0.0111903 | 1534.301
112.395 | -495.576 | 0.559515 | 43666.2 | -3257.46 | -0.00325746 | 0.0111903 | 1534.357
112.4 | -495.576 | 0.559515 | 43667.6 | -3257.57 | -0.00325757 | 0.0111903 | 1534.406
112.405 | -495.576 | 0.559515 | 43669.1 | -3257.69 | -0.00325769 | 0.0111903 | 1534.459
112.41 | -495.575 | 0.559515 | 43670.6 | -3257.8 | -0.0032578 | 0.0111903 | 1534.511
112.415 | -495.575 | 0.559515 | 43672.2 | -3257.8 | -0.0032578 | 0.0111903 | 1534.568
112.42 | -495.575 | 0.559515 | 43673.6 | -3257.8 | -0.0032578 | 0.0111903 | 1534.617
112.425 | -495.575 | 0.559515 | 43675.2 | -3257.92 | -0.00325792 | 0.0111903 | 1534.673
112.43 | -495.575 | 0.559515 | 43676.6 | -3258.03 | -0.00325803 | 0.0111903 | 1534.722
112.435 | -495.575 | 0.559515 | 43678.2 | -3258.15 | -0.00325815 | 0.0111903 | 1534.779
112.44 | -495.574 | 0.559798 | 43679.6 | -3258.26 | -0.00325826 | 0.01119596 | 1534.828
112.445 | -495.574 | 0.560113 | 43681.2 | -3258.26 | -0.00325826 | 0.01120226 | 1534.884
112.45 | -495.574 | 0.559829 | 43682.5 | -3258.26 | -0.00325826 | 0.01119658 | 1534.93
112.455 | -495.574 | 0.559515 | 43683.9 | -3258.5 | -0.0032585 | 0.0111903 | 1534.979
112.46 | -495.574 | 0.559801 | 43685.4 | -3258.72 | -0.00325872 | 0.01119602 | 1535.031
112.465 | -495.574 | 0.560113 | 43686.9 | -3258.72 | -0.00325872 | 0.01120226 | 1535.084
112.47 | -495.573 | 0.559828 | 43688.3 | -3258.72 | -0.00325872 | 0.01119656 | 1535.133
112.475 | -495.573 | 0.559515 | 43689.7 | -3258.96 | -0.00325896 | 0.0111903 | 1535.183
112.48 | -495.573 | 0.5598 | 43691.1 | -3259.18 | -0.00325918 | 0.011196 | 1535.232
112.485 | -495.573 | 0.560113 | 43692.7 | -3259.18 | -0.00325918 | 0.01120226 | 1535.288
112.49 | -495.573 | 0.560114 | 43694.1 | -3259.18 | -0.00325918 | 0.01120228 | 1535.337
112.495 | -495.573 | 0.560115 | 43695.6 | -3259.42 | -0.00325942 | 0.0112023 | 1535.39
112.5 | -495.572 | 0.560115 | 43697 | -3259.64 | -0.00325964 | 0.0112023 | 1535.439
112.505 | -495.572 | 0.560115 | 43698.5 | -3259.64 | -0.00325964 | 0.0112023 | 1535.492
112.51 | -495.572 | 0.560115 | 43700 | -3259.64 | -0.00325964 | 0.0112023 | 1535.545
112.515 | -495.572 | 0.560115 | 43701.6 | -3259.64 | -0.00325964 | 0.0112023 | 1535.601
112.52 | -495.572 | 0.560115 | 43703 | -3259.64 | -0.00325964 | 0.0112023 | 1535.65
112.525 | -495.572 | 0.560115 | 43704.6 | -3259.88 | -0.00325988 | 0.0112023 | 1535.706
112.53 | -495.571 | 0.560115 | 43706.1 | -3260.1 | -0.0032601 | 0.0112023 | 1535.759
112.535 | -495.571 | 0.560115 | 43707.7 | -3260.1 | -0.0032601 | 0.0112023 | 1535.815
112.54 | -495.571 | 0.560115 | 43709.1 | -3260.1 | -0.0032601 | 0.0112023 | 1535.864
112.545 | -495.571 | 0.560115 | 43710.7 | -3260.22 | -0.00326022 | 0.0112023 | 1535.92
112.55 | -495.571 | 0.560115 | 43712.2 | -3260.33 | -0.00326033 | 0.0112023 | 1535.973
112.555 | -495.571 | 0.560115 | 43713.8 | -3260.45 | -0.00326045 | 0.0112023 | 1536.029
112.56 | -495.57 | 0.560115 | 43715.2 | -3260.56 | -0.00326056 | 0.0112023 | 1536.079
112.565 | -495.57 | 0.560115 | 43716.7 | -3260.56 | -0.00326056 | 0.0112023 | 1536.131
112.57 | -495.57 | 0.560115 | 43718.1 | -3260.56 | -0.00326056 | 0.0112023 | 1536.181
112.575 | -495.57 | 0.560115 | 43719.6 | -3260.68 | -0.00326068 | 0.0112023 | 1536.233
112.58 | -495.57 | 0.560399 | 43720.9 | -3260.78 | -0.00326078 | 0.01120798 | 1536.279
112.585 | -495.57 | 0.560713 | 43722.4 | -3261.02 | -0.00326102 | 0.01121426 | 1536.332
112.59 | -495.569 | 0.560428 | 43723.7 | -3261.24 | -0.00326124 | 0.01120856 | 1536.377
112.595 | -495.569 | 0.560115 | 43725.2 | -3261.36 | -0.00326136 | 0.0112023 | 1536.43
112.6 | -495.569 | 0.5604 | 43726.6 | -3261.47 | -0.00326147 | 0.011208 | 1536.479
112.605 | -495.569 | 0.560713 | 43728.1 | -3261.59 | -0.00326159 | 0.01121426 | 1536.532
112.61 | -495.569 | 0.560429 | 43729.4 | -3261.7 | -0.0032617 | 0.01120858 | 1536.578
112.615 | -495.569 | 0.560115 | 43730.9 | -3261.7 | -0.0032617 | 0.0112023 | 1536.63
112.62 | -495.568 | 0.560399 | 43732.2 | -3261.7 | -0.0032617 | 0.01120798 | 1536.676
112.625 | -495.568 | 0.560713 | 43733.7 | -3261.7 | -0.0032617 | 0.01121426 | 1536.729
112.63 | -495.568 | 0.560714 | 43735.1 | -3261.7 | -0.0032617 | 0.01121428 | 1536.778
112.635 | -495.568 | 0.560715 | 43736.7 | -3261.95 | -0.00326195 | 0.0112143 | 1536.834
112.64 | -495.568 | 0.560715 | 43738 | -3262.16 | -0.00326216 | 0.0112143 | 1536.88
112.645 | -495.568 | 0.560715 | 43739.5 | -3262.16 | -0.00326216 | 0.0112143 | 1536.932
112.65 | -495.567 | 0.560715 | 43740.9 | -3262.16 | -0.00326216 | 0.0112143 | 1536.982
112.655 | -495.567 | 0.560715 | 43742.4 | -3262.28 | -0.00326228 | 0.0112143 | 1537.034
112.66 | -495.567 | 0.560715 | 43743.7 | -3262.39 | -0.00326239 | 0.0112143 | 1537.08
112.665 | -495.567 | 0.560715 | 43745.2 | -3262.39 | -0.00326239 | 0.0112143 | 1537.133
112.67 | -495.567 | 0.560715 | 43746.5 | -3262.39 | -0.00326239 | 0.0112143 | 1537.178
112.675 | -495.567 | 0.560715 | 43748.1 | -3262.51 | -0.00326251 | 0.0112143 | 1537.235
112.68 | -495.566 | 0.560715 | 43749.5 | -3262.62 | -0.00326262 | 0.0112143 | 1537.284
112.685 | -495.566 | 0.560715 | 43751 | -3262.74 | -0.00326274 | 0.0112143 | 1537.337
112.69 | -495.566 | 0.560715 | 43752.4 | -3262.85 | -0.00326285 | 0.0112143 | 1537.386
112.695 | -495.566 | 0.560715 | 43753.9 | -3262.97 | -0.00326297 | 0.0112143 | 1537.438
112.7 | -495.566 | 0.560999 | 43755.3 | -3263.08 | -0.00326308 | 0.01121998 | 1537.488
112.705 | -495.566 | 0.561314 | 43756.8 | -3263.32 | -0.00326332 | 0.01122628 | 1537.54
112.71 | -495.565 | 0.561027 | 43758.2 | -3263.54 | -0.00326354 | 0.01122054 | 1537.59
112.715 | -495.565 | 0.560715 | 43759.7 | -3263.54 | -0.00326354 | 0.0112143 | 1537.642
112.72 | -495.565 | 0.560715 | 43761 | -3263.54 | -0.00326354 | 0.0112143 | 1537.688
112.725 | -495.565 | 0.560715 | 43762.5 | -3263.66 | -0.00326366 | 0.0112143 | 1537.741
112.73 | -495.565 | 0.560715 | 43763.9 | -3263.77 | -0.00326377 | 0.0112143 | 1537.79
112.735 | -495.565 | 0.560715 | 43765.3 | -3263.89 | -0.00326389 | 0.0112143 | 1537.839
112.74 | -495.564 | 0.560999 | 43766.8 | -3264 | -0.003264 | 0.01121998 | 1537.892
112.745 | -495.564 | 0.561314 | 43768.3 | -3264.12 | -0.00326412 | 0.01122628 | 1537.944
112.75 | -495.564 | 0.56103 | 43769.7 | -3264.23 | -0.00326423 | 0.0112206 | 1537.994
112.755 | -495.564 | 0.560715 | 43771.2 | -3264.35 | -0.00326435 | 0.0112143 | 1538.046
112.76 | -495.564 | 0.560998 | 43772.6 | -3264.46 | -0.00326446 | 0.01121996 | 1538.096
112.765 | -495.564 | 0.561314 | 43774.2 | -3264.46 | -0.00326446 | 0.01122628 | 1538.152
112.77 | -495.563 | 0.561314 | 43775.6 | -3264.46 | -0.00326446 | 0.01122628 | 1538.201
112.775 | -495.563 | 0.561315 | 43777.1 | -3264.46 | -0.00326446 | 0.0112263 | 1538.254
112.78 | -495.563 | 0.561315 | 43778.4 | -3264.46 | -0.00326446 | 0.0112263 | 1538.299
112.785 | -495.563 | 0.561315 | 43779.8 | -3264.58 | -0.00326458 | 0.0112263 | 1538.349
112.79 | -495.563 | 0.561029 | 43781.2 | -3264.69 | -0.00326469 | 0.01122058 | 1538.398
112.795 | -495.563 | 0.560716 | 43782.6 | -3264.81 | -0.00326481 | 0.01121432 | 1538.447
112.8 | -495.562 | 0.561 | 43783.9 | -3264.92 | -0.00326492 | 0.01122 | 1538.493
112.805 | -495.562 | 0.561315 | 43785.2 | -3265.04 | -0.00326504 | 0.0112263 | 1538.538
112.81 | -495.562 | 0.561315 | 43786.5 | -3265.15 | -0.00326515 | 0.0112263 | 1538.584
112.815 | -495.562 | 0.561315 | 43788 | -3265.27 | -0.00326527 | 0.0112263 | 1538.637
112.82 | -495.562 | 0.561315 | 43789.3 | -3265.38 | -0.00326538 | 0.0112263 | 1538.682
112.825 | -495.562 | 0.561315 | 43790.7 | -3265.5 | -0.0032655 | 0.0112263 | 1538.732
112.83 | -495.561 | 0.561315 | 43791.9 | -3265.61 | -0.00326561 | 0.0112263 | 1538.774
112.835 | -495.561 | 0.561315 | 43793.3 | -3265.73 | -0.00326573 | 0.0112263 | 1538.823
112.84 | -495.561 | 0.561315 | 43794.6 | -3265.84 | -0.00326584 | 0.0112263 | 1538.869
112.845 | -495.561 | 0.561315 | 43796.1 | -3265.84 | -0.00326584 | 0.0112263 | 1538.921
112.85 | -495.561 | 0.561315 | 43797.5 | -3265.84 | -0.00326584 | 0.0112263 | 1538.971
112.855 | -495.561 | 0.561315 | 43799 | -3265.96 | -0.00326596 | 0.0112263 | 1539.023
112.86 | -495.56 | 0.561315 | 43800.3 | -3266.07 | -0.00326607 | 0.0112263 | 1539.069
112.865 | -495.56 | 0.561315 | 43801.8 | -3266.07 | -0.00326607 | 0.0112263 | 1539.122
112.87 | -495.56 | 0.561315 | 43803 | -3266.07 | -0.00326607 | 0.0112263 | 1539.164
112.875 | -495.56 | 0.561315 | 43804.3 | -3266.19 | -0.00326619 | 0.0112263 | 1539.209
112.88 | -495.56 | 0.561315 | 43805.6 | -3266.3 | -0.0032663 | 0.0112263 | 1539.255
112.885 | -495.56 | 0.561315 | 43806.9 | -3266.3 | -0.0032663 | 0.0112263 | 1539.301
112.89 | -495.559 | 0.561315 | 43808.2 | -3266.3 | -0.0032663 | 0.0112263 | 1539.346
112.895 | -495.559 | 0.561315 | 43809.7 | -3266.54 | -0.00326654 | 0.0112263 | 1539.399
112.9 | -495.559 | 0.561601 | 43811 | -3266.76 | -0.00326676 | 0.01123202 | 1539.445
112.905 | -495.559 | 0.561913 | 43812.4 | -3266.88 | -0.00326688 | 0.01123826 | 1539.494
112.91 | -495.559 | 0.561628 | 43813.7 | -3266.99 | -0.00326699 | 0.01123256 | 1539.54
112.915 | -495.559 | 0.561315 | 43815.1 | -3267.11 | -0.00326711 | 0.0112263 | 1539.589
112.92 | -495.558 | 0.561315 | 43816.4 | -3267.22 | -0.00326722 | 0.0112263 | 1539.635
112.925 | -495.558 | 0.561315 | 43817.9 | -3267.22 | -0.00326722 | 0.0112263 | 1539.687
112.93 | -495.558 | 0.561599 | 43819.2 | -3267.22 | -0.00326722 | 0.01123198 | 1539.733
112.935 | -495.558 | 0.561913 | 43820.7 | -3267.34 | -0.00326734 | 0.01123826 | 1539.786
112.94 | -495.558 | 0.56163 | 43821.9 | -3267.45 | -0.00326745 | 0.0112326 | 1539.828
112.945 | -495.558 | 0.561315 | 43823.2 | -3267.45 | -0.00326745 | 0.0112263 | 1539.874
112.95 | -495.557 | 0.561599 | 43824.4 | -3267.45 | -0.00326745 | 0.01123198 | 1539.916
112.955 | -495.557 | 0.561913 | 43825.7 | -3267.68 | -0.00326768 | 0.01123826 | 1539.961
112.96 | -495.557 | 0.561627 | 43827 | -3267.9 | -0.0032679 | 0.01123254 | 1540.007
112.965 | -495.557 | 0.561315 | 43828.3 | -3267.9 | -0.0032679 | 0.0112263 | 1540.053
112.97 | -495.557 | 0.5616 | 43829.6 | -3267.9 | -0.0032679 | 0.011232 | 1540.098
112.975 | -495.557 | 0.561913 | 43831.1 | -3268.02 | -0.00326802 | 0.01123826 | 1540.151
112.98 | -495.556 | 0.561914 | 43832.5 | -3268.13 | -0.00326813 | 0.01123828 | 1540.2
112.985 | -495.556 | 0.561915 | 43834 | -3268.13 | -0.00326813 | 0.0112383 | 1540.253
112.99 | -495.556 | 0.561915 | 43835.3 | -3268.13 | -0.00326813 | 0.0112383 | 1540.299
112.995 | -495.556 | 0.561915 | 43836.7 | -3268.25 | -0.00326825 | 0.0112383 | 1540.348
113 | -495.556 | 0.561915 | 43838 | -3268.36 | -0.00326836 | 0.0112383 | 1540.394
113.005 | -495.556 | 0.561915 | 43839.4 | -3268.48 | -0.00326848 | 0.0112383 | 1540.443
113.01 | -495.555 | 0.561915 | 43840.6 | -3268.59 | -0.00326859 | 0.0112383 | 1540.485
113.015 | -495.555 | 0.561915 | 43842 | -3268.71 | -0.00326871 | 0.0112383 | 1540.534
113.02 | -495.555 | 0.561915 | 43843.2 | -3268.82 | -0.00326882 | 0.0112383 | 1540.576
113.025 | -495.555 | 0.561915 | 43844.5 | -3268.82 | -0.00326882 | 0.0112383 | 1540.622
113.03 | -495.555 | 0.561915 | 43845.8 | -3268.82 | -0.00326882 | 0.0112383 | 1540.668
113.035 | -495.555 | 0.561915 | 43847.1 | -3269.06 | -0.00326906 | 0.0112383 | 1540.713
113.04 | -495.554 | 0.561915 | 43848.4 | -3269.28 | -0.00326928 | 0.0112383 | 1540.759
113.045 | -495.554 | 0.561915 | 43849.8 | -3269.28 | -0.00326928 | 0.0112383 | 1540.808
113.05 | -495.554 | 0.561915 | 43851 | -3269.28 | -0.00326928 | 0.0112383 | 1540.85
113.055 | -495.554 | 0.561915 | 43852.4 | -3269.4 | -0.0032694 | 0.0112383 | 1540.9
113.06 | -495.554 | 0.561915 | 43853.6 | -3269.51 | -0.00326951 | 0.0112383 | 1540.942
113.065 | -495.554 | 0.561915 | 43854.9 | -3269.51 | -0.00326951 | 0.0112383 | 1540.987
113.07 | -495.553 | 0.561915 | 43856.1 | -3269.51 | -0.00326951 | 0.0112383 | 1541.03
113.075 | -495.553 | 0.561915 | 43857.5 | -3269.63 | -0.00326963 | 0.0112383 | 1541.079
113.08 | -495.553 | 0.561915 | 43858.8 | -3269.74 | -0.00326974 | 0.0112383 | 1541.124
113.085 | -495.553 | 0.561915 | 43860.1 | -3269.86 | -0.00326986 | 0.0112383 | 1541.17
113.09 | -495.553 | 0.561915 | 43861.3 | -3269.97 | -0.00326997 | 0.0112383 | 1541.212
113.095 | -495.553 | 0.561915 | 43862.6 | -3270.09 | -0.00327009 | 0.0112383 | 1541.258
113.1 | -495.552 | 0.561915 | 43863.8 | -3270.2 | -0.0032702 | 0.0112383 | 1541.3
113.105 | -495.552 | 0.561915 | 43865.2 | -3270.32 | -0.00327032 | 0.0112383 | 1541.349
113.11 | -495.552 | 0.561915 | 43866.4 | -3270.43 | -0.00327043 | 0.0112383 | 1541.392
113.115 | -495.552 | 0.561915 | 43867.8 | -3270.43 | -0.00327043 | 0.0112383 | 1541.441
113.12 | -495.552 | 0.561915 | 43869.1 | -3270.43 | -0.00327043 | 0.0112383 | 1541.486
113.125 | -495.552 | 0.561915 | 43870.5 | -3270.55 | -0.00327055 | 0.0112383 | 1541.536
113.13 | -495.551 | 0.561915 | 43871.8 | -3270.66 | -0.00327066 | 0.0112383 | 1541.581
113.135 | -495.551 | 0.561915 | 43873.2 | -3270.78 | -0.00327078 | 0.0112383 | 1541.63
113.14 | -495.551 | 0.561915 | 43874.5 | -3270.89 | -0.00327089 | 0.0112383 | 1541.676
113.145 | -495.551 | 0.561915 | 43875.9 | -3271.01 | -0.00327101 | 0.0112383 | 1541.725
113.15 | -495.551 | 0.561915 | 43877.3 | -3271.12 | -0.00327112 | 0.0112383 | 1541.775
113.155 | -495.551 | 0.561915 | 43878.7 | -3271.24 | -0.00327124 | 0.0112383 | 1541.824
113.16 | -495.55 | 0.561915 | 43880.1 | -3271.35 | -0.00327135 | 0.0112383 | 1541.873
113.165 | -495.55 | 0.561915 | 43881.6 | -3271.35 | -0.00327135 | 0.0112383 | 1541.926
113.17 | -495.55 | 0.562199 | 43882.9 | -3271.35 | -0.00327135 | 0.01124398 | 1541.971
113.175 | -495.55 | 0.562513 | 43884.4 | -3271.47 | -0.00327147 | 0.01125026 | 1542.024
113.18 | -495.55 | 0.562514 | 43885.8 | -3271.58 | -0.00327158 | 0.01125028 | 1542.073
113.185 | -495.55 | 0.562515 | 43887.4 | -3271.58 | -0.00327158 | 0.0112503 | 1542.129
113.19 | -495.549 | 0.562515 | 43888.8 | -3271.58 | -0.00327158 | 0.0112503 | 1542.179
113.195 | -495.549 | 0.562515 | 43890.4 | -3271.7 | -0.0032717 | 0.0112503 | 1542.235
113.2 | -495.549 | 0.562515 | 43891.8 | -3271.81 | -0.00327181 | 0.0112503 | 1542.284
113.205 | -495.549 | 0.562515 | 43893.4 | -3271.93 | -0.00327193 | 0.0112503 | 1542.34
113.21 | -495.549 | 0.562515 | 43894.8 | -3272.04 | -0.00327204 | 0.0112503 | 1542.389
113.215 | -495.549 | 0.562515 | 43896.3 | -3272.16 | -0.00327216 | 0.0112503 | 1542.442
113.22 | -495.548 | 0.562515 | 43897.8 | -3272.27 | -0.00327227 | 0.0112503 | 1542.495
113.225 | -495.548 | 0.562515 | 43899.4 | -3272.27 | -0.00327227 | 0.0112503 | 1542.551
113.23 | -495.548 | 0.562515 | 43900.9 | -3272.27 | -0.00327227 | 0.0112503 | 1542.604
113.235 | -495.548 | 0.562515 | 43902.6 | -3272.39 | -0.00327239 | 0.0112503 | 1542.664
113.24 | -495.548 | 0.562515 | 43904 | -3272.5 | -0.0032725 | 0.0112503 | 1542.713
113.245 | -495.548 | 0.562515 | 43905.6 | -3272.74 | -0.00327274 | 0.0112503 | 1542.769
113.25 | -495.547 | 0.562515 | 43907.1 | -3272.96 | -0.00327296 | 0.0112503 | 1542.822
113.255 | -495.547 | 0.562515 | 43908.7 | -3272.96 | -0.00327296 | 0.0112503 | 1542.878
113.26 | -495.547 | 0.562515 | 43910.3 | -3272.96 | -0.00327296 | 0.0112503 | 1542.934
113.265 | -495.547 | 0.562515 | 43912 | -3273.08 | -0.00327308 | 0.0112503 | 1542.994
113.27 | -495.547 | 0.562515 | 43913.4 | -3273.19 | -0.00327319 | 0.0112503 | 1543.043
113.275 | -495.547 | 0.562515 | 43915.1 | -3273.31 | -0.00327331 | 0.0112503 | 1543.103
113.28 | -495.546 | 0.562515 | 43916.5 | -3273.42 | -0.00327342 | 0.0112503 | 1543.152
113.285 | -495.546 | 0.562515 | 43917.9 | -3273.42 | -0.00327342 | 0.0112503 | 1543.201
113.29 | -495.546 | 0.5628 | 43919.3 | -3273.42 | -0.00327342 | 0.011256 | 1543.25
113.295 | -495.546 | 0.563114 | 43920.8 | -3273.54 | -0.00327354 | 0.01126228 | 1543.303
113.3 | -495.546 | 0.562829 | 43922.1 | -3273.65 | -0.00327365 | 0.01125658 | 1543.349
113.305 | -495.546 | 0.562515 | 43923.5 | -3273.77 | -0.00327377 | 0.0112503 | 1543.398
113.31 | -495.545 | 0.562799 | 43924.7 | -3273.88 | -0.00327388 | 0.01125598 | 1543.44
113.315 | -495.545 | 0.563114 | 43926.1 | -3274 | -0.003274 | 0.01126228 | 1543.489
113.32 | -495.545 | 0.56283 | 43927.2 | -3274.11 | -0.00327411 | 0.0112566 | 1543.528
113.325 | -495.545 | 0.562515 | 43928.5 | -3274.23 | -0.00327423 | 0.0112503 | 1543.574
113.33 | -495.545 | 0.562799 | 43929.6 | -3274.33 | -0.00327433 | 0.01125598 | 1543.612
113.335 | -495.545 | 0.563114 | 43930.9 | -3274.33 | -0.00327433 | 0.01126228 | 1543.658
113.34 | -495.544 | 0.563114 | 43932 | -3274.33 | -0.00327433 | 0.01126228 | 1543.697
113.345 | -495.544 | 0.563115 | 43933.3 | -3274.58 | -0.00327458 | 0.0112623 | 1543.742
113.35 | -495.544 | 0.563115 | 43934.4 | -3274.79 | -0.00327479 | 0.0112623 | 1543.781
113.355 | -495.544 | 0.563115 | 43935.6 | -3274.91 | -0.00327491 | 0.0112623 | 1543.823
113.36 | -495.544 | 0.563115 | 43936.6 | -3275.02 | -0.00327502 | 0.0112623 | 1543.858
113.365 | -495.544 | 0.563115 | 43937.8 | -3275.02 | -0.00327502 | 0.0112623 | 1543.9
113.37 | -495.543 | 0.563115 | 43938.9 | -3275.02 | -0.00327502 | 0.0112623 | 1543.939
113.375 | -495.543 | 0.563115 | 43940.1 | -3275.14 | -0.00327514 | 0.0112623 | 1543.981
113.38 | -495.543 | 0.563115 | 43941.2 | -3275.25 | -0.00327525 | 0.0112623 | 1544.02
113.385 | -495.543 | 0.563115 | 43942.5 | -3275.37 | -0.00327537 | 0.0112623 | 1544.066
113.39 | -495.543 | 0.563115 | 43943.8 | -3275.48 | -0.00327548 | 0.0112623 | 1544.111
113.395 | -495.543 | 0.563115 | 43945.1 | -3275.48 | -0.00327548 | 0.0112623 | 1544.157
113.4 | -495.542 | 0.563115 | 43946.5 | -3275.48 | -0.00327548 | 0.0112623 | 1544.206
113.405 | -495.542 | 0.563115 | 43948 | -3275.6 | -0.0032756 | 0.0112623 | 1544.259
113.41 | -495.542 | 0.563115 | 43949.3 | -3275.71 | -0.00327571 | 0.0112623 | 1544.305
113.415 | -495.542 | 0.563115 | 43950.8 | -3275.83 | -0.00327583 | 0.0112623 | 1544.357
113.42 | -495.542 | 0.563115 | 43952.1 | -3275.94 | -0.00327594 | 0.0112623 | 1544.403
113.425 | -495.542 | 0.563115 | 43953.6 | -3275.94 | -0.00327594 | 0.0112623 | 1544.456
113.43 | -495.541 | 0.563399 | 43954.9 | -3275.94 | -0.00327594 | 0.01126798 | 1544.501
113.435 | -495.541 | 0.563713 | 43956.4 | -3276.06 | -0.00327606 | 0.01127426 | 1544.554
113.44 | -495.541 | 0.56343 | 43957.6 | -3276.17 | -0.00327617 | 0.0112686 | 1544.596
113.445 | -495.541 | 0.563115 | 43959 | -3276.17 | -0.00327617 | 0.0112623 | 1544.645
113.45 | -495.541 | 0.563399 | 43960.3 | -3276.17 | -0.00327617 | 0.01126798 | 1544.691
113.455 | -495.541 | 0.563713 | 43961.8 | -3276.41 | -0.00327641 | 0.01127426 | 1544.744
113.46 | -495.54 | 0.563427 | 43963.1 | -3276.63 | -0.00327663 | 0.01126854 | 1544.789
113.465 | -495.54 | 0.563115 | 43964.5 | -3276.75 | -0.00327675 | 0.0112623 | 1544.839
113.47 | -495.54 | 0.5634 | 43965.9 | -3276.86 | -0.00327686 | 0.011268 | 1544.888
113.475 | -495.54 | 0.563713 | 43967.4 | -3276.86 | -0.00327686 | 0.01127426 | 1544.941
113.48 | -495.54 | 0.563714 | 43968.7 | -3276.86 | -0.00327686 | 0.01127428 | 1544.986
113.485 | -495.54 | 0.563715 | 43970.1 | -3276.98 | -0.00327698 | 0.0112743 | 1545.035
113.49 | -495.539 | 0.56343 | 43971.4 | -3277.09 | -0.00327709 | 0.0112686 | 1545.081
113.495 | -495.539 | 0.563116 | 43972.9 | -3277.21 | -0.00327721 | 0.01126232 | 1545.134
113.5 | -495.539 | 0.5634 | 43974.1 | -3277.32 | -0.00327732 | 0.011268 | 1545.176
113.505 | -495.539 | 0.563715 | 43975.6 | -3277.44 | -0.00327744 | 0.0112743 | 1545.229
113.51 | -495.539 | 0.563715 | 43976.8 | -3277.55 | -0.00327755 | 0.0112743 | 1545.271
113.515 | -495.539 | 0.563715 | 43978.3 | -3277.67 | -0.00327767 | 0.0112743 | 1545.324
113.52 | -495.538 | 0.563715 | 43979.6 | -3277.78 | -0.00327778 | 0.0112743 | 1545.369
113.525 | -495.538 | 0.563715 | 43981 | -3277.9 | -0.0032779 | 0.0112743 | 1545.418
113.53 | -495.538 | 0.563715 | 43982.3 | -3278.01 | -0.00327801 | 0.0112743 | 1545.464
113.535 | -495.538 | 0.563715 | 43983.7 | -3278.01 | -0.00327801 | 0.0112743 | 1545.513
113.54 | -495.538 | 0.563715 | 43985.1 | -3278.01 | -0.00327801 | 0.0112743 | 1545.562
113.545 | -495.538 | 0.563715 | 43986.6 | -3278.01 | -0.00327801 | 0.0112743 | 1545.615
113.55 | -495.537 | 0.563715 | 43987.9 | -3278.01 | -0.00327801 | 0.0112743 | 1545.661
113.555 | -495.537 | 0.563715 | 43989.3 | -3278.25 | -0.00327825 | 0.0112743 | 1545.71
113.56 | -495.537 | 0.563431 | 43990.6 | -3278.47 | -0.00327847 | 0.01126862 | 1545.756
113.565 | -495.537 | 0.563116 | 43992 | -3278.35 | -0.00327835 | 0.01126232 | 1545.805
113.57 | -495.537 | 0.563399 | 43993.2 | -3278.24 | -0.00327824 | 0.01126798 | 1545.847
113.575 | -495.537 | 0.563715 | 43994.6 | -3278.36 | -0.00327836 | 0.0112743 | 1545.896
113.58 | -495.536 | 0.563715 | 43995.9 | -3278.47 | -0.00327847 | 0.0112743 | 1545.942
113.585 | -495.536 | 0.563715 | 43997.4 | -3278.71 | -0.00327871 | 0.0112743 | 1545.995
113.59 | -495.536 | 0.563715 | 43998.7 | -3278.93 | -0.00327893 | 0.0112743 | 1546.04
113.595 | -495.536 | 0.563715 | 44000.1 | -3279.05 | -0.00327905 | 0.0112743 | 1546.09
113.6 | -495.536 | 0.563715 | 44001.4 | -3279.16 | -0.00327916 | 0.0112743 | 1546.135
113.605 | -495.536 | 0.563715 | 44002.8 | -3279.28 | -0.00327928 | 0.0112743 | 1546.184
113.61 | -495.535 | 0.563715 | 44004 | -3279.39 | -0.00327939 | 0.0112743 | 1546.227
113.615 | -495.535 | 0.563715 | 44005.4 | -3279.39 | -0.00327939 | 0.0112743 | 1546.276
113.62 | -495.535 | 0.563715 | 44006.7 | -3279.39 | -0.00327939 | 0.0112743 | 1546.321
113.625 | -495.535 | 0.563715 | 44008.1 | -3279.39 | -0.00327939 | 0.0112743 | 1546.371
113.63 | -495.535 | 0.563715 | 44009.5 | -3279.39 | -0.00327939 | 0.0112743 | 1546.42
113.635 | -495.535 | 0.563715 | 44011 | -3279.51 | -0.00327951 | 0.0112743 | 1546.473
113.64 | -495.534 | 0.563715 | 44012.2 | -3279.62 | -0.00327962 | 0.0112743 | 1546.515
113.645 | -495.534 | 0.563715 | 44013.6 | -3279.74 | -0.00327974 | 0.0112743 | 1546.564
113.65 | -495.534 | 0.563715 | 44015 | -3279.85 | -0.00327985 | 0.0112743 | 1546.613
113.655 | -495.534 | 0.563715 | 44016.5 | -3279.97 | -0.00327997 | 0.0112743 | 1546.666
113.66 | -495.534 | 0.563715 | 44017.8 | -3280.08 | -0.00328008 | 0.0112743 | 1546.711
113.665 | -495.534 | 0.563715 | 44019.2 | -3280.08 | -0.00328008 | 0.0112743 | 1546.761
113.67 | -495.533 | 0.563715 | 44020.5 | -3280.08 | -0.00328008 | 0.0112743 | 1546.806
113.675 | -495.533 | 0.563715 | 44021.9 | -3280.08 | -0.00328008 | 0.0112743 | 1546.856
113.68 | -495.533 | 0.563999 | 44023.2 | -3280.08 | -0.00328008 | 0.01127998 | 1546.901
113.685 | -495.533 | 0.564313 | 44024.6 | -3280.2 | -0.0032802 | 0.01128626 | 1546.95
113.69 | -495.533 | 0.56403 | 44025.8 | -3280.31 | -0.00328031 | 0.0112806 | 1546.993
113.695 | -495.533 | 0.563715 | 44027.2 | -3280.55 | -0.00328055 | 0.0112743 | 1547.042
113.7 | -495.532 | 0.563999 | 44028.3 | -3280.77 | -0.00328077 | 0.01127998 | 1547.08
113.705 | -495.532 | 0.564313 | 44029.6 | -3280.77 | -0.00328077 | 0.01128626 | 1547.126
113.71 | -495.532 | 0.564314 | 44030.9 | -3280.77 | -0.00328077 | 0.01128628 | 1547.172
113.715 | -495.532 | 0.564315 | 44032.3 | -3280.89 | -0.00328089 | 0.0112863 | 1547.221
113.72 | -495.532 | 0.564315 | 44033.6 | -3281 | -0.003281 | 0.0112863 | 1547.267
113.725 | -495.532 | 0.564315 | 44034.9 | -3281.12 | -0.00328112 | 0.0112863 | 1547.312
113.73 | -495.531 | 0.564315 | 44036.1 | -3281.22 | -0.00328122 | 0.0112863 | 1547.355
113.735 | -495.531 | 0.564315 | 44037.4 | -3281.35 | -0.00328135 | 0.0112863 | 1547.4
113.74 | -495.531 | 0.564315 | 44038.7 | -3281.45 | -0.00328145 | 0.0112863 | 1547.446
113.745 | -495.531 | 0.564315 | 44040.2 | -3281.58 | -0.00328158 | 0.0112863 | 1547.499
113.75 | -495.531 | 0.564315 | 44041.4 | -3281.68 | -0.00328168 | 0.0112863 | 1547.541
113.755 | -495.531 | 0.564315 | 44042.7 | -3281.68 | -0.00328168 | 0.0112863 | 1547.586
113.76 | -495.53 | 0.564315 | 44044 | -3281.68 | -0.00328168 | 0.0112863 | 1547.632
113.765 | -495.53 | 0.564315 | 44045.4 | -3281.81 | -0.00328181 | 0.0112863 | 1547.681
113.77 | -495.53 | 0.564315 | 44046.6 | -3281.91 | -0.00328191 | 0.0112863 | 1547.723
113.775 | -495.53 | 0.564315 | 44048 | -3282.03 | -0.00328203 | 0.0112863 | 1547.773
113.78 | -495.53 | 0.564315 | 44049.3 | -3282.14 | -0.00328214 | 0.0112863 | 1547.818
113.785 | -495.53 | 0.564315 | 44050.7 | -3282.14 | -0.00328214 | 0.0112863 | 1547.868
113.79 | -495.529 | 0.564315 | 44051.9 | -3282.14 | -0.00328214 | 0.0112863 | 1547.91
113.795 | -495.529 | 0.564315 | 44053.3 | -3282.38 | -0.00328238 | 0.0112863 | 1547.959
113.8 | -495.529 | 0.564599 | 44054.7 | -3282.6 | -0.0032826 | 0.01129198 | 1548.008
113.805 | -495.529 | 0.564914 | 44056.1 | -3282.72 | -0.00328272 | 0.01129828 | 1548.057
113.81 | -495.529 | 0.564629 | 44057.4 | -3282.83 | -0.00328283 | 0.01129258 | 1548.103
113.815 | -495.529 | 0.564315 | 44058.9 | -3282.83 | -0.00328283 | 0.0112863 | 1548.156
113.82 | -495.528 | 0.564598 | 44060.2 | -3282.83 | -0.00328283 | 0.01129196 | 1548.201
113.825 | -495.528 | 0.564914 | 44061.6 | -3282.95 | -0.00328295 | 0.01129828 | 1548.251
113.83 | -495.528 | 0.564629 | 44062.9 | -3283.06 | -0.00328306 | 0.01129258 | 1548.296
113.835 | -495.528 | 0.564315 | 44064.3 | -3283.18 | -0.00328318 | 0.0112863 | 1548.345
113.84 | -495.528 | 0.5646 | 44065.5 | -3283.29 | -0.00328329 | 0.011292 | 1548.388
113.845 | -495.528 | 0.564914 | 44066.9 | -3283.29 | -0.00328329 | 0.01129828 | 1548.437
113.85 | -495.527 | 0.564628 | 44068.2 | -3283.29 | -0.00328329 | 0.01129256 | 1548.482
113.855 | -495.527 | 0.564315 | 44069.7 | -3283.41 | -0.00328341 | 0.0112863 | 1548.535
113.86 | -495.527 | 0.564315 | 44071 | -3283.52 | -0.00328352 | 0.0112863 | 1548.581
113.865 | -495.527 | 0.564315 | 44072.5 | -3283.52 | -0.00328352 | 0.0112863 | 1548.634
113.87 | -495.527 | 0.564315 | 44073.9 | -3283.52 | -0.00328352 | 0.0112863 | 1548.683
113.875 | -495.527 | 0.564315 | 44075.4 | -3283.64 | -0.00328364 | 0.0112863 | 1548.735
113.88 | -495.526 | 0.564598 | 44076.6 | -3283.75 | -0.00328375 | 0.01129196 | 1548.778
113.885 | -495.526 | 0.564914 | 44078.1 | -3283.87 | -0.00328387 | 0.01129828 | 1548.83
113.89 | -495.526 | 0.564914 | 44079.4 | -3283.98 | -0.00328398 | 0.01129828 | 1548.876
113.895 | -495.526 | 0.564915 | 44080.9 | -3284.1 | -0.0032841 | 0.0112983 | 1548.929
113.9 | -495.526 | 0.564915 | 44082.2 | -3284.21 | -0.00328421 | 0.0112983 | 1548.974
113.905 | -495.526 | 0.564915 | 44083.6 | -3284.33 | -0.00328433 | 0.0112983 | 1549.024
113.91 | -495.525 | 0.564629 | 44084.9 | -3284.44 | -0.00328444 | 0.01129258 | 1549.069
113.915 | -495.525 | 0.564316 | 44086.4 | -3284.44 | -0.00328444 | 0.01128632 | 1549.122
113.92 | -495.525 | 0.564601 | 44087.7 | -3284.44 | -0.00328444 | 0.01129202 | 1549.168
113.925 | -495.525 | 0.564915 | 44089.3 | -3284.56 | -0.00328456 | 0.0112983 | 1549.224
113.93 | -495.525 | 0.564915 | 44090.6 | -3284.67 | -0.00328467 | 0.0112983 | 1549.27
113.935 | -495.525 | 0.564915 | 44092 | -3284.79 | -0.00328479 | 0.0112983 | 1549.319
113.94 | -495.524 | 0.564915 | 44093.4 | -3284.9 | -0.0032849 | 0.0112983 | 1549.368
113.945 | -495.524 | 0.564915 | 44094.9 | -3284.9 | -0.0032849 | 0.0112983 | 1549.421
113.95 | -495.524 | 0.564915 | 44096.2 | -3284.9 | -0.0032849 | 0.0112983 | 1549.466
113.955 | -495.524 | 0.564915 | 44097.8 | -3285.02 | -0.00328502 | 0.0112983 | 1549.523
113.96 | -495.524 | 0.565201 | 44099.1 | -3285.13 | -0.00328513 | 0.01130402 | 1549.568
113.965 | -495.524 | 0.565513 | 44100.5 | -3285.25 | -0.00328525 | 0.01131026 | 1549.617
113.97 | -495.523 | 0.565228 | 44101.9 | -3285.36 | -0.00328536 | 0.01130456 | 1549.667
113.975 | -495.523 | 0.564915 | 44103.4 | -3285.48 | -0.00328548 | 0.0112983 | 1549.719
113.98 | -495.523 | 0.564915 | 44104.7 | -3285.59 | -0.00328559 | 0.0112983 | 1549.765
113.985 | -495.523 | 0.564915 | 44106.2 | -3285.59 | -0.00328559 | 0.0112983 | 1549.818
113.99 | -495.523 | 0.564915 | 44107.5 | -3285.59 | -0.00328559 | 0.0112983 | 1549.863
113.995 | -495.522 | 0.564915 | 44109 | -3285.83 | -0.00328583 | 0.0112983 | 1549.916
114 | -495.522 | 0.564915 | 44110.3 | -3286.05 | -0.00328605 | 0.0112983 | 1549.962
114.005 | -495.522 | 0.564915 | 44111.8 | -3286.17 | -0.00328617 | 0.0112983 | 1550.014
114.01 | -495.522 | 0.564915 | 44113.1 | -3286.28 | -0.00328628 | 0.0112983 | 1550.06
114.015 | -495.522 | 0.564915 | 44114.5 | -3286.28 | -0.00328628 | 0.0112983 | 1550.109
114.02 | -495.522 | 0.564915 | 44115.7 | -3286.28 | -0.00328628 | 0.0112983 | 1550.152
114.025 | -495.522 | 0.564915 | 44117.1 | -3286.4 | -0.0032864 | 0.0112983 | 1550.201
114.03 | -495.521 | 0.564915 | 44118.4 | -3286.51 | -0.00328651 | 0.0112983 | 1550.246
114.035 | -495.521 | 0.564915 | 44119.8 | -3286.51 | -0.00328651 | 0.0112983 | 1550.296
114.04 | -495.521 | 0.5652 | 44121 | -3286.51 | -0.00328651 | 0.011304 | 1550.338
114.045 | -495.521 | 0.565513 | 44122.4 | -3286.63 | -0.00328663 | 0.01131026 | 1550.387
114.05 | -495.521 | 0.565514 | 44123.6 | -3286.74 | -0.00328674 | 0.01131028 | 1550.429
114.055 | -495.521 | 0.565515 | 44125 | -3286.86 | -0.00328686 | 0.0113103 | 1550.478
114.06 | -495.52 | 0.565515 | 44126.3 | -3286.97 | -0.00328697 | 0.0113103 | 1550.524
114.065 | -495.52 | 0.565515 | 44127.7 | -3287.09 | -0.00328709 | 0.0113103 | 1550.573
114.07 | -495.52 | 0.565515 | 44128.9 | -3287.2 | -0.0032872 | 0.0113103 | 1550.615
114.075 | -495.52 | 0.565515 | 44130.2 | -3287.32 | -0.00328732 | 0.0113103 | 1550.661
114.08 | -495.52 | 0.565515 | 44131.5 | -3287.43 | -0.00328743 | 0.0113103 | 1550.707
114.085 | -495.52 | 0.565515 | 44133 | -3287.43 | -0.00328743 | 0.0113103 | 1550.759
114.09 | -495.519 | 0.565515 | 44134.3 | -3287.43 | -0.00328743 | 0.0113103 | 1550.805
114.095 | -495.519 | 0.565515 | 44135.7 | -3287.55 | -0.00328755 | 0.0113103 | 1550.854
114.1 | -495.519 | 0.565515 | 44137 | -3287.66 | -0.00328766 | 0.0113103 | 1550.9
114.105 | -495.519 | 0.565515 | 44138.4 | -3287.78 | -0.00328778 | 0.0113103 | 1550.949
114.11 | -495.519 | 0.565515 | 44139.6 | -3287.89 | -0.00328789 | 0.0113103 | 1550.991
114.115 | -495.519 | 0.565515 | 44141 | -3287.89 | -0.00328789 | 0.0113103 | 1551.041
114.12 | -495.518 | 0.565515 | 44142.3 | -3287.89 | -0.00328789 | 0.0113103 | 1551.086
114.125 | -495.518 | 0.565515 | 44143.7 | -3287.89 | -0.00328789 | 0.0113103 | 1551.135
114.13 | -495.518 | 0.565515 | 44144.9 | -3287.89 | -0.00328789 | 0.0113103 | 1551.178
114.135 | -495.518 | 0.565515 | 44146.3 | -3288.13 | -0.00328813 | 0.0113103 | 1551.227
114.14 | -495.518 | 0.565515 | 44147.6 | -3288.34 | -0.00328834 | 0.0113103 | 1551.272
114.145 | -495.518 | 0.565515 | 44149.1 | -3288.34 | -0.00328834 | 0.0113103 | 1551.325
114.15 | -495.517 | 0.565515 | 44150.4 | -3288.34 | -0.00328834 | 0.0113103 | 1551.371
114.155 | -495.517 | 0.565515 | 44151.9 | -3288.46 | -0.00328846 | 0.0113103 | 1551.424
114.16 | -495.517 | 0.5658 | 44153.2 | -3288.57 | -0.00328857 | 0.011316 | 1551.469
114.165 | -495.517 | 0.566113 | 44154.6 | -3288.69 | -0.00328869 | 0.01132226 | 1551.518
114.17 | -495.517 | 0.565829 | 44155.9 | -3288.8 | -0.0032888 | 0.01131658 | 1551.564
114.175 | -495.517 | 0.565515 | 44157.4 | -3288.8 | -0.0032888 | 0.0113103 | 1551.617
114.18 | -495.516 | 0.565799 | 44158.7 | -3288.8 | -0.0032888 | 0.01131598 | 1551.662
114.185 | -495.516 | 0.566113 | 44160.2 | -3288.92 | -0.00328892 | 0.01132226 | 1551.715
114.19 | -495.516 | 0.56583 | 44161.6 | -3289.03 | -0.00328903 | 0.0113166 | 1551.764
114.195 | -495.516 | 0.565515 | 44163.1 | -3289.15 | -0.00328915 | 0.0113103 | 1551.817
114.2 | -495.516 | 0.565799 | 44164.4 | -3289.26 | -0.00328926 | 0.01131598 | 1551.863
114.205 | -495.516 | 0.566113 | 44165.8 | -3289.38 | -0.00328938 | 0.01132226 | 1551.912
114.21 | -495.515 | 0.565827 | 44167.1 | -3289.49 | -0.00328949 | 0.01131654 | 1551.958
114.215 | -495.515 | 0.565515 | 44168.6 | -3289.61 | -0.00328961 | 0.0113103 | 1552.01
114.22 | -495.515 | 0.5658 | 44169.9 | -3289.72 | -0.00328972 | 0.011316 | 1552.056
114.225 | -495.515 | 0.566113 | 44171.5 | -3289.72 | -0.00328972 | 0.01132226 | 1552.112
114.23 | -495.515 | 0.566114 | 44172.8 | -3289.72 | -0.00328972 | 0.01132228 | 1552.158
114.235 | -495.515 | 0.566115 | 44174.3 | -3289.84 | -0.00328984 | 0.0113223 | 1552.211
114.24 | -495.514 | 0.566115 | 44175.6 | -3289.95 | -0.00328995 | 0.0113223 | 1552.256
114.245 | -495.514 | 0.566115 | 44176.9 | -3290.07 | -0.00329007 | 0.0113223 | 1552.302
114.25 | -495.514 | 0.566115 | 44178.2 | -3290.18 | -0.00329018 | 0.0113223 | 1552.348
114.255 | -495.514 | 0.566115 | 44179.6 | -3290.18 | -0.00329018 | 0.0113223 | 1552.397
114.26 | -495.514 | 0.566115 | 44180.8 | -3290.18 | -0.00329018 | 0.0113223 | 1552.439
114.265 | -495.514 | 0.566115 | 44182.2 | -3290.3 | -0.0032903 | 0.0113223 | 1552.488
114.27 | -495.513 | 0.56583 | 44183.4 | -3290.41 | -0.00329041 | 0.0113166 | 1552.53
114.275 | -495.513 | 0.565516 | 44184.8 | -3290.53 | -0.00329053 | 0.01131032 | 1552.58
114.28 | -495.513 | 0.565801 | 44186 | -3290.64 | -0.00329064 | 0.01131602 | 1552.622
114.285 | -495.513 | 0.566115 | 44187.3 | -3290.76 | -0.00329076 | 0.0113223 | 1552.667
114.29 | -495.513 | 0.566115 | 44188.5 | -3290.87 | -0.00329087 | 0.0113223 | 1552.71
114.295 | -495.513 | 0.566115 | 44189.8 | -3290.99 | -0.00329099 | 0.0113223 | 1552.755
114.3 | -495.512 | 0.566115 | 44191.1 | -3291.1 | -0.0032911 | 0.0113223 | 1552.801
114.305 | -495.512 | 0.566115 | 44192.5 | -3291.22 | -0.00329122 | 0.0113223 | 1552.85
114.31 | -495.512 | 0.566115 | 44193.7 | -3291.33 | -0.00329133 | 0.0113223 | 1552.892
114.315 | -495.512 | 0.566115 | 44195.2 | -3291.45 | -0.00329145 | 0.0113223 | 1552.945
114.32 | -495.512 | 0.566115 | 44196.3 | -3291.56 | -0.00329156 | 0.0113223 | 1552.984
114.325 | -495.512 | 0.566115 | 44197.6 | -3291.56 | -0.00329156 | 0.0113223 | 1553.029
114.33 | -495.511 | 0.566115 | 44198.8 | -3291.56 | -0.00329156 | 0.0113223 | 1553.072
114.335 | -495.511 | 0.566115 | 44200.2 | -3291.56 | -0.00329156 | 0.0113223 | 1553.121
114.34 | -495.511 | 0.566115 | 44201.4 | -3291.56 | -0.00329156 | 0.0113223 | 1553.163
114.345 | -495.511 | 0.566115 | 44202.7 | -3291.8 | -0.0032918 | 0.0113223 | 1553.209
114.35 | -495.511 | 0.566115 | 44203.9 | -3292.02 | -0.00329202 | 0.0113223 | 1553.251
114.355 | -495.511 | 0.566115 | 44205.2 | -3292.02 | -0.00329202 | 0.0113223 | 1553.296
114.36 | -495.51 | 0.566115 | 44206.4 | -3292.02 | -0.00329202 | 0.0113223 | 1553.339
114.365 | -495.51 | 0.566115 | 44207.8 | -3292.02 | -0.00329202 | 0.0113223 | 1553.388
114.37 | -495.51 | 0.566115 | 44209 | -3292.02 | -0.00329202 | 0.0113223 | 1553.43
114.375 | -495.51 | 0.566115 | 44210.4 | -3292.14 | -0.00329214 | 0.0113223 | 1553.479
114.38 | -495.51 | 0.566398 | 44211.6 | -3292.25 | -0.00329225 | 0.01132796 | 1553.521
114.385 | -495.51 | 0.566713 | 44212.9 | -3292.37 | -0.00329237 | 0.01133426 | 1553.567
114.39 | -495.509 | 0.566429 | 44214.2 | -3292.48 | -0.00329248 | 0.01132858 | 1553.613
114.395 | -495.509 | 0.566115 | 44215.5 | -3292.6 | -0.0032926 | 0.0113223 | 1553.658
114.4 | -495.509 | 0.566401 | 44216.7 | -3292.71 | -0.00329271 | 0.01132802 | 1553.7
114.405 | -495.509 | 0.566713 | 44218.1 | -3292.83 | -0.00329283 | 0.01133426 | 1553.75
114.41 | -495.509 | 0.566714 | 44219.3 | -3292.94 | -0.00329294 | 0.01133428 | 1553.792
114.415 | -495.509 | 0.566715 | 44220.7 | -3292.94 | -0.00329294 | 0.0113343 | 1553.841
114.42 | -495.508 | 0.566715 | 44221.9 | -3292.94 | -0.00329294 | 0.0113343 | 1553.883
114.425 | -495.508 | 0.566715 | 44223.2 | -3293.06 | -0.00329306 | 0.0113343 | 1553.929
114.43 | -495.508 | 0.566715 | 44224.4 | -3293.17 | -0.00329317 | 0.0113343 | 1553.971
114.435 | -495.508 | 0.566715 | 44225.8 | -3293.29 | -0.00329329 | 0.0113343 | 1554.02
114.44 | -495.508 | 0.566715 | 44227 | -3293.4 | -0.0032934 | 0.0113343 | 1554.062
114.445 | -495.508 | 0.566715 | 44228.4 | -3293.4 | -0.0032934 | 0.0113343 | 1554.112
114.45 | -495.507 | 0.566715 | 44229.8 | -3293.4 | -0.0032934 | 0.0113343 | 1554.161
114.455 | -495.507 | 0.566715 | 44231.3 | -3293.64 | -0.00329364 | 0.0113343 | 1554.214
114.46 | -495.507 | 0.566715 | 44232.5 | -3293.86 | -0.00329386 | 0.0113343 | 1554.256
114.465 | -495.507 | 0.566715 | 44233.9 | -3293.86 | -0.00329386 | 0.0113343 | 1554.305
114.47 | -495.507 | 0.566715 | 44235.1 | -3293.86 | -0.00329386 | 0.0113343 | 1554.347
114.475 | -495.507 | 0.566715 | 44236.4 | -3293.98 | -0.00329398 | 0.0113343 | 1554.393
114.48 | -495.506 | 0.566715 | 44237.6 | -3294.09 | -0.00329409 | 0.0113343 | 1554.435
114.485 | -495.506 | 0.566715 | 44238.9 | -3294.09 | -0.00329409 | 0.0113343 | 1554.481
114.49 | -495.506 | 0.566999 | 44240.1 | -3294.09 | -0.00329409 | 0.01133998 | 1554.523
114.495 | -495.506 | 0.567313 | 44241.5 | -3294.21 | -0.00329421 | 0.01134626 | 1554.572
114.5 | -495.506 | 0.56703 | 44242.7 | -3294.32 | -0.00329432 | 0.0113406 | 1554.614
114.505 | -495.506 | 0.566715 | 44244 | -3294.44 | -0.00329444 | 0.0113343 | 1554.66
114.51 | -495.505 | 0.566998 | 44245.2 | -3294.55 | -0.00329455 | 0.01133996 | 1554.702
114.515 | -495.505 | 0.567313 | 44246.6 | -3294.67 | -0.00329467 | 0.01134626 | 1554.751
114.52 | -495.505 | 0.567029 | 44247.8 | -3294.78 | -0.00329478 | 0.01134058 | 1554.793
114.525 | -495.505 | 0.566715 | 44249.1 | -3294.78 | -0.00329478 | 0.0113343 | 1554.839
114.53 | -495.505 | 0.567 | 44250.4 | -3294.78 | -0.00329478 | 0.01134 | 1554.885
114.535 | -495.505 | 0.567313 | 44251.7 | -3294.9 | -0.0032949 | 0.01134626 | 1554.93
114.54 | -495.504 | 0.567028 | 44252.8 | -3295 | -0.003295 | 0.01134056 | 1554.969
114.545 | -495.504 | 0.566715 | 44254.1 | -3295 | -0.003295 | 0.0113343 | 1555.015
114.55 | -495.504 | 0.566715 | 44255.2 | -3295 | -0.003295 | 0.0113343 | 1555.053
114.555 | -495.504 | 0.566715 | 44256.4 | -3295.13 | -0.00329513 | 0.0113343 | 1555.095
114.56 | -495.504 | 0.566999 | 44257.6 | -3295.23 | -0.00329523 | 0.01133998 | 1555.138
114.565 | -495.504 | 0.567313 | 44258.9 | -3295.23 | -0.00329523 | 0.01134626 | 1555.183
114.57 | -495.503 | 0.567314 | 44260.1 | -3295.23 | -0.00329523 | 0.01134628 | 1555.225
114.575 | -495.503 | 0.567315 | 44261.4 | -3295.48 | -0.00329548 | 0.0113463 | 1555.271
114.58 | -495.503 | 0.567315 | 44262.7 | -3295.69 | -0.00329569 | 0.0113463 | 1555.317
114.585 | -495.503 | 0.567315 | 44264.1 | -3295.81 | -0.00329581 | 0.0113463 | 1555.366
114.59 | -495.503 | 0.567029 | 44265.3 | -3295.92 | -0.00329592 | 0.01134058 | 1555.408
114.595 | -495.503 | 0.566716 | 44266.6 | -3295.92 | -0.00329592 | 0.01133432 | 1555.454
114.6 | -495.502 | 0.566715 | 44267.9 | -3295.92 | -0.00329592 | 0.0113343 | 1555.5
114.605 | -495.502 | 0.566715 | 44269.4 | -3296.04 | -0.00329604 | 0.0113343 | 1555.552
114.61 | -495.502 | 0.566999 | 44270.6 | -3296.15 | -0.00329615 | 0.01133998 | 1555.594
114.615 | -495.502 | 0.567313 | 44272 | -3296.27 | -0.00329627 | 0.01134626 | 1555.644
114.62 | -495.502 | 0.567029 | 44273.3 | -3296.38 | -0.00329638 | 0.01134058 | 1555.689
114.625 | -495.502 | 0.566715 | 44274.9 | -3296.38 | -0.00329638 | 0.0113343 | 1555.746
114.63 | -495.501 | 0.566998 | 44276.2 | -3296.38 | -0.00329638 | 0.01133996 | 1555.791
114.635 | -495.501 | 0.567313 | 44277.7 | -3296.5 | -0.0032965 | 0.01134626 | 1555.844
114.64 | -495.501 | 0.567029 | 44279.1 | -3296.61 | -0.00329661 | 0.01134058 | 1555.893
114.645 | -495.501 | 0.566715 | 44280.6 | -3296.73 | -0.00329673 | 0.0113343 | 1555.946
114.65 | -495.501 | 0.567287 | 44282 | -3296.84 | -0.00329684 | 0.01134574 | 1555.995
114.655 | -495.501 | 0.567912 | 44283.5 | -3296.84 | -0.00329684 | 0.01135824 | 1556.048
114.66 | -495.5 | 0.567341 | 44284.9 | -3296.84 | -0.00329684 | 0.01134682 | 1556.097
114.665 | -495.5 | 0.566715 | 44286.3 | -3296.96 | -0.00329696 | 0.0113343 | 1556.146
114.67 | -495.5 | 0.566999 | 44287.6 | -3297.07 | -0.00329707 | 0.01133998 | 1556.192
114.675 | -495.5 | 0.567313 | 44289 | -3297.07 | -0.00329707 | 0.01134626 | 1556.241
114.68 | -495.5 | 0.567314 | 44290.3 | -3297.07 | -0.00329707 | 0.01134628 | 1556.287
114.685 | -495.5 | 0.567315 | 44291.7 | -3297.19 | -0.00329719 | 0.0113463 | 1556.336
114.69 | -495.499 | 0.567598 | 44293.1 | -3297.3 | -0.0032973 | 0.01135196 | 1556.385
114.695 | -495.499 | 0.567913 | 44294.5 | -3297.54 | -0.00329754 | 0.01135826 | 1556.434
114.7 | -495.499 | 0.567629 | 44295.7 | -3297.76 | -0.00329776 | 0.01135258 | 1556.476
114.705 | -495.499 | 0.567315 | 44297 | -3297.76 | -0.00329776 | 0.0113463 | 1556.522
114.71 | -495.499 | 0.567315 | 44298.4 | -3297.76 | -0.00329776 | 0.0113463 | 1556.571
114.715 | -495.499 | 0.567315 | 44299.8 | -3297.88 | -0.00329788 | 0.0113463 | 1556.62
114.72 | -495.498 | 0.567315 | 44301 | -3297.99 | -0.00329799 | 0.0113463 | 1556.663
114.725 | -495.498 | 0.567315 | 44302.4 | -3298.11 | -0.00329811 | 0.0113463 | 1556.712
114.73 | -495.498 | 0.5676 | 44303.7 | -3298.22 | -0.00329822 | 0.011352 | 1556.758
114.735 | -495.498 | 0.567913 | 44305.1 | -3298.22 | -0.00329822 | 0.01135826 | 1556.807
114.74 | -495.498 | 0.567629 | 44306.3 | -3298.22 | -0.00329822 | 0.01135258 | 1556.849
114.745 | -495.498 | 0.567315 | 44307.6 | -3298.22 | -0.00329822 | 0.0113463 | 1556.895
114.75 | -495.497 | 0.567598 | 44308.8 | -3298.22 | -0.00329822 | 0.01135196 | 1556.937
114.755 | -495.497 | 0.567913 | 44310.1 | -3298.46 | -0.00329846 | 0.01135826 | 1556.982
114.76 | -495.497 | 0.56763 | 44311.4 | -3298.68 | -0.00329868 | 0.0113526 | 1557.028
114.765 | -495.497 | 0.567315 | 44312.9 | -3298.8 | -0.0032988 | 0.0113463 | 1557.081
114.77 | -495.497 | 0.567599 | 44314.3 | -3298.91 | -0.00329891 | 0.01135198 | 1557.13
114.775 | -495.497 | 0.567913 | 44315.8 | -3299.03 | -0.00329903 | 0.01135826 | 1557.183
114.78 | -495.496 | 0.567914 | 44317 | -3299.14 | -0.00329914 | 0.01135828 | 1557.225
114.785 | -495.496 | 0.567915 | 44318.4 | -3299.14 | -0.00329914 | 0.0113583 | 1557.274
114.79 | -495.496 | 0.567915 | 44319.6 | -3299.14 | -0.00329914 | 0.0113583 | 1557.316
114.795 | -495.496 | 0.567915 | 44321 | -3299.14 | -0.00329914 | 0.0113583 | 1557.365
114.8 | -495.496 | 0.567915 | 44322.3 | -3299.14 | -0.00329914 | 0.0113583 | 1557.411
114.805 | -495.496 | 0.567915 | 44323.7 | -3299.26 | -0.00329926 | 0.0113583 | 1557.46
114.81 | -495.495 | 0.567915 | 44325 | -3299.37 | -0.00329937 | 0.0113583 | 1557.506
114.815 | -495.495 | 0.567915 | 44326.4 | -3299.49 | -0.00329949 | 0.0113583 | 1557.555
114.82 | -495.495 | 0.567915 | 44327.6 | -3299.6 | -0.0032996 | 0.0113583 | 1557.597
114.825 | -495.495 | 0.567915 | 44329.1 | -3299.6 | -0.0032996 | 0.0113583 | 1557.65
114.83 | -495.495 | 0.567915 | 44330.4 | -3299.6 | -0.0032996 | 0.0113583 | 1557.696
114.835 | -495.495 | 0.567915 | 44331.8 | -3299.72 | -0.00329972 | 0.0113583 | 1557.745
114.84 | -495.494 | 0.567915 | 44333.1 | -3299.83 | -0.00329983 | 0.0113583 | 1557.791
114.845 | -495.494 | 0.567915 | 44334.6 | -3299.95 | -0.00329995 | 0.0113583 | 1557.843
114.85 | -495.494 | 0.567915 | 44336 | -3300.06 | -0.00330006 | 0.0113583 | 1557.892
114.855 | -495.494 | 0.567915 | 44337.5 | -3300.18 | -0.00330018 | 0.0113583 | 1557.945
114.86 | -495.494 | 0.567915 | 44338.8 | -3300.29 | -0.00330029 | 0.0113583 | 1557.991
114.865 | -495.494 | 0.567915 | 44340.2 | -3300.29 | -0.00330029 | 0.0113583 | 1558.04
114.87 | -495.493 | 0.567915 | 44341.4 | -3300.29 | -0.00330029 | 0.0113583 | 1558.082
114.875 | -495.493 | 0.567915 | 44342.7 | -3300.41 | -0.00330041 | 0.0113583 | 1558.128
114.88 | -495.493 | 0.567915 | 44344 | -3300.52 | -0.00330052 | 0.0113583 | 1558.174
114.885 | -495.493 | 0.567915 | 44345.4 | -3300.52 | -0.00330052 | 0.0113583 | 1558.223
114.89 | -495.493 | 0.568199 | 44346.7 | -3300.52 | -0.00330052 | 0.01136398 | 1558.268
114.895 | -495.493 | 0.568513 | 44348.2 | -3300.76 | -0.00330076 | 0.01137026 | 1558.321
114.9 | -495.492 | 0.568227 | 44349.5 | -3300.98 | -0.00330098 | 0.01136454 | 1558.367
114.905 | -495.492 | 0.567915 | 44350.8 | -3301.1 | -0.0033011 | 0.0113583 | 1558.413
114.91 | -495.492 | 0.5682 | 44352.1 | -3301.21 | -0.00330121 | 0.011364 | 1558.458
114.915 | -495.492 | 0.568513 | 44353.6 | -3301.21 | -0.00330121 | 0.01137026 | 1558.511
114.92 | -495.492 | 0.568229 | 44354.9 | -3301.21 | -0.00330121 | 0.01136458 | 1558.557
114.925 | -495.492 | 0.567915 | 44356.2 | -3301.33 | -0.00330133 | 0.0113583 | 1558.602
114.93 | -495.491 | 0.568199 | 44357.5 | -3301.44 | -0.00330144 | 0.01136398 | 1558.648
114.935 | -495.491 | 0.568513 | 44359 | -3301.56 | -0.00330156 | 0.01137026 | 1558.701
114.94 | -495.491 | 0.568514 | 44360.2 | -3301.67 | -0.00330167 | 0.01137028 | 1558.743
114.945 | -495.491 | 0.568515 | 44361.6 | -3301.79 | -0.00330179 | 0.0113703 | 1558.792
114.95 | -495.491 | 0.568515 | 44362.9 | -3301.89 | -0.00330189 | 0.0113703 | 1558.838
114.955 | -495.491 | 0.568515 | 44364.2 | -3301.89 | -0.00330189 | 0.0113703 | 1558.883
114.96 | -495.49 | 0.568228 | 44365.5 | -3301.89 | -0.00330189 | 0.01136456 | 1558.929
114.965 | -495.49 | 0.567916 | 44366.9 | -3302.01 | -0.00330201 | 0.01135832 | 1558.978
114.97 | -495.49 | 0.568201 | 44368.2 | -3302.12 | -0.00330212 | 0.01136402 | 1559.024
114.975 | -495.49 | 0.568515 | 44369.7 | -3302.12 | -0.00330212 | 0.0113703 | 1559.077
114.98 | -495.49 | 0.568515 | 44371 | -3302.12 | -0.00330212 | 0.0113703 | 1559.122
114.985 | -495.49 | 0.568515 | 44372.3 | -3302.37 | -0.00330237 | 0.0113703 | 1559.168
114.99 | -495.489 | 0.568515 | 44373.5 | -3302.58 | -0.00330258 | 0.0113703 | 1559.21
114.995 | -495.489 | 0.568515 | 44374.8 | -3302.7 | -0.0033027 | 0.0113703 | 1559.256
115 | -495.489 | 0.568515 | 44376 | -3302.81 | -0.00330281 | 0.0113703 | 1559.298
115.005 | -495.489 | 0.568515 | 44377.3 | -3302.93 | -0.00330293 | 0.0113703 | 1559.344
115.01 | -495.489 | 0.568515 | 44378.4 | -3303.04 | -0.00330304 | 0.0113703 | 1559.382
115.015 | -495.489 | 0.568515 | 44379.7 | -3303.04 | -0.00330304 | 0.0113703 | 1559.428
115.02 | -495.488 | 0.568515 | 44380.7 | -3303.04 | -0.00330304 | 0.0113703 | 1559.463
115.025 | -495.488 | 0.568515 | 44381.9 | -3303.28 | -0.00330328 | 0.0113703 | 1559.505
115.03 | -495.488 | 0.568515 | 44382.9 | -3303.5 | -0.0033035 | 0.0113703 | 1559.54
115.035 | -495.488 | 0.568515 | 44384 | -3303.5 | -0.0033035 | 0.0113703 | 1559.579
115.04 | -495.488 | 0.568515 | 44385.1 | -3303.5 | -0.0033035 | 0.0113703 | 1559.618
115.045 | -495.488 | 0.568515 | 44386.2 | -3303.5 | -0.0033035 | 0.0113703 | 1559.656
115.05 | -495.487 | 0.568515 | 44387.4 | -3303.5 | -0.0033035 | 0.0113703 | 1559.699
115.055 | -495.487 | 0.568515 | 44388.6 | -3303.62 | -0.00330362 | 0.0113703 | 1559.741
115.06 | -495.487 | 0.568515 | 44389.7 | -3303.73 | -0.00330373 | 0.0113703 | 1559.779
115.065 | -495.487 | 0.568515 | 44391 | -3303.97 | -0.00330397 | 0.0113703 | 1559.825
115.07 | -495.487 | 0.568515 | 44392.1 | -3304.19 | -0.00330419 | 0.0113703 | 1559.864
115.075 | -495.487 | 0.568515 | 44393.4 | -3304.19 | -0.00330419 | 0.0113703 | 1559.909
115.08 | -495.486 | 0.568515 | 44394.5 | -3304.19 | -0.00330419 | 0.0113703 | 1559.948
115.085 | -495.486 | 0.568515 | 44395.7 | -3304.19 | -0.00330419 | 0.0113703 | 1559.99
115.09 | -495.486 | 0.568515 | 44396.9 | -3304.19 | -0.00330419 | 0.0113703 | 1560.032
115.095 | -495.486 | 0.568515 | 44398.1 | -3304.31 | -0.00330431 | 0.0113703 | 1560.075
115.1 | -495.486 | 0.568515 | 44399.3 | -3304.42 | -0.00330442 | 0.0113703 | 1560.117
115.105 | -495.486 | 0.568515 | 44400.6 | -3304.42 | -0.00330442 | 0.0113703 | 1560.162
115.11 | -495.485 | 0.568799 | 44401.9 | -3304.42 | -0.00330442 | 0.01137598 | 1560.208
115.115 | -495.485 | 0.569113 | 44403.3 | -3304.54 | -0.00330454 | 0.01138226 | 1560.257
115.12 | -495.485 | 0.568829 | 44404.6 | -3304.65 | -0.00330465 | 0.01137658 | 1560.303
115.125 | -495.485 | 0.568515 | 44406.1 | -3304.65 | -0.00330465 | 0.0113703 | 1560.356
115.13 | -495.485 | 0.568798 | 44407.3 | -3304.65 | -0.00330465 | 0.01137596 | 1560.398
115.135 | -495.485 | 0.569113 | 44408.7 | -3304.77 | -0.00330477 | 0.01138226 | 1560.447
115.14 | -495.484 | 0.569114 | 44410.1 | -3304.88 | -0.00330488 | 0.01138228 | 1560.496
115.145 | -495.484 | 0.569115 | 44411.5 | -3305 | -0.003305 | 0.0113823 | 1560.545
115.15 | -495.484 | 0.568829 | 44412.8 | -3305.11 | -0.00330511 | 0.01137658 | 1560.591
115.155 | -495.484 | 0.568516 | 44414.2 | -3305.11 | -0.00330511 | 0.01137032 | 1560.64
115.16 | -495.484 | 0.568801 | 44415.4 | -3305.11 | -0.00330511 | 0.01137602 | 1560.682
115.165 | -495.484 | 0.569115 | 44416.8 | -3305.23 | -0.00330523 | 0.0113823 | 1560.732
115.17 | -495.483 | 0.56883 | 44418 | -3305.34 | -0.00330534 | 0.0113766 | 1560.774
115.175 | -495.483 | 0.568516 | 44419.4 | -3305.46 | -0.00330546 | 0.01137032 | 1560.823
115.18 | -495.483 | 0.569084 | 44420.7 | -3305.57 | -0.00330557 | 0.01138168 | 1560.869
115.185 | -495.483 | 0.569713 | 44422.2 | -3305.69 | -0.00330569 | 0.01139426 | 1560.921
115.19 | -495.483 | 0.569432 | 44423.5 | -3305.8 | -0.0033058 | 0.01138864 | 1560.967
115.195 | -495.483 | 0.569118 | 44424.9 | -3305.92 | -0.00330592 | 0.01138236 | 1561.016
115.2 | -495.482 | 0.569117 | 44426.2 | -3306.03 | -0.00330603 | 0.01138234 | 1561.062
115.205 | -495.482 | 0.569115 | 44427.7 | -3306.03 | -0.00330603 | 0.0113823 | 1561.115
115.21 | -495.482 | 0.569115 | 44428.9 | -3306.03 | -0.00330603 | 0.0113823 | 1561.157
115.215 | -495.482 | 0.569115 | 44430.3 | -3306.15 | -0.00330615 | 0.0113823 | 1561.206
115.22 | -495.482 | 0.569115 | 44431.5 | -3306.26 | -0.00330626 | 0.0113823 | 1561.248
115.225 | -495.482 | 0.569115 | 44432.7 | -3306.26 | -0.00330626 | 0.0113823 | 1561.29
115.23 | -495.481 | 0.569115 | 44434 | -3306.26 | -0.00330626 | 0.0113823 | 1561.336
115.235 | -495.481 | 0.569115 | 44435.5 | -3306.38 | -0.00330638 | 0.0113823 | 1561.389
115.24 | -495.481 | 0.569115 | 44436.6 | -3306.49 | -0.00330649 | 0.0113823 | 1561.427
115.245 | -495.481 | 0.569115 | 44437.9 | -3306.61 | -0.00330661 | 0.0113823 | 1561.473
115.25 | -495.481 | 0.569115 | 44439 | -3306.72 | -0.00330672 | 0.0113823 | 1561.512
115.255 | -495.481 | 0.569115 | 44440.3 | -3306.72 | -0.00330672 | 0.0113823 | 1561.557
115.26 | -495.48 | 0.569115 | 44441.5 | -3306.72 | -0.00330672 | 0.0113823 | 1561.6
115.265 | -495.48 | 0.569115 | 44442.8 | -3306.84 | -0.00330684 | 0.0113823 | 1561.645
115.27 | -495.48 | 0.569115 | 44444 | -3306.95 | -0.00330695 | 0.0113823 | 1561.687
115.275 | -495.48 | 0.569115 | 44445.2 | -3307.07 | -0.00330707 | 0.0113823 | 1561.73
115.28 | -495.48 | 0.569115 | 44446.4 | -3307.18 | -0.00330718 | 0.0113823 | 1561.772
115.285 | -495.48 | 0.569115 | 44447.7 | -3307.3 | -0.0033073 | 0.0113823 | 1561.817
115.29 | -495.479 | 0.569115 | 44448.8 | -3307.41 | -0.00330741 | 0.0113823 | 1561.856
115.295 | -495.479 | 0.569115 | 44450 | -3307.53 | -0.00330753 | 0.0113823 | 1561.898
115.3 | -495.479 | 0.569399 | 44451.2 | -3307.64 | -0.00330764 | 0.01138798 | 1561.94
115.305 | -495.479 | 0.569713 | 44452.5 | -3307.64 | -0.00330764 | 0.01139426 | 1561.986
115.31 | -495.479 | 0.569429 | 44453.7 | -3307.64 | -0.00330764 | 0.01138858 | 1562.028
115.315 | -495.479 | 0.569115 | 44454.9 | -3307.88 | -0.00330788 | 0.0113823 | 1562.07
115.32 | -495.478 | 0.569398 | 44456.2 | -3308.1 | -0.0033081 | 0.01138796 | 1562.116
115.325 | -495.478 | 0.569713 | 44457.6 | -3308.1 | -0.0033081 | 0.01139426 | 1562.165
115.33 | -495.478 | 0.569429 | 44458.8 | -3308.1 | -0.0033081 | 0.01138858 | 1562.207
115.335 | -495.478 | 0.569115 | 44460.2 | -3308.1 | -0.0033081 | 0.0113823 | 1562.257
115.34 | -495.478 | 0.5694 | 44461.4 | -3308.1 | -0.0033081 | 0.011388 | 1562.299
115.345 | -495.478 | 0.569713 | 44462.8 | -3308.22 | -0.00330822 | 0.01139426 | 1562.348
115.35 | -495.477 | 0.569428 | 44464.1 | -3308.33 | -0.00330833 | 0.01138856 | 1562.394
115.355 | -495.477 | 0.569115 | 44465.5 | -3308.45 | -0.00330845 | 0.0113823 | 1562.443
115.36 | -495.477 | 0.569399 | 44466.8 | -3308.56 | -0.00330856 | 0.01138798 | 1562.489
115.365 | -495.477 | 0.569713 | 44468.2 | -3308.56 | -0.00330856 | 0.01139426 | 1562.538
115.37 | -495.477 | 0.569429 | 44469.5 | -3308.56 | -0.00330856 | 0.01138858 | 1562.583
115.375 | -495.477 | 0.569115 | 44471 | -3308.68 | -0.00330868 | 0.0113823 | 1562.636
115.38 | -495.476 | 0.569398 | 44472.3 | -3308.78 | -0.00330878 | 0.01138796 | 1562.682
115.385 | -495.476 | 0.569713 | 44473.7 | -3308.78 | -0.00330878 | 0.01139426 | 1562.731
115.39 | -495.476 | 0.569714 | 44475 | -3308.78 | -0.00330878 | 0.01139428 | 1562.777
115.395 | -495.476 | 0.569715 | 44476.4 | -3308.9 | -0.0033089 | 0.0113943 | 1562.826
115.4 | -495.476 | 0.569715 | 44477.6 | -3309.01 | -0.00330901 | 0.0113943 | 1562.868
115.405 | -495.476 | 0.569715 | 44479 | -3309.13 | -0.00330913 | 0.0113943 | 1562.917
115.41 | -495.475 | 0.569715 | 44480.3 | -3309.24 | -0.00330924 | 0.0113943 | 1562.963
115.415 | -495.475 | 0.569715 | 44481.8 | -3309.36 | -0.00330936 | 0.0113943 | 1563.016
115.42 | -495.475 | 0.569715 | 44483 | -3309.47 | -0.00330947 | 0.0113943 | 1563.058
115.425 | -495.475 | 0.569715 | 44484.4 | -3309.59 | -0.00330959 | 0.0113943 | 1563.107
115.43 | -495.475 | 0.569715 | 44485.7 | -3309.7 | -0.0033097 | 0.0113943 | 1563.153
115.435 | -495.475 | 0.569715 | 44487.1 | -3309.82 | -0.00330982 | 0.0113943 | 1563.202
115.44 | -495.474 | 0.569715 | 44488.4 | -3309.93 | -0.00330993 | 0.0113943 | 1563.248
115.445 | -495.474 | 0.569715 | 44489.8 | -3309.93 | -0.00330993 | 0.0113943 | 1563.297
115.45 | -495.474 | 0.569715 | 44491 | -3309.93 | -0.00330993 | 0.0113943 | 1563.339
115.455 | -495.474 | 0.569715 | 44492.4 | -3310.05 | -0.00331005 | 0.0113943 | 1563.388
115.46 | -495.474 | 0.570001 | 44493.6 | -3310.16 | -0.00331016 | 0.01140002 | 1563.43
115.465 | -495.474 | 0.570313 | 44494.9 | -3310.28 | -0.00331028 | 0.01140626 | 1563.476
115.47 | -495.473 | 0.570028 | 44496 | -3310.39 | -0.00331039 | 0.01140056 | 1563.515
115.475 | -495.473 | 0.569715 | 44497.3 | -3310.39 | -0.00331039 | 0.0113943 | 1563.56
115.48 | -495.473 | 0.57 | 44498.4 | -3310.39 | -0.00331039 | 0.0114 | 1563.599
115.485 | -495.473 | 0.570313 | 44499.6 | -3310.51 | -0.00331051 | 0.01140626 | 1563.641
115.49 | -495.473 | 0.570029 | 44500.8 | -3310.62 | -0.00331062 | 0.01140058 | 1563.683
115.495 | -495.473 | 0.569715 | 44502.1 | -3310.74 | -0.00331074 | 0.0113943 | 1563.729
115.5 | -495.472 | 0.569998 | 44503.2 | -3310.85 | -0.00331085 | 0.01139996 | 1563.768
115.505 | -495.472 | 0.570313 | 44504.4 | -3310.97 | -0.00331097 | 0.01140626 | 1563.81
115.51 | -495.472 | 0.57003 | 44505.6 | -3311.08 | -0.00331108 | 0.0114006 | 1563.852
115.515 | -495.472 | 0.569715 | 44506.9 | -3311.2 | -0.0033112 | 0.0113943 | 1563.898
115.52 | -495.472 | 0.569999 | 44508.1 | -3311.31 | -0.00331131 | 0.01139998 | 1563.94
115.525 | -495.472 | 0.570313 | 44509.4 | -3311.31 | -0.00331131 | 0.01140626 | 1563.985
115.53 | -495.471 | 0.570314 | 44510.6 | -3311.31 | -0.00331131 | 0.01140628 | 1564.028
115.535 | -495.471 | 0.570315 | 44511.8 | -3311.43 | -0.00331143 | 0.0114063 | 1564.07
115.54 | -495.471 | 0.570315 | 44513 | -3311.54 | -0.00331154 | 0.0114063 | 1564.112
115.545 | -495.471 | 0.570315 | 44514.4 | -3311.66 | -0.00331166 | 0.0114063 | 1564.161
115.55 | -495.471 | 0.570315 | 44515.5 | -3311.77 | -0.00331177 | 0.0114063 | 1564.2
115.555 | -495.471 | 0.570315 | 44516.9 | -3311.77 | -0.00331177 | 0.0114063 | 1564.249
115.56 | -495.47 | 0.570315 | 44518.2 | -3311.77 | -0.00331177 | 0.0114063 | 1564.295
115.565 | -495.47 | 0.570315 | 44519.7 | -3311.89 | -0.00331189 | 0.0114063 | 1564.347
115.57 | -495.47 | 0.570315 | 44521 | -3312 | -0.003312 | 0.0114063 | 1564.393
115.575 | -495.47 | 0.570315 | 44522.5 | -3312.12 | -0.00331212 | 0.0114063 | 1564.446
115.58 | -495.47 | 0.570315 | 44523.8 | -3312.23 | -0.00331223 | 0.0114063 | 1564.491
115.585 | -495.47 | 0.570315 | 44525.3 | -3312.23 | -0.00331223 | 0.0114063 | 1564.544
115.59 | -495.469 | 0.570315 | 44526.6 | -3312.23 | -0.00331223 | 0.0114063 | 1564.59
115.595 | -495.469 | 0.570315 | 44528 | -3312.23 | -0.00331223 | 0.0114063 | 1564.639
115.6 | -495.469 | 0.570315 | 44529.4 | -3312.23 | -0.00331223 | 0.0114063 | 1564.688
115.605 | -495.469 | 0.570315 | 44530.9 | -3312.35 | -0.00331235 | 0.0114063 | 1564.741
115.61 | -495.469 | 0.570315 | 44532.2 | -3312.46 | -0.00331246 | 0.0114063 | 1564.787
115.615 | -495.469 | 0.570315 | 44533.5 | -3312.58 | -0.00331258 | 0.0114063 | 1564.832
115.62 | -495.468 | 0.570315 | 44534.8 | -3312.69 | -0.00331269 | 0.0114063 | 1564.878
115.625 | -495.468 | 0.570315 | 44536.3 | -3312.81 | -0.00331281 | 0.0114063 | 1564.931
115.63 | -495.468 | 0.570315 | 44537.6 | -3312.92 | -0.00331292 | 0.0114063 | 1564.976
115.635 | -495.468 | 0.570315 | 44539.1 | -3313.04 | -0.00331304 | 0.0114063 | 1565.029
115.64 | -495.468 | 0.570599 | 44540.4 | -3313.15 | -0.00331315 | 0.01141198 | 1565.075
115.645 | -495.468 | 0.570913 | 44541.8 | -3313.15 | -0.00331315 | 0.01141826 | 1565.124
115.65 | -495.467 | 0.570627 | 44543.1 | -3313.15 | -0.00331315 | 0.01141254 | 1565.17
115.655 | -495.467 | 0.570315 | 44544.5 | -3313.27 | -0.00331327 | 0.0114063 | 1565.219
115.66 | -495.467 | 0.570315 | 44545.7 | -3313.38 | -0.00331338 | 0.0114063 | 1565.261
115.665 | -495.467 | 0.570315 | 44547.1 | -3313.5 | -0.0033135 | 0.0114063 | 1565.31
115.67 | -495.467 | 0.570599 | 44548.3 | -3313.61 | -0.00331361 | 0.01141198 | 1565.352
115.675 | -495.467 | 0.570913 | 44549.5 | -3313.73 | -0.00331373 | 0.01141826 | 1565.395
115.68 | -495.466 | 0.570629 | 44550.7 | -3313.84 | -0.00331384 | 0.01141258 | 1565.437
115.685 | -495.466 | 0.570315 | 44552 | -3313.84 | -0.00331384 | 0.0114063 | 1565.482
115.69 | -495.466 | 0.570598 | 44553.3 | -3313.84 | -0.00331384 | 0.01141196 | 1565.528
115.695 | -495.466 | 0.570913 | 44554.7 | -3314.08 | -0.00331408 | 0.01141826 | 1565.577
115.7 | -495.466 | 0.570914 | 44555.9 | -3314.3 | -0.0033143 | 0.01141828 | 1565.619
115.705 | -495.466 | 0.570915 | 44557.2 | -3314.42 | -0.00331442 | 0.0114183 | 1565.665
115.71 | -495.465 | 0.570915 | 44558.4 | -3314.53 | -0.00331453 | 0.0114183 | 1565.707
115.715 | -495.465 | 0.570915 | 44559.7 | -3314.41 | -0.00331441 | 0.0114183 | 1565.753
115.72 | -495.465 | 0.570915 | 44560.9 | -3314.3 | -0.0033143 | 0.0114183 | 1565.795
115.725 | -495.465 | 0.570915 | 44562.1 | -3314.54 | -0.00331454 | 0.0114183 | 1565.837
115.73 | -495.465 | 0.570915 | 44563.2 | -3314.76 | -0.00331476 | 0.0114183 | 1565.876
115.735 | -495.465 | 0.570915 | 44564.4 | -3314.76 | -0.00331476 | 0.0114183 | 1565.918
115.74 | -495.464 | 0.570915 | 44565.5 | -3314.76 | -0.00331476 | 0.0114183 | 1565.957
115.745 | -495.464 | 0.570915 | 44566.6 | -3314.88 | -0.00331488 | 0.0114183 | 1565.995
115.75 | -495.464 | 0.570915 | 44567.8 | -3314.99 | -0.00331499 | 0.0114183 | 1566.038
115.755 | -495.464 | 0.570915 | 44569 | -3314.99 | -0.00331499 | 0.0114183 | 1566.08
115.76 | -495.464 | 0.570915 | 44570.1 | -3314.99 | -0.00331499 | 0.0114183 | 1566.118
115.765 | -495.464 | 0.570915 | 44571.3 | -3315.11 | -0.00331511 | 0.0114183 | 1566.161
115.77 | -495.463 | 0.570915 | 44572.5 | -3315.22 | -0.00331522 | 0.0114183 | 1566.203
115.775 | -495.463 | 0.570915 | 44573.8 | -3315.34 | -0.00331534 | 0.0114183 | 1566.248
115.78 | -495.463 | 0.570915 | 44574.9 | -3315.45 | -0.00331545 | 0.0114183 | 1566.287
115.785 | -495.463 | 0.570915 | 44576.1 | -3315.57 | -0.00331557 | 0.0114183 | 1566.329
115.79 | -495.463 | 0.570915 | 44577.2 | -3315.67 | -0.00331567 | 0.0114183 | 1566.368
115.795 | -495.463 | 0.570915 | 44578.4 | -3315.67 | -0.00331567 | 0.0114183 | 1566.41
115.8 | -495.462 | 0.570915 | 44579.5 | -3315.67 | -0.00331567 | 0.0114183 | 1566.449
115.805 | -495.462 | 0.570915 | 44580.7 | -3315.67 | -0.00331567 | 0.0114183 | 1566.491
115.81 | -495.462 | 0.570915 | 44581.8 | -3315.67 | -0.00331567 | 0.0114183 | 1566.529
115.815 | -495.462 | 0.570915 | 44583.1 | -3315.67 | -0.00331567 | 0.0114183 | 1566.575
115.82 | -495.462 | 0.570915 | 44584.3 | -3315.67 | -0.00331567 | 0.0114183 | 1566.617
115.825 | -495.462 | 0.570915 | 44585.6 | -3315.92 | -0.00331592 | 0.0114183 | 1566.663
115.83 | -495.461 | 0.570915 | 44586.8 | -3316.13 | -0.00331613 | 0.0114183 | 1566.705
115.835 | -495.461 | 0.570915 | 44588 | -3316.13 | -0.00331613 | 0.0114183 | 1566.747
115.84 | -495.461 | 0.570915 | 44589.3 | -3316.13 | -0.00331613 | 0.0114183 | 1566.793
115.845 | -495.461 | 0.570915 | 44590.6 | -3316.25 | -0.00331625 | 0.0114183 | 1566.839
115.85 | -495.461 | 0.570915 | 44591.8 | -3316.36 | -0.00331636 | 0.0114183 | 1566.881
115.855 | -495.461 | 0.570915 | 44593.2 | -3316.48 | -0.00331648 | 0.0114183 | 1566.93
115.86 | -495.46 | 0.570915 | 44594.4 | -3316.59 | -0.00331659 | 0.0114183 | 1566.972
115.865 | -495.46 | 0.570915 | 44595.8 | -3316.59 | -0.00331659 | 0.0114183 | 1567.021
115.87 | -495.46 | 0.570915 | 44597 | -3316.59 | -0.00331659 | 0.0114183 | 1567.064
115.875 | -495.46 | 0.570915 | 44598.3 | -3316.83 | -0.00331683 | 0.0114183 | 1567.109
115.88 | -495.46 | 0.570915 | 44599.5 | -3317.05 | -0.00331705 | 0.0114183 | 1567.151
115.885 | -495.46 | 0.570915 | 44600.9 | -3317.05 | -0.00331705 | 0.0114183 | 1567.201
115.89 | -495.459 | 0.571199 | 44602.2 | -3317.05 | -0.00331705 | 0.01142398 | 1567.246
115.895 | -495.459 | 0.571513 | 44603.6 | -3317.05 | -0.00331705 | 0.01143026 | 1567.296
115.9 | -495.459 | 0.571227 | 44604.9 | -3317.05 | -0.00331705 | 0.01142454 | 1567.341
115.905 | -495.459 | 0.570915 | 44606.2 | -3317.17 | -0.00331717 | 0.0114183 | 1567.387
115.91 | -495.459 | 0.5712 | 44607.3 | -3317.28 | -0.00331728 | 0.011424 | 1567.426
115.915 | -495.458 | 0.571513 | 44608.6 | -3317.4 | -0.0033174 | 0.01143026 | 1567.471
115.92 | -495.458 | 0.571514 | 44609.8 | -3317.51 | -0.00331751 | 0.01143028 | 1567.513
115.925 | -495.458 | 0.571515 | 44611.2 | -3317.63 | -0.00331763 | 0.0114303 | 1567.563
115.93 | -495.458 | 0.571515 | 44612.4 | -3317.74 | -0.00331774 | 0.0114303 | 1567.605
115.935 | -495.458 | 0.571515 | 44613.8 | -3317.74 | -0.00331774 | 0.0114303 | 1567.654
115.94 | -495.458 | 0.571515 | 44614.9 | -3317.74 | -0.00331774 | 0.0114303 | 1567.693
115.945 | -495.458 | 0.571515 | 44616.2 | -3317.98 | -0.00331798 | 0.0114303 | 1567.738
115.95 | -495.457 | 0.571515 | 44617.2 | -3318.2 | -0.0033182 | 0.0114303 | 1567.773
115.955 | -495.457 | 0.571515 | 44618.4 | -3318.2 | -0.0033182 | 0.0114303 | 1567.816
115.96 | -495.457 | 0.571515 | 44619.6 | -3318.2 | -0.0033182 | 0.0114303 | 1567.858
115.965 | -495.457 | 0.571515 | 44620.9 | -3318.44 | -0.00331844 | 0.0114303 | 1567.903
115.97 | -495.457 | 0.571515 | 44622 | -3318.66 | -0.00331866 | 0.0114303 | 1567.942
115.975 | -495.457 | 0.571515 | 44623.3 | -3318.66 | -0.00331866 | 0.0114303 | 1567.988
115.98 | -495.456 | 0.571515 | 44624.4 | -3318.66 | -0.00331866 | 0.0114303 | 1568.026
115.985 | -495.456 | 0.571515 | 44625.7 | -3318.78 | -0.00331878 | 0.0114303 | 1568.072
115.99 | -495.456 | 0.571515 | 44626.8 | -3318.89 | -0.00331889 | 0.0114303 | 1568.111
115.995 | -495.456 | 0.571515 | 44628 | -3318.77 | -0.00331877 | 0.0114303 | 1568.153
116 | -495.456 | 0.571515 | 44629.1 | -3318.66 | -0.00331866 | 0.0114303 | 1568.192
116.005 | -495.455 | 0.571515 | 44630.4 | -3318.78 | -0.00331878 | 0.0114303 | 1568.237
116.01 | -495.455 | 0.571515 | 44631.6 | -3318.89 | -0.00331889 | 0.0114303 | 1568.279
116.015 | -495.455 | 0.571515 | 44632.9 | -3319.01 | -0.00331901 | 0.0114303 | 1568.325
116.02 | -495.455 | 0.571515 | 44634 | -3319.12 | -0.00331912 | 0.0114303 | 1568.364
116.025 | -495.455 | 0.571515 | 44635.2 | -3319.24 | -0.00331924 | 0.0114303 | 1568.406
116.03 | -495.455 | 0.571515 | 44636.4 | -3319.35 | -0.00331935 | 0.0114303 | 1568.448
116.035 | -495.455 | 0.571515 | 44637.7 | -3319.47 | -0.00331947 | 0.0114303 | 1568.494
116.04 | -495.454 | 0.571515 | 44638.9 | -3319.58 | -0.00331958 | 0.0114303 | 1568.536
116.045 | -495.454 | 0.571515 | 44640.1 | -3319.58 | -0.00331958 | 0.0114303 | 1568.578
116.05 | -495.454 | 0.571515 | 44641.4 | -3319.58 | -0.00331958 | 0.0114303 | 1568.624
116.055 | -495.454 | 0.571515 | 44642.8 | -3319.7 | -0.0033197 | 0.0114303 | 1568.673
116.06 | -495.454 | 0.571515 | 44643.9 | -3319.81 | -0.00331981 | 0.0114303 | 1568.712
116.065 | -495.454 | 0.571515 | 44645.2 | -3319.81 | -0.00331981 | 0.0114303 | 1568.757
116.07 | -495.453 | 0.571515 | 44646.4 | -3319.81 | -0.00331981 | 0.0114303 | 1568.799
116.075 | -495.453 | 0.571515 | 44647.7 | -3319.93 | -0.00331993 | 0.0114303 | 1568.845
116.08 | -495.453 | 0.571515 | 44648.9 | -3320.04 | -0.00332004 | 0.0114303 | 1568.887
116.085 | -495.453 | 0.571515 | 44650.1 | -3320.16 | -0.00332016 | 0.0114303 | 1568.929
116.09 | -495.453 | 0.5718 | 44651.4 | -3320.27 | -0.00332027 | 0.011436 | 1568.975
116.095 | -495.453 | 0.572113 | 44652.7 | -3320.39 | -0.00332039 | 0.01144226 | 1569.021
116.1 | -495.452 | 0.571828 | 44654 | -3320.5 | -0.0033205 | 0.01143656 | 1569.066
116.105 | -495.452 | 0.571515 | 44655.3 | -3320.5 | -0.0033205 | 0.0114303 | 1569.112
116.11 | -495.452 | 0.571799 | 44656.6 | -3320.5 | -0.0033205 | 0.01143598 | 1569.158
116.115 | -495.452 | 0.572113 | 44657.9 | -3320.5 | -0.0033205 | 0.01144226 | 1569.204
116.12 | -495.452 | 0.571829 | 44659.1 | -3320.5 | -0.0033205 | 0.01143658 | 1569.246
116.125 | -495.452 | 0.571515 | 44660.4 | -3320.62 | -0.00332062 | 0.0114303 | 1569.291
116.13 | -495.451 | 0.571798 | 44661.6 | -3320.73 | -0.00332073 | 0.01143596 | 1569.334
116.135 | -495.451 | 0.572113 | 44662.9 | -3320.85 | -0.00332085 | 0.01144226 | 1569.379
116.14 | -495.451 | 0.571829 | 44664.1 | -3320.96 | -0.00332096 | 0.01143658 | 1569.421
116.145 | -495.451 | 0.571515 | 44665.4 | -3321.08 | -0.00332108 | 0.0114303 | 1569.467
116.15 | -495.451 | 0.571801 | 44666.6 | -3321.19 | -0.00332119 | 0.01143602 | 1569.509
116.155 | -495.451 | 0.572113 | 44668 | -3321.19 | -0.00332119 | 0.01144226 | 1569.558
116.16 | -495.45 | 0.572114 | 44669.2 | -3321.19 | -0.00332119 | 0.01144228 | 1569.601
116.165 | -495.45 | 0.572115 | 44670.5 | -3321.31 | -0.00332131 | 0.0114423 | 1569.646
116.17 | -495.45 | 0.572399 | 44671.7 | -3321.42 | -0.00332142 | 0.01144798 | 1569.688
116.175 | -495.45 | 0.572713 | 44673 | -3321.54 | -0.00332154 | 0.01145426 | 1569.734
116.18 | -495.45 | 0.572431 | 44674.4 | -3321.65 | -0.00332165 | 0.01144862 | 1569.783
116.185 | -495.45 | 0.572118 | 44675.8 | -3321.77 | -0.00332177 | 0.01144236 | 1569.832
116.19 | -495.449 | 0.572117 | 44677 | -3321.88 | -0.00332188 | 0.01144234 | 1569.875
116.195 | -495.449 | 0.572115 | 44678.4 | -3322 | -0.003322 | 0.0114423 | 1569.924
116.2 | -495.449 | 0.572115 | 44679.5 | -3322.11 | -0.00332211 | 0.0114423 | 1569.963
116.205 | -495.449 | 0.572115 | 44680.8 | -3322.23 | -0.00332223 | 0.0114423 | 1570.008
116.21 | -495.449 | 0.572115 | 44682 | -3322.33 | -0.00332233 | 0.0114423 | 1570.05
116.215 | -495.449 | 0.572115 | 44683.3 | -3322.33 | -0.00332233 | 0.0114423 | 1570.096
116.22 | -495.448 | 0.5724 | 44684.5 | -3322.33 | -0.00332233 | 0.011448 | 1570.138
116.225 | -495.448 | 0.572713 | 44685.8 | -3322.46 | -0.00332246 | 0.01145426 | 1570.184
116.23 | -495.448 | 0.572714 | 44686.9 | -3322.56 | -0.00332256 | 0.01145428 | 1570.223
116.235 | -495.448 | 0.572715 | 44688.2 | -3322.56 | -0.00332256 | 0.0114543 | 1570.268
116.24 | -495.448 | 0.57243 | 44689.4 | -3322.56 | -0.00332256 | 0.0114486 | 1570.31
116.245 | -495.448 | 0.572116 | 44690.7 | -3322.69 | -0.00332269 | 0.01144232 | 1570.356
116.25 | -495.447 | 0.5724 | 44691.8 | -3322.79 | -0.00332279 | 0.011448 | 1570.395
116.255 | -495.447 | 0.572715 | 44693 | -3322.92 | -0.00332292 | 0.0114543 | 1570.437
116.26 | -495.447 | 0.572715 | 44694.2 | -3323.02 | -0.00332302 | 0.0114543 | 1570.479
116.265 | -495.447 | 0.572715 | 44695.4 | -3323.02 | -0.00332302 | 0.0114543 | 1570.521
116.27 | -495.447 | 0.572715 | 44696.6 | -3323.02 | -0.00332302 | 0.0114543 | 1570.563
116.275 | -495.447 | 0.572715 | 44697.8 | -3323.14 | -0.00332314 | 0.0114543 | 1570.606
116.28 | -495.446 | 0.572429 | 44699 | -3323.25 | -0.00332325 | 0.01144858 | 1570.648
116.285 | -495.446 | 0.572116 | 44700.2 | -3323.37 | -0.00332337 | 0.01144232 | 1570.69
116.29 | -495.446 | 0.572401 | 44701.5 | -3323.48 | -0.00332348 | 0.01144802 | 1570.736
116.295 | -495.446 | 0.572715 | 44702.8 | -3323.48 | -0.00332348 | 0.0114543 | 1570.781
116.3 | -495.446 | 0.572715 | 44704.2 | -3323.48 | -0.00332348 | 0.0114543 | 1570.83
116.305 | -495.446 | 0.572715 | 44705.7 | -3323.6 | -0.0033236 | 0.0114543 | 1570.883
116.31 | -495.445 | 0.572715 | 44707 | -3323.71 | -0.00332371 | 0.0114543 | 1570.929
116.315 | -495.445 | 0.572715 | 44708.4 | -3323.83 | -0.00332383 | 0.0114543 | 1570.978
116.32 | -495.445 | 0.572715 | 44709.7 | -3323.94 | -0.00332394 | 0.0114543 | 1571.024
116.325 | -495.445 | 0.572715 | 44711.2 | -3323.94 | -0.00332394 | 0.0114543 | 1571.076
116.33 | -495.445 | 0.572715 | 44712.5 | -3323.94 | -0.00332394 | 0.0114543 | 1571.122
116.335 | -495.445 | 0.572715 | 44714 | -3323.94 | -0.00332394 | 0.0114543 | 1571.175
116.34 | -495.444 | 0.572715 | 44715.3 | -3323.94 | -0.00332394 | 0.0114543 | 1571.22
116.345 | -495.444 | 0.572715 | 44716.7 | -3324.06 | -0.00332406 | 0.0114543 | 1571.27
116.35 | -495.444 | 0.572715 | 44718 | -3324.17 | -0.00332417 | 0.0114543 | 1571.315
116.355 | -495.444 | 0.572715 | 44719.4 | -3324.29 | -0.00332429 | 0.0114543 | 1571.365
116.36 | -495.444 | 0.572715 | 44720.7 | -3324.4 | -0.0033244 | 0.0114543 | 1571.41
116.365 | -495.444 | 0.572715 | 44722.1 | -3324.4 | -0.0033244 | 0.0114543 | 1571.459
116.37 | -495.443 | 0.572715 | 44723.4 | -3324.4 | -0.0033244 | 0.0114543 | 1571.505
116.375 | -495.443 | 0.572715 | 44724.7 | -3324.52 | -0.00332452 | 0.0114543 | 1571.551
116.38 | -495.443 | 0.572715 | 44725.8 | -3324.63 | -0.00332463 | 0.0114543 | 1571.589
116.385 | -495.443 | 0.572715 | 44727.1 | -3324.63 | -0.00332463 | 0.0114543 | 1571.635
116.39 | -495.443 | 0.572715 | 44728.2 | -3324.63 | -0.00332463 | 0.0114543 | 1571.674
116.395 | -495.443 | 0.572715 | 44729.4 | -3324.75 | -0.00332475 | 0.0114543 | 1571.716
116.4 | -495.442 | 0.572715 | 44730.5 | -3324.86 | -0.00332486 | 0.0114543 | 1571.755
116.405 | -495.442 | 0.572715 | 44731.7 | -3324.98 | -0.00332498 | 0.0114543 | 1571.797
116.41 | -495.442 | 0.572715 | 44732.8 | -3325.09 | -0.00332509 | 0.0114543 | 1571.835
116.415 | -495.442 | 0.572715 | 44733.9 | -3325.21 | -0.00332521 | 0.0114543 | 1571.874
116.42 | -495.442 | 0.572715 | 44735 | -3325.32 | -0.00332532 | 0.0114543 | 1571.913
116.425 | -495.442 | 0.572715 | 44736.3 | -3325.44 | -0.00332544 | 0.0114543 | 1571.958
116.43 | -495.441 | 0.572715 | 44737.3 | -3325.55 | -0.00332555 | 0.0114543 | 1571.993
116.435 | -495.441 | 0.572715 | 44738.5 | -3325.67 | -0.00332567 | 0.0114543 | 1572.036
116.44 | -495.441 | 0.572715 | 44739.6 | -3325.78 | -0.00332578 | 0.0114543 | 1572.074
116.445 | -495.441 | 0.572715 | 44740.8 | -3325.78 | -0.00332578 | 0.0114543 | 1572.116
116.45 | -495.441 | 0.572999 | 44741.9 | -3325.78 | -0.00332578 | 0.01145998 | 1572.155
116.455 | -495.441 | 0.573313 | 44743.2 | -3326.02 | -0.00332602 | 0.01146626 | 1572.201
116.46 | -495.44 | 0.573027 | 44744.2 | -3326.24 | -0.00332624 | 0.01146054 | 1572.236
116.465 | -495.44 | 0.572715 | 44745.4 | -3326.24 | -0.00332624 | 0.0114543 | 1572.278
116.47 | -495.44 | 0.573 | 44746.4 | -3326.24 | -0.00332624 | 0.01146 | 1572.313
116.475 | -495.44 | 0.573313 | 44747.5 | -3326.24 | -0.00332624 | 0.01146626 | 1572.352
116.48 | -495.44 | 0.573314 | 44748.6 | -3326.24 | -0.00332624 | 0.01146628 | 1572.391
116.485 | -495.44 | 0.573315 | 44749.9 | -3326.36 | -0.00332636 | 0.0114663 | 1572.436
116.495 | -495.439 | 0.573315 | 44751.9 | -3326.59 | -0.00332659 | 0.0114663 | 1572.507
116.5 | -495.439 | 0.573315 | 44752.9 | -3326.7 | -0.0033267 | 0.0114663 | 1572.542
116.505 | -495.439 | 0.573315 | 44754 | -3326.7 | -0.0033267 | 0.0114663 | 1572.58
116.51 | -495.439 | 0.573315 | 44755.1 | -3326.7 | -0.0033267 | 0.0114663 | 1572.619
116.515 | -495.439 | 0.573315 | 44756.2 | -3326.82 | -0.00332682 | 0.0114663 | 1572.658
116.52 | -495.438 | 0.573315 | 44757.2 | -3326.93 | -0.00332693 | 0.0114663 | 1572.693
116.525 | -495.438 | 0.573315 | 44758.4 | -3327.05 | -0.00332705 | 0.0114663 | 1572.735
116.53 | -495.438 | 0.573315 | 44759.5 | -3327.16 | -0.00332716 | 0.0114663 | 1572.774
116.535 | -495.438 | 0.573315 | 44760.7 | -3327.28 | -0.00332728 | 0.0114663 | 1572.816
116.54 | -495.438 | 0.573315 | 44761.7 | -3327.39 | -0.00332739 | 0.0114663 | 1572.851
116.545 | -495.438 | 0.573315 | 44762.9 | -3327.39 | -0.00332739 | 0.0114663 | 1572.893
116.55 | -495.437 | 0.573315 | 44763.9 | -3327.39 | -0.00332739 | 0.0114663 | 1572.928
116.555 | -495.437 | 0.573315 | 44765 | -3327.39 | -0.00332739 | 0.0114663 | 1572.967
116.56 | -495.437 | 0.573315 | 44766.1 | -3327.39 | -0.00332739 | 0.0114663 | 1573.005
116.565 | -495.437 | 0.573315 | 44767.3 | -3327.39 | -0.00332739 | 0.0114663 | 1573.048
116.57 | -495.437 | 0.573315 | 44768.5 | -3327.39 | -0.00332739 | 0.0114663 | 1573.09
116.575 | -495.437 | 0.573315 | 44769.8 | -3327.51 | -0.00332751 | 0.0114663 | 1573.135
116.58 | -495.436 | 0.573315 | 44771 | -3327.62 | -0.00332762 | 0.0114663 | 1573.178
116.585 | -495.436 | 0.573315 | 44772.2 | -3327.86 | -0.00332786 | 0.0114663 | 1573.22
116.59 | -495.436 | 0.573315 | 44773.4 | -3328.08 | -0.00332808 | 0.0114663 | 1573.262
116.595 | -495.436 | 0.573315 | 44774.7 | -3328.08 | -0.00332808 | 0.0114663 | 1573.308
116.6 | -495.436 | 0.573315 | 44775.8 | -3328.08 | -0.00332808 | 0.0114663 | 1573.346
116.605 | -495.436 | 0.573315 | 44776.9 | -3328.08 | -0.00332808 | 0.0114663 | 1573.385
116.61 | -495.435 | 0.573315 | 44778.1 | -3328.08 | -0.00332808 | 0.0114663 | 1573.427
116.615 | -495.435 | 0.573315 | 44779.4 | -3328.2 | -0.0033282 | 0.0114663 | 1573.473
116.62 | -495.435 | 0.573315 | 44780.5 | -3328.31 | -0.00332831 | 0.0114663 | 1573.511
116.625 | -495.435 | 0.573315 | 44781.7 | -3328.43 | -0.00332843 | 0.0114663 | 1573.554
116.63 | -495.435 | 0.573315 | 44782.8 | -3328.54 | -0.00332854 | 0.0114663 | 1573.592
116.635 | -495.435 | 0.573315 | 44784.1 | -3328.54 | -0.00332854 | 0.0114663 | 1573.638
116.64 | -495.434 | 0.573315 | 44785.2 | -3328.54 | -0.00332854 | 0.0114663 | 1573.677
116.645 | -495.434 | 0.573315 | 44786.5 | -3328.66 | -0.00332866 | 0.0114663 | 1573.722
116.65 | -495.434 | 0.573315 | 44787.7 | -3328.77 | -0.00332877 | 0.0114663 | 1573.764
116.655 | -495.434 | 0.573315 | 44789 | -3328.89 | -0.00332889 | 0.0114663 | 1573.81
116.66 | -495.434 | 0.573315 | 44790.2 | -3329 | -0.003329 | 0.0114663 | 1573.852
116.665 | -495.434 | 0.573315 | 44791.4 | -3329.12 | -0.00332912 | 0.0114663 | 1573.894
116.67 | -495.433 | 0.573315 | 44792.5 | -3329.22 | -0.00332922 | 0.0114663 | 1573.933
116.675 | -495.433 | 0.573315 | 44793.7 | -3329.22 | -0.00332922 | 0.0114663 | 1573.975
116.68 | -495.433 | 0.573315 | 44794.9 | -3329.22 | -0.00332922 | 0.0114663 | 1574.017
116.685 | -495.433 | 0.573315 | 44796.1 | -3329.22 | -0.00332922 | 0.0114663 | 1574.06
116.69 | -495.433 | 0.573598 | 44797.1 | -3329.22 | -0.00332922 | 0.01147196 | 1574.095
116.695 | -495.433 | 0.573913 | 44798.3 | -3329.47 | -0.00332947 | 0.01147826 | 1574.137
116.7 | -495.432 | 0.573914 | 44799.5 | -3329.68 | -0.00332968 | 0.01147828 | 1574.179
116.705 | -495.432 | 0.573915 | 44800.8 | -3329.68 | -0.00332968 | 0.0114783 | 1574.225
116.71 | -495.432 | 0.573628 | 44801.8 | -3329.68 | -0.00332968 | 0.01147256 | 1574.26
116.715 | -495.432 | 0.573316 | 44803 | -3329.8 | -0.0033298 | 0.01146632 | 1574.302
116.72 | -495.432 | 0.573601 | 44804.1 | -3329.91 | -0.00332991 | 0.01147202 | 1574.341
116.725 | -495.432 | 0.573915 | 44805.3 | -3329.91 | -0.00332991 | 0.0114783 | 1574.383
116.73 | -495.431 | 0.573915 | 44806.4 | -3329.91 | -0.00332991 | 0.0114783 | 1574.422
116.735 | -495.431 | 0.573915 | 44807.5 | -3330.03 | -0.00333003 | 0.0114783 | 1574.46
116.74 | -495.431 | 0.573915 | 44808.7 | -3330.14 | -0.00333014 | 0.0114783 | 1574.502
116.745 | -495.431 | 0.573915 | 44809.9 | -3330.26 | -0.00333026 | 0.0114783 | 1574.545
116.75 | -495.431 | 0.573915 | 44811.1 | -3330.37 | -0.00333037 | 0.0114783 | 1574.587
116.755 | -495.431 | 0.573915 | 44812.3 | -3330.37 | -0.00333037 | 0.0114783 | 1574.629
116.76 | -495.43 | 0.573915 | 44813.4 | -3330.37 | -0.00333037 | 0.0114783 | 1574.668
116.765 | -495.43 | 0.573915 | 44814.7 | -3330.49 | -0.00333049 | 0.0114783 | 1574.713
116.77 | -495.43 | 0.573915 | 44815.8 | -3330.6 | -0.0033306 | 0.0114783 | 1574.752
116.775 | -495.43 | 0.573915 | 44817.1 | -3330.72 | -0.00333072 | 0.0114783 | 1574.798
116.78 | -495.43 | 0.573915 | 44818.4 | -3330.83 | -0.00333083 | 0.0114783 | 1574.843
116.785 | -495.43 | 0.573915 | 44819.7 | -3330.95 | -0.00333095 | 0.0114783 | 1574.889
116.79 | -495.429 | 0.573915 | 44821 | -3331.06 | -0.00333106 | 0.0114783 | 1574.935
116.795 | -495.429 | 0.573915 | 44822.3 | -3331.06 | -0.00333106 | 0.0114783 | 1574.98
116.8 | -495.429 | 0.573915 | 44823.5 | -3331.06 | -0.00333106 | 0.0114783 | 1575.022
116.805 | -495.429 | 0.573915 | 44824.9 | -3331.06 | -0.00333106 | 0.0114783 | 1575.072
116.81 | -495.429 | 0.573915 | 44826.1 | -3331.06 | -0.00333106 | 0.0114783 | 1575.114
116.815 | -495.429 | 0.573915 | 44827.6 | -3331.18 | -0.00333118 | 0.0114783 | 1575.166
116.82 | -495.428 | 0.574198 | 44828.8 | -3331.29 | -0.00333129 | 0.01148396 | 1575.209
116.825 | -495.428 | 0.574513 | 44830.1 | -3331.41 | -0.00333141 | 0.01149026 | 1575.254
116.83 | -495.428 | 0.574229 | 44831.4 | -3331.52 | -0.00333152 | 0.01148458 | 1575.3
116.835 | -495.428 | 0.573915 | 44832.9 | -3331.52 | -0.00333152 | 0.0114783 | 1575.353
116.84 | -495.428 | 0.574201 | 44834.1 | -3331.52 | -0.00333152 | 0.01148402 | 1575.395
116.845 | -495.428 | 0.574513 | 44835.4 | -3331.76 | -0.00333176 | 0.01149026 | 1575.441
116.85 | -495.427 | 0.574228 | 44836.8 | -3331.98 | -0.00333198 | 0.01148456 | 1575.49
116.855 | -495.427 | 0.573915 | 44838.3 | -3331.98 | -0.00333198 | 0.0114783 | 1575.542
116.86 | -495.427 | 0.574199 | 44839.5 | -3331.98 | -0.00333198 | 0.01148398 | 1575.585
116.865 | -495.427 | 0.574513 | 44840.9 | -3331.98 | -0.00333198 | 0.01149026 | 1575.634
116.87 | -495.427 | 0.574229 | 44842 | -3331.98 | -0.00333198 | 0.01148458 | 1575.672
116.875 | -495.427 | 0.573915 | 44843.3 | -3332.22 | -0.00333222 | 0.0114783 | 1575.718
116.88 | -495.426 | 0.574198 | 44844.5 | -3332.44 | -0.00333244 | 0.01148396 | 1575.76
116.885 | -495.426 | 0.574513 | 44845.9 | -3332.44 | -0.00333244 | 0.01149026 | 1575.81
116.89 | -495.426 | 0.574514 | 44847.1 | -3332.44 | -0.00333244 | 0.01149028 | 1575.852
116.895 | -495.426 | 0.574515 | 44848.5 | -3332.56 | -0.00333256 | 0.0114903 | 1575.901
116.9 | -495.426 | 0.574515 | 44849.8 | -3332.67 | -0.00333267 | 0.0114903 | 1575.947
116.905 | -495.426 | 0.574515 | 44851.1 | -3332.67 | -0.00333267 | 0.0114903 | 1575.992
116.91 | -495.425 | 0.574515 | 44852.3 | -3332.67 | -0.00333267 | 0.0114903 | 1576.034
116.915 | -495.425 | 0.574515 | 44853.6 | -3332.79 | -0.00333279 | 0.0114903 | 1576.08
116.92 | -495.425 | 0.574515 | 44854.8 | -3332.9 | -0.0033329 | 0.0114903 | 1576.122
116.925 | -495.425 | 0.574515 | 44856 | -3333.02 | -0.00333302 | 0.0114903 | 1576.164
116.93 | -495.425 | 0.574515 | 44857.1 | -3333.13 | -0.00333313 | 0.0114903 | 1576.203
116.935 | -495.425 | 0.574515 | 44858.3 | -3333.25 | -0.00333325 | 0.0114903 | 1576.245
116.94 | -495.424 | 0.574515 | 44859.4 | -3333.36 | -0.00333336 | 0.0114903 | 1576.284
116.945 | -495.424 | 0.574515 | 44860.7 | -3333.48 | -0.00333348 | 0.0114903 | 1576.33
116.955 | -495.424 | 0.574515 | 44862.7 | -3333.71 | -0.00333371 | 0.0114903 | 1576.4
116.96 | -495.424 | 0.574515 | 44863.8 | -3333.82 | -0.00333382 | 0.0114903 | 1576.438
116.965 | -495.424 | 0.574515 | 44864.9 | -3333.82 | -0.00333382 | 0.0114903 | 1576.477
116.97 | -495.423 | 0.574515 | 44866 | -3333.82 | -0.00333382 | 0.0114903 | 1576.516
116.975 | -495.423 | 0.574515 | 44867.3 | -3333.94 | -0.00333394 | 0.0114903 | 1576.561
116.98 | -495.423 | 0.5748 | 44868.4 | -3334.05 | -0.00333405 | 0.011496 | 1576.6
116.985 | -495.423 | 0.575113 | 44869.6 | -3334.05 | -0.00333405 | 0.01150226 | 1576.642
116.99 | -495.423 | 0.574829 | 44870.6 | -3334.05 | -0.00333405 | 0.01149658 | 1576.677
116.995 | -495.423 | 0.574515 | 44871.7 | -3334.17 | -0.00333417 | 0.0114903 | 1576.716
117 | -495.422 | 0.574515 | 44872.9 | -3334.28 | -0.00333428 | 0.0114903 | 1576.758
117.005 | -495.422 | 0.574515 | 44874.2 | -3334.4 | -0.0033344 | 0.0114903 | 1576.804
117.01 | -495.422 | 0.574515 | 44875.3 | -3334.51 | -0.00333451 | 0.0114903 | 1576.843
117.015 | -495.422 | 0.574515 | 44876.5 | -3334.51 | -0.00333451 | 0.0114903 | 1576.885
117.02 | -495.422 | 0.574798 | 44877.7 | -3334.51 | -0.00333451 | 0.01149596 | 1576.927
117.025 | -495.422 | 0.575115 | 44878.9 | -3334.63 | -0.00333463 | 0.0115023 | 1576.969
117.03 | -495.421 | 0.57483 | 44880 | -3334.74 | -0.00333474 | 0.0114966 | 1577.008
117.035 | -495.421 | 0.574516 | 44881.2 | -3334.74 | -0.00333474 | 0.01149032 | 1577.05
117.04 | -495.421 | 0.574801 | 44882.4 | -3334.74 | -0.00333474 | 0.01149602 | 1577.092
117.045 | -495.421 | 0.575115 | 44883.7 | -3334.86 | -0.00333486 | 0.0115023 | 1577.138
117.05 | -495.421 | 0.574829 | 44884.9 | -3334.97 | -0.00333497 | 0.01149658 | 1577.18
117.055 | -495.421 | 0.574516 | 44886.2 | -3334.97 | -0.00333497 | 0.01149032 | 1577.226
117.06 | -495.42 | 0.5748 | 44887.4 | -3334.97 | -0.00333497 | 0.011496 | 1577.268
117.065 | -495.42 | 0.575115 | 44888.7 | -3335.09 | -0.00333509 | 0.0115023 | 1577.313
117.07 | -495.42 | 0.575115 | 44889.8 | -3335.2 | -0.0033352 | 0.0115023 | 1577.352
117.075 | -495.42 | 0.575115 | 44891.1 | -3335.32 | -0.00333532 | 0.0115023 | 1577.398
117.08 | -495.42 | 0.575115 | 44892.3 | -3335.43 | -0.00333543 | 0.0115023 | 1577.44
117.085 | -495.42 | 0.575115 | 44893.6 | -3335.43 | -0.00333543 | 0.0115023 | 1577.486
117.09 | -495.419 | 0.57483 | 44894.8 | -3335.43 | -0.00333543 | 0.0114966 | 1577.528
117.095 | -495.419 | 0.574516 | 44896.2 | -3335.55 | -0.00333555 | 0.01149032 | 1577.577
117.1 | -495.419 | 0.574802 | 44897.3 | -3335.66 | -0.00333566 | 0.01149604 | 1577.616
117.105 | -495.419 | 0.575115 | 44898.4 | -3335.66 | -0.00333566 | 0.0115023 | 1577.654
117.11 | -495.419 | 0.575115 | 44899.6 | -3335.66 | -0.00333566 | 0.0115023 | 1577.696
117.115 | -495.419 | 0.575115 | 44900.9 | -3335.78 | -0.00333578 | 0.0115023 | 1577.742
117.12 | -495.418 | 0.575115 | 44902.1 | -3335.89 | -0.00333589 | 0.0115023 | 1577.784
117.125 | -495.418 | 0.575115 | 44903.4 | -3336.01 | -0.00333601 | 0.0115023 | 1577.83
117.13 | -495.418 | 0.575115 | 44904.5 | -3336.11 | -0.00333611 | 0.0115023 | 1577.869
117.135 | -495.418 | 0.575115 | 44905.9 | -3336.11 | -0.00333611 | 0.0115023 | 1577.918
117.14 | -495.418 | 0.575115 | 44906.9 | -3336.11 | -0.00333611 | 0.0115023 | 1577.953
117.145 | -495.418 | 0.575115 | 44908.1 | -3336.11 | -0.00333611 | 0.0115023 | 1577.995
117.15 | -495.417 | 0.575115 | 44909.3 | -3336.11 | -0.00333611 | 0.0115023 | 1578.037
117.155 | -495.417 | 0.575115 | 44910.6 | -3336.23 | -0.00333623 | 0.0115023 | 1578.083
117.16 | -495.417 | 0.575115 | 44911.8 | -3336.34 | -0.00333634 | 0.0115023 | 1578.125
117.165 | -495.417 | 0.575115 | 44913.1 | -3336.58 | -0.00333658 | 0.0115023 | 1578.171
117.17 | -495.417 | 0.575115 | 44914.2 | -3336.8 | -0.0033368 | 0.0115023 | 1578.209
117.175 | -495.417 | 0.575115 | 44915.5 | -3336.8 | -0.0033368 | 0.0115023 | 1578.255
117.18 | -495.416 | 0.575115 | 44916.5 | -3336.8 | -0.0033368 | 0.0115023 | 1578.29
117.185 | -495.416 | 0.575115 | 44917.7 | -3336.92 | -0.00333692 | 0.0115023 | 1578.332
117.19 | -495.416 | 0.575115 | 44918.8 | -3337.03 | -0.00333703 | 0.0115023 | 1578.371
117.195 | -495.416 | 0.575115 | 44920 | -3337.15 | -0.00333715 | 0.0115023 | 1578.413
117.2 | -495.416 | 0.575115 | 44921.1 | -3337.26 | -0.00333726 | 0.0115023 | 1578.452
117.205 | -495.416 | 0.575115 | 44922.3 | -3337.38 | -0.00333738 | 0.0115023 | 1578.494
117.21 | -495.415 | 0.575115 | 44923.4 | -3337.49 | -0.00333749 | 0.0115023 | 1578.533
117.215 | -495.415 | 0.575115 | 44924.6 | -3337.61 | -0.00333761 | 0.0115023 | 1578.575
117.22 | -495.415 | 0.575115 | 44925.8 | -3337.72 | -0.00333772 | 0.0115023 | 1578.617
117.225 | -495.415 | 0.575115 | 44927 | -3337.84 | -0.00333784 | 0.0115023 | 1578.659
117.23 | -495.415 | 0.5754 | 44928.2 | -3337.95 | -0.00333795 | 0.011508 | 1578.701
117.235 | -495.415 | 0.575713 | 44929.4 | -3337.95 | -0.00333795 | 0.01151426 | 1578.744
117.24 | -495.414 | 0.575428 | 44930.6 | -3337.95 | -0.00333795 | 0.01150856 | 1578.786
117.245 | -495.414 | 0.575115 | 44932 | -3337.95 | -0.00333795 | 0.0115023 | 1578.835
117.25 | -495.414 | 0.575399 | 44933.1 | -3337.95 | -0.00333795 | 0.01150798 | 1578.874
117.255 | -495.414 | 0.575713 | 44934.3 | -3338.07 | -0.00333807 | 0.01151426 | 1578.916
117.26 | -495.414 | 0.57543 | 44935.4 | -3338.18 | -0.00333818 | 0.0115086 | 1578.954
117.265 | -495.414 | 0.575115 | 44936.7 | -3338.18 | -0.00333818 | 0.0115023 | 1579
117.27 | -495.413 | 0.575398 | 44937.8 | -3338.18 | -0.00333818 | 0.01150796 | 1579.039
117.275 | -495.413 | 0.575713 | 44939 | -3338.3 | -0.0033383 | 0.01151426 | 1579.081
117.28 | -495.413 | 0.575714 | 44940.1 | -3338.41 | -0.00333841 | 0.01151428 | 1579.12
117.285 | -495.413 | 0.575715 | 44941.3 | -3338.41 | -0.00333841 | 0.0115143 | 1579.162
117.29 | -495.413 | 0.575715 | 44942.4 | -3338.41 | -0.00333841 | 0.0115143 | 1579.2
117.295 | -495.413 | 0.575715 | 44943.7 | -3338.53 | -0.00333853 | 0.0115143 | 1579.246
117.3 | -495.412 | 0.575715 | 44944.9 | -3338.64 | -0.00333864 | 0.0115143 | 1579.288
117.305 | -495.412 | 0.575715 | 44946.2 | -3338.76 | -0.00333876 | 0.0115143 | 1579.334
117.31 | -495.412 | 0.575715 | 44947.3 | -3338.87 | -0.00333887 | 0.0115143 | 1579.373
117.315 | -495.412 | 0.575715 | 44948.5 | -3338.87 | -0.00333887 | 0.0115143 | 1579.415
117.32 | -495.412 | 0.575715 | 44949.6 | -3338.87 | -0.00333887 | 0.0115143 | 1579.453
117.325 | -495.412 | 0.575715 | 44950.8 | -3338.99 | -0.00333899 | 0.0115143 | 1579.496
117.33 | -495.411 | 0.575715 | 44951.9 | -3339.1 | -0.0033391 | 0.0115143 | 1579.534
117.335 | -495.411 | 0.575715 | 44953.1 | -3339.1 | -0.0033391 | 0.0115143 | 1579.576
117.34 | -495.411 | 0.57543 | 44954.1 | -3339.1 | -0.0033391 | 0.0115086 | 1579.611
117.345 | -495.411 | 0.575116 | 44955.2 | -3339.22 | -0.00333922 | 0.01150232 | 1579.65
117.35 | -495.411 | 0.575688 | 44956.3 | -3339.33 | -0.00333933 | 0.01151376 | 1579.689
117.355 | -495.411 | 0.576313 | 44957.4 | -3339.33 | -0.00333933 | 0.01152626 | 1579.727
117.36 | -495.41 | 0.575743 | 44958.5 | -3339.33 | -0.00333933 | 0.01151486 | 1579.766
117.365 | -495.41 | 0.575116 | 44959.6 | -3339.33 | -0.00333933 | 0.01150232 | 1579.805
117.37 | -495.41 | 0.5754 | 44960.7 | -3339.33 | -0.00333933 | 0.011508 | 1579.843
117.375 | -495.41 | 0.575715 | 44961.8 | -3339.57 | -0.00333957 | 0.0115143 | 1579.882
117.38 | -495.41 | 0.575715 | 44962.9 | -3339.79 | -0.00333979 | 0.0115143 | 1579.921
117.385 | -495.41 | 0.575715 | 44964 | -3339.79 | -0.00333979 | 0.0115143 | 1579.959
117.39 | -495.409 | 0.575715 | 44965 | -3339.79 | -0.00333979 | 0.0115143 | 1579.994
117.395 | -495.409 | 0.575715 | 44966.2 | -3339.91 | -0.00333991 | 0.0115143 | 1580.037
117.4 | -495.409 | 0.575715 | 44967.2 | -3340.02 | -0.00334002 | 0.0115143 | 1580.072
117.405 | -495.409 | 0.575715 | 44968.3 | -3340.26 | -0.00334026 | 0.0115143 | 1580.11
117.41 | -495.409 | 0.575715 | 44969.4 | -3340.48 | -0.00334048 | 0.0115143 | 1580.149
117.415 | -495.409 | 0.575715 | 44970.6 | -3340.48 | -0.00334048 | 0.0115143 | 1580.191
117.42 | -495.408 | 0.575715 | 44971.6 | -3340.48 | -0.00334048 | 0.0115143 | 1580.226
117.425 | -495.408 | 0.575715 | 44972.7 | -3340.6 | -0.0033406 | 0.0115143 | 1580.265
117.43 | -495.408 | 0.575715 | 44973.8 | -3340.71 | -0.00334071 | 0.0115143 | 1580.304
117.435 | -495.408 | 0.575715 | 44975 | -3340.71 | -0.00334071 | 0.0115143 | 1580.346
117.445 | -495.408 | 0.575715 | 44977.1 | -3340.83 | -0.00334083 | 0.0115143 | 1580.42
117.45 | -495.407 | 0.575715 | 44978.1 | -3340.94 | -0.00334094 | 0.0115143 | 1580.455
117.455 | -495.407 | 0.575715 | 44979.3 | -3340.94 | -0.00334094 | 0.0115143 | 1580.497
117.46 | -495.407 | 0.575715 | 44980.4 | -3340.94 | -0.00334094 | 0.0115143 | 1580.536
117.465 | -495.407 | 0.575715 | 44981.6 | -3340.94 | -0.00334094 | 0.0115143 | 1580.578
117.47 | -495.407 | 0.575715 | 44982.7 | -3340.94 | -0.00334094 | 0.0115143 | 1580.616
117.475 | -495.407 | 0.575715 | 44984 | -3341.06 | -0.00334106 | 0.0115143 | 1580.662
117.48 | -495.406 | 0.575715 | 44985 | -3341.17 | -0.00334117 | 0.0115143 | 1580.697
117.485 | -495.406 | 0.575715 | 44986.2 | -3341.29 | -0.00334129 | 0.0115143 | 1580.739
117.49 | -495.406 | 0.575715 | 44987.4 | -3341.4 | -0.0033414 | 0.0115143 | 1580.782
117.495 | -495.406 | 0.575715 | 44988.7 | -3341.52 | -0.00334152 | 0.0115143 | 1580.827
117.5 | -495.406 | 0.575715 | 44989.8 | -3341.63 | -0.00334163 | 0.0115143 | 1580.866
117.505 | -495.406 | 0.575715 | 44991.1 | -3341.75 | -0.00334175 | 0.0115143 | 1580.912
117.51 | -495.405 | 0.575998 | 44992.2 | -3341.86 | -0.00334186 | 0.01151996 | 1580.95
117.515 | -495.405 | 0.576313 | 44993.5 | -3341.86 | -0.00334186 | 0.01152626 | 1580.996
117.52 | -495.405 | 0.57603 | 44994.7 | -3341.86 | -0.00334186 | 0.0115206 | 1581.038
117.525 | -495.405 | 0.575715 | 44996 | -3341.98 | -0.00334198 | 0.0115143 | 1581.084
117.53 | -495.405 | 0.575999 | 44997.3 | -3342.09 | -0.00334209 | 0.01151998 | 1581.129
117.535 | -495.405 | 0.576313 | 44998.6 | -3342.21 | -0.00334221 | 0.01152626 | 1581.175
117.54 | -495.404 | 0.576314 | 45000 | -3342.32 | -0.00334232 | 0.01152628 | 1581.224
117.545 | -495.404 | 0.576315 | 45001.4 | -3342.44 | -0.00334244 | 0.0115263 | 1581.274
117.55 | -495.404 | 0.576315 | 45002.7 | -3342.55 | -0.00334255 | 0.0115263 | 1581.319
117.555 | -495.404 | 0.576315 | 45004 | -3342.55 | -0.00334255 | 0.0115263 | 1581.365
117.56 | -495.404 | 0.576315 | 45005.3 | -3342.55 | -0.00334255 | 0.0115263 | 1581.411
117.565 | -495.404 | 0.576315 | 45006.7 | -3342.55 | -0.00334255 | 0.0115263 | 1581.46
117.57 | -495.403 | 0.576599 | 45007.9 | -3342.55 | -0.00334255 | 0.01153198 | 1581.502
117.575 | -495.403 | 0.576913 | 45009.2 | -3342.67 | -0.00334267 | 0.01153826 | 1581.548
117.58 | -495.403 | 0.57663 | 45010.5 | -3342.78 | -0.00334278 | 0.0115326 | 1581.593
117.585 | -495.403 | 0.576315 | 45011.9 | -3342.9 | -0.0033429 | 0.0115263 | 1581.642
117.59 | -495.403 | 0.576315 | 45013.1 | -3343 | -0.003343 | 0.0115263 | 1581.685
117.595 | -495.403 | 0.576315 | 45014.5 | -3343.12 | -0.00334312 | 0.0115263 | 1581.734
117.6 | -495.402 | 0.576315 | 45015.7 | -3343.23 | -0.00334323 | 0.0115263 | 1581.776
117.605 | -495.402 | 0.576315 | 45016.9 | -3343.23 | -0.00334323 | 0.0115263 | 1581.818
117.61 | -495.402 | 0.576315 | 45018.2 | -3343.23 | -0.00334323 | 0.0115263 | 1581.864
117.615 | -495.402 | 0.576315 | 45019.5 | -3343.23 | -0.00334323 | 0.0115263 | 1581.91
117.62 | -495.402 | 0.576315 | 45020.7 | -3343.23 | -0.00334323 | 0.0115263 | 1581.952
117.625 | -495.402 | 0.576315 | 45022.1 | -3343.36 | -0.00334336 | 0.0115263 | 1582.001
117.63 | -495.401 | 0.576315 | 45023.3 | -3343.46 | -0.00334346 | 0.0115263 | 1582.043
117.635 | -495.401 | 0.576315 | 45024.6 | -3343.71 | -0.00334371 | 0.0115263 | 1582.089
117.64 | -495.401 | 0.576315 | 45025.7 | -3343.92 | -0.00334392 | 0.0115263 | 1582.127
117.645 | -495.401 | 0.576315 | 45026.9 | -3343.92 | -0.00334392 | 0.0115263 | 1582.17
117.65 | -495.401 | 0.576599 | 45028 | -3343.92 | -0.00334392 | 0.01153198 | 1582.208
117.655 | -495.401 | 0.576913 | 45029.3 | -3344.04 | -0.00334404 | 0.01153826 | 1582.254
117.66 | -495.4 | 0.576627 | 45030.4 | -3344.15 | -0.00334415 | 0.01153254 | 1582.293
117.665 | -495.4 | 0.576315 | 45031.7 | -3344.15 | -0.00334415 | 0.0115263 | 1582.338
117.67 | -495.4 | 0.5766 | 45032.9 | -3344.15 | -0.00334415 | 0.011532 | 1582.38
117.675 | -495.4 | 0.576913 | 45034.1 | -3344.27 | -0.00334427 | 0.01153826 | 1582.423
117.68 | -495.4 | 0.576629 | 45035.2 | -3344.38 | -0.00334438 | 0.01153258 | 1582.461
117.685 | -495.4 | 0.576315 | 45036.4 | -3344.5 | -0.0033445 | 0.0115263 | 1582.503
117.69 | -495.399 | 0.576599 | 45037.5 | -3344.61 | -0.00334461 | 0.01153198 | 1582.542
117.695 | -495.399 | 0.576913 | 45038.7 | -3344.73 | -0.00334473 | 0.01153826 | 1582.584
117.7 | -495.399 | 0.576914 | 45039.8 | -3344.84 | -0.00334484 | 0.01153828 | 1582.623
117.705 | -495.399 | 0.576915 | 45041 | -3344.84 | -0.00334484 | 0.0115383 | 1582.665
117.71 | -495.399 | 0.576915 | 45042 | -3344.84 | -0.00334484 | 0.0115383 | 1582.7
117.715 | -495.399 | 0.576915 | 45043.1 | -3344.84 | -0.00334484 | 0.0115383 | 1582.739
117.72 | -495.398 | 0.576915 | 45044.1 | -3344.84 | -0.00334484 | 0.0115383 | 1582.774
117.725 | -495.398 | 0.576915 | 45045.2 | -3344.96 | -0.00334496 | 0.0115383 | 1582.813
117.73 | -495.398 | 0.576915 | 45046.3 | -3345.07 | -0.00334507 | 0.0115383 | 1582.851
117.735 | -495.398 | 0.576915 | 45047.4 | -3345.19 | -0.00334519 | 0.0115383 | 1582.89
117.74 | -495.398 | 0.576915 | 45048.5 | -3345.3 | -0.0033453 | 0.0115383 | 1582.929
117.745 | -495.398 | 0.576915 | 45049.6 | -3345.42 | -0.00334542 | 0.0115383 | 1582.967
117.75 | -495.397 | 0.576915 | 45050.8 | -3345.53 | -0.00334553 | 0.0115383 | 1583.009
117.755 | -495.397 | 0.576915 | 45052 | -3345.53 | -0.00334553 | 0.0115383 | 1583.052
117.76 | -495.397 | 0.576915 | 45053.1 | -3345.53 | -0.00334553 | 0.0115383 | 1583.09
117.765 | -495.397 | 0.576915 | 45054.2 | -3345.65 | -0.00334565 | 0.0115383 | 1583.129
117.77 | -495.397 | 0.576915 | 45055.4 | -3345.76 | -0.00334576 | 0.0115383 | 1583.171
117.775 | -495.397 | 0.576915 | 45056.6 | -3345.88 | -0.00334588 | 0.0115383 | 1583.213
117.78 | -495.396 | 0.576915 | 45057.7 | -3345.99 | -0.00334599 | 0.0115383 | 1583.252
117.785 | -495.396 | 0.576915 | 45058.9 | -3345.99 | -0.00334599 | 0.0115383 | 1583.294
117.79 | -495.396 | 0.576915 | 45060.1 | -3345.99 | -0.00334599 | 0.0115383 | 1583.336
117.795 | -495.396 | 0.576915 | 45061.3 | -3346.11 | -0.00334611 | 0.0115383 | 1583.378
117.8 | -495.396 | 0.576915 | 45062.3 | -3346.22 | -0.00334622 | 0.0115383 | 1583.413
117.805 | -495.396 | 0.576915 | 45063.5 | -3346.22 | -0.00334622 | 0.0115383 | 1583.456
117.81 | -495.395 | 0.577199 | 45064.6 | -3346.22 | -0.00334622 | 0.01154398 | 1583.494
117.815 | -495.395 | 0.577513 | 45065.9 | -3346.22 | -0.00334622 | 0.01155026 | 1583.54
117.82 | -495.395 | 0.577229 | 45067 | -3346.22 | -0.00334622 | 0.01154458 | 1583.579
117.825 | -495.395 | 0.576915 | 45068.2 | -3346.34 | -0.00334634 | 0.0115383 | 1583.621
117.83 | -495.395 | 0.576915 | 45069.4 | -3346.45 | -0.00334645 | 0.0115383 | 1583.663
117.835 | -495.395 | 0.576915 | 45070.6 | -3346.57 | -0.00334657 | 0.0115383 | 1583.705
117.84 | -495.394 | 0.577199 | 45071.7 | -3346.68 | -0.00334668 | 0.01154398 | 1583.744
117.845 | -495.394 | 0.577513 | 45072.9 | -3346.8 | -0.0033468 | 0.01155026 | 1583.786
117.85 | -495.394 | 0.577228 | 45074 | -3346.91 | -0.00334691 | 0.01154456 | 1583.825
117.855 | -495.394 | 0.576915 | 45075.2 | -3347.03 | -0.00334703 | 0.0115383 | 1583.867
117.86 | -495.394 | 0.5772 | 45076.3 | -3347.14 | -0.00334714 | 0.011544 | 1583.905
117.865 | -495.394 | 0.577513 | 45077.5 | -3347.26 | -0.00334726 | 0.01155026 | 1583.948
117.87 | -495.393 | 0.577229 | 45078.5 | -3347.37 | -0.00334737 | 0.01154458 | 1583.983
117.875 | -495.393 | 0.576915 | 45079.7 | -3347.37 | -0.00334737 | 0.0115383 | 1584.025
117.88 | -495.393 | 0.577199 | 45080.9 | -3347.37 | -0.00334737 | 0.01154398 | 1584.067
117.885 | -495.393 | 0.577513 | 45082.2 | -3347.37 | -0.00334737 | 0.01155026 | 1584.113
117.89 | -495.393 | 0.57723 | 45083.3 | -3347.37 | -0.00334737 | 0.0115446 | 1584.151
117.895 | -495.393 | 0.576915 | 45084.5 | -3347.49 | -0.00334749 | 0.0115383 | 1584.194
117.9 | -495.392 | 0.577199 | 45085.6 | -3347.6 | -0.0033476 | 0.01154398 | 1584.232
117.905 | -495.392 | 0.577513 | 45086.9 | -3347.6 | -0.0033476 | 0.01155026 | 1584.278
117.91 | -495.392 | 0.577227 | 45087.9 | -3347.6 | -0.0033476 | 0.01154454 | 1584.313
117.915 | -495.392 | 0.576915 | 45089.1 | -3347.72 | -0.00334772 | 0.0115383 | 1584.355
117.92 | -495.392 | 0.5772 | 45090.2 | -3347.83 | -0.00334783 | 0.011544 | 1584.394
117.925 | -495.391 | 0.577513 | 45091.4 | -3347.95 | -0.00334795 | 0.01155026 | 1584.436
117.93 | -495.391 | 0.577514 | 45092.4 | -3348.06 | -0.00334806 | 0.01155028 | 1584.471
117.935 | -495.391 | 0.577515 | 45093.5 | -3348.18 | -0.00334818 | 0.0115503 | 1584.51
117.94 | -495.391 | 0.577515 | 45094.6 | -3348.29 | -0.00334829 | 0.0115503 | 1584.548
117.945 | -495.391 | 0.577515 | 45095.8 | -3348.29 | -0.00334829 | 0.0115503 | 1584.591
117.95 | -495.391 | 0.577515 | 45096.8 | -3348.29 | -0.00334829 | 0.0115503 | 1584.626
117.955 | -495.391 | 0.577515 | 45097.9 | -3348.41 | -0.00334841 | 0.0115503 | 1584.664
117.96 | -495.39 | 0.577515 | 45099 | -3348.52 | -0.00334852 | 0.0115503 | 1584.703
117.965 | -495.39 | 0.577515 | 45100.1 | -3348.64 | -0.00334864 | 0.0115503 | 1584.742
117.975 | -495.39 | 0.577515 | 45102.2 | -3348.75 | -0.00334875 | 0.0115503 | 1584.815
117.98 | -495.39 | 0.577515 | 45103.3 | -3348.75 | -0.00334875 | 0.0115503 | 1584.854
117.985 | -495.39 | 0.577515 | 45104.4 | -3348.87 | -0.00334887 | 0.0115503 | 1584.893
117.99 | -495.389 | 0.577515 | 45105.6 | -3348.98 | -0.00334898 | 0.0115503 | 1584.935
117.995 | -495.389 | 0.577515 | 45106.8 | -3349.1 | -0.0033491 | 0.0115503 | 1584.977
118 | -495.389 | 0.577515 | 45107.9 | -3349.21 | -0.00334921 | 0.0115503 | 1585.016
118.005 | -495.389 | 0.577515 | 45109.1 | -3349.21 | -0.00334921 | 0.0115503 | 1585.058
118.01 | -495.389 | 0.577515 | 45110.2 | -3349.21 | -0.00334921 | 0.0115503 | 1585.097
118.015 | -495.389 | 0.577515 | 45111.4 | -3349.33 | -0.00334933 | 0.0115503 | 1585.139
118.02 | -495.388 | 0.577515 | 45112.6 | -3349.44 | -0.00334944 | 0.0115503 | 1585.181
118.025 | -495.388 | 0.577515 | 45113.8 | -3349.44 | -0.00334944 | 0.0115503 | 1585.223
118.03 | -495.388 | 0.577515 | 45114.9 | -3349.44 | -0.00334944 | 0.0115503 | 1585.262
118.035 | -495.388 | 0.577515 | 45116.2 | -3349.56 | -0.00334956 | 0.0115503 | 1585.307
118.04 | -495.388 | 0.5778 | 45117.3 | -3349.67 | -0.00334967 | 0.011556 | 1585.346
118.045 | -495.388 | 0.578113 | 45118.5 | -3349.67 | -0.00334967 | 0.01156226 | 1585.388
118.05 | -495.387 | 0.577828 | 45119.6 | -3349.67 | -0.00334967 | 0.01155656 | 1585.427
118.055 | -495.387 | 0.577515 | 45120.9 | -3349.79 | -0.00334979 | 0.0115503 | 1585.473
118.06 | -495.387 | 0.577799 | 45122 | -3349.89 | -0.00334989 | 0.01155598 | 1585.511
118.065 | -495.387 | 0.578113 | 45123.2 | -3349.89 | -0.00334989 | 0.01156226 | 1585.553
118.07 | -495.387 | 0.577829 | 45124.3 | -3349.89 | -0.00334989 | 0.01155658 | 1585.592
118.075 | -495.387 | 0.577515 | 45125.6 | -3350.14 | -0.00335014 | 0.0115503 | 1585.638
118.08 | -495.386 | 0.577798 | 45126.6 | -3350.35 | -0.00335035 | 0.01155596 | 1585.673
118.085 | -495.386 | 0.578113 | 45127.8 | -3350.35 | -0.00335035 | 0.01156226 | 1585.715
118.095 | -495.386 | 0.577515 | 45129.8 | -3350.47 | -0.00335047 | 0.0115503 | 1585.785
118.1 | -495.386 | 0.577801 | 45130.9 | -3350.58 | -0.00335058 | 0.01155602 | 1585.824
118.105 | -495.386 | 0.578113 | 45132.1 | -3350.58 | -0.00335058 | 0.01156226 | 1585.866
118.11 | -495.385 | 0.577828 | 45133.2 | -3350.58 | -0.00335058 | 0.01155656 | 1585.905
118.115 | -495.385 | 0.577515 | 45134.4 | -3350.7 | -0.0033507 | 0.0115503 | 1585.947
118.12 | -495.385 | 0.577515 | 45135.5 | -3350.81 | -0.00335081 | 0.0115503 | 1585.986
118.125 | -495.385 | 0.577515 | 45136.7 | -3350.81 | -0.00335081 | 0.0115503 | 1586.028
118.135 | -495.385 | 0.578113 | 45138.8 | -3350.81 | -0.00335081 | 0.01156226 | 1586.102
118.14 | -495.384 | 0.578114 | 45139.8 | -3350.81 | -0.00335081 | 0.01156228 | 1586.137
118.145 | -495.384 | 0.578115 | 45141 | -3350.93 | -0.00335093 | 0.0115623 | 1586.179
118.155 | -495.384 | 0.577516 | 45142.9 | -3351.16 | -0.00335116 | 0.01155032 | 1586.246
118.16 | -495.384 | 0.577802 | 45143.9 | -3351.27 | -0.00335127 | 0.01155604 | 1586.281
118.165 | -495.384 | 0.578115 | 45145 | -3351.27 | -0.00335127 | 0.0115623 | 1586.319
118.17 | -495.383 | 0.577829 | 45146 | -3351.27 | -0.00335127 | 0.01155658 | 1586.355
118.175 | -495.383 | 0.577516 | 45147.2 | -3351.39 | -0.00335139 | 0.01155032 | 1586.397
118.18 | -495.383 | 0.577801 | 45148.2 | -3351.5 | -0.0033515 | 0.01155602 | 1586.432
118.185 | -495.383 | 0.578115 | 45149.3 | -3351.62 | -0.00335162 | 0.0115623 | 1586.47
118.19 | -495.383 | 0.578115 | 45150.3 | -3351.73 | -0.00335173 | 0.0115623 | 1586.506
118.195 | -495.383 | 0.578115 | 45151.5 | -3351.85 | -0.00335185 | 0.0115623 | 1586.548
118.2 | -495.382 | 0.578115 | 45152.5 | -3351.96 | -0.00335196 | 0.0115623 | 1586.583
118.205 | -495.382 | 0.578115 | 45153.7 | -3351.84 | -0.00335184 | 0.0115623 | 1586.625
118.21 | -495.382 | 0.578115 | 45154.9 | -3351.73 | -0.00335173 | 0.0115623 | 1586.667
118.215 | -495.382 | 0.578115 | 45156.1 | -3351.85 | -0.00335185 | 0.0115623 | 1586.709
118.22 | -495.382 | 0.578115 | 45157.2 | -3351.96 | -0.00335196 | 0.0115623 | 1586.748
118.225 | -495.382 | 0.578115 | 45158.3 | -3352.08 | -0.00335208 | 0.0115623 | 1586.787
118.23 | -495.381 | 0.578115 | 45159.5 | -3352.19 | -0.00335219 | 0.0115623 | 1586.829
118.235 | -495.381 | 0.578115 | 45160.9 | -3352.19 | -0.00335219 | 0.0115623 | 1586.878
118.24 | -495.381 | 0.578115 | 45162 | -3352.19 | -0.00335219 | 0.0115623 | 1586.917
118.245 | -495.381 | 0.578115 | 45163.3 | -3352.31 | -0.00335231 | 0.0115623 | 1586.962
118.25 | -495.381 | 0.578115 | 45164.5 | -3352.42 | -0.00335242 | 0.0115623 | 1587.005
118.255 | -495.381 | 0.578115 | 45165.8 | -3352.54 | -0.00335254 | 0.0115623 | 1587.05
118.26 | -495.38 | 0.578398 | 45167 | -3352.65 | -0.00335265 | 0.01156796 | 1587.092
118.265 | -495.38 | 0.578713 | 45168.2 | -3352.77 | -0.00335277 | 0.01157426 | 1587.135
118.27 | -495.38 | 0.57843 | 45169.3 | -3352.88 | -0.00335288 | 0.0115686 | 1587.173
118.275 | -495.38 | 0.578115 | 45170.6 | -3353 | -0.003353 | 0.0115623 | 1587.219
118.28 | -495.38 | 0.578399 | 45171.7 | -3353.11 | -0.00335311 | 0.01156798 | 1587.258
118.285 | -495.38 | 0.578713 | 45173 | -3353.11 | -0.00335311 | 0.01157426 | 1587.303
118.29 | -495.379 | 0.578428 | 45174.2 | -3353.11 | -0.00335311 | 0.01156856 | 1587.345
118.295 | -495.379 | 0.578115 | 45175.4 | -3353.35 | -0.00335335 | 0.0115623 | 1587.388
118.3 | -495.379 | 0.5784 | 45176.6 | -3353.57 | -0.00335357 | 0.011568 | 1587.43
118.305 | -495.379 | 0.578713 | 45177.8 | -3353.57 | -0.00335357 | 0.01157426 | 1587.472
118.31 | -495.379 | 0.578429 | 45178.9 | -3353.57 | -0.00335357 | 0.01156858 | 1587.511
118.315 | -495.379 | 0.578115 | 45180.1 | -3353.69 | -0.00335369 | 0.0115623 | 1587.553
118.32 | -495.378 | 0.578399 | 45181.2 | -3353.8 | -0.0033538 | 0.01156798 | 1587.591
118.325 | -495.378 | 0.578713 | 45182.5 | -3353.8 | -0.0033538 | 0.01157426 | 1587.637
118.33 | -495.378 | 0.578714 | 45183.6 | -3353.8 | -0.0033538 | 0.01157428 | 1587.676
118.335 | -495.378 | 0.578715 | 45184.8 | -3353.8 | -0.0033538 | 0.0115743 | 1587.718
118.34 | -495.378 | 0.578715 | 45185.8 | -3353.8 | -0.0033538 | 0.0115743 | 1587.753
118.345 | -495.378 | 0.578715 | 45187 | -3353.92 | -0.00335392 | 0.0115743 | 1587.795
118.35 | -495.377 | 0.578715 | 45188.1 | -3354.03 | -0.00335403 | 0.0115743 | 1587.834
118.355 | -495.377 | 0.578715 | 45189.2 | -3354.15 | -0.00335415 | 0.0115743 | 1587.873
118.36 | -495.377 | 0.578715 | 45190.3 | -3354.26 | -0.00335426 | 0.0115743 | 1587.911
118.365 | -495.377 | 0.578715 | 45191.4 | -3354.38 | -0.00335438 | 0.0115743 | 1587.95
118.37 | -495.377 | 0.578715 | 45192.5 | -3354.49 | -0.00335449 | 0.0115743 | 1587.988
118.375 | -495.377 | 0.578715 | 45193.7 | -3354.49 | -0.00335449 | 0.0115743 | 1588.031
118.38 | -495.376 | 0.578715 | 45194.7 | -3354.49 | -0.00335449 | 0.0115743 | 1588.066
118.385 | -495.376 | 0.578715 | 45195.8 | -3354.49 | -0.00335449 | 0.0115743 | 1588.104
118.395 | -495.376 | 0.578715 | 45197.9 | -3354.61 | -0.00335461 | 0.0115743 | 1588.178
118.405 | -495.376 | 0.578715 | 45199.8 | -3354.84 | -0.00335484 | 0.0115743 | 1588.245
118.415 | -495.375 | 0.578715 | 45201.7 | -3355.07 | -0.00335507 | 0.0115743 | 1588.312
118.425 | -495.375 | 0.578715 | 45203.7 | -3355.18 | -0.00335518 | 0.0115743 | 1588.382
118.435 | -495.375 | 0.578715 | 45205.8 | -3355.18 | -0.00335518 | 0.0115743 | 1588.456
118.44 | -495.374 | 0.578715 | 45206.9 | -3355.18 | -0.00335518 | 0.0115743 | 1588.494
118.445 | -495.374 | 0.578715 | 45208.2 | -3355.42 | -0.00335542 | 0.0115743 | 1588.54
118.45 | -495.374 | 0.578715 | 45209.3 | -3355.64 | -0.00335564 | 0.0115743 | 1588.579
118.455 | -495.374 | 0.578715 | 45210.5 | -3355.64 | -0.00335564 | 0.0115743 | 1588.621
118.46 | -495.374 | 0.578715 | 45211.7 | -3355.64 | -0.00335564 | 0.0115743 | 1588.663
118.465 | -495.374 | 0.578715 | 45212.9 | -3355.64 | -0.00335564 | 0.0115743 | 1588.705
118.47 | -495.373 | 0.578715 | 45214.1 | -3355.64 | -0.00335564 | 0.0115743 | 1588.747
118.475 | -495.373 | 0.578715 | 45215.3 | -3355.76 | -0.00335576 | 0.0115743 | 1588.79
118.48 | -495.373 | 0.579 | 45216.4 | -3355.87 | -0.00335587 | 0.01158 | 1588.828
118.485 | -495.373 | 0.579313 | 45217.7 | -3355.87 | -0.00335587 | 0.01158626 | 1588.874
118.49 | -495.373 | 0.579028 | 45218.8 | -3355.87 | -0.00335587 | 0.01158056 | 1588.913
118.495 | -495.373 | 0.578715 | 45220.1 | -3355.99 | -0.00335599 | 0.0115743 | 1588.958
118.5 | -495.372 | 0.578999 | 45221.3 | -3356.1 | -0.0033561 | 0.01157998 | 1589
118.505 | -495.372 | 0.579313 | 45222.6 | -3356.22 | -0.00335622 | 0.01158626 | 1589.046
118.51 | -495.372 | 0.57903 | 45223.8 | -3356.33 | -0.00335633 | 0.0115806 | 1589.088
118.515 | -495.372 | 0.578715 | 45225.1 | -3356.45 | -0.00335645 | 0.0115743 | 1589.134
118.52 | -495.372 | 0.578998 | 45226.2 | -3356.56 | -0.00335656 | 0.01157996 | 1589.173
118.525 | -495.372 | 0.579313 | 45227.5 | -3356.56 | -0.00335656 | 0.01158626 | 1589.218
118.53 | -495.371 | 0.579314 | 45228.6 | -3356.56 | -0.00335656 | 0.01158628 | 1589.257
118.535 | -495.371 | 0.579315 | 45229.8 | -3356.68 | -0.00335668 | 0.0115863 | 1589.299
118.54 | -495.371 | 0.579315 | 45230.9 | -3356.78 | -0.00335678 | 0.0115863 | 1589.338
118.545 | -495.371 | 0.579315 | 45232.2 | -3356.78 | -0.00335678 | 0.0115863 | 1589.383
118.55 | -495.371 | 0.579315 | 45233.3 | -3356.78 | -0.00335678 | 0.0115863 | 1589.422
118.555 | -495.371 | 0.579315 | 45234.6 | -3356.91 | -0.00335691 | 0.0115863 | 1589.468
118.56 | -495.37 | 0.579315 | 45235.6 | -3357.01 | -0.00335701 | 0.0115863 | 1589.503
118.565 | -495.37 | 0.579315 | 45236.7 | -3357.14 | -0.00335714 | 0.0115863 | 1589.542
118.57 | -495.37 | 0.579315 | 45237.8 | -3357.24 | -0.00335724 | 0.0115863 | 1589.58
118.575 | -495.37 | 0.579315 | 45239.1 | -3357.24 | -0.00335724 | 0.0115863 | 1589.626
118.58 | -495.37 | 0.579315 | 45240.1 | -3357.24 | -0.00335724 | 0.0115863 | 1589.661
118.585 | -495.37 | 0.579315 | 45241.3 | -3357.37 | -0.00335737 | 0.0115863 | 1589.703
118.59 | -495.369 | 0.579315 | 45242.3 | -3357.47 | -0.00335747 | 0.0115863 | 1589.738
118.595 | -495.369 | 0.579315 | 45243.5 | -3357.47 | -0.00335747 | 0.0115863 | 1589.781
118.6 | -495.369 | 0.579315 | 45244.5 | -3357.47 | -0.00335747 | 0.0115863 | 1589.816
118.605 | -495.369 | 0.579315 | 45245.7 | -3357.59 | -0.00335759 | 0.0115863 | 1589.858
118.61 | -495.369 | 0.579315 | 45246.7 | -3357.7 | -0.0033577 | 0.0115863 | 1589.893
118.615 | -495.369 | 0.579315 | 45247.8 | -3357.82 | -0.00335782 | 0.0115863 | 1589.932
118.625 | -495.368 | 0.579315 | 45249.8 | -3357.93 | -0.00335793 | 0.0115863 | 1590.002
118.63 | -495.368 | 0.579315 | 45250.8 | -3357.93 | -0.00335793 | 0.0115863 | 1590.037
118.635 | -495.368 | 0.579315 | 45251.9 | -3358.05 | -0.00335805 | 0.0115863 | 1590.076
118.645 | -495.368 | 0.579315 | 45253.6 | -3358.16 | -0.00335816 | 0.0115863 | 1590.135
118.655 | -495.367 | 0.579315 | 45255.6 | -3358.28 | -0.00335828 | 0.0115863 | 1590.206
118.66 | -495.367 | 0.579315 | 45256.6 | -3358.39 | -0.00335839 | 0.0115863 | 1590.241
118.665 | -495.367 | 0.579315 | 45257.7 | -3358.51 | -0.00335851 | 0.0115863 | 1590.279
118.675 | -495.367 | 0.579315 | 45259.7 | -3358.74 | -0.00335874 | 0.0115863 | 1590.35
118.685 | -495.366 | 0.579315 | 45261.8 | -3358.85 | -0.00335885 | 0.0115863 | 1590.424
118.695 | -495.366 | 0.579315 | 45263.8 | -3358.97 | -0.00335897 | 0.0115863 | 1590.494
118.705 | -495.366 | 0.579315 | 45265.8 | -3359.08 | -0.00335908 | 0.0115863 | 1590.564
118.71 | -495.365 | 0.579315 | 45266.9 | -3359.08 | -0.00335908 | 0.0115863 | 1590.603
118.715 | -495.365 | 0.579315 | 45268 | -3359.2 | -0.0033592 | 0.0115863 | 1590.641
118.72 | -495.365 | 0.579315 | 45269.1 | -3359.31 | -0.00335931 | 0.0115863 | 1590.68
118.725 | -495.365 | 0.579315 | 45270.2 | -3359.31 | -0.00335931 | 0.0115863 | 1590.719
118.73 | -495.365 | 0.579315 | 45271.3 | -3359.31 | -0.00335931 | 0.0115863 | 1590.757
118.735 | -495.365 | 0.579315 | 45272.4 | -3359.31 | -0.00335931 | 0.0115863 | 1590.796
118.74 | -495.364 | 0.5796 | 45273.4 | -3359.31 | -0.00335931 | 0.011592 | 1590.831
118.745 | -495.364 | 0.579913 | 45274.6 | -3359.43 | -0.00335943 | 0.01159826 | 1590.873
118.75 | -495.364 | 0.579914 | 45275.6 | -3359.54 | -0.00335954 | 0.01159828 | 1590.908
118.755 | -495.364 | 0.579915 | 45276.8 | -3359.66 | -0.00335966 | 0.0115983 | 1590.951
118.76 | -495.364 | 0.579631 | 45277.8 | -3359.77 | -0.00335977 | 0.01159262 | 1590.986
118.765 | -495.364 | 0.579316 | 45279 | -3359.77 | -0.00335977 | 0.01158632 | 1591.028
118.775 | -495.363 | 0.579915 | 45281.1 | -3359.89 | -0.00335989 | 0.0115983 | 1591.102
118.78 | -495.363 | 0.57963 | 45282.1 | -3360 | -0.00336 | 0.0115926 | 1591.137
118.785 | -495.363 | 0.579316 | 45283.2 | -3360 | -0.00336 | 0.01158632 | 1591.176
118.79 | -495.363 | 0.579601 | 45284.2 | -3360 | -0.00336 | 0.01159202 | 1591.211
118.795 | -495.363 | 0.579915 | 45285.4 | -3360.12 | -0.00336012 | 0.0115983 | 1591.253
118.8 | -495.362 | 0.579915 | 45286.4 | -3360.23 | -0.00336023 | 0.0115983 | 1591.288
118.805 | -495.362 | 0.579915 | 45287.6 | -3360.35 | -0.00336035 | 0.0115983 | 1591.33
118.81 | -495.362 | 0.579915 | 45288.6 | -3360.46 | -0.00336046 | 0.0115983 | 1591.365
118.815 | -495.362 | 0.579915 | 45289.7 | -3360.58 | -0.00336058 | 0.0115983 | 1591.404
118.825 | -495.362 | 0.579915 | 45291.7 | -3360.81 | -0.00336081 | 0.0115983 | 1591.474
118.83 | -495.361 | 0.579915 | 45292.7 | -3360.92 | -0.00336092 | 0.0115983 | 1591.509
118.835 | -495.361 | 0.579915 | 45293.9 | -3360.92 | -0.00336092 | 0.0115983 | 1591.551
118.84 | -495.361 | 0.579915 | 45294.9 | -3360.92 | -0.00336092 | 0.0115983 | 1591.587
118.845 | -495.361 | 0.579915 | 45296 | -3361.04 | -0.00336104 | 0.0115983 | 1591.625
118.855 | -495.361 | 0.579915 | 45298 | -3361.15 | -0.00336115 | 0.0115983 | 1591.696
118.865 | -495.36 | 0.579915 | 45300.1 | -3361.27 | -0.00336127 | 0.0115983 | 1591.769
118.87 | -495.36 | 0.579915 | 45301.1 | -3361.38 | -0.00336138 | 0.0115983 | 1591.804
118.875 | -495.36 | 0.579915 | 45302.2 | -3361.5 | -0.0033615 | 0.0115983 | 1591.843
118.885 | -495.36 | 0.579915 | 45304.3 | -3361.61 | -0.00336161 | 0.0115983 | 1591.917
118.89 | -495.359 | 0.579915 | 45305.3 | -3361.61 | -0.00336161 | 0.0115983 | 1591.952
118.895 | -495.359 | 0.579915 | 45306.4 | -3361.61 | -0.00336161 | 0.0115983 | 1591.991
118.905 | -495.359 | 0.579915 | 45308.5 | -3361.73 | -0.00336173 | 0.0115983 | 1592.065
118.91 | -495.359 | 0.579915 | 45309.5 | -3361.84 | -0.00336184 | 0.0115983 | 1592.1
118.915 | -495.359 | 0.579915 | 45310.6 | -3361.84 | -0.00336184 | 0.0115983 | 1592.138
118.92 | -495.358 | 0.579915 | 45311.8 | -3361.84 | -0.00336184 | 0.0115983 | 1592.18
118.925 | -495.358 | 0.579915 | 45313 | -3361.96 | -0.00336196 | 0.0115983 | 1592.223
118.93 | -495.358 | 0.579915 | 45314 | -3362.07 | -0.00336207 | 0.0115983 | 1592.258
118.935 | -495.358 | 0.579915 | 45315.2 | -3362.07 | -0.00336207 | 0.0115983 | 1592.3
118.94 | -495.358 | 0.580199 | 45316.3 | -3362.07 | -0.00336207 | 0.01160398 | 1592.339
118.945 | -495.358 | 0.580513 | 45317.6 | -3362.19 | -0.00336219 | 0.01161026 | 1592.384
118.95 | -495.357 | 0.58023 | 45318.7 | -3362.3 | -0.0033623 | 0.0116046 | 1592.423
118.955 | -495.357 | 0.579915 | 45320 | -3362.42 | -0.00336242 | 0.0115983 | 1592.469
118.96 | -495.357 | 0.579915 | 45321.1 | -3362.53 | -0.00336253 | 0.0115983 | 1592.507
118.965 | -495.357 | 0.579915 | 45322.4 | -3362.53 | -0.00336253 | 0.0115983 | 1592.553
118.97 | -495.357 | 0.580201 | 45323.5 | -3362.53 | -0.00336253 | 0.01160402 | 1592.592
118.975 | -495.357 | 0.580513 | 45324.8 | -3362.65 | -0.00336265 | 0.01161026 | 1592.637
118.98 | -495.356 | 0.580228 | 45326 | -3362.76 | -0.00336276 | 0.01160456 | 1592.679
118.985 | -495.356 | 0.579915 | 45327.3 | -3362.76 | -0.00336276 | 0.0115983 | 1592.725
118.99 | -495.356 | 0.5802 | 45328.5 | -3362.76 | -0.00336276 | 0.011604 | 1592.767
118.995 | -495.356 | 0.580513 | 45329.8 | -3362.88 | -0.00336288 | 0.01161026 | 1592.813
119 | -495.356 | 0.580229 | 45331 | -3362.99 | -0.00336299 | 0.01160458 | 1592.855
119.005 | -495.356 | 0.579915 | 45332.3 | -3363.11 | -0.00336311 | 0.0115983 | 1592.901
119.01 | -495.355 | 0.580482 | 45333.4 | -3363.22 | -0.00336322 | 0.01160964 | 1592.939
119.015 | -495.355 | 0.581112 | 45334.6 | -3363.22 | -0.00336322 | 0.01162224 | 1592.982
119.02 | -495.355 | 0.580546 | 45335.7 | -3363.22 | -0.00336322 | 0.01161092 | 1593.02
119.025 | -495.355 | 0.579915 | 45336.9 | -3363.34 | -0.00336334 | 0.0115983 | 1593.062
119.03 | -495.355 | 0.580199 | 45338.1 | -3363.45 | -0.00336345 | 0.01160398 | 1593.105
119.035 | -495.355 | 0.580513 | 45339.4 | -3363.56 | -0.00336356 | 0.01161026 | 1593.15
119.04 | -495.354 | 0.580514 | 45340.4 | -3363.67 | -0.00336367 | 0.01161028 | 1593.185
119.045 | -495.354 | 0.580515 | 45341.6 | -3363.79 | -0.00336379 | 0.0116103 | 1593.228
119.05 | -495.354 | 0.580515 | 45342.6 | -3363.9 | -0.0033639 | 0.0116103 | 1593.263
119.055 | -495.354 | 0.580515 | 45343.7 | -3364.02 | -0.00336402 | 0.0116103 | 1593.301
119.065 | -495.354 | 0.580515 | 45345.7 | -3364.13 | -0.00336413 | 0.0116103 | 1593.372
119.075 | -495.353 | 0.580515 | 45347.5 | -3364.13 | -0.00336413 | 0.0116103 | 1593.435
119.085 | -495.353 | 0.580515 | 45349.5 | -3364.26 | -0.00336426 | 0.0116103 | 1593.505
119.095 | -495.353 | 0.580515 | 45351.5 | -3364.36 | -0.00336436 | 0.0116103 | 1593.575
119.105 | -495.352 | 0.580515 | 45353.4 | -3364.48 | -0.00336448 | 0.0116103 | 1593.642
119.115 | -495.352 | 0.580515 | 45355.4 | -3364.71 | -0.00336471 | 0.0116103 | 1593.712
119.125 | -495.352 | 0.580515 | 45357.3 | -3364.82 | -0.00336482 | 0.0116103 | 1593.779
119.135 | -495.351 | 0.581113 | 45359.1 | -3364.94 | -0.00336494 | 0.01162226 | 1593.843
119.145 | -495.351 | 0.580515 | 45360.9 | -3365.05 | -0.00336505 | 0.0116103 | 1593.906
119.155 | -495.351 | 0.580515 | 45362.9 | -3365.17 | -0.00336517 | 0.0116103 | 1593.976
119.165 | -495.35 | 0.580515 | 45364.8 | -3365.28 | -0.00336528 | 0.0116103 | 1594.043
119.17 | -495.35 | 0.5808 | 45365.8 | -3365.28 | -0.00336528 | 0.011616 | 1594.078
119.175 | -495.35 | 0.581113 | 45367 | -3365.4 | -0.0033654 | 0.01162226 | 1594.12
119.185 | -495.35 | 0.580515 | 45368.7 | -3365.51 | -0.00336551 | 0.0116103 | 1594.18
119.195 | -495.349 | 0.581113 | 45370.6 | -3365.63 | -0.00336563 | 0.01162226 | 1594.247
119.205 | -495.349 | 0.580515 | 45372.6 | -3365.74 | -0.00336574 | 0.0116103 | 1594.317
119.215 | -495.349 | 0.581113 | 45374.6 | -3365.86 | -0.00336586 | 0.01162226 | 1594.387
119.225 | -495.348 | 0.580515 | 45376.7 | -3365.97 | -0.00336597 | 0.0116103 | 1594.461
119.23 | -495.348 | 0.5808 | 45377.7 | -3365.97 | -0.00336597 | 0.011616 | 1594.496
119.235 | -495.348 | 0.581113 | 45378.9 | -3366.09 | -0.00336609 | 0.01162226 | 1594.538
119.24 | -495.348 | 0.581114 | 45380 | -3366.2 | -0.0033662 | 0.01162228 | 1594.577
119.245 | -495.348 | 0.581115 | 45381.2 | -3366.32 | -0.00336632 | 0.0116223 | 1594.619
119.255 | -495.347 | 0.581115 | 45383.3 | -3366.55 | -0.00336655 | 0.0116223 | 1594.693
119.265 | -495.347 | 0.581115 | 45385.3 | -3366.66 | -0.00336666 | 0.0116223 | 1594.763
119.27 | -495.347 | 0.581115 | 45386.4 | -3366.66 | -0.00336666 | 0.0116223 | 1594.802
119.275 | -495.347 | 0.581115 | 45387.5 | -3366.66 | -0.00336666 | 0.0116223 | 1594.84
119.285 | -495.346 | 0.581115 | 45389.5 | -3366.78 | -0.00336678 | 0.0116223 | 1594.911
119.29 | -495.346 | 0.581115 | 45390.6 | -3366.89 | -0.00336689 | 0.0116223 | 1594.949
119.295 | -495.346 | 0.581115 | 45391.8 | -3366.89 | -0.00336689 | 0.0116223 | 1594.992
119.305 | -495.346 | 0.581115 | 45393.8 | -3367.13 | -0.00336713 | 0.0116223 | 1595.062
119.315 | -495.345 | 0.581115 | 45395.9 | -3367.35 | -0.00336735 | 0.0116223 | 1595.136
119.32 | -495.345 | 0.581115 | 45396.9 | -3367.35 | -0.00336735 | 0.0116223 | 1595.171
119.325 | -495.345 | 0.581115 | 45398 | -3367.47 | -0.00336747 | 0.0116223 | 1595.209
119.335 | -495.345 | 0.581115 | 45400 | -3367.46 | -0.00336746 | 0.0116223 | 1595.28
119.345 | -495.344 | 0.581115 | 45402 | -3367.47 | -0.00336747 | 0.0116223 | 1595.35
119.355 | -495.344 | 0.581115 | 45404 | -3367.7 | -0.0033677 | 0.0116223 | 1595.42
119.365 | -495.344 | 0.581115 | 45406 | -3367.93 | -0.00336793 | 0.0116223 | 1595.49
119.375 | -495.343 | 0.581115 | 45408 | -3368.16 | -0.00336816 | 0.0116223 | 1595.561
119.38 | -495.343 | 0.581115 | 45409 | -3368.27 | -0.00336827 | 0.0116223 | 1595.596
119.385 | -495.343 | 0.581115 | 45410.1 | -3368.27 | -0.00336827 | 0.0116223 | 1595.635
119.395 | -495.343 | 0.581115 | 45412.1 | -3368.27 | -0.00336827 | 0.0116223 | 1595.705
119.405 | -495.342 | 0.581115 | 45414.1 | -3368.39 | -0.00336839 | 0.0116223 | 1595.775
119.415 | -495.342 | 0.581115 | 45416.2 | -3368.5 | -0.0033685 | 0.0116223 | 1595.849
119.425 | -495.342 | 0.581115 | 45418.2 | -3368.62 | -0.00336862 | 0.0116223 | 1595.919
119.435 | -495.341 | 0.581115 | 45420.1 | -3368.85 | -0.00336885 | 0.0116223 | 1595.986
119.44 | -495.341 | 0.581399 | 45421.1 | -3368.96 | -0.00336896 | 0.01162798 | 1596.021
119.445 | -495.341 | 0.581713 | 45422.3 | -3368.96 | -0.00336896 | 0.01163426 | 1596.063
119.45 | -495.341 | 0.58143 | 45423.3 | -3368.96 | -0.00336896 | 0.0116286 | 1596.098
119.455 | -495.341 | 0.581115 | 45424.4 | -3369.08 | -0.00336908 | 0.0116223 | 1596.137
119.46 | -495.34 | 0.581399 | 45425.4 | -3369.19 | -0.00336919 | 0.01162798 | 1596.172
119.465 | -495.34 | 0.581713 | 45426.6 | -3369.19 | -0.00336919 | 0.01163426 | 1596.214
119.47 | -495.34 | 0.581427 | 45427.6 | -3369.19 | -0.00336919 | 0.01162854 | 1596.249
119.475 | -495.34 | 0.581115 | 45428.7 | -3369.19 | -0.00336919 | 0.0116223 | 1596.288
119.485 | -495.34 | 0.581713 | 45430.6 | -3369.31 | -0.00336931 | 0.01163426 | 1596.355
119.495 | -495.339 | 0.581715 | 45432.6 | -3369.42 | -0.00336942 | 0.0116343 | 1596.425
119.505 | -495.339 | 0.581715 | 45434.6 | -3369.54 | -0.00336954 | 0.0116343 | 1596.495
119.515 | -495.339 | 0.581715 | 45436.3 | -3369.65 | -0.00336965 | 0.0116343 | 1596.555
119.525 | -495.338 | 0.581715 | 45438.4 | -3369.77 | -0.00336977 | 0.0116343 | 1596.629
119.535 | -495.338 | 0.581715 | 45440.3 | -3369.88 | -0.00336988 | 0.0116343 | 1596.696
119.545 | -495.338 | 0.581715 | 45442.2 | -3370.12 | -0.00337012 | 0.0116343 | 1596.762
119.555 | -495.337 | 0.581715 | 45444.1 | -3370.33 | -0.00337033 | 0.0116343 | 1596.829
119.565 | -495.337 | 0.581715 | 45446 | -3370.46 | -0.00337046 | 0.0116343 | 1596.896
119.575 | -495.337 | 0.581715 | 45447.9 | -3370.56 | -0.00337056 | 0.0116343 | 1596.963
119.58 | -495.336 | 0.581715 | 45448.9 | -3370.56 | -0.00337056 | 0.0116343 | 1596.998
119.585 | -495.336 | 0.581715 | 45450 | -3370.56 | -0.00337056 | 0.0116343 | 1597.037
119.595 | -495.336 | 0.581715 | 45452 | -3370.56 | -0.00337056 | 0.0116343 | 1597.107
119.605 | -495.336 | 0.581715 | 45454 | -3370.8 | -0.0033708 | 0.0116343 | 1597.177
119.61 | -495.335 | 0.581715 | 45455 | -3371.02 | -0.00337102 | 0.0116343 | 1597.212
119.615 | -495.335 | 0.581715 | 45456.2 | -3371.14 | -0.00337114 | 0.0116343 | 1597.254
119.625 | -495.335 | 0.581715 | 45458.1 | -3371.25 | -0.00337125 | 0.0116343 | 1597.321
119.635 | -495.335 | 0.581715 | 45460.1 | -3371.25 | -0.00337125 | 0.0116343 | 1597.391
119.64 | -495.334 | 0.581715 | 45461.2 | -3371.25 | -0.00337125 | 0.0116343 | 1597.43
119.645 | -495.334 | 0.581715 | 45462.4 | -3371.25 | -0.00337125 | 0.0116343 | 1597.472
119.65 | -495.334 | 0.581715 | 45463.5 | -3371.25 | -0.00337125 | 0.0116343 | 1597.511
119.655 | -495.334 | 0.581715 | 45464.7 | -3371.37 | -0.00337137 | 0.0116343 | 1597.553
119.66 | -495.334 | 0.581715 | 45465.7 | -3371.48 | -0.00337148 | 0.0116343 | 1597.588
119.665 | -495.334 | 0.581715 | 45466.8 | -3371.6 | -0.0033716 | 0.0116343 | 1597.627
119.67 | -495.333 | 0.581715 | 45467.9 | -3371.71 | -0.00337171 | 0.0116343 | 1597.666
119.675 | -495.333 | 0.581715 | 45469.1 | -3371.71 | -0.00337171 | 0.0116343 | 1597.708
119.68 | -495.333 | 0.581999 | 45470.1 | -3371.71 | -0.00337171 | 0.01163998 | 1597.743
119.685 | -495.333 | 0.582313 | 45471.2 | -3371.95 | -0.00337195 | 0.01164626 | 1597.782
119.695 | -495.333 | 0.581715 | 45473.2 | -3372.17 | -0.00337217 | 0.0116343 | 1597.852
119.7 | -495.332 | 0.581998 | 45474.3 | -3372.17 | -0.00337217 | 0.01163996 | 1597.89
119.705 | -495.332 | 0.582313 | 45475.5 | -3372.29 | -0.00337229 | 0.01164626 | 1597.933
119.71 | -495.332 | 0.582029 | 45476.5 | -3372.4 | -0.0033724 | 0.01164058 | 1597.968
119.715 | -495.332 | 0.581715 | 45477.6 | -3372.4 | -0.0033724 | 0.0116343 | 1598.006
119.725 | -495.332 | 0.582912 | 45479.7 | -3372.52 | -0.00337252 | 0.01165824 | 1598.08
119.735 | -495.331 | 0.582317 | 45481.7 | -3372.63 | -0.00337263 | 0.01164634 | 1598.15
119.745 | -495.331 | 0.582315 | 45483.6 | -3372.75 | -0.00337275 | 0.0116463 | 1598.217
119.755 | -495.331 | 0.582315 | 45485.5 | -3372.98 | -0.00337298 | 0.0116463 | 1598.284
119.765 | -495.33 | 0.582315 | 45487.5 | -3373.09 | -0.00337309 | 0.0116463 | 1598.354
119.775 | -495.33 | 0.582315 | 45489.4 | -3373.09 | -0.00337309 | 0.0116463 | 1598.421
119.785 | -495.33 | 0.582913 | 45491.4 | -3373.21 | -0.00337321 | 0.01165826 | 1598.491
119.795 | -495.329 | 0.581716 | 45493.5 | -3373.44 | -0.00337344 | 0.01163432 | 1598.565
119.805 | -495.329 | 0.582913 | 45495.3 | -3373.67 | -0.00337367 | 0.01165826 | 1598.628
119.815 | -495.329 | 0.582315 | 45497.3 | -3373.78 | -0.00337378 | 0.0116463 | 1598.699
119.825 | -495.328 | 0.582315 | 45499.1 | -3373.9 | -0.0033739 | 0.0116463 | 1598.762
119.835 | -495.328 | 0.581716 | 45501 | -3374.01 | -0.00337401 | 0.01163432 | 1598.829
119.845 | -495.328 | 0.582913 | 45502.7 | -3374.01 | -0.00337401 | 0.01165826 | 1598.888
119.855 | -495.327 | 0.582315 | 45504.6 | -3374.13 | -0.00337413 | 0.0116463 | 1598.955
119.865 | -495.327 | 0.582315 | 45506.4 | -3374.36 | -0.00337436 | 0.0116463 | 1599.018
119.875 | -495.327 | 0.582913 | 45508.3 | -3374.47 | -0.00337447 | 0.01165826 | 1599.085
119.88 | -495.326 | 0.582629 | 45509.4 | -3374.47 | -0.00337447 | 0.01165258 | 1599.124
119.885 | -495.326 | 0.582315 | 45510.5 | -3374.47 | -0.00337447 | 0.0116463 | 1599.162
119.895 | -495.326 | 0.582315 | 45512.6 | -3374.59 | -0.00337459 | 0.0116463 | 1599.236
119.9 | -495.326 | 0.582315 | 45513.7 | -3374.7 | -0.0033747 | 0.0116463 | 1599.275
119.905 | -495.326 | 0.582315 | 45514.9 | -3374.7 | -0.0033747 | 0.0116463 | 1599.317
119.91 | -495.325 | 0.582601 | 45516 | -3374.7 | -0.0033747 | 0.01165202 | 1599.356
119.915 | -495.325 | 0.582913 | 45517.2 | -3374.82 | -0.00337482 | 0.01165826 | 1599.398
119.92 | -495.325 | 0.582628 | 45518.2 | -3374.93 | -0.00337493 | 0.01165256 | 1599.433
119.925 | -495.325 | 0.582315 | 45519.4 | -3374.93 | -0.00337493 | 0.0116463 | 1599.475
119.93 | -495.325 | 0.582599 | 45520.6 | -3374.93 | -0.00337493 | 0.01165198 | 1599.517
119.935 | -495.325 | 0.582913 | 45521.8 | -3375.05 | -0.00337505 | 0.01165826 | 1599.56
119.94 | -495.324 | 0.582629 | 45522.9 | -3375.16 | -0.00337516 | 0.01165258 | 1599.598
119.945 | -495.324 | 0.582315 | 45524.2 | -3375.28 | -0.00337528 | 0.0116463 | 1599.644
119.95 | -495.324 | 0.582598 | 45525.2 | -3375.39 | -0.00337539 | 0.01165196 | 1599.679
119.955 | -495.324 | 0.582913 | 45526.4 | -3375.39 | -0.00337539 | 0.01165826 | 1599.721
119.96 | -495.324 | 0.582629 | 45527.6 | -3375.39 | -0.00337539 | 0.01165258 | 1599.763
119.965 | -495.324 | 0.582315 | 45528.8 | -3375.51 | -0.00337551 | 0.0116463 | 1599.805
119.97 | -495.323 | 0.582601 | 45529.9 | -3375.62 | -0.00337562 | 0.01165202 | 1599.844
119.975 | -495.323 | 0.582913 | 45531.1 | -3375.74 | -0.00337574 | 0.01165826 | 1599.886
119.985 | -495.323 | 0.582915 | 45533.2 | -3375.85 | -0.00337585 | 0.0116583 | 1599.96
119.99 | -495.323 | 0.582915 | 45534.2 | -3375.85 | -0.00337585 | 0.0116583 | 1599.995
119.995 | -495.323 | 0.582915 | 45535.3 | -3375.85 | -0.00337585 | 0.0116583 | 1600.034
120.005 | -495.322 | 0.582915 | 45537.3 | -3376.09 | -0.00337609 | 0.0116583 | 1600.104
120.015 | -495.322 | 0.582915 | 45539.2 | -3376.31 | -0.00337631 | 0.0116583 | 1600.171
120.025 | -495.322 | 0.582915 | 45541.2 | -3376.31 | -0.00337631 | 0.0116583 | 1600.241
120.035 | -495.321 | 0.582316 | 45543.1 | -3376.31 | -0.00337631 | 0.01164632 | 1600.308
120.045 | -495.321 | 0.582915 | 45544.9 | -3376.43 | -0.00337643 | 0.0116583 | 1600.371
120.055 | -495.32 | 0.583513 | 45546.7 | -3376.66 | -0.00337666 | 0.01167026 | 1600.434
120.065 | -495.32 | 0.582915 | 45548.2 | -3376.89 | -0.00337689 | 0.0116583 | 1600.487
120.075 | -495.32 | 0.582915 | 45549.9 | -3377 | -0.003377 | 0.0116583 | 1600.547
120.085 | -495.32 | 0.582915 | 45551.4 | -3377.12 | -0.00337712 | 0.0116583 | 1600.6
120.095 | -495.319 | 0.583513 | 45552.8 | -3377.34 | -0.00337734 | 0.01167026 | 1600.649
120.105 | -495.319 | 0.582915 | 45554.3 | -3377.45 | -0.00337745 | 0.0116583 | 1600.702
120.115 | -495.319 | 0.582915 | 45556 | -3377.57 | -0.00337757 | 0.0116583 | 1600.761
120.125 | -495.318 | 0.582915 | 45557.9 | -3377.68 | -0.00337768 | 0.0116583 | 1600.828
120.135 | -495.318 | 0.582915 | 45559.5 | -3377.68 | -0.00337768 | 0.0116583 | 1600.884
120.145 | -495.318 | 0.582915 | 45561.2 | -3377.81 | -0.00337781 | 0.0116583 | 1600.944
120.155 | -495.317 | 0.582915 | 45563 | -3378.03 | -0.00337803 | 0.0116583 | 1601.007
120.165 | -495.317 | 0.582915 | 45564.9 | -3378.14 | -0.00337814 | 0.0116583 | 1601.074
120.175 | -495.317 | 0.582915 | 45566.7 | -3378.26 | -0.00337826 | 0.0116583 | 1601.137
120.185 | -495.316 | 0.582915 | 45568.6 | -3378.25 | -0.00337825 | 0.0116583 | 1601.204
120.195 | -495.316 | 0.582915 | 45570.4 | -3378.26 | -0.00337826 | 0.0116583 | 1601.267
120.205 | -495.316 | 0.582915 | 45572.4 | -3378.49 | -0.00337849 | 0.0116583 | 1601.338
120.215 | -495.315 | 0.583513 | 45574.2 | -3378.6 | -0.0033786 | 0.01167026 | 1601.401
120.225 | -495.315 | 0.582915 | 45576 | -3378.6 | -0.0033786 | 0.0116583 | 1601.464
120.235 | -495.315 | 0.583513 | 45578 | -3378.84 | -0.00337884 | 0.01167026 | 1601.534
120.245 | -495.314 | 0.582915 | 45580 | -3379.06 | -0.00337906 | 0.0116583 | 1601.605
120.255 | -495.314 | 0.583513 | 45581.9 | -3379.06 | -0.00337906 | 0.01167026 | 1601.671
120.265 | -495.314 | 0.582915 | 45583.8 | -3379.18 | -0.00337918 | 0.0116583 | 1601.738
120.275 | -495.313 | 0.583513 | 45585.7 | -3379.29 | -0.00337929 | 0.01167026 | 1601.805
120.285 | -495.313 | 0.583515 | 45587.5 | -3379.41 | -0.00337941 | 0.0116703 | 1601.868
120.295 | -495.313 | 0.583515 | 45589.3 | -3379.52 | -0.00337952 | 0.0116703 | 1601.931
120.305 | -495.312 | 0.583515 | 45591 | -3379.64 | -0.00337964 | 0.0116703 | 1601.991
120.315 | -495.312 | 0.583515 | 45592.9 | -3379.75 | -0.00337975 | 0.0116703 | 1602.058
120.325 | -495.312 | 0.583515 | 45594.7 | -3379.75 | -0.00337975 | 0.0116703 | 1602.121
120.335 | -495.311 | 0.583515 | 45596.3 | -3379.87 | -0.00337987 | 0.0116703 | 1602.177
120.345 | -495.311 | 0.583515 | 45597.9 | -3380.1 | -0.0033801 | 0.0116703 | 1602.234
120.355 | -495.311 | 0.583515 | 45599.7 | -3380.21 | -0.00338021 | 0.0116703 | 1602.297
120.365 | -495.31 | 0.583515 | 45601.5 | -3380.33 | -0.00338033 | 0.0116703 | 1602.36
120.375 | -495.31 | 0.583515 | 45603.5 | -3380.44 | -0.00338044 | 0.0116703 | 1602.43
120.385 | -495.31 | 0.583515 | 45605.4 | -3380.56 | -0.00338056 | 0.0116703 | 1602.497
120.395 | -495.309 | 0.583515 | 45607.5 | -3380.79 | -0.00338079 | 0.0116703 | 1602.571
120.405 | -495.309 | 0.583515 | 45609.4 | -3380.9 | -0.0033809 | 0.0116703 | 1602.638
120.415 | -495.309 | 0.584113 | 45611.3 | -3380.9 | -0.0033809 | 0.01168226 | 1602.704
120.425 | -495.308 | 0.583515 | 45613 | -3380.9 | -0.0033809 | 0.0116703 | 1602.764
120.435 | -495.308 | 0.584113 | 45615 | -3380.9 | -0.0033809 | 0.01168226 | 1602.834
120.445 | -495.308 | 0.583515 | 45617 | -3381.02 | -0.00338102 | 0.0116703 | 1602.905
120.455 | -495.307 | 0.584113 | 45619 | -3381.13 | -0.00338113 | 0.01168226 | 1602.975
120.465 | -495.307 | 0.584115 | 45620.9 | -3381.37 | -0.00338137 | 0.0116823 | 1603.042
120.475 | -495.307 | 0.584115 | 45622.8 | -3381.59 | -0.00338159 | 0.0116823 | 1603.108
120.485 | -495.306 | 0.584115 | 45624.8 | -3381.59 | -0.00338159 | 0.0116823 | 1603.179
120.495 | -495.306 | 0.584115 | 45626.8 | -3381.59 | -0.00338159 | 0.0116823 | 1603.249
120.505 | -495.306 | 0.584115 | 45628.8 | -3381.83 | -0.00338183 | 0.0116823 | 1603.319
120.515 | -495.305 | 0.584115 | 45630.7 | -3382.17 | -0.00338217 | 0.0116823 | 1603.386
120.525 | -495.305 | 0.584115 | 45632.7 | -3382.28 | -0.00338228 | 0.0116823 | 1603.456
120.535 | -495.305 | 0.584115 | 45634.7 | -3382.4 | -0.0033824 | 0.0116823 | 1603.527
120.545 | -495.304 | 0.584115 | 45636.5 | -3382.39 | -0.00338239 | 0.0116823 | 1603.59
120.555 | -495.304 | 0.584713 | 45638.3 | -3382.52 | -0.00338252 | 0.01169426 | 1603.653
120.565 | -495.304 | 0.584115 | 45640.1 | -3382.74 | -0.00338274 | 0.0116823 | 1603.716
120.575 | -495.303 | 0.584115 | 45641.7 | -3382.86 | -0.00338286 | 0.0116823 | 1603.773
120.585 | -495.303 | 0.584115 | 45643.3 | -3382.97 | -0.00338297 | 0.0116823 | 1603.829
120.595 | -495.303 | 0.584115 | 45644.9 | -3382.97 | -0.00338297 | 0.0116823 | 1603.885
120.605 | -495.302 | 0.584115 | 45646.6 | -3383.09 | -0.00338309 | 0.0116823 | 1603.945
120.615 | -495.302 | 0.584115 | 45648.3 | -3383.2 | -0.0033832 | 0.0116823 | 1604.005
120.625 | -495.302 | 0.584713 | 45650 | -3383.32 | -0.00338332 | 0.01169426 | 1604.064
120.635 | -495.301 | 0.584115 | 45651.7 | -3383.43 | -0.00338343 | 0.0116823 | 1604.124
120.645 | -495.301 | 0.584115 | 45653.5 | -3383.55 | -0.00338355 | 0.0116823 | 1604.187
120.655 | -495.301 | 0.584115 | 45655.3 | -3383.66 | -0.00338366 | 0.0116823 | 1604.25
120.665 | -495.3 | 0.584115 | 45657.3 | -3383.78 | -0.00338378 | 0.0116823 | 1604.321
120.675 | -495.3 | 0.584115 | 45659.2 | -3384.01 | -0.00338401 | 0.0116823 | 1604.388
120.685 | -495.3 | 0.584115 | 45661.2 | -3384.11 | -0.00338411 | 0.0116823 | 1604.458
120.695 | -495.299 | 0.584115 | 45663.1 | -3384.11 | -0.00338411 | 0.0116823 | 1604.525
120.705 | -495.299 | 0.584713 | 45664.9 | -3384.24 | -0.00338424 | 0.01169426 | 1604.588
120.715 | -495.299 | 0.584115 | 45666.6 | -3384.46 | -0.00338446 | 0.0116823 | 1604.648
120.725 | -495.298 | 0.584713 | 45668.3 | -3384.57 | -0.00338457 | 0.01169426 | 1604.707
120.735 | -495.298 | 0.584115 | 45670.2 | -3384.57 | -0.00338457 | 0.0116823 | 1604.774
120.745 | -495.298 | 0.584713 | 45672 | -3384.69 | -0.00338469 | 0.01169426 | 1604.837
120.755 | -495.297 | 0.584115 | 45673.7 | -3384.92 | -0.00338492 | 0.0116823 | 1604.897
120.765 | -495.297 | 0.584713 | 45675.4 | -3385.03 | -0.00338503 | 0.01169426 | 1604.957
120.775 | -495.297 | 0.584715 | 45677.1 | -3385.03 | -0.00338503 | 0.0116943 | 1605.016
120.785 | -495.296 | 0.584715 | 45678.9 | -3385.15 | -0.00338515 | 0.0116943 | 1605.08
120.795 | -495.296 | 0.584715 | 45680.5 | -3385.26 | -0.00338526 | 0.0116943 | 1605.136
120.805 | -495.296 | 0.584715 | 45682.3 | -3385.38 | -0.00338538 | 0.0116943 | 1605.199
120.815 | -495.295 | 0.584715 | 45684.1 | -3385.61 | -0.00338561 | 0.0116943 | 1605.262
120.825 | -495.295 | 0.584715 | 45685.8 | -3385.72 | -0.00338572 | 0.0116943 | 1605.322
120.835 | -495.295 | 0.584715 | 45687.5 | -3385.72 | -0.00338572 | 0.0116943 | 1605.382
120.845 | -495.294 | 0.584715 | 45689.1 | -3385.72 | -0.00338572 | 0.0116943 | 1605.438
120.855 | -495.294 | 0.584715 | 45690.6 | -3385.84 | -0.00338584 | 0.0116943 | 1605.491
120.865 | -495.294 | 0.584715 | 45692.1 | -3386.07 | -0.00338607 | 0.0116943 | 1605.544
120.875 | -495.293 | 0.584715 | 45693.7 | -3386.18 | -0.00338618 | 0.0116943 | 1605.6
120.885 | -495.293 | 0.584715 | 45695.3 | -3386.18 | -0.00338618 | 0.0116943 | 1605.656
120.895 | -495.293 | 0.584715 | 45697 | -3386.3 | -0.0033863 | 0.0116943 | 1605.716
120.905 | -495.292 | 0.584715 | 45698.7 | -3386.41 | -0.00338641 | 0.0116943 | 1605.775
120.915 | -495.292 | 0.584715 | 45700.3 | -3386.53 | -0.00338653 | 0.0116943 | 1605.832
120.925 | -495.292 | 0.585313 | 45702.1 | -3386.64 | -0.00338664 | 0.01170626 | 1605.895
120.935 | -495.291 | 0.584715 | 45703.6 | -3386.64 | -0.00338664 | 0.0116943 | 1605.948
120.945 | -495.291 | 0.585313 | 45705.2 | -3386.76 | -0.00338676 | 0.01170626 | 1606.004
120.955 | -495.291 | 0.584715 | 45706.8 | -3386.87 | -0.00338687 | 0.0116943 | 1606.06
120.965 | -495.29 | 0.584715 | 45708.5 | -3386.99 | -0.00338699 | 0.0116943 | 1606.12
120.975 | -495.29 | 0.584715 | 45710 | -3387.22 | -0.00338722 | 0.0116943 | 1606.173
120.985 | -495.29 | 0.585313 | 45711.6 | -3387.33 | -0.00338733 | 0.01170626 | 1606.229
120.995 | -495.289 | 0.584715 | 45713.1 | -3387.33 | -0.00338733 | 0.0116943 | 1606.281
121.005 | -495.289 | 0.584715 | 45714.8 | -3387.45 | -0.00338745 | 0.0116943 | 1606.341
121.015 | -495.289 | 0.585313 | 45716.4 | -3387.56 | -0.00338756 | 0.01170626 | 1606.397
121.025 | -495.288 | 0.585315 | 45717.9 | -3387.68 | -0.00338768 | 0.0117063 | 1606.45
121.035 | -495.288 | 0.585315 | 45719.6 | -3387.79 | -0.00338779 | 0.0117063 | 1606.51
121.045 | -495.288 | 0.585315 | 45721.3 | -3387.79 | -0.00338779 | 0.0117063 | 1606.57
121.055 | -495.287 | 0.585315 | 45723 | -3387.91 | -0.00338791 | 0.0117063 | 1606.629
121.065 | -495.287 | 0.585315 | 45724.7 | -3388.02 | -0.00338802 | 0.0117063 | 1606.689
121.075 | -495.287 | 0.585315 | 45726.4 | -3388.14 | -0.00338814 | 0.0117063 | 1606.749
121.085 | -495.286 | 0.585315 | 45728.1 | -3388.37 | -0.00338837 | 0.0117063 | 1606.809
121.095 | -495.286 | 0.585315 | 45729.8 | -3388.36 | -0.00338836 | 0.0117063 | 1606.868
121.105 | -495.286 | 0.585315 | 45731.5 | -3388.49 | -0.00338849 | 0.0117063 | 1606.928
121.115 | -495.285 | 0.585315 | 45733.4 | -3388.83 | -0.00338883 | 0.0117063 | 1606.995
121.125 | -495.285 | 0.585315 | 45735.3 | -3388.94 | -0.00338894 | 0.0117063 | 1607.062
121.135 | -495.285 | 0.584716 | 45737.1 | -3388.94 | -0.00338894 | 0.01169432 | 1607.125
121.145 | -495.284 | 0.585315 | 45739.2 | -3389.06 | -0.00338906 | 0.0117063 | 1607.199
121.155 | -495.284 | 0.585315 | 45741 | -3389.17 | -0.00338917 | 0.0117063 | 1607.262
121.165 | -495.284 | 0.585913 | 45743 | -3389.17 | -0.00338917 | 0.01171826 | 1607.332
121.175 | -495.283 | 0.585315 | 45744.9 | -3389.29 | -0.00338929 | 0.0117063 | 1607.399
121.185 | -495.283 | 0.585315 | 45746.7 | -3389.4 | -0.0033894 | 0.0117063 | 1607.462
121.195 | -495.283 | 0.585315 | 45748.7 | -3389.52 | -0.00338952 | 0.0117063 | 1607.532
121.205 | -495.282 | 0.585315 | 45750.3 | -3389.51 | -0.00338951 | 0.0117063 | 1607.589
121.215 | -495.282 | 0.585315 | 45751.9 | -3389.64 | -0.00338964 | 0.0117063 | 1607.645
121.225 | -495.282 | 0.585913 | 45753.7 | -3389.98 | -0.00338998 | 0.01171826 | 1607.708
121.235 | -495.281 | 0.585315 | 45755.4 | -3390.09 | -0.00339009 | 0.0117063 | 1607.768
121.245 | -495.281 | 0.585913 | 45757 | -3390.21 | -0.00339021 | 0.01171826 | 1607.824
121.255 | -495.281 | 0.585315 | 45758.6 | -3390.32 | -0.00339032 | 0.0117063 | 1607.88
121.265 | -495.28 | 0.585913 | 45760 | -3390.32 | -0.00339032 | 0.01171826 | 1607.929
121.275 | -495.28 | 0.585315 | 45761.6 | -3390.44 | -0.00339044 | 0.0117063 | 1607.986
121.285 | -495.28 | 0.585913 | 45763.2 | -3390.55 | -0.00339055 | 0.01171826 | 1608.042
121.295 | -495.279 | 0.585915 | 45764.7 | -3390.67 | -0.00339067 | 0.0117183 | 1608.095
121.305 | -495.279 | 0.585915 | 45766.3 | -3390.78 | -0.00339078 | 0.0117183 | 1608.151
121.315 | -495.279 | 0.585915 | 45768 | -3390.78 | -0.00339078 | 0.0117183 | 1608.211
121.325 | -495.278 | 0.585915 | 45769.5 | -3390.9 | -0.0033909 | 0.0117183 | 1608.263
121.335 | -495.278 | 0.585915 | 45771.1 | -3391 | -0.003391 | 0.0117183 | 1608.319
121.345 | -495.278 | 0.585915 | 45772.9 | -3391.12 | -0.00339112 | 0.0117183 | 1608.383
121.355 | -495.277 | 0.585915 | 45774.6 | -3391.23 | -0.00339123 | 0.0117183 | 1608.442
121.365 | -495.277 | 0.585915 | 45776.4 | -3391.35 | -0.00339135 | 0.0117183 | 1608.506
121.375 | -495.277 | 0.585915 | 45778.2 | -3391.58 | -0.00339158 | 0.0117183 | 1608.569
121.385 | -495.276 | 0.585915 | 45780 | -3391.69 | -0.00339169 | 0.0117183 | 1608.632
121.395 | -495.276 | 0.585915 | 45781.6 | -3391.81 | -0.00339181 | 0.0117183 | 1608.688
121.405 | -495.276 | 0.585915 | 45783.3 | -3391.92 | -0.00339192 | 0.0117183 | 1608.748
121.415 | -495.275 | 0.585915 | 45785 | -3391.92 | -0.00339192 | 0.0117183 | 1608.808
121.425 | -495.275 | 0.585915 | 45786.6 | -3392.04 | -0.00339204 | 0.0117183 | 1608.864
121.435 | -495.275 | 0.585915 | 45788.3 | -3392.15 | -0.00339215 | 0.0117183 | 1608.924
121.445 | -495.274 | 0.585915 | 45789.8 | -3392.15 | -0.00339215 | 0.0117183 | 1608.977
121.455 | -495.274 | 0.586513 | 45791.4 | -3392.27 | -0.00339227 | 0.01173026 | 1609.033
121.465 | -495.274 | 0.585915 | 45793.1 | -3392.5 | -0.0033925 | 0.0117183 | 1609.093
121.475 | -495.273 | 0.586513 | 45794.6 | -3392.49 | -0.00339249 | 0.01173026 | 1609.145
121.485 | -495.273 | 0.585915 | 45796.1 | -3392.5 | -0.0033925 | 0.0117183 | 1609.198
121.495 | -495.273 | 0.586513 | 45797.7 | -3392.61 | -0.00339261 | 0.01173026 | 1609.254
121.505 | -495.272 | 0.585915 | 45799.1 | -3392.73 | -0.00339273 | 0.0117183 | 1609.303
121.515 | -495.272 | 0.586513 | 45800.6 | -3392.84 | -0.00339284 | 0.01173026 | 1609.356
121.525 | -495.272 | 0.586515 | 45802.1 | -3392.96 | -0.00339296 | 0.0117303 | 1609.409
121.535 | -495.271 | 0.586515 | 45803.4 | -3393.19 | -0.00339319 | 0.0117303 | 1609.454
121.545 | -495.271 | 0.586515 | 45804.7 | -3393.3 | -0.0033933 | 0.0117303 | 1609.5
121.555 | -495.271 | 0.585916 | 45806 | -3393.42 | -0.00339342 | 0.01171832 | 1609.546
121.565 | -495.27 | 0.586515 | 45807.4 | -3393.53 | -0.00339353 | 0.0117303 | 1609.595
121.575 | -495.27 | 0.586515 | 45808.9 | -3393.53 | -0.00339353 | 0.0117303 | 1609.648
121.585 | -495.27 | 0.585916 | 45810.3 | -3393.65 | -0.00339365 | 0.01171832 | 1609.697
121.595 | -495.269 | 0.586515 | 45811.6 | -3393.76 | -0.00339376 | 0.0117303 | 1609.743
121.605 | -495.269 | 0.585916 | 45813.1 | -3393.76 | -0.00339376 | 0.01171832 | 1609.795
121.615 | -495.269 | 0.586515 | 45814.5 | -3393.76 | -0.00339376 | 0.0117303 | 1609.844
121.625 | -495.268 | 0.585916 | 45815.8 | -3393.88 | -0.00339388 | 0.01171832 | 1609.89
121.635 | -495.268 | 0.586515 | 45817.3 | -3393.99 | -0.00339399 | 0.0117303 | 1609.943
121.645 | -495.268 | 0.585916 | 45818.8 | -3394.11 | -0.00339411 | 0.01171832 | 1609.996
121.655 | -495.267 | 0.586515 | 45820.4 | -3394.34 | -0.00339434 | 0.0117303 | 1610.052
121.665 | -495.267 | 0.586515 | 45821.9 | -3394.45 | -0.00339445 | 0.0117303 | 1610.105
121.675 | -495.267 | 0.586515 | 45823.4 | -3394.57 | -0.00339457 | 0.0117303 | 1610.157
121.685 | -495.266 | 0.586515 | 45825 | -3394.68 | -0.00339468 | 0.0117303 | 1610.213
121.695 | -495.266 | 0.586515 | 45826.9 | -3394.68 | -0.00339468 | 0.0117303 | 1610.28
121.705 | -495.266 | 0.586515 | 45828.5 | -3394.8 | -0.0033948 | 0.0117303 | 1610.336
121.715 | -495.265 | 0.586515 | 45830.1 | -3394.91 | -0.00339491 | 0.0117303 | 1610.393
121.725 | -495.265 | 0.586515 | 45831.7 | -3395.03 | -0.00339503 | 0.0117303 | 1610.449
121.735 | -495.265 | 0.586515 | 45833.2 | -3395.14 | -0.00339514 | 0.0117303 | 1610.502
121.745 | -495.264 | 0.586515 | 45834.7 | -3395.26 | -0.00339526 | 0.0117303 | 1610.554
121.755 | -495.264 | 0.587113 | 45836.2 | -3395.37 | -0.00339537 | 0.01174226 | 1610.607
121.765 | -495.264 | 0.586515 | 45837.6 | -3395.37 | -0.00339537 | 0.0117303 | 1610.656
121.775 | -495.263 | 0.586515 | 45838.9 | -3395.37 | -0.00339537 | 0.0117303 | 1610.702
121.785 | -495.263 | 0.586515 | 45840.3 | -3395.37 | -0.00339537 | 0.0117303 | 1610.751
121.795 | -495.263 | 0.586515 | 45841.6 | -3395.61 | -0.00339561 | 0.0117303 | 1610.797
121.805 | -495.262 | 0.586515 | 45843 | -3395.83 | -0.00339583 | 0.0117303 | 1610.846
121.815 | -495.262 | 0.586515 | 45844.4 | -3395.83 | -0.00339583 | 0.0117303 | 1610.895
121.825 | -495.262 | 0.586515 | 45845.9 | -3395.83 | -0.00339583 | 0.0117303 | 1610.948
121.835 | -495.261 | 0.587113 | 45847.5 | -3395.83 | -0.00339583 | 0.01174226 | 1611.004
121.845 | -495.261 | 0.586515 | 45848.9 | -3395.95 | -0.00339595 | 0.0117303 | 1611.053
121.855 | -495.261 | 0.587113 | 45850.5 | -3396.06 | -0.00339606 | 0.01174226 | 1611.109
121.865 | -495.26 | 0.586515 | 45852 | -3396.18 | -0.00339618 | 0.0117303 | 1611.162
121.875 | -495.26 | 0.587113 | 45853.5 | -3396.41 | -0.00339641 | 0.01174226 | 1611.215
121.885 | -495.26 | 0.586515 | 45855.2 | -3396.52 | -0.00339652 | 0.0117303 | 1611.275
121.895 | -495.259 | 0.587113 | 45856.8 | -3396.52 | -0.00339652 | 0.01174226 | 1611.331
121.905 | -495.259 | 0.586515 | 45858.4 | -3396.52 | -0.00339652 | 0.0117303 | 1611.387
121.915 | -495.259 | 0.587113 | 45860 | -3396.64 | -0.00339664 | 0.01174226 | 1611.443
121.925 | -495.258 | 0.587115 | 45861.7 | -3396.75 | -0.00339675 | 0.0117423 | 1611.503
121.935 | -495.258 | 0.587115 | 45863.3 | -3396.75 | -0.00339675 | 0.0117423 | 1611.559
121.945 | -495.258 | 0.587115 | 45865 | -3396.87 | -0.00339687 | 0.0117423 | 1611.619
121.955 | -495.257 | 0.587115 | 45866.4 | -3397.1 | -0.0033971 | 0.0117423 | 1611.668
121.965 | -495.257 | 0.587115 | 45867.8 | -3397.21 | -0.00339721 | 0.0117423 | 1611.717
121.975 | -495.257 | 0.587115 | 45869.2 | -3397.21 | -0.00339721 | 0.0117423 | 1611.767
121.985 | -495.256 | 0.587115 | 45870.5 | -3397.45 | -0.00339745 | 0.0117423 | 1611.812
121.995 | -495.256 | 0.587115 | 45871.8 | -3397.67 | -0.00339767 | 0.0117423 | 1611.858
122.005 | -495.256 | 0.587115 | 45873.1 | -3397.79 | -0.00339779 | 0.0117423 | 1611.904
122.015 | -495.255 | 0.587115 | 45874.5 | -3397.89 | -0.00339789 | 0.0117423 | 1611.953
122.025 | -495.255 | 0.587115 | 45875.8 | -3397.89 | -0.00339789 | 0.0117423 | 1611.998
122.035 | -495.255 | 0.587115 | 45877.2 | -3397.89 | -0.00339789 | 0.0117423 | 1612.048
122.045 | -495.254 | 0.587115 | 45878.4 | -3397.89 | -0.00339789 | 0.0117423 | 1612.09
122.055 | -495.254 | 0.587115 | 45879.9 | -3397.89 | -0.00339789 | 0.0117423 | 1612.143
122.065 | -495.253 | 0.587115 | 45881.4 | -3398.02 | -0.00339802 | 0.0117423 | 1612.195
122.075 | -495.253 | 0.587115 | 45883 | -3398.25 | -0.00339825 | 0.0117423 | 1612.251
122.085 | -495.253 | 0.587115 | 45884.4 | -3398.35 | -0.00339835 | 0.0117423 | 1612.301
122.095 | -495.253 | 0.587713 | 45886 | -3398.35 | -0.00339835 | 0.01175426 | 1612.357
122.105 | -495.252 | 0.587115 | 45887.5 | -3398.47 | -0.00339847 | 0.0117423 | 1612.41
122.115 | -495.252 | 0.587115 | 45889.2 | -3398.7 | -0.0033987 | 0.0117423 | 1612.469
122.125 | -495.252 | 0.587115 | 45890.7 | -3398.81 | -0.00339881 | 0.0117423 | 1612.522
122.135 | -495.251 | 0.587115 | 45892.1 | -3398.81 | -0.00339881 | 0.0117423 | 1612.571
122.145 | -495.251 | 0.587713 | 45893.6 | -3398.93 | -0.00339893 | 0.01175426 | 1612.624
122.155 | -495.251 | 0.587115 | 45895.2 | -3399.04 | -0.00339904 | 0.0117423 | 1612.68
122.165 | -495.25 | 0.587713 | 45896.7 | -3399.04 | -0.00339904 | 0.01175426 | 1612.733
122.175 | -495.25 | 0.587115 | 45897.9 | -3399.04 | -0.00339904 | 0.0117423 | 1612.775
122.185 | -495.25 | 0.587713 | 45899.3 | -3399.16 | -0.00339916 | 0.01175426 | 1612.824
122.195 | -495.249 | 0.587115 | 45900.6 | -3399.39 | -0.00339939 | 0.0117423 | 1612.87
122.205 | -495.249 | 0.587713 | 45901.8 | -3399.62 | -0.00339962 | 0.01175426 | 1612.912
122.215 | -495.249 | 0.587715 | 45902.9 | -3399.61 | -0.00339961 | 0.0117543 | 1612.951
122.225 | -495.248 | 0.587715 | 45904.2 | -3399.5 | -0.0033995 | 0.0117543 | 1612.996
122.235 | -495.248 | 0.587715 | 45905.6 | -3399.62 | -0.00339962 | 0.0117543 | 1613.046
122.245 | -495.248 | 0.587715 | 45906.8 | -3399.73 | -0.00339973 | 0.0117543 | 1613.088
122.255 | -495.247 | 0.587715 | 45907.9 | -3399.85 | -0.00339985 | 0.0117543 | 1613.126
122.265 | -495.247 | 0.587715 | 45909.1 | -3399.96 | -0.00339996 | 0.0117543 | 1613.169
122.275 | -495.247 | 0.587715 | 45910.7 | -3399.96 | -0.00339996 | 0.0117543 | 1613.225
122.285 | -495.246 | 0.587715 | 45912.1 | -3400.08 | -0.00340008 | 0.0117543 | 1613.274
122.295 | -495.246 | 0.587715 | 45913.6 | -3400.31 | -0.00340031 | 0.0117543 | 1613.327
122.305 | -495.246 | 0.587715 | 45915 | -3400.42 | -0.00340042 | 0.0117543 | 1613.376
122.315 | -495.245 | 0.587715 | 45916.1 | -3400.42 | -0.00340042 | 0.0117543 | 1613.415
122.325 | -495.245 | 0.587715 | 45917.5 | -3400.42 | -0.00340042 | 0.0117543 | 1613.464
122.335 | -495.245 | 0.587715 | 45918.8 | -3400.54 | -0.00340054 | 0.0117543 | 1613.509
122.345 | -495.244 | 0.587715 | 45920.2 | -3400.65 | -0.00340065 | 0.0117543 | 1613.559
122.355 | -495.244 | 0.587715 | 45921.9 | -3400.77 | -0.00340077 | 0.0117543 | 1613.618
122.365 | -495.244 | 0.587715 | 45923.6 | -3400.88 | -0.00340088 | 0.0117543 | 1613.678
122.375 | -495.243 | 0.587116 | 45924.9 | -3400.88 | -0.00340088 | 0.01174232 | 1613.724
122.385 | -495.243 | 0.587715 | 45926.3 | -3400.88 | -0.00340088 | 0.0117543 | 1613.773
122.395 | -495.243 | 0.587715 | 45927.7 | -3400.88 | -0.00340088 | 0.0117543 | 1613.822
122.405 | -495.242 | 0.587715 | 45929.1 | -3401 | -0.003401 | 0.0117543 | 1613.871
122.415 | -495.242 | 0.587715 | 45930.7 | -3401.23 | -0.00340123 | 0.0117543 | 1613.928
122.425 | -495.242 | 0.588313 | 45932 | -3401.46 | -0.00340146 | 0.01176626 | 1613.973
122.435 | -495.241 | 0.587715 | 45933.3 | -3401.57 | -0.00340157 | 0.0117543 | 1614.019
122.445 | -495.241 | 0.587715 | 45934.5 | -3401.69 | -0.00340169 | 0.0117543 | 1614.061
122.455 | -495.241 | 0.587715 | 45935.6 | -3401.8 | -0.0034018 | 0.0117543 | 1614.1
122.465 | -495.24 | 0.588313 | 45936.8 | -3401.8 | -0.0034018 | 0.01176626 | 1614.142
122.475 | -495.24 | 0.587715 | 45938.1 | -3401.8 | -0.0034018 | 0.0117543 | 1614.188
122.485 | -495.24 | 0.588313 | 45939.4 | -3401.92 | -0.00340192 | 0.01176626 | 1614.233
122.495 | -495.239 | 0.587715 | 45940.7 | -3402.03 | -0.00340203 | 0.0117543 | 1614.279
122.505 | -495.239 | 0.588313 | 45942 | -3402.03 | -0.00340203 | 0.01176626 | 1614.325
122.515 | -495.239 | 0.587715 | 45943.3 | -3402.03 | -0.00340203 | 0.0117543 | 1614.37
122.525 | -495.238 | 0.588313 | 45944.7 | -3402.15 | -0.00340215 | 0.01176626 | 1614.42
122.535 | -495.238 | 0.588315 | 45946.1 | -3402.38 | -0.00340238 | 0.0117663 | 1614.469
122.545 | -495.238 | 0.588315 | 45947.6 | -3402.49 | -0.00340249 | 0.0117663 | 1614.521
122.555 | -495.237 | 0.587716 | 45949 | -3402.61 | -0.00340261 | 0.01175432 | 1614.571
122.565 | -495.237 | 0.588315 | 45950.2 | -3402.6 | -0.0034026 | 0.0117663 | 1614.613
122.575 | -495.237 | 0.587716 | 45951.7 | -3402.61 | -0.00340261 | 0.01175432 | 1614.665
122.585 | -495.236 | 0.588315 | 45953 | -3402.72 | -0.00340272 | 0.0117663 | 1614.711
122.595 | -495.236 | 0.587716 | 45954.3 | -3402.72 | -0.00340272 | 0.01175432 | 1614.757
122.605 | -495.236 | 0.588914 | 45955.7 | -3402.84 | -0.00340284 | 0.01177828 | 1614.806
122.615 | -495.235 | 0.587716 | 45957.1 | -3402.83 | -0.00340283 | 0.01175432 | 1614.855
122.625 | -495.235 | 0.588315 | 45958.4 | -3402.84 | -0.00340284 | 0.0117663 | 1614.901
122.635 | -495.235 | 0.588315 | 45959.7 | -3402.95 | -0.00340295 | 0.0117663 | 1614.947
122.645 | -495.234 | 0.588315 | 45960.9 | -3403.07 | -0.00340307 | 0.0117663 | 1614.989
122.655 | -495.234 | 0.588315 | 45962.2 | -3403.3 | -0.0034033 | 0.0117663 | 1615.034
122.665 | -495.234 | 0.588315 | 45963.5 | -3403.41 | -0.00340341 | 0.0117663 | 1615.08
122.675 | -495.233 | 0.588315 | 45964.6 | -3403.53 | -0.00340353 | 0.0117663 | 1615.119
122.685 | -495.233 | 0.588315 | 45965.8 | -3403.76 | -0.00340376 | 0.0117663 | 1615.161
122.695 | -495.233 | 0.588315 | 45967.2 | -3403.87 | -0.00340387 | 0.0117663 | 1615.21
122.705 | -495.232 | 0.588315 | 45968.2 | -3403.87 | -0.00340387 | 0.0117663 | 1615.245
122.715 | -495.232 | 0.588315 | 45969.4 | -3403.99 | -0.00340399 | 0.0117663 | 1615.287
122.725 | -495.232 | 0.588315 | 45970.7 | -3404.1 | -0.0034041 | 0.0117663 | 1615.333
122.735 | -495.231 | 0.588315 | 45971.9 | -3403.98 | -0.00340398 | 0.0117663 | 1615.375
122.745 | -495.231 | 0.588315 | 45973.2 | -3403.99 | -0.00340399 | 0.0117663 | 1615.421
122.755 | -495.231 | 0.588315 | 45974.4 | -3404.22 | -0.00340422 | 0.0117663 | 1615.463
122.765 | -495.23 | 0.588315 | 45975.6 | -3404.33 | -0.00340433 | 0.0117663 | 1615.505
122.775 | -495.23 | 0.588315 | 45976.9 | -3404.33 | -0.00340433 | 0.0117663 | 1615.551
122.785 | -495.23 | 0.588315 | 45978.2 | -3404.45 | -0.00340445 | 0.0117663 | 1615.597
122.795 | -495.229 | 0.588315 | 45979.4 | -3404.56 | -0.00340456 | 0.0117663 | 1615.639
122.805 | -495.229 | 0.588315 | 45980.9 | -3404.56 | -0.00340456 | 0.0117663 | 1615.692
122.815 | -495.229 | 0.588315 | 45982.3 | -3404.56 | -0.00340456 | 0.0117663 | 1615.741
122.825 | -495.228 | 0.588315 | 45983.5 | -3404.68 | -0.00340468 | 0.0117663 | 1615.783
122.835 | -495.228 | 0.588914 | 45984.9 | -3404.78 | -0.00340478 | 0.01177828 | 1615.832
122.845 | -495.228 | 0.588315 | 45986.2 | -3404.66 | -0.00340466 | 0.0117663 | 1615.878
122.855 | -495.227 | 0.588914 | 45987.6 | -3404.68 | -0.00340468 | 0.01177828 | 1615.927
122.865 | -495.227 | 0.588315 | 45988.8 | -3404.91 | -0.00340491 | 0.0117663 | 1615.969
122.875 | -495.227 | 0.588914 | 45990.2 | -3405.13 | -0.00340513 | 0.01177828 | 1616.018
122.885 | -495.226 | 0.588315 | 45991.7 | -3405.36 | -0.00340536 | 0.0117663 | 1616.071
122.895 | -495.226 | 0.588914 | 45993 | -3405.47 | -0.00340547 | 0.01177828 | 1616.117
122.905 | -495.226 | 0.588915 | 45994.3 | -3405.47 | -0.00340547 | 0.0117783 | 1616.162
122.915 | -495.225 | 0.588915 | 45995.8 | -3405.47 | -0.00340547 | 0.0117783 | 1616.215
122.925 | -495.225 | 0.588915 | 45997.2 | -3405.59 | -0.00340559 | 0.0117783 | 1616.264
122.935 | -495.225 | 0.588915 | 45998.5 | -3405.7 | -0.0034057 | 0.0117783 | 1616.31
122.945 | -495.224 | 0.588915 | 45999.7 | -3405.7 | -0.0034057 | 0.0117783 | 1616.352
122.955 | -495.224 | 0.588915 | 46000.8 | -3405.82 | -0.00340582 | 0.0117783 | 1616.391
122.965 | -495.224 | 0.588915 | 46002.1 | -3405.93 | -0.00340593 | 0.0117783 | 1616.436
122.975 | -495.223 | 0.588915 | 46003.4 | -3405.93 | -0.00340593 | 0.0117783 | 1616.482
122.985 | -495.223 | 0.588915 | 46004.4 | -3406.05 | -0.00340605 | 0.0117783 | 1616.517
122.995 | -495.223 | 0.588915 | 46005.8 | -3406.16 | -0.00340616 | 0.0117783 | 1616.566
123.005 | -495.222 | 0.588915 | 46006.9 | -3406.28 | -0.00340628 | 0.0117783 | 1616.605
123.015 | -495.222 | 0.588915 | 46008 | -3406.39 | -0.00340639 | 0.0117783 | 1616.644
123.025 | -495.222 | 0.588915 | 46009.1 | -3406.39 | -0.00340639 | 0.0117783 | 1616.682
123.035 | -495.221 | 0.588915 | 46010.4 | -3406.39 | -0.00340639 | 0.0117783 | 1616.728
123.045 | -495.221 | 0.588915 | 46011.7 | -3406.39 | -0.00340639 | 0.0117783 | 1616.774
123.055 | -495.221 | 0.588915 | 46013 | -3406.51 | -0.00340651 | 0.0117783 | 1616.819
123.065 | -495.22 | 0.588915 | 46014.3 | -3406.74 | -0.00340674 | 0.0117783 | 1616.865
123.075 | -495.22 | 0.588915 | 46015.4 | -3406.85 | -0.00340685 | 0.0117783 | 1616.904
123.085 | -495.22 | 0.588915 | 46016.6 | -3406.97 | -0.00340697 | 0.0117783 | 1616.946
123.1 | -495.219 | 0.588915 | 46018.1 | -3407.08 | -0.00340708 | 0.0117783 | 1616.999
123.11 | -495.219 | 0.588915 | 46019.2 | -3407.08 | -0.00340708 | 0.0117783 | 1617.037
123.12 | -495.218 | 0.588915 | 46020.3 | -3407.08 | -0.00340708 | 0.0117783 | 1617.076
123.13 | -495.218 | 0.589199 | 46021.4 | -3407.08 | -0.00340708 | 0.01178398 | 1617.115
123.14 | -495.218 | 0.589229 | 46022.5 | -3407.31 | -0.00340731 | 0.01178458 | 1617.153
123.15 | -495.217 | 0.589198 | 46023.7 | -3407.31 | -0.00340731 | 0.01178396 | 1617.195
123.16 | -495.217 | 0.589229 | 46024.8 | -3407.31 | -0.00340731 | 0.01178458 | 1617.234
123.17 | -495.217 | 0.589201 | 46025.9 | -3407.31 | -0.00340731 | 0.01178402 | 1617.273
123.18 | -495.216 | 0.589514 | 46027.1 | -3407.54 | -0.00340754 | 0.01179028 | 1617.315
123.19 | -495.216 | 0.589515 | 46028.1 | -3407.54 | -0.00340754 | 0.0117903 | 1617.35
123.2 | -495.216 | 0.589515 | 46029.2 | -3407.54 | -0.00340754 | 0.0117903 | 1617.389
123.215 | -495.215 | 0.589515 | 46030.7 | -3407.66 | -0.00340766 | 0.0117903 | 1617.441
123.225 | -495.215 | 0.589515 | 46032 | -3407.89 | -0.00340789 | 0.0117903 | 1617.487
123.235 | -495.215 | 0.588916 | 46033.4 | -3408 | -0.003408 | 0.01177832 | 1617.536
123.245 | -495.214 | 0.589515 | 46034.6 | -3408 | -0.003408 | 0.0117903 | 1617.578
123.255 | -495.214 | 0.589515 | 46036 | -3408.12 | -0.00340812 | 0.0117903 | 1617.628
123.265 | -495.214 | 0.588916 | 46037.6 | -3408.23 | -0.00340823 | 0.01177832 | 1617.684
123.275 | -495.213 | 0.589515 | 46039.1 | -3408.23 | -0.00340823 | 0.0117903 | 1617.737
123.285 | -495.213 | 0.589515 | 46040.7 | -3408.23 | -0.00340823 | 0.0117903 | 1617.793
123.295 | -495.213 | 0.589515 | 46042.4 | -3408.35 | -0.00340835 | 0.0117903 | 1617.853
123.305 | -495.212 | 0.588916 | 46044 | -3408.58 | -0.00340858 | 0.01177832 | 1617.909
123.315 | -495.212 | 0.590113 | 46045.5 | -3408.69 | -0.00340869 | 0.01180226 | 1617.961
123.325 | -495.212 | 0.589515 | 46046.8 | -3408.69 | -0.00340869 | 0.0117903 | 1618.007
123.335 | -495.211 | 0.588916 | 46048.2 | -3408.81 | -0.00340881 | 0.01177832 | 1618.056
123.345 | -495.211 | 0.589515 | 46049.4 | -3408.92 | -0.00340892 | 0.0117903 | 1618.098
123.355 | -495.211 | 0.589515 | 46050.5 | -3409.04 | -0.00340904 | 0.0117903 | 1618.137
123.365 | -495.21 | 0.590113 | 46051.6 | -3409.15 | -0.00340915 | 0.01180226 | 1618.176
123.38 | -495.21 | 0.589515 | 46053.2 | -3409.15 | -0.00340915 | 0.0117903 | 1618.232
123.39 | -495.209 | 0.589515 | 46054.3 | -3409.15 | -0.00340915 | 0.0117903 | 1618.271
123.4 | -495.209 | 0.589515 | 46055.3 | -3409.15 | -0.00340915 | 0.0117903 | 1618.306
123.41 | -495.209 | 0.589515 | 46056.3 | -3409.38 | -0.00340938 | 0.0117903 | 1618.341
123.42 | -495.208 | 0.589515 | 46057.4 | -3409.38 | -0.00340938 | 0.0117903 | 1618.38
123.43 | -495.208 | 0.5898 | 46058.4 | -3409.61 | -0.00340961 | 0.011796 | 1618.415
123.44 | -495.208 | 0.589829 | 46059.4 | -3409.61 | -0.00340961 | 0.01179658 | 1618.45
123.45 | -495.207 | 0.589515 | 46060.5 | -3409.84 | -0.00340984 | 0.0117903 | 1618.489
123.46 | -495.207 | 0.589515 | 46061.6 | -3409.84 | -0.00340984 | 0.0117903 | 1618.527
123.47 | -495.207 | 0.589515 | 46062.8 | -3409.84 | -0.00340984 | 0.0117903 | 1618.569
123.48 | -495.206 | 0.589515 | 46063.8 | -3410.07 | -0.00341007 | 0.0117903 | 1618.604
123.49 | -495.206 | 0.5898 | 46065 | -3410.07 | -0.00341007 | 0.011796 | 1618.647
123.5 | -495.206 | 0.589828 | 46066.3 | -3410.07 | -0.00341007 | 0.01179656 | 1618.692
123.51 | -495.205 | 0.589799 | 46067.6 | -3410.07 | -0.00341007 | 0.01179598 | 1618.738
123.52 | -495.205 | 0.58983 | 46068.9 | -3410.3 | -0.0034103 | 0.0117966 | 1618.784
123.53 | -495.205 | 0.589798 | 46070.2 | -3410.3 | -0.0034103 | 0.01179596 | 1618.829
123.54 | -495.204 | 0.590114 | 46071.6 | -3410.3 | -0.0034103 | 0.01180228 | 1618.879
123.55 | -495.204 | 0.590115 | 46072.8 | -3410.3 | -0.0034103 | 0.0118023 | 1618.921
123.56 | -495.204 | 0.590115 | 46074 | -3410.53 | -0.00341053 | 0.0118023 | 1618.963
123.57 | -495.203 | 0.590115 | 46075.2 | -3410.53 | -0.00341053 | 0.0118023 | 1619.005
123.58 | -495.203 | 0.590115 | 46076.5 | -3410.76 | -0.00341076 | 0.0118023 | 1619.051
123.59 | -495.203 | 0.590115 | 46077.8 | -3410.76 | -0.00341076 | 0.0118023 | 1619.096
123.6 | -495.202 | 0.590115 | 46079.1 | -3410.76 | -0.00341076 | 0.0118023 | 1619.142
123.61 | -495.202 | 0.590115 | 46080.3 | -3410.76 | -0.00341076 | 0.0118023 | 1619.184
123.62 | -495.202 | 0.590115 | 46081.6 | -3410.99 | -0.00341099 | 0.0118023 | 1619.23
123.63 | -495.201 | 0.590115 | 46082.8 | -3410.99 | -0.00341099 | 0.0118023 | 1619.272
123.64 | -495.201 | 0.590115 | 46084 | -3411.22 | -0.00341122 | 0.0118023 | 1619.314
123.65 | -495.201 | 0.590115 | 46085.3 | -3411.22 | -0.00341122 | 0.0118023 | 1619.36
123.66 | -495.2 | 0.590115 | 46086.5 | -3411.22 | -0.00341122 | 0.0118023 | 1619.402
123.67 | -495.2 | 0.590115 | 46087.9 | -3411.45 | -0.00341145 | 0.0118023 | 1619.451
123.68 | -495.2 | 0.590115 | 46089 | -3411.45 | -0.00341145 | 0.0118023 | 1619.49
123.69 | -495.199 | 0.590115 | 46090.1 | -3411.45 | -0.00341145 | 0.0118023 | 1619.529
123.7 | -495.199 | 0.590115 | 46091.3 | -3411.67 | -0.00341167 | 0.0118023 | 1619.571
123.71 | -495.199 | 0.590115 | 46092.5 | -3411.67 | -0.00341167 | 0.0118023 | 1619.613
123.72 | -495.198 | 0.590115 | 46093.7 | -3411.9 | -0.0034119 | 0.0118023 | 1619.655
123.73 | -495.198 | 0.590115 | 46095 | -3411.9 | -0.0034119 | 0.0118023 | 1619.701
123.74 | -495.198 | 0.590115 | 46096.3 | -3411.9 | -0.0034119 | 0.0118023 | 1619.746
123.75 | -495.197 | 0.590115 | 46097.6 | -3412.13 | -0.00341213 | 0.0118023 | 1619.792
123.76 | -495.197 | 0.590115 | 46098.8 | -3412.13 | -0.00341213 | 0.0118023 | 1619.834
123.77 | -495.197 | 0.590115 | 46100 | -3412.13 | -0.00341213 | 0.0118023 | 1619.876
123.78 | -495.196 | 0.590115 | 46101.2 | -3412.13 | -0.00341213 | 0.0118023 | 1619.919
123.79 | -495.196 | 0.590115 | 46102.4 | -3412.36 | -0.00341236 | 0.0118023 | 1619.961
123.8 | -495.196 | 0.590115 | 46103.8 | -3412.36 | -0.00341236 | 0.0118023 | 1620.01
123.81 | -495.195 | 0.590115 | 46105.1 | -3412.59 | -0.00341259 | 0.0118023 | 1620.056
123.82 | -495.195 | 0.590399 | 46106.4 | -3412.36 | -0.00341236 | 0.01180798 | 1620.101
123.83 | -495.195 | 0.590429 | 46107.7 | -3412.59 | -0.00341259 | 0.01180858 | 1620.147
123.84 | -495.194 | 0.590398 | 46108.9 | -3412.59 | -0.00341259 | 0.01180796 | 1620.189
123.85 | -495.194 | 0.590429 | 46110.1 | -3412.82 | -0.00341282 | 0.01180858 | 1620.231
123.86 | -495.194 | 0.590401 | 46111.3 | -3412.82 | -0.00341282 | 0.01180802 | 1620.274
123.87 | -495.193 | 0.590428 | 46112.6 | -3412.82 | -0.00341282 | 0.01180856 | 1620.319
123.88 | -495.193 | 0.590399 | 46114 | -3413.05 | -0.00341305 | 0.01180798 | 1620.368
123.89 | -495.193 | 0.590714 | 46115.2 | -3413.05 | -0.00341305 | 0.01181428 | 1620.411
123.9 | -495.192 | 0.590715 | 46116.4 | -3413.28 | -0.00341328 | 0.0118143 | 1620.453
123.91 | -495.192 | 0.590715 | 46117.6 | -3413.28 | -0.00341328 | 0.0118143 | 1620.495
123.92 | -495.192 | 0.590715 | 46118.9 | -3413.51 | -0.00341351 | 0.0118143 | 1620.541
123.93 | -495.191 | 0.590715 | 46120.1 | -3413.51 | -0.00341351 | 0.0118143 | 1620.583
123.94 | -495.191 | 0.590715 | 46121.5 | -3413.51 | -0.00341351 | 0.0118143 | 1620.632
123.95 | -495.191 | 0.590715 | 46122.9 | -3413.51 | -0.00341351 | 0.0118143 | 1620.681
123.96 | -495.19 | 0.590715 | 46124.4 | -3413.74 | -0.00341374 | 0.0118143 | 1620.734
123.97 | -495.19 | 0.590715 | 46125.7 | -3413.74 | -0.00341374 | 0.0118143 | 1620.78
123.98 | -495.19 | 0.591001 | 46127.2 | -3413.74 | -0.00341374 | 0.01182002 | 1620.832
123.99 | -495.189 | 0.591028 | 46128.7 | -3413.74 | -0.00341374 | 0.01182056 | 1620.885
124 | -495.189 | 0.591 | 46130.2 | -3413.97 | -0.00341397 | 0.01182 | 1620.938
124.01 | -495.189 | 0.591029 | 46131.7 | -3413.97 | -0.00341397 | 0.01182058 | 1620.99
124.02 | -495.188 | 0.590998 | 46133.2 | -3414.2 | -0.0034142 | 0.01181996 | 1621.043
124.03 | -495.188 | 0.59103 | 46134.7 | -3414.2 | -0.0034142 | 0.0118206 | 1621.096
124.04 | -495.188 | 0.590715 | 46136.3 | -3414.43 | -0.00341443 | 0.0118143 | 1621.152
124.05 | -495.187 | 0.590715 | 46137.8 | -3414.43 | -0.00341443 | 0.0118143 | 1621.205
124.06 | -495.187 | 0.590715 | 46139.4 | -3414.43 | -0.00341443 | 0.0118143 | 1621.261
124.07 | -495.187 | 0.590715 | 46140.8 | -3414.66 | -0.00341466 | 0.0118143 | 1621.31
124.08 | -495.186 | 0.590715 | 46142.2 | -3414.66 | -0.00341466 | 0.0118143 | 1621.359
124.09 | -495.186 | 0.590715 | 46143.4 | -3414.89 | -0.00341489 | 0.0118143 | 1621.401
124.1 | -495.186 | 0.590715 | 46144.5 | -3415.12 | -0.00341512 | 0.0118143 | 1621.44
124.11 | -495.185 | 0.590715 | 46145.7 | -3415.12 | -0.00341512 | 0.0118143 | 1621.482
124.12 | -495.185 | 0.591 | 46146.8 | -3415.35 | -0.00341535 | 0.01182 | 1621.521
124.13 | -495.185 | 0.591029 | 46147.9 | -3415.35 | -0.00341535 | 0.01182058 | 1621.56
124.14 | -495.184 | 0.590715 | 46149 | -3415.35 | -0.00341535 | 0.0118143 | 1621.598
124.15 | -495.184 | 0.590715 | 46150 | -3415.35 | -0.00341535 | 0.0118143 | 1621.633
124.16 | -495.184 | 0.590999 | 46151.1 | -3415.35 | -0.00341535 | 0.01181998 | 1621.672
124.17 | -495.183 | 0.591314 | 46152.3 | -3415.35 | -0.00341535 | 0.01182628 | 1621.714
124.18 | -495.183 | 0.591029 | 46153.4 | -3415.35 | -0.00341535 | 0.01182058 | 1621.753
124.19 | -495.183 | 0.591001 | 46154.5 | -3415.81 | -0.00341581 | 0.01182002 | 1621.792
124.2 | -495.182 | 0.591315 | 46155.7 | -3415.58 | -0.00341558 | 0.0118263 | 1621.834
124.21 | -495.182 | 0.591315 | 46156.9 | -3415.81 | -0.00341581 | 0.0118263 | 1621.876
124.22 | -495.182 | 0.591315 | 46158.2 | -3415.81 | -0.00341581 | 0.0118263 | 1621.922
124.23 | -495.181 | 0.591315 | 46159.4 | -3416.04 | -0.00341604 | 0.0118263 | 1621.964
124.24 | -495.181 | 0.591315 | 46160.7 | -3416.04 | -0.00341604 | 0.0118263 | 1622.009
124.25 | -495.181 | 0.591315 | 46161.9 | -3416.27 | -0.00341627 | 0.0118263 | 1622.052
124.26 | -495.18 | 0.591315 | 46163.2 | -3416.27 | -0.00341627 | 0.0118263 | 1622.097
124.27 | -495.18 | 0.591315 | 46164.5 | -3416.27 | -0.00341627 | 0.0118263 | 1622.143
124.28 | -495.18 | 0.591315 | 46165.9 | -3416.27 | -0.00341627 | 0.0118263 | 1622.192
124.29 | -495.179 | 0.591315 | 46167.3 | -3416.5 | -0.0034165 | 0.0118263 | 1622.241
124.3 | -495.179 | 0.591315 | 46168.7 | -3416.5 | -0.0034165 | 0.0118263 | 1622.29
124.31 | -495.179 | 0.591315 | 46170.1 | -3416.5 | -0.0034165 | 0.0118263 | 1622.34
124.32 | -495.178 | 0.591315 | 46171.4 | -3416.5 | -0.0034165 | 0.0118263 | 1622.385
124.33 | -495.178 | 0.591315 | 46172.7 | -3416.73 | -0.00341673 | 0.0118263 | 1622.431
124.34 | -495.178 | 0.591315 | 46174 | -3416.96 | -0.00341696 | 0.0118263 | 1622.477
124.35 | -495.177 | 0.591315 | 46175.3 | -3416.96 | -0.00341696 | 0.0118263 | 1622.522
124.36 | -495.177 | 0.591315 | 46176.6 | -3416.96 | -0.00341696 | 0.0118263 | 1622.568
124.37 | -495.177 | 0.591315 | 46177.9 | -3417.19 | -0.00341719 | 0.0118263 | 1622.614
124.38 | -495.176 | 0.591315 | 46179.2 | -3417.19 | -0.00341719 | 0.0118263 | 1622.659
124.39 | -495.176 | 0.591315 | 46180.4 | -3417.42 | -0.00341742 | 0.0118263 | 1622.702
124.4 | -495.176 | 0.591315 | 46181.6 | -3417.42 | -0.00341742 | 0.0118263 | 1622.744
124.41 | -495.175 | 0.591315 | 46182.8 | -3417.42 | -0.00341742 | 0.0118263 | 1622.786
124.42 | -495.175 | 0.591315 | 46184 | -3417.65 | -0.00341765 | 0.0118263 | 1622.828
124.43 | -495.175 | 0.591315 | 46185.2 | -3417.65 | -0.00341765 | 0.0118263 | 1622.87
124.44 | -495.174 | 0.591315 | 46186.4 | -3417.65 | -0.00341765 | 0.0118263 | 1622.912
124.45 | -495.174 | 0.591315 | 46187.7 | -3417.65 | -0.00341765 | 0.0118263 | 1622.958
124.46 | -495.174 | 0.591315 | 46189 | -3417.65 | -0.00341765 | 0.0118263 | 1623.004
124.47 | -495.173 | 0.591315 | 46190.2 | -3417.88 | -0.00341788 | 0.0118263 | 1623.046
124.48 | -495.173 | 0.591315 | 46191.6 | -3417.88 | -0.00341788 | 0.0118263 | 1623.095
124.49 | -495.173 | 0.591315 | 46192.9 | -3417.88 | -0.00341788 | 0.0118263 | 1623.141
124.5 | -495.172 | 0.591315 | 46194.2 | -3418.11 | -0.00341811 | 0.0118263 | 1623.187
124.51 | -495.172 | 0.591599 | 46195.6 | -3418.33 | -0.00341833 | 0.01183198 | 1623.236
124.52 | -495.172 | 0.59163 | 46197 | -3418.33 | -0.00341833 | 0.0118326 | 1623.285
124.53 | -495.171 | 0.591315 | 46198.5 | -3418.33 | -0.00341833 | 0.0118263 | 1623.338
124.54 | -495.171 | 0.591315 | 46199.8 | -3418.56 | -0.00341856 | 0.0118263 | 1623.383
124.55 | -495.171 | 0.5916 | 46201.1 | -3418.56 | -0.00341856 | 0.011832 | 1623.429
124.56 | -495.17 | 0.591628 | 46202.4 | -3418.56 | -0.00341856 | 0.01183256 | 1623.475
124.57 | -495.17 | 0.591599 | 46203.8 | -3418.79 | -0.00341879 | 0.01183198 | 1623.524
124.58 | -495.17 | 0.591629 | 46205.2 | -3418.79 | -0.00341879 | 0.01183258 | 1623.573
124.59 | -495.169 | 0.591598 | 46206.5 | -3418.79 | -0.00341879 | 0.01183196 | 1623.619
124.6 | -495.169 | 0.591629 | 46207.9 | -3419.02 | -0.00341902 | 0.01183258 | 1623.668
124.61 | -495.169 | 0.5916 | 46209.3 | -3419.02 | -0.00341902 | 0.011832 | 1623.717
124.62 | -495.168 | 0.591914 | 46210.7 | -3419.25 | -0.00341925 | 0.01183828 | 1623.766
124.63 | -495.168 | 0.591915 | 46212 | -3419.25 | -0.00341925 | 0.0118383 | 1623.812
124.64 | -495.168 | 0.591915 | 46213.3 | -3419.25 | -0.00341925 | 0.0118383 | 1623.858
124.65 | -495.167 | 0.591915 | 46214.6 | -3419.48 | -0.00341948 | 0.0118383 | 1623.903
124.66 | -495.167 | 0.591915 | 46215.8 | -3419.48 | -0.00341948 | 0.0118383 | 1623.945
124.67 | -495.167 | 0.591915 | 46217 | -3419.71 | -0.00341971 | 0.0118383 | 1623.988
124.68 | -495.166 | 0.591915 | 46218.2 | -3419.71 | -0.00341971 | 0.0118383 | 1624.03
124.69 | -495.166 | 0.591915 | 46219.5 | -3419.94 | -0.00341994 | 0.0118383 | 1624.076
124.7 | -495.166 | 0.591915 | 46220.8 | -3419.71 | -0.00341971 | 0.0118383 | 1624.121
124.71 | -495.165 | 0.591915 | 46222.4 | -3419.94 | -0.00341994 | 0.0118383 | 1624.177
124.72 | -495.165 | 0.591915 | 46223.9 | -3419.94 | -0.00341994 | 0.0118383 | 1624.23
124.73 | -495.165 | 0.591915 | 46225.4 | -3420.17 | -0.00342017 | 0.0118383 | 1624.283
124.74 | -495.164 | 0.591915 | 46226.9 | -3420.17 | -0.00342017 | 0.0118383 | 1624.336
124.75 | -495.164 | 0.591915 | 46228.5 | -3420.17 | -0.00342017 | 0.0118383 | 1624.392
124.76 | -495.164 | 0.591915 | 46230.1 | -3420.4 | -0.0034204 | 0.0118383 | 1624.448
124.77 | -495.163 | 0.591915 | 46231.6 | -3420.4 | -0.0034204 | 0.0118383 | 1624.501
124.78 | -495.163 | 0.591915 | 46233.1 | -3420.63 | -0.00342063 | 0.0118383 | 1624.553
124.79 | -495.163 | 0.591915 | 46234.5 | -3420.63 | -0.00342063 | 0.0118383 | 1624.603
124.8 | -495.162 | 0.591915 | 46235.9 | -3420.86 | -0.00342086 | 0.0118383 | 1624.652
124.81 | -495.162 | 0.591915 | 46237.2 | -3421.09 | -0.00342109 | 0.0118383 | 1624.697
124.82 | -495.162 | 0.591915 | 46238.5 | -3421.09 | -0.00342109 | 0.0118383 | 1624.743
124.83 | -495.161 | 0.591915 | 46239.9 | -3421.09 | -0.00342109 | 0.0118383 | 1624.792
124.84 | -495.161 | 0.591915 | 46241.3 | -3421.32 | -0.00342132 | 0.0118383 | 1624.842
124.85 | -495.161 | 0.592199 | 46242.6 | -3421.32 | -0.00342132 | 0.01184398 | 1624.887
124.86 | -495.16 | 0.592228 | 46243.9 | -3421.32 | -0.00342132 | 0.01184456 | 1624.933
124.87 | -495.16 | 0.591915 | 46245.1 | -3421.32 | -0.00342132 | 0.0118383 | 1624.975
124.88 | -495.16 | 0.592199 | 46246.4 | -3421.32 | -0.00342132 | 0.01184398 | 1625.021
124.89 | -495.159 | 0.592229 | 46247.7 | -3421.55 | -0.00342155 | 0.01184458 | 1625.066
124.9 | -495.159 | 0.592198 | 46248.9 | -3421.55 | -0.00342155 | 0.01184396 | 1625.109
124.91 | -495.159 | 0.592229 | 46250.3 | -3421.78 | -0.00342178 | 0.01184458 | 1625.158
124.92 | -495.158 | 0.592201 | 46251.7 | -3421.78 | -0.00342178 | 0.01184402 | 1625.207
124.93 | -495.158 | 0.592514 | 46253 | -3421.78 | -0.00342178 | 0.01185028 | 1625.253
124.94 | -495.158 | 0.592515 | 46254.4 | -3422.01 | -0.00342201 | 0.0118503 | 1625.302
124.95 | -495.157 | 0.592515 | 46255.9 | -3422.01 | -0.00342201 | 0.0118503 | 1625.355
124.96 | -495.157 | 0.592515 | 46257.5 | -3422.01 | -0.00342201 | 0.0118503 | 1625.411
124.97 | -495.157 | 0.592515 | 46259 | -3422.01 | -0.00342201 | 0.0118503 | 1625.463
124.98 | -495.156 | 0.592515 | 46260.6 | -3422.24 | -0.00342224 | 0.0118503 | 1625.52
124.99 | -495.156 | 0.592515 | 46262.1 | -3422.24 | -0.00342224 | 0.0118503 | 1625.572
125 | -495.156 | 0.5928 | 46263.7 | -3422.47 | -0.00342247 | 0.011856 | 1625.629
125.01 | -495.155 | 0.592545 | 46265.1 | -3422.7 | -0.0034227 | 0.0118509 | 1625.678
125.02 | -495.155 | 0.592483 | 46266.5 | -3422.7 | -0.0034227 | 0.01184966 | 1625.727
125.03 | -495.155 | 0.592547 | 46268 | -3422.7 | -0.0034227 | 0.01185094 | 1625.78
125.04 | -495.154 | 0.5922 | 46269.5 | -3422.93 | -0.00342293 | 0.011844 | 1625.832
125.05 | -495.154 | 0.592515 | 46270.9 | -3422.93 | -0.00342293 | 0.0118503 | 1625.882
125.06 | -495.154 | 0.592515 | 46272.2 | -3422.93 | -0.00342293 | 0.0118503 | 1625.927
125.07 | -495.153 | 0.592515 | 46273.6 | -3423.16 | -0.00342316 | 0.0118503 | 1625.976
125.08 | -495.153 | 0.592515 | 46275 | -3423.39 | -0.00342339 | 0.0118503 | 1626.026
125.09 | -495.153 | 0.592515 | 46276.3 | -3423.39 | -0.00342339 | 0.0118503 | 1626.071
125.1 | -495.152 | 0.592515 | 46277.7 | -3423.62 | -0.00342362 | 0.0118503 | 1626.121
125.11 | -495.152 | 0.592515 | 46279 | -3423.62 | -0.00342362 | 0.0118503 | 1626.166
125.12 | -495.152 | 0.592515 | 46280.3 | -3423.85 | -0.00342385 | 0.0118503 | 1626.212
125.13 | -495.151 | 0.592515 | 46281.5 | -3423.85 | -0.00342385 | 0.0118503 | 1626.254
125.14 | -495.151 | 0.592515 | 46282.6 | -3423.62 | -0.00342362 | 0.0118503 | 1626.293
125.15 | -495.151 | 0.592515 | 46283.9 | -3423.85 | -0.00342385 | 0.0118503 | 1626.338
125.16 | -495.15 | 0.592515 | 46285.3 | -3423.85 | -0.00342385 | 0.0118503 | 1626.388
125.17 | -495.15 | 0.592515 | 46286.6 | -3424.08 | -0.00342408 | 0.0118503 | 1626.433
125.18 | -495.15 | 0.592515 | 46287.9 | -3424.08 | -0.00342408 | 0.0118503 | 1626.479
125.19 | -495.149 | 0.592515 | 46289.3 | -3424.08 | -0.00342408 | 0.0118503 | 1626.528
125.2 | -495.149 | 0.592799 | 46290.6 | -3424.31 | -0.00342431 | 0.01185598 | 1626.574
125.21 | -495.149 | 0.59283 | 46291.9 | -3424.54 | -0.00342454 | 0.0118566 | 1626.62
125.22 | -495.148 | 0.592799 | 46293.4 | -3424.54 | -0.00342454 | 0.01185598 | 1626.672
125.23 | -495.148 | 0.592827 | 46294.8 | -3424.54 | -0.00342454 | 0.01185654 | 1626.721
125.24 | -495.148 | 0.5928 | 46296.1 | -3424.54 | -0.00342454 | 0.011856 | 1626.767
125.25 | -495.147 | 0.592828 | 46297.5 | -3424.77 | -0.00342477 | 0.01185656 | 1626.816
125.26 | -495.147 | 0.592799 | 46298.9 | -3424.77 | -0.00342477 | 0.01185598 | 1626.865
125.27 | -495.147 | 0.59283 | 46300.4 | -3425 | -0.003425 | 0.0118566 | 1626.918
125.28 | -495.146 | 0.592798 | 46302 | -3425 | -0.003425 | 0.01185596 | 1626.974
125.29 | -495.146 | 0.593114 | 46303.6 | -3425 | -0.003425 | 0.01186228 | 1627.031
125.3 | -495.146 | 0.593115 | 46305.2 | -3425.22 | -0.00342522 | 0.0118623 | 1627.087
125.31 | -495.145 | 0.593115 | 46306.8 | -3425.45 | -0.00342545 | 0.0118623 | 1627.143
125.32 | -495.145 | 0.593115 | 46308.4 | -3425.45 | -0.00342545 | 0.0118623 | 1627.199
125.33 | -495.145 | 0.593115 | 46309.8 | -3425.45 | -0.00342545 | 0.0118623 | 1627.249
125.34 | -495.144 | 0.593115 | 46311.4 | -3425.68 | -0.00342568 | 0.0118623 | 1627.305
125.35 | -495.144 | 0.593115 | 46313 | -3425.68 | -0.00342568 | 0.0118623 | 1627.361
125.36 | -495.144 | 0.593115 | 46314.5 | -3425.68 | -0.00342568 | 0.0118623 | 1627.414
125.37 | -495.143 | 0.593115 | 46315.9 | -3425.68 | -0.00342568 | 0.0118623 | 1627.463
125.38 | -495.143 | 0.593115 | 46317.3 | -3425.91 | -0.00342591 | 0.0118623 | 1627.512
125.39 | -495.143 | 0.593115 | 46318.9 | -3426.14 | -0.00342614 | 0.0118623 | 1627.568
125.4 | -495.142 | 0.593115 | 46320.6 | -3426.14 | -0.00342614 | 0.0118623 | 1627.628
125.41 | -495.142 | 0.593115 | 46322.2 | -3426.14 | -0.00342614 | 0.0118623 | 1627.684
125.42 | -495.142 | 0.593115 | 46323.9 | -3426.37 | -0.00342637 | 0.0118623 | 1627.744
125.43 | -495.141 | 0.593115 | 46325.8 | -3426.37 | -0.00342637 | 0.0118623 | 1627.811
125.435 | -495.141 | 0.593115 | 46326.9 | -3426.37 | -0.00342637 | 0.0118623 | 1627.849
125.445 | -495.141 | 0.593115 | 46328.9 | -3426.49 | -0.00342649 | 0.0118623 | 1627.92
125.455 | -495.141 | 0.593115 | 46330.9 | -3426.6 | -0.0034266 | 0.0118623 | 1627.99
125.465 | -495.14 | 0.593713 | 46332.8 | -3426.6 | -0.0034266 | 0.01187426 | 1628.057
125.475 | -495.14 | 0.593115 | 46334.9 | -3426.72 | -0.00342672 | 0.0118623 | 1628.13
125.485 | -495.14 | 0.593115 | 46336.8 | -3426.95 | -0.00342695 | 0.0118623 | 1628.197
125.495 | -495.139 | 0.593115 | 46338.6 | -3427.18 | -0.00342718 | 0.0118623 | 1628.26
125.505 | -495.139 | 0.593115 | 46340.5 | -3427.29 | -0.00342729 | 0.0118623 | 1628.327
125.515 | -495.139 | 0.593115 | 46342.3 | -3427.41 | -0.00342741 | 0.0118623 | 1628.39
125.525 | -495.138 | 0.593713 | 46344.2 | -3427.52 | -0.00342752 | 0.01187426 | 1628.457
125.535 | -495.138 | 0.593115 | 46345.7 | -3427.64 | -0.00342764 | 0.0118623 | 1628.51
125.545 | -495.138 | 0.593115 | 46347.2 | -3427.75 | -0.00342775 | 0.0118623 | 1628.563
125.555 | -495.137 | 0.593713 | 46348.6 | -3427.87 | -0.00342787 | 0.01187426 | 1628.612
125.565 | -495.137 | 0.593115 | 46350 | -3428.1 | -0.0034281 | 0.0118623 | 1628.661
125.575 | -495.137 | 0.593713 | 46351.4 | -3428.09 | -0.00342809 | 0.01187426 | 1628.71
125.585 | -495.136 | 0.593715 | 46352.7 | -3428.1 | -0.0034281 | 0.0118743 | 1628.756
125.595 | -495.136 | 0.593715 | 46354.1 | -3428.21 | -0.00342821 | 0.0118743 | 1628.805
125.605 | -495.136 | 0.593715 | 46355.5 | -3428.21 | -0.00342821 | 0.0118743 | 1628.854
125.615 | -495.135 | 0.593715 | 46357 | -3428.33 | -0.00342833 | 0.0118743 | 1628.907
125.625 | -495.135 | 0.593715 | 46358.3 | -3428.56 | -0.00342856 | 0.0118743 | 1628.953
125.635 | -495.135 | 0.593715 | 46359.8 | -3428.55 | -0.00342855 | 0.0118743 | 1629.005
125.645 | -495.134 | 0.593715 | 46361.4 | -3428.56 | -0.00342856 | 0.0118743 | 1629.062
125.655 | -495.134 | 0.593715 | 46363.1 | -3428.79 | -0.00342879 | 0.0118743 | 1629.121
125.665 | -495.134 | 0.593715 | 46364.8 | -3429.02 | -0.00342902 | 0.0118743 | 1629.181
125.675 | -495.133 | 0.593715 | 46366.4 | -3429.01 | -0.00342901 | 0.0118743 | 1629.237
125.685 | -495.133 | 0.593715 | 46368.3 | -3429.02 | -0.00342902 | 0.0118743 | 1629.304
125.695 | -495.133 | 0.594314 | 46370.1 | -3429.13 | -0.00342913 | 0.01188628 | 1629.367
125.705 | -495.132 | 0.593715 | 46371.9 | -3429.25 | -0.00342925 | 0.0118743 | 1629.431
125.715 | -495.132 | 0.594314 | 46373.8 | -3429.36 | -0.00342936 | 0.01188628 | 1629.497
125.725 | -495.132 | 0.593116 | 46375.6 | -3429.36 | -0.00342936 | 0.01186232 | 1629.561
125.735 | -495.131 | 0.594314 | 46377.6 | -3429.48 | -0.00342948 | 0.01188628 | 1629.631
125.745 | -495.131 | 0.593715 | 46379.4 | -3429.59 | -0.00342959 | 0.0118743 | 1629.694
125.755 | -495.131 | 0.594314 | 46381.2 | -3429.71 | -0.00342971 | 0.01188628 | 1629.757
125.765 | -495.13 | 0.593715 | 46382.9 | -3429.94 | -0.00342994 | 0.0118743 | 1629.817
125.775 | -495.13 | 0.593715 | 46384.5 | -3430.05 | -0.00343005 | 0.0118743 | 1629.873
125.785 | -495.13 | 0.593715 | 46386 | -3430.05 | -0.00343005 | 0.0118743 | 1629.926
125.795 | -495.129 | 0.593715 | 46387.5 | -3430.17 | -0.00343017 | 0.0118743 | 1629.979
125.805 | -495.129 | 0.593715 | 46388.9 | -3430.4 | -0.0034304 | 0.0118743 | 1630.028
125.815 | -495.129 | 0.593715 | 46390.6 | -3430.51 | -0.00343051 | 0.0118743 | 1630.088
125.825 | -495.128 | 0.593715 | 46392 | -3430.63 | -0.00343063 | 0.0118743 | 1630.137
125.835 | -495.128 | 0.593715 | 46393.3 | -3430.74 | -0.00343074 | 0.0118743 | 1630.183
125.845 | -495.128 | 0.593715 | 46394.8 | -3430.74 | -0.00343074 | 0.0118743 | 1630.235
125.855 | -495.127 | 0.593715 | 46396.4 | -3430.74 | -0.00343074 | 0.0118743 | 1630.291
125.865 | -495.127 | 0.593715 | 46397.9 | -3430.86 | -0.00343086 | 0.0118743 | 1630.344
125.875 | -495.127 | 0.594314 | 46399.4 | -3430.97 | -0.00343097 | 0.01188628 | 1630.397
125.885 | -495.126 | 0.593715 | 46401 | -3431.09 | -0.00343109 | 0.0118743 | 1630.453
125.895 | -495.126 | 0.594314 | 46402.7 | -3431.2 | -0.0034312 | 0.01188628 | 1630.513
125.905 | -495.126 | 0.593715 | 46404.3 | -3431.32 | -0.00343132 | 0.0118743 | 1630.569
125.915 | -495.125 | 0.594314 | 46405.9 | -3431.55 | -0.00343155 | 0.01188628 | 1630.625
125.925 | -495.125 | 0.593715 | 46407.5 | -3431.54 | -0.00343154 | 0.0118743 | 1630.682
125.935 | -495.125 | 0.594314 | 46409.2 | -3431.55 | -0.00343155 | 0.01188628 | 1630.741
125.945 | -495.124 | 0.594315 | 46410.8 | -3431.78 | -0.00343178 | 0.0118863 | 1630.797
125.955 | -495.124 | 0.594315 | 46412.4 | -3431.89 | -0.00343189 | 0.0118863 | 1630.854
125.965 | -495.124 | 0.594315 | 46414.1 | -3431.89 | -0.00343189 | 0.0118863 | 1630.913
125.975 | -495.123 | 0.594315 | 46415.8 | -3432.12 | -0.00343212 | 0.0118863 | 1630.973
125.985 | -495.123 | 0.594315 | 46417.3 | -3432.34 | -0.00343234 | 0.0118863 | 1631.026
125.995 | -495.123 | 0.594315 | 46419.1 | -3432.46 | -0.00343246 | 0.0118863 | 1631.089
126.005 | -495.122 | 0.594315 | 46420.6 | -3432.69 | -0.00343269 | 0.0118863 | 1631.142
126.015 | -495.122 | 0.594315 | 46422.2 | -3432.8 | -0.0034328 | 0.0118863 | 1631.198
126.025 | -495.122 | 0.594315 | 46423.9 | -3432.68 | -0.00343268 | 0.0118863 | 1631.258
126.035 | -495.121 | 0.594315 | 46425.6 | -3432.7 | -0.0034327 | 0.0118863 | 1631.318
126.045 | -495.121 | 0.594315 | 46427.4 | -3432.92 | -0.00343292 | 0.0118863 | 1631.381
126.055 | -495.121 | 0.594315 | 46429.2 | -3433.03 | -0.00343303 | 0.0118863 | 1631.444
126.065 | -495.12 | 0.594315 | 46430.9 | -3433.15 | -0.00343315 | 0.0118863 | 1631.504
126.075 | -495.12 | 0.594315 | 46432.6 | -3433.26 | -0.00343326 | 0.0118863 | 1631.563
126.085 | -495.12 | 0.594315 | 46434.3 | -3433.26 | -0.00343326 | 0.0118863 | 1631.623
126.095 | -495.119 | 0.594315 | 46435.9 | -3433.26 | -0.00343326 | 0.0118863 | 1631.679
126.105 | -495.119 | 0.594315 | 46437.5 | -3433.38 | -0.00343338 | 0.0118863 | 1631.736
126.115 | -495.119 | 0.594315 | 46439.2 | -3433.61 | -0.00343361 | 0.0118863 | 1631.795
126.125 | -495.118 | 0.594315 | 46440.9 | -3433.72 | -0.00343372 | 0.0118863 | 1631.855
126.135 | -495.118 | 0.594315 | 46442.7 | -3433.72 | -0.00343372 | 0.0118863 | 1631.918
126.145 | -495.118 | 0.594315 | 46444.2 | -3433.72 | -0.00343372 | 0.0118863 | 1631.971
126.155 | -495.117 | 0.594315 | 46446.1 | -3433.84 | -0.00343384 | 0.0118863 | 1632.038
126.165 | -495.117 | 0.594315 | 46448 | -3434.07 | -0.00343407 | 0.0118863 | 1632.105
126.175 | -495.117 | 0.594913 | 46449.9 | -3434.18 | -0.00343418 | 0.01189826 | 1632.171
126.185 | -495.116 | 0.594315 | 46451.8 | -3434.18 | -0.00343418 | 0.0118863 | 1632.238
126.195 | -495.116 | 0.594913 | 46453.7 | -3434.3 | -0.0034343 | 0.01189826 | 1632.305
126.205 | -495.116 | 0.594315 | 46455.7 | -3434.41 | -0.00343441 | 0.0118863 | 1632.375
126.215 | -495.115 | 0.594913 | 46457.6 | -3434.53 | -0.00343453 | 0.01189826 | 1632.442
126.225 | -495.115 | 0.594915 | 46459.5 | -3434.76 | -0.00343476 | 0.0118983 | 1632.509
126.235 | -495.115 | 0.594915 | 46461.3 | -3434.87 | -0.00343487 | 0.0118983 | 1632.572
126.245 | -495.114 | 0.594915 | 46463.1 | -3434.87 | -0.00343487 | 0.0118983 | 1632.635
126.255 | -495.114 | 0.594915 | 46464.8 | -3434.99 | -0.00343499 | 0.0118983 | 1632.695
126.265 | -495.114 | 0.594915 | 46466.7 | -3435.22 | -0.00343522 | 0.0118983 | 1632.762
126.275 | -495.113 | 0.594915 | 46468.5 | -3435.33 | -0.00343533 | 0.0118983 | 1632.825
126.285 | -495.113 | 0.594915 | 46470.4 | -3435.33 | -0.00343533 | 0.0118983 | 1632.892
126.295 | -495.113 | 0.594915 | 46472.2 | -3435.45 | -0.00343545 | 0.0118983 | 1632.955
126.305 | -495.112 | 0.594915 | 46474.2 | -3435.68 | -0.00343568 | 0.0118983 | 1633.025
126.315 | -495.112 | 0.594915 | 46475.9 | -3435.79 | -0.00343579 | 0.0118983 | 1633.085
126.325 | -495.112 | 0.594915 | 46477.7 | -3435.91 | -0.00343591 | 0.0118983 | 1633.148
126.335 | -495.111 | 0.594915 | 46479.4 | -3436.02 | -0.00343602 | 0.0118983 | 1633.208
126.345 | -495.111 | 0.594915 | 46481.3 | -3436.14 | -0.00343614 | 0.0118983 | 1633.275
126.355 | -495.111 | 0.594915 | 46482.9 | -3436.37 | -0.00343637 | 0.0118983 | 1633.331
126.365 | -495.11 | 0.594915 | 46484.5 | -3436.6 | -0.0034366 | 0.0118983 | 1633.387
126.375 | -495.11 | 0.594915 | 46486.2 | -3436.71 | -0.00343671 | 0.0118983 | 1633.447
126.385 | -495.11 | 0.594915 | 46488.2 | -3436.71 | -0.00343671 | 0.0118983 | 1633.517
126.395 | -495.109 | 0.594915 | 46490 | -3436.83 | -0.00343683 | 0.0118983 | 1633.58
126.405 | -495.109 | 0.595513 | 46491.6 | -3436.94 | -0.00343694 | 0.01191026 | 1633.637
126.415 | -495.109 | 0.594915 | 46493.5 | -3436.94 | -0.00343694 | 0.0118983 | 1633.703
126.425 | -495.108 | 0.595513 | 46495.3 | -3437.06 | -0.00343706 | 0.01191026 | 1633.767
126.435 | -495.108 | 0.594915 | 46497.3 | -3437.17 | -0.00343717 | 0.0118983 | 1633.837
126.445 | -495.108 | 0.595513 | 46499 | -3437.29 | -0.00343729 | 0.01191026 | 1633.897
126.455 | -495.107 | 0.594915 | 46500.8 | -3437.4 | -0.0034374 | 0.0118983 | 1633.96
126.465 | -495.107 | 0.595513 | 46502.6 | -3437.4 | -0.0034374 | 0.01191026 | 1634.023
126.475 | -495.107 | 0.594915 | 46504.3 | -3437.52 | -0.00343752 | 0.0118983 | 1634.083
126.485 | -495.106 | 0.595513 | 46506 | -3437.75 | -0.00343775 | 0.01191026 | 1634.143
126.495 | -495.106 | 0.594915 | 46507.9 | -3437.98 | -0.00343798 | 0.0118983 | 1634.209
126.505 | -495.106 | 0.594915 | 46509.7 | -3438.09 | -0.00343809 | 0.0118983 | 1634.273
126.515 | -495.105 | 0.595513 | 46511.4 | -3438.09 | -0.00343809 | 0.01191026 | 1634.332
126.525 | -495.105 | 0.595515 | 46513.1 | -3438.21 | -0.00343821 | 0.0119103 | 1634.392
126.535 | -495.105 | 0.594916 | 46514.9 | -3438.44 | -0.00343844 | 0.01189832 | 1634.455
126.545 | -495.104 | 0.595515 | 46516.6 | -3438.55 | -0.00343855 | 0.0119103 | 1634.515
126.555 | -495.104 | 0.594916 | 46518.5 | -3438.55 | -0.00343855 | 0.01189832 | 1634.582
126.565 | -495.104 | 0.595515 | 46520.2 | -3438.67 | -0.00343867 | 0.0119103 | 1634.642
126.575 | -495.103 | 0.594916 | 46522 | -3438.78 | -0.00343878 | 0.01189832 | 1634.705
126.585 | -495.103 | 0.595515 | 46523.6 | -3438.9 | -0.0034389 | 0.0119103 | 1634.761
126.595 | -495.103 | 0.595515 | 46525.3 | -3439 | -0.003439 | 0.0119103 | 1634.821
126.605 | -495.102 | 0.595515 | 46527 | -3439 | -0.003439 | 0.0119103 | 1634.881
126.615 | -495.102 | 0.595515 | 46528.9 | -3439.13 | -0.00343913 | 0.0119103 | 1634.947
126.625 | -495.102 | 0.595515 | 46530.7 | -3439.35 | -0.00343935 | 0.0119103 | 1635.011
126.635 | -495.101 | 0.595515 | 46532.5 | -3439.34 | -0.00343934 | 0.0119103 | 1635.074
126.645 | -495.101 | 0.595515 | 46534.2 | -3439.36 | -0.00343936 | 0.0119103 | 1635.134
126.655 | -495.101 | 0.595515 | 46535.9 | -3439.59 | -0.00343959 | 0.0119103 | 1635.193
126.665 | -495.1 | 0.596114 | 46537.7 | -3439.69 | -0.00343969 | 0.01192228 | 1635.257
126.675 | -495.1 | 0.595515 | 46539.4 | -3439.81 | -0.00343981 | 0.0119103 | 1635.316
126.685 | -495.1 | 0.596114 | 46541.2 | -3439.92 | -0.00343992 | 0.01192228 | 1635.38
126.695 | -495.099 | 0.595515 | 46542.9 | -3439.92 | -0.00343992 | 0.0119103 | 1635.439
126.705 | -495.099 | 0.596114 | 46544.7 | -3440.04 | -0.00344004 | 0.01192228 | 1635.502
126.715 | -495.099 | 0.595515 | 46546.4 | -3440.27 | -0.00344027 | 0.0119103 | 1635.562
126.725 | -495.098 | 0.596114 | 46548.1 | -3440.38 | -0.00344038 | 0.01192228 | 1635.622
126.735 | -495.098 | 0.595515 | 46549.9 | -3440.5 | -0.0034405 | 0.0119103 | 1635.685
126.745 | -495.098 | 0.596114 | 46551.8 | -3440.61 | -0.00344061 | 0.01192228 | 1635.752
126.755 | -495.097 | 0.596115 | 46553.4 | -3440.61 | -0.00344061 | 0.0119223 | 1635.808
126.765 | -495.097 | 0.596115 | 46555.2 | -3440.73 | -0.00344073 | 0.0119223 | 1635.871
126.775 | -495.097 | 0.596115 | 46556.9 | -3440.84 | -0.00344084 | 0.0119223 | 1635.931
126.785 | -495.096 | 0.596115 | 46558.6 | -3440.96 | -0.00344096 | 0.0119223 | 1635.991
126.795 | -495.096 | 0.595516 | 46560.2 | -3441.07 | -0.00344107 | 0.01191032 | 1636.047
126.805 | -495.096 | 0.596115 | 46562 | -3441.19 | -0.00344119 | 0.0119223 | 1636.11
126.815 | -495.095 | 0.596115 | 46563.6 | -3441.42 | -0.00344142 | 0.0119223 | 1636.167
126.825 | -495.095 | 0.596115 | 46565.3 | -3441.77 | -0.00344177 | 0.0119223 | 1636.226
126.835 | -495.095 | 0.596115 | 46567.1 | -3441.87 | -0.00344187 | 0.0119223 | 1636.29
126.845 | -495.094 | 0.596115 | 46569.1 | -3441.76 | -0.00344176 | 0.0119223 | 1636.36
126.855 | -495.094 | 0.596115 | 46571 | -3441.76 | -0.00344176 | 0.0119223 | 1636.427
126.865 | -495.094 | 0.596115 | 46573.1 | -3441.88 | -0.00344188 | 0.0119223 | 1636.5
126.875 | -495.093 | 0.596115 | 46575.1 | -3441.99 | -0.00344199 | 0.0119223 | 1636.571
126.885 | -495.093 | 0.596115 | 46577.2 | -3442.11 | -0.00344211 | 0.0119223 | 1636.644
126.895 | -495.093 | 0.596115 | 46579.1 | -3442.22 | -0.00344222 | 0.0119223 | 1636.711
126.905 | -495.092 | 0.596115 | 46581.1 | -3442.34 | -0.00344234 | 0.0119223 | 1636.782
126.91 | -495.092 | 0.596115 | 46582.1 | -3442.45 | -0.00344245 | 0.0119223 | 1636.817
126.915 | -495.092 | 0.596115 | 46583.2 | -3442.57 | -0.00344257 | 0.0119223 | 1636.855
126.92 | -495.092 | 0.596115 | 46584.2 | -3442.68 | -0.00344268 | 0.0119223 | 1636.89
126.925 | -495.092 | 0.596115 | 46585.3 | -3442.68 | -0.00344268 | 0.0119223 | 1636.929
126.935 | -495.091 | 0.596115 | 46587.3 | -3442.8 | -0.0034428 | 0.0119223 | 1636.999
126.945 | -495.091 | 0.596115 | 46589.3 | -3442.91 | -0.00344291 | 0.0119223 | 1637.07
126.955 | -495.091 | 0.596115 | 46591.3 | -3443.03 | -0.00344303 | 0.0119223 | 1637.14
126.965 | -495.09 | 0.596115 | 46593.3 | -3443.14 | -0.00344314 | 0.0119223 | 1637.21
126.975 | -495.09 | 0.596115 | 46595.2 | -3443.26 | -0.00344326 | 0.0119223 | 1637.277
126.985 | -495.09 | 0.596115 | 46597.2 | -3443.49 | -0.00344349 | 0.0119223 | 1637.347
126.995 | -495.089 | 0.596115 | 46599.2 | -3443.48 | -0.00344348 | 0.0119223 | 1637.418
127.005 | -495.089 | 0.596115 | 46601 | -3443.49 | -0.00344349 | 0.0119223 | 1637.481
127.015 | -495.089 | 0.596115 | 46602.8 | -3443.72 | -0.00344372 | 0.0119223 | 1637.544
127.025 | -495.088 | 0.596713 | 46604.6 | -3443.83 | -0.00344383 | 0.01193426 | 1637.607
127.035 | -495.088 | 0.596115 | 46606.5 | -3443.95 | -0.00344395 | 0.0119223 | 1637.674
127.045 | -495.088 | 0.596715 | 46608.1 | -3444.18 | -0.00344418 | 0.0119343 | 1637.73
127.055 | -495.087 | 0.596715 | 46610 | -3444.29 | -0.00344429 | 0.0119343 | 1637.797
127.065 | -495.087 | 0.596715 | 46611.7 | -3444.41 | -0.00344441 | 0.0119343 | 1637.857
127.075 | -495.087 | 0.596715 | 46613.6 | -3444.52 | -0.00344452 | 0.0119343 | 1637.924
127.085 | -495.086 | 0.596715 | 46615.7 | -3444.64 | -0.00344464 | 0.0119343 | 1637.997
127.095 | -495.086 | 0.596715 | 46617.5 | -3444.75 | -0.00344475 | 0.0119343 | 1638.061
127.1 | -495.086 | 0.596715 | 46618.6 | -3444.75 | -0.00344475 | 0.0119343 | 1638.099
127.105 | -495.086 | 0.596715 | 46619.8 | -3444.87 | -0.00344487 | 0.0119343 | 1638.141
127.11 | -495.085 | 0.596715 | 46620.8 | -3444.98 | -0.00344498 | 0.0119343 | 1638.177
127.115 | -495.085 | 0.596715 | 46621.9 | -3445.1 | -0.0034451 | 0.0119343 | 1638.215
127.125 | -495.085 | 0.596715 | 46624 | -3445.21 | -0.00344521 | 0.0119343 | 1638.289
127.135 | -495.085 | 0.596715 | 46626.1 | -3445.21 | -0.00344521 | 0.0119343 | 1638.363
127.14 | -495.084 | 0.596715 | 46627.1 | -3445.21 | -0.00344521 | 0.0119343 | 1638.398
127.145 | -495.084 | 0.596715 | 46628.3 | -3445.33 | -0.00344533 | 0.0119343 | 1638.44
127.15 | -495.084 | 0.596715 | 46629.3 | -3445.44 | -0.00344544 | 0.0119343 | 1638.475
127.155 | -495.084 | 0.596715 | 46630.5 | -3445.44 | -0.00344544 | 0.0119343 | 1638.517
127.16 | -495.084 | 0.596715 | 46631.6 | -3445.44 | -0.00344544 | 0.0119343 | 1638.556
127.165 | -495.084 | 0.596715 | 46632.7 | -3445.56 | -0.00344556 | 0.0119343 | 1638.595
127.17 | -495.083 | 0.596715 | 46633.7 | -3445.67 | -0.00344567 | 0.0119343 | 1638.63
127.175 | -495.083 | 0.596715 | 46634.8 | -3445.78 | -0.00344578 | 0.0119343 | 1638.668
127.185 | -495.083 | 0.596715 | 46636.8 | -3445.89 | -0.00344589 | 0.0119343 | 1638.739
127.195 | -495.083 | 0.596715 | 46638.9 | -3446.02 | -0.00344602 | 0.0119343 | 1638.813
127.205 | -495.082 | 0.596715 | 46640.8 | -3446.25 | -0.00344625 | 0.0119343 | 1638.879
127.215 | -495.082 | 0.597313 | 46642.7 | -3446.35 | -0.00344635 | 0.01194626 | 1638.946
127.225 | -495.082 | 0.596715 | 46644.6 | -3446.35 | -0.00344635 | 0.0119343 | 1639.013
127.235 | -495.081 | 0.597313 | 46646.6 | -3446.47 | -0.00344647 | 0.01194626 | 1639.083
127.245 | -495.081 | 0.596715 | 46648.3 | -3446.58 | -0.00344658 | 0.0119343 | 1639.143
127.255 | -495.081 | 0.597313 | 46650.1 | -3446.58 | -0.00344658 | 0.01194626 | 1639.206
127.265 | -495.08 | 0.596715 | 46651.9 | -3446.7 | -0.0034467 | 0.0119343 | 1639.269
127.275 | -495.08 | 0.596715 | 46653.7 | -3446.93 | -0.00344693 | 0.0119343 | 1639.333
127.285 | -495.08 | 0.596715 | 46655.6 | -3447.04 | -0.00344704 | 0.0119343 | 1639.399
127.295 | -495.079 | 0.597313 | 46657.5 | -3447.16 | -0.00344716 | 0.01194626 | 1639.466
127.305 | -495.079 | 0.596715 | 46659.3 | -3447.27 | -0.00344727 | 0.0119343 | 1639.529
127.315 | -495.079 | 0.597313 | 46661.1 | -3447.27 | -0.00344727 | 0.01194626 | 1639.593
127.325 | -495.078 | 0.596715 | 46663 | -3447.39 | -0.00344739 | 0.0119343 | 1639.659
127.335 | -495.078 | 0.597313 | 46664.9 | -3447.62 | -0.00344762 | 0.01194626 | 1639.726
127.345 | -495.078 | 0.597315 | 46666.8 | -3447.85 | -0.00344785 | 0.0119463 | 1639.793
127.355 | -495.077 | 0.597315 | 46668.8 | -3447.96 | -0.00344796 | 0.0119463 | 1639.863
127.365 | -495.077 | 0.597315 | 46670.5 | -3448.08 | -0.00344808 | 0.0119463 | 1639.923
127.375 | -495.077 | 0.597315 | 46672.3 | -3448.19 | -0.00344819 | 0.0119463 | 1639.986
127.385 | -495.076 | 0.597315 | 46674.1 | -3448.31 | -0.00344831 | 0.0119463 | 1640.049
127.395 | -495.076 | 0.597315 | 46676 | -3448.42 | -0.00344842 | 0.0119463 | 1640.116
127.405 | -495.076 | 0.597315 | 46678 | -3448.54 | -0.00344854 | 0.0119463 | 1640.186
127.415 | -495.075 | 0.597914 | 46679.9 | -3448.65 | -0.00344865 | 0.01195828 | 1640.253
127.425 | -495.075 | 0.597315 | 46681.8 | -3448.77 | -0.00344877 | 0.0119463 | 1640.32
127.435 | -495.075 | 0.597914 | 46683.6 | -3448.88 | -0.00344888 | 0.01195828 | 1640.383
127.445 | -495.074 | 0.597315 | 46685.4 | -3448.88 | -0.00344888 | 0.0119463 | 1640.446
127.455 | -495.074 | 0.597315 | 46687.2 | -3449 | -0.003449 | 0.0119463 | 1640.51
127.465 | -495.074 | 0.597315 | 46689.2 | -3449.11 | -0.00344911 | 0.0119463 | 1640.58
127.475 | -495.073 | 0.597315 | 46691.1 | -3449.23 | -0.00344923 | 0.0119463 | 1640.647
127.485 | -495.073 | 0.597315 | 46693 | -3449.46 | -0.00344946 | 0.0119463 | 1640.714
127.495 | -495.073 | 0.597315 | 46694.8 | -3449.57 | -0.00344957 | 0.0119463 | 1640.777
127.505 | -495.072 | 0.597315 | 46696.6 | -3449.69 | -0.00344969 | 0.0119463 | 1640.84
127.515 | -495.072 | 0.597315 | 46698.5 | -3449.8 | -0.0034498 | 0.0119463 | 1640.907
127.525 | -495.072 | 0.597315 | 46700.3 | -3449.8 | -0.0034498 | 0.0119463 | 1640.97
127.535 | -495.071 | 0.597914 | 46702.3 | -3449.92 | -0.00344992 | 0.01195828 | 1641.04
127.545 | -495.071 | 0.597315 | 46704.2 | -3450.15 | -0.00345015 | 0.0119463 | 1641.107
127.555 | -495.071 | 0.597914 | 46706 | -3450.26 | -0.00345026 | 0.01195828 | 1641.17
127.565 | -495.07 | 0.597315 | 46707.7 | -3450.38 | -0.00345038 | 0.0119463 | 1641.23
127.575 | -495.07 | 0.597914 | 46709.6 | -3450.49 | -0.00345049 | 0.01195828 | 1641.297
127.585 | -495.07 | 0.597315 | 46711.5 | -3450.49 | -0.00345049 | 0.0119463 | 1641.364
127.59 | -495.069 | 0.597599 | 46712.6 | -3450.49 | -0.00345049 | 0.01195198 | 1641.402
127.595 | -495.069 | 0.597914 | 46713.7 | -3450.61 | -0.00345061 | 0.01195828 | 1641.441
127.605 | -495.069 | 0.597915 | 46715.8 | -3450.84 | -0.00345084 | 0.0119583 | 1641.515
127.615 | -495.069 | 0.597316 | 46717.8 | -3451.07 | -0.00345107 | 0.01194632 | 1641.585
127.62 | -495.068 | 0.597602 | 46718.9 | -3451.18 | -0.00345118 | 0.01195204 | 1641.624
127.625 | -495.068 | 0.597915 | 46720.1 | -3451.18 | -0.00345118 | 0.0119583 | 1641.666
127.63 | -495.068 | 0.597915 | 46721.2 | -3451.18 | -0.00345118 | 0.0119583 | 1641.704
127.635 | -495.068 | 0.597915 | 46722.3 | -3451.18 | -0.00345118 | 0.0119583 | 1641.743
127.64 | -495.068 | 0.597915 | 46723.4 | -3451.18 | -0.00345118 | 0.0119583 | 1641.782
127.645 | -495.068 | 0.597915 | 46724.7 | -3451.3 | -0.0034513 | 0.0119583 | 1641.827
127.65 | -495.067 | 0.597915 | 46725.9 | -3451.41 | -0.00345141 | 0.0119583 | 1641.87
127.655 | -495.067 | 0.597915 | 46727.2 | -3451.41 | -0.00345141 | 0.0119583 | 1641.915
127.66 | -495.067 | 0.597915 | 46728.3 | -3451.41 | -0.00345141 | 0.0119583 | 1641.954
127.665 | -495.067 | 0.597915 | 46729.5 | -3451.53 | -0.00345153 | 0.0119583 | 1641.996
127.67 | -495.067 | 0.597915 | 46730.6 | -3451.64 | -0.00345164 | 0.0119583 | 1642.035
127.675 | -495.067 | 0.597915 | 46731.8 | -3451.76 | -0.00345176 | 0.0119583 | 1642.077
127.68 | -495.066 | 0.597915 | 46732.9 | -3451.87 | -0.00345187 | 0.0119583 | 1642.116
127.685 | -495.066 | 0.597915 | 46734.1 | -3451.87 | -0.00345187 | 0.0119583 | 1642.158
127.69 | -495.066 | 0.597915 | 46735.1 | -3451.87 | -0.00345187 | 0.0119583 | 1642.193
127.695 | -495.066 | 0.597915 | 46736.3 | -3451.99 | -0.00345199 | 0.0119583 | 1642.235
127.7 | -495.066 | 0.597915 | 46737.3 | -3452.1 | -0.0034521 | 0.0119583 | 1642.27
127.705 | -495.066 | 0.597915 | 46738.5 | -3452.1 | -0.0034521 | 0.0119583 | 1642.312
127.71 | -495.065 | 0.597915 | 46739.5 | -3452.1 | -0.0034521 | 0.0119583 | 1642.347
127.715 | -495.065 | 0.597915 | 46740.7 | -3452.22 | -0.00345222 | 0.0119583 | 1642.39
127.725 | -495.065 | 0.597915 | 46742.7 | -3452.45 | -0.00345245 | 0.0119583 | 1642.46
127.73 | -495.065 | 0.597915 | 46743.8 | -3452.56 | -0.00345256 | 0.0119583 | 1642.499
127.735 | -495.065 | 0.597915 | 46745 | -3452.67 | -0.00345267 | 0.0119583 | 1642.541
127.745 | -495.064 | 0.597915 | 46747 | -3452.78 | -0.00345278 | 0.0119583 | 1642.611
127.755 | -495.064 | 0.597915 | 46749 | -3452.91 | -0.00345291 | 0.0119583 | 1642.681
127.76 | -495.064 | 0.597915 | 46750 | -3453.01 | -0.00345301 | 0.0119583 | 1642.716
127.765 | -495.064 | 0.597915 | 46751.1 | -3453.14 | -0.00345314 | 0.0119583 | 1642.755
127.775 | -495.063 | 0.597915 | 46753.2 | -3453.24 | -0.00345324 | 0.0119583 | 1642.829
127.78 | -495.063 | 0.597915 | 46754.2 | -3453.24 | -0.00345324 | 0.0119583 | 1642.864
127.785 | -495.063 | 0.597915 | 46755.3 | -3453.24 | -0.00345324 | 0.0119583 | 1642.903
127.795 | -495.063 | 0.597915 | 46757.4 | -3453.37 | -0.00345337 | 0.0119583 | 1642.976
127.805 | -495.062 | 0.597915 | 46759.3 | -3453.59 | -0.00345359 | 0.0119583 | 1643.043
127.815 | -495.062 | 0.597915 | 46761.1 | -3453.7 | -0.0034537 | 0.0119583 | 1643.106
127.82 | -495.062 | 0.597915 | 46762.1 | -3453.7 | -0.0034537 | 0.0119583 | 1643.142
127.825 | -495.062 | 0.597915 | 46763.2 | -3453.82 | -0.00345382 | 0.0119583 | 1643.18
127.835 | -495.061 | 0.597915 | 46765.2 | -3454.05 | -0.00345405 | 0.0119583 | 1643.25
127.84 | -495.061 | 0.597915 | 46766.2 | -3454.16 | -0.00345416 | 0.0119583 | 1643.286
127.845 | -495.061 | 0.597915 | 46767.4 | -3454.16 | -0.00345416 | 0.0119583 | 1643.328
127.855 | -495.061 | 0.597915 | 46769.5 | -3454.16 | -0.00345416 | 0.0119583 | 1643.402
127.865 | -495.06 | 0.597915 | 46771.5 | -3454.16 | -0.00345416 | 0.0119583 | 1643.472
127.87 | -495.06 | 0.598201 | 46772.6 | -3454.16 | -0.00345416 | 0.01196402 | 1643.511
127.875 | -495.06 | 0.598513 | 46773.7 | -3454.28 | -0.00345428 | 0.01197026 | 1643.549
127.885 | -495.06 | 0.598515 | 46775.7 | -3454.39 | -0.00345439 | 0.0119703 | 1643.619
127.895 | -495.059 | 0.598515 | 46777.7 | -3454.51 | -0.00345451 | 0.0119703 | 1643.69
127.9 | -495.059 | 0.598515 | 46778.7 | -3454.62 | -0.00345462 | 0.0119703 | 1643.725
127.905 | -495.059 | 0.598515 | 46779.9 | -3454.86 | -0.00345486 | 0.0119703 | 1643.767
127.91 | -495.059 | 0.598231 | 46781 | -3455.08 | -0.00345508 | 0.01196462 | 1643.806
127.915 | -495.059 | 0.597916 | 46782.2 | -3455.08 | -0.00345508 | 0.01195832 | 1643.848
127.92 | -495.058 | 0.5982 | 46783.2 | -3455.08 | -0.00345508 | 0.011964 | 1643.883
127.925 | -495.058 | 0.598515 | 46784.3 | -3455.08 | -0.00345508 | 0.0119703 | 1643.922
127.93 | -495.058 | 0.598515 | 46785.3 | -3455.08 | -0.00345508 | 0.0119703 | 1643.957
127.935 | -495.058 | 0.598515 | 46786.5 | -3455.2 | -0.0034552 | 0.0119703 | 1643.999
127.94 | -495.058 | 0.598515 | 46787.5 | -3455.31 | -0.00345531 | 0.0119703 | 1644.034
127.945 | -495.058 | 0.598515 | 46788.6 | -3455.31 | -0.00345531 | 0.0119703 | 1644.073
127.955 | -495.057 | 0.598515 | 46790.7 | -3455.43 | -0.00345543 | 0.0119703 | 1644.147
127.96 | -495.057 | 0.598515 | 46791.7 | -3455.54 | -0.00345554 | 0.0119703 | 1644.182
127.965 | -495.057 | 0.598515 | 46792.8 | -3455.66 | -0.00345566 | 0.0119703 | 1644.22
127.975 | -495.057 | 0.597916 | 46794.7 | -3455.77 | -0.00345577 | 0.01195832 | 1644.287
127.98 | -495.056 | 0.598201 | 46795.8 | -3455.77 | -0.00345577 | 0.01196402 | 1644.326
127.985 | -495.056 | 0.598515 | 46796.9 | -3455.77 | -0.00345577 | 0.0119703 | 1644.364
127.99 | -495.056 | 0.598515 | 46798 | -3455.77 | -0.00345577 | 0.0119703 | 1644.403
127.995 | -495.056 | 0.598515 | 46799.2 | -3455.89 | -0.00345589 | 0.0119703 | 1644.445
128 | -495.056 | 0.598515 | 46800.2 | -3456 | -0.003456 | 0.0119703 | 1644.48
128.005 | -495.056 | 0.598515 | 46801.3 | -3456.12 | -0.00345612 | 0.0119703 | 1644.519
128.015 | -495.055 | 0.598515 | 46803.3 | -3456.23 | -0.00345623 | 0.0119703 | 1644.589
128.025 | -495.055 | 0.598515 | 46805.4 | -3456.35 | -0.00345635 | 0.0119703 | 1644.663
128.035 | -495.055 | 0.598515 | 46807.2 | -3456.58 | -0.00345658 | 0.0119703 | 1644.726
128.045 | -495.054 | 0.598515 | 46809.1 | -3456.69 | -0.00345669 | 0.0119703 | 1644.793
128.05 | -495.054 | 0.598515 | 46810.1 | -3456.69 | -0.00345669 | 0.0119703 | 1644.828
128.055 | -495.054 | 0.598515 | 46811.2 | -3456.69 | -0.00345669 | 0.0119703 | 1644.867
128.06 | -495.054 | 0.598515 | 46812.2 | -3456.69 | -0.00345669 | 0.0119703 | 1644.902
128.065 | -495.054 | 0.598515 | 46813.4 | -3456.81 | -0.00345681 | 0.0119703 | 1644.944
128.07 | -495.053 | 0.598515 | 46814.4 | -3456.92 | -0.00345692 | 0.0119703 | 1644.979
128.075 | -495.053 | 0.598515 | 46815.5 | -3456.92 | -0.00345692 | 0.0119703 | 1645.018
128.085 | -495.053 | 0.599113 | 46817.5 | -3457.04 | -0.00345704 | 0.01198226 | 1645.088
128.095 | -495.053 | 0.598515 | 46819.2 | -3457.27 | -0.00345727 | 0.0119703 | 1645.148
128.105 | -495.052 | 0.599113 | 46821.2 | -3457.38 | -0.00345738 | 0.01198226 | 1645.218
128.115 | -495.052 | 0.598515 | 46823.3 | -3457.5 | -0.0034575 | 0.0119703 | 1645.292
128.125 | -495.052 | 0.599113 | 46825.2 | -3457.73 | -0.00345773 | 0.01198226 | 1645.359
128.135 | -495.051 | 0.599115 | 46827.3 | -3457.96 | -0.00345796 | 0.0119823 | 1645.433
128.145 | -495.051 | 0.599115 | 46829.3 | -3458.07 | -0.00345807 | 0.0119823 | 1645.503
128.155 | -495.051 | 0.599115 | 46831.2 | -3458.19 | -0.00345819 | 0.0119823 | 1645.57
128.165 | -495.05 | 0.599115 | 46833 | -3458.3 | -0.0034583 | 0.0119823 | 1645.633
128.175 | -495.05 | 0.599115 | 46834.8 | -3458.42 | -0.00345842 | 0.0119823 | 1645.696
128.185 | -495.05 | 0.599115 | 46836.9 | -3458.53 | -0.00345853 | 0.0119823 | 1645.77
128.195 | -495.049 | 0.599115 | 46839 | -3458.53 | -0.00345853 | 0.0119823 | 1645.844
128.205 | -495.049 | 0.599115 | 46841 | -3458.53 | -0.00345853 | 0.0119823 | 1645.914
128.215 | -495.049 | 0.599115 | 46842.9 | -3458.77 | -0.00345877 | 0.0119823 | 1645.981
128.225 | -495.048 | 0.599115 | 46844.6 | -3458.99 | -0.00345899 | 0.0119823 | 1646.04
128.235 | -495.048 | 0.599115 | 46846.3 | -3458.99 | -0.00345899 | 0.0119823 | 1646.1
128.245 | -495.048 | 0.599115 | 46848.2 | -3459.11 | -0.00345911 | 0.0119823 | 1646.167
128.255 | -495.047 | 0.599115 | 46849.9 | -3459.34 | -0.00345934 | 0.0119823 | 1646.227
128.265 | -495.047 | 0.599714 | 46852 | -3459.45 | -0.00345945 | 0.01199428 | 1646.3
128.275 | -495.047 | 0.598516 | 46853.9 | -3459.57 | -0.00345957 | 0.01197032 | 1646.367
128.285 | -495.046 | 0.599115 | 46855.9 | -3459.8 | -0.0034598 | 0.0119823 | 1646.438
128.295 | -495.046 | 0.599115 | 46858 | -3459.9 | -0.0034599 | 0.0119823 | 1646.511
128.3 | -495.046 | 0.599115 | 46859 | -3459.9 | -0.0034599 | 0.0119823 | 1646.546
128.305 | -495.046 | 0.599115 | 46860.2 | -3459.9 | -0.0034599 | 0.0119823 | 1646.589
128.31 | -495.045 | 0.599115 | 46861.3 | -3459.9 | -0.0034599 | 0.0119823 | 1646.627
128.315 | -495.045 | 0.599115 | 46862.5 | -3459.9 | -0.0034599 | 0.0119823 | 1646.669
128.32 | -495.045 | 0.5994 | 46863.7 | -3459.9 | -0.0034599 | 0.011988 | 1646.712
128.325 | -495.045 | 0.599714 | 46865.1 | -3460.02 | -0.00346002 | 0.01199428 | 1646.761
128.33 | -495.045 | 0.599714 | 46866.3 | -3460.13 | -0.00346013 | 0.01199428 | 1646.803
128.335 | -495.045 | 0.599715 | 46867.6 | -3460.25 | -0.00346025 | 0.0119943 | 1646.849
128.34 | -495.044 | 0.599431 | 46868.6 | -3460.36 | -0.00346036 | 0.01198862 | 1646.884
128.345 | -495.044 | 0.599116 | 46869.8 | -3460.48 | -0.00346048 | 0.01198232 | 1646.926
128.35 | -495.044 | 0.599399 | 46870.9 | -3460.59 | -0.00346059 | 0.01198798 | 1646.965
128.355 | -495.044 | 0.599715 | 46872.1 | -3460.59 | -0.00346059 | 0.0119943 | 1647.007
128.36 | -495.044 | 0.59943 | 46873.1 | -3460.59 | -0.00346059 | 0.0119886 | 1647.042
128.365 | -495.044 | 0.599116 | 46874.2 | -3460.71 | -0.00346071 | 0.01198232 | 1647.081
128.37 | -495.043 | 0.599402 | 46875.3 | -3460.82 | -0.00346082 | 0.01198804 | 1647.119
128.375 | -495.043 | 0.599715 | 46876.4 | -3460.82 | -0.00346082 | 0.0119943 | 1647.158
128.38 | -495.043 | 0.599429 | 46877.5 | -3460.82 | -0.00346082 | 0.01198858 | 1647.197
128.385 | -495.043 | 0.599116 | 46878.7 | -3460.94 | -0.00346094 | 0.01198232 | 1647.239
128.39 | -495.043 | 0.599685 | 46879.8 | -3461.05 | -0.00346105 | 0.0119937 | 1647.277
128.395 | -495.043 | 0.600313 | 46881 | -3461.05 | -0.00346105 | 0.01200626 | 1647.32
128.4 | -495.042 | 0.599745 | 46882 | -3461.05 | -0.00346105 | 0.0119949 | 1647.355
128.405 | -495.042 | 0.599116 | 46883.2 | -3461.17 | -0.00346117 | 0.01198232 | 1647.397
128.41 | -495.042 | 0.599399 | 46884.2 | -3461.28 | -0.00346128 | 0.01198798 | 1647.432
128.415 | -495.042 | 0.599715 | 46885.3 | -3461.4 | -0.0034614 | 0.0119943 | 1647.471
128.425 | -495.042 | 0.599715 | 46887.3 | -3461.63 | -0.00346163 | 0.0119943 | 1647.541
128.435 | -495.041 | 0.599715 | 46889.3 | -3461.74 | -0.00346174 | 0.0119943 | 1647.611
128.445 | -495.041 | 0.599715 | 46891.3 | -3461.74 | -0.00346174 | 0.0119943 | 1647.681
128.45 | -495.041 | 0.599715 | 46892.3 | -3461.74 | -0.00346174 | 0.0119943 | 1647.717
128.455 | -495.041 | 0.599715 | 46893.4 | -3461.86 | -0.00346186 | 0.0119943 | 1647.755
128.46 | -495.04 | 0.599715 | 46894.4 | -3461.97 | -0.00346197 | 0.0119943 | 1647.79
128.465 | -495.04 | 0.599715 | 46895.5 | -3462.09 | -0.00346209 | 0.0119943 | 1647.829
128.475 | -495.04 | 0.599715 | 46897.5 | -3462.2 | -0.0034622 | 0.0119943 | 1647.899
128.485 | -495.04 | 0.599715 | 46899.4 | -3462.32 | -0.00346232 | 0.0119943 | 1647.966
128.495 | -495.039 | 0.599715 | 46901.4 | -3462.55 | -0.00346255 | 0.0119943 | 1648.036
128.505 | -495.039 | 0.599715 | 46903.3 | -3462.66 | -0.00346266 | 0.0119943 | 1648.103
128.515 | -495.039 | 0.599715 | 46905.3 | -3462.78 | -0.00346278 | 0.0119943 | 1648.173
128.525 | -495.038 | 0.599715 | 46907.4 | -3463.01 | -0.00346301 | 0.0119943 | 1648.247
128.53 | -495.038 | 0.599715 | 46908.4 | -3463.12 | -0.00346312 | 0.0119943 | 1648.282
128.535 | -495.038 | 0.599715 | 46909.5 | -3463.12 | -0.00346312 | 0.0119943 | 1648.321
128.54 | -495.038 | 0.599715 | 46910.6 | -3463.12 | -0.00346312 | 0.0119943 | 1648.36
128.545 | -495.038 | 0.599715 | 46911.9 | -3463.24 | -0.00346324 | 0.0119943 | 1648.405
128.55 | -495.037 | 0.599715 | 46913 | -3463.35 | -0.00346335 | 0.0119943 | 1648.444
128.555 | -495.037 | 0.599715 | 46914.3 | -3463.35 | -0.00346335 | 0.0119943 | 1648.49
128.56 | -495.037 | 0.599715 | 46915.5 | -3463.35 | -0.00346335 | 0.0119943 | 1648.532
128.565 | -495.037 | 0.599715 | 46916.7 | -3463.47 | -0.00346347 | 0.0119943 | 1648.574
128.57 | -495.037 | 0.599715 | 46917.9 | -3463.58 | -0.00346358 | 0.0119943 | 1648.616
128.575 | -495.037 | 0.599715 | 46919.2 | -3463.58 | -0.00346358 | 0.0119943 | 1648.662
128.58 | -495.036 | 0.599715 | 46920.3 | -3463.58 | -0.00346358 | 0.0119943 | 1648.7
128.585 | -495.036 | 0.599715 | 46921.6 | -3463.58 | -0.00346358 | 0.0119943 | 1648.746
128.59 | -495.036 | 0.599715 | 46922.6 | -3463.58 | -0.00346358 | 0.0119943 | 1648.781
128.595 | -495.036 | 0.599715 | 46923.8 | -3463.7 | -0.0034637 | 0.0119943 | 1648.823
128.6 | -495.036 | 0.599715 | 46924.9 | -3463.81 | -0.00346381 | 0.0119943 | 1648.862
128.605 | -495.036 | 0.599715 | 46926.1 | -3463.93 | -0.00346393 | 0.0119943 | 1648.904
128.61 | -495.035 | 0.599999 | 46927.2 | -3464.04 | -0.00346404 | 0.01199998 | 1648.943
128.615 | -495.035 | 0.600313 | 46928.5 | -3464.04 | -0.00346404 | 0.01200626 | 1648.989
128.62 | -495.035 | 0.600028 | 46929.6 | -3464.04 | -0.00346404 | 0.01200056 | 1649.027
128.625 | -495.035 | 0.599715 | 46930.9 | -3464.16 | -0.00346416 | 0.0119943 | 1649.073
128.63 | -495.035 | 0.6 | 46932 | -3464.27 | -0.00346427 | 0.012 | 1649.112
128.635 | -495.035 | 0.600313 | 46933.2 | -3464.39 | -0.00346439 | 0.01200626 | 1649.154
128.64 | -495.034 | 0.600029 | 46934.3 | -3464.5 | -0.0034645 | 0.01200058 | 1649.192
128.645 | -495.034 | 0.599715 | 46935.4 | -3464.5 | -0.0034645 | 0.0119943 | 1649.231
128.65 | -495.034 | 0.599999 | 46936.5 | -3464.5 | -0.0034645 | 0.01199998 | 1649.27
128.655 | -495.034 | 0.600313 | 46937.6 | -3464.62 | -0.00346462 | 0.01200626 | 1649.308
128.66 | -495.034 | 0.600314 | 46938.6 | -3464.73 | -0.00346473 | 0.01200628 | 1649.343
128.665 | -495.034 | 0.600315 | 46939.7 | -3464.73 | -0.00346473 | 0.0120063 | 1649.382
128.67 | -495.033 | 0.600315 | 46940.7 | -3464.73 | -0.00346473 | 0.0120063 | 1649.417
128.675 | -495.033 | 0.600315 | 46941.8 | -3464.85 | -0.00346485 | 0.0120063 | 1649.456
128.68 | -495.033 | 0.600315 | 46942.9 | -3464.96 | -0.00346496 | 0.0120063 | 1649.495
128.685 | -495.033 | 0.600315 | 46944.1 | -3465.08 | -0.00346508 | 0.0120063 | 1649.537
128.69 | -495.033 | 0.600315 | 46945.1 | -3465.19 | -0.00346519 | 0.0120063 | 1649.572
128.695 | -495.033 | 0.600315 | 46946.2 | -3465.19 | -0.00346519 | 0.0120063 | 1649.611
128.705 | -495.032 | 0.600315 | 46948.3 | -3465.31 | -0.00346531 | 0.0120063 | 1649.684
128.715 | -495.032 | 0.600315 | 46950.1 | -3465.54 | -0.00346554 | 0.0120063 | 1649.748
128.725 | -495.032 | 0.600315 | 46952 | -3465.65 | -0.00346565 | 0.0120063 | 1649.814
128.735 | -495.031 | 0.600315 | 46954 | -3465.65 | -0.00346565 | 0.0120063 | 1649.885
128.745 | -495.031 | 0.600315 | 46955.9 | -3465.89 | -0.00346589 | 0.0120063 | 1649.951
128.755 | -495.031 | 0.600315 | 46957.9 | -3466.11 | -0.00346611 | 0.0120063 | 1650.022
128.765 | -495.03 | 0.600315 | 46959.9 | -3466.23 | -0.00346623 | 0.0120063 | 1650.092
128.775 | -495.03 | 0.600315 | 46961.9 | -3466.33 | -0.00346633 | 0.0120063 | 1650.162
128.785 | -495.03 | 0.600315 | 46963.8 | -3466.33 | -0.00346633 | 0.0120063 | 1650.229
128.795 | -495.029 | 0.600315 | 46965.9 | -3466.46 | -0.00346646 | 0.0120063 | 1650.303
128.805 | -495.029 | 0.600315 | 46968 | -3466.68 | -0.00346668 | 0.0120063 | 1650.377
128.81 | -495.029 | 0.600315 | 46969.1 | -3466.79 | -0.00346679 | 0.0120063 | 1650.415
128.815 | -495.029 | 0.600315 | 46970.3 | -3466.79 | -0.00346679 | 0.0120063 | 1650.457
128.82 | -495.028 | 0.600315 | 46971.3 | -3466.79 | -0.00346679 | 0.0120063 | 1650.492
128.825 | -495.028 | 0.600315 | 46972.5 | -3466.91 | -0.00346691 | 0.0120063 | 1650.535
128.835 | -495.028 | 0.600315 | 46974.6 | -3466.9 | -0.0034669 | 0.0120063 | 1650.608
128.84 | -495.028 | 0.600315 | 46975.7 | -3466.79 | -0.00346679 | 0.0120063 | 1650.647
128.845 | -495.028 | 0.600315 | 46976.8 | -3466.92 | -0.00346692 | 0.0120063 | 1650.686
128.855 | -495.027 | 0.600913 | 46978.9 | -3467.02 | -0.00346702 | 0.01201826 | 1650.76
128.865 | -495.027 | 0.600315 | 46980.9 | -3467.26 | -0.00346726 | 0.0120063 | 1650.83
128.87 | -495.027 | 0.600315 | 46982 | -3467.48 | -0.00346748 | 0.0120063 | 1650.868
128.875 | -495.027 | 0.600315 | 46983.1 | -3467.6 | -0.0034676 | 0.0120063 | 1650.907
128.88 | -495.026 | 0.600315 | 46984.1 | -3467.71 | -0.00346771 | 0.0120063 | 1650.942
128.885 | -495.026 | 0.600315 | 46985.2 | -3467.71 | -0.00346771 | 0.0120063 | 1650.981
128.89 | -495.026 | 0.600599 | 46986.3 | -3467.71 | -0.00346771 | 0.01201198 | 1651.02
128.895 | -495.026 | 0.600913 | 46987.4 | -3467.83 | -0.00346783 | 0.01201826 | 1651.058
128.9 | -495.026 | 0.600629 | 46988.4 | -3467.94 | -0.00346794 | 0.01201258 | 1651.093
128.905 | -495.026 | 0.600315 | 46989.5 | -3467.94 | -0.00346794 | 0.0120063 | 1651.132
128.915 | -495.025 | 0.600913 | 46991.6 | -3467.94 | -0.00346794 | 0.01201826 | 1651.206
128.925 | -495.025 | 0.600315 | 46993.5 | -3468.18 | -0.00346818 | 0.0120063 | 1651.273
128.935 | -495.025 | 0.600913 | 46995.6 | -3468.4 | -0.0034684 | 0.01201826 | 1651.346
128.945 | -495.024 | 0.600315 | 46997.5 | -3468.4 | -0.0034684 | 0.0120063 | 1651.413
128.955 | -495.024 | 0.600913 | 46999.6 | -3468.52 | -0.00346852 | 0.01201826 | 1651.487
128.965 | -495.024 | 0.600315 | 47001.6 | -3468.63 | -0.00346863 | 0.0120063 | 1651.557
128.975 | -495.023 | 0.600913 | 47003.6 | -3468.75 | -0.00346875 | 0.01201826 | 1651.627
128.985 | -495.023 | 0.600915 | 47005.6 | -3468.98 | -0.00346898 | 0.0120183 | 1651.698
128.99 | -495.023 | 0.600915 | 47006.6 | -3469.09 | -0.00346909 | 0.0120183 | 1651.733
128.995 | -495.023 | 0.600915 | 47007.7 | -3469.09 | -0.00346909 | 0.0120183 | 1651.772
129 | -495.022 | 0.600915 | 47008.8 | -3469.09 | -0.00346909 | 0.0120183 | 1651.81
129.005 | -495.022 | 0.600915 | 47009.9 | -3469.21 | -0.00346921 | 0.0120183 | 1651.849
129.015 | -495.022 | 0.600915 | 47011.9 | -3469.32 | -0.00346932 | 0.0120183 | 1651.919
129.02 | -495.022 | 0.600915 | 47012.9 | -3469.32 | -0.00346932 | 0.0120183 | 1651.954
129.025 | -495.022 | 0.600915 | 47014.1 | -3469.32 | -0.00346932 | 0.0120183 | 1651.996
129.03 | -495.021 | 0.600915 | 47015.2 | -3469.32 | -0.00346932 | 0.0120183 | 1652.035
129.035 | -495.021 | 0.600915 | 47016.4 | -3469.56 | -0.00346956 | 0.0120183 | 1652.077
129.04 | -495.021 | 0.600915 | 47017.4 | -3469.78 | -0.00346978 | 0.0120183 | 1652.112
129.045 | -495.021 | 0.600915 | 47018.6 | -3469.78 | -0.00346978 | 0.0120183 | 1652.155
129.05 | -495.021 | 0.600915 | 47019.8 | -3469.78 | -0.00346978 | 0.0120183 | 1652.197
129.055 | -495.021 | 0.600915 | 47021.1 | -3469.9 | -0.0034699 | 0.0120183 | 1652.242
129.06 | -495.02 | 0.600915 | 47022.2 | -3470.01 | -0.00347001 | 0.0120183 | 1652.281
129.065 | -495.02 | 0.600915 | 47023.5 | -3470.13 | -0.00347013 | 0.0120183 | 1652.327
129.07 | -495.02 | 0.600915 | 47024.6 | -3470.24 | -0.00347024 | 0.0120183 | 1652.365
129.075 | -495.02 | 0.600915 | 47025.8 | -3470.24 | -0.00347024 | 0.0120183 | 1652.408
129.08 | -495.02 | 0.600915 | 47026.9 | -3470.24 | -0.00347024 | 0.0120183 | 1652.446
129.085 | -495.02 | 0.600915 | 47028.1 | -3470.36 | -0.00347036 | 0.0120183 | 1652.488
129.09 | -495.019 | 0.600915 | 47029.2 | -3470.47 | -0.00347047 | 0.0120183 | 1652.527
129.095 | -495.019 | 0.600915 | 47030.5 | -3470.47 | -0.00347047 | 0.0120183 | 1652.573
129.1 | -495.019 | 0.601198 | 47031.6 | -3470.47 | -0.00347047 | 0.01202396 | 1652.611
129.105 | -495.019 | 0.601514 | 47032.9 | -3470.59 | -0.00347059 | 0.01203028 | 1652.657
129.11 | -495.019 | 0.601229 | 47034 | -3470.7 | -0.0034707 | 0.01202458 | 1652.696
129.115 | -495.019 | 0.600915 | 47035.2 | -3470.7 | -0.0034707 | 0.0120183 | 1652.738
129.12 | -495.018 | 0.601201 | 47036.3 | -3470.7 | -0.0034707 | 0.01202402 | 1652.776
129.125 | -495.018 | 0.601514 | 47037.5 | -3470.82 | -0.00347082 | 0.01203028 | 1652.819
129.135 | -495.018 | 0.600915 | 47039.5 | -3471.05 | -0.00347105 | 0.0120183 | 1652.889
129.14 | -495.018 | 0.601199 | 47040.6 | -3471.16 | -0.00347116 | 0.01202398 | 1652.928
129.145 | -495.018 | 0.601514 | 47041.7 | -3471.16 | -0.00347116 | 0.01203028 | 1652.966
129.155 | -495.017 | 0.600915 | 47043.5 | -3471.28 | -0.00347128 | 0.0120183 | 1653.029
129.165 | -495.017 | 0.601514 | 47045.4 | -3471.51 | -0.00347151 | 0.01203028 | 1653.096
129.175 | -495.017 | 0.600915 | 47047.4 | -3471.62 | -0.00347162 | 0.0120183 | 1653.167
129.18 | -495.016 | 0.601201 | 47048.5 | -3471.62 | -0.00347162 | 0.01202402 | 1653.205
129.185 | -495.016 | 0.601514 | 47049.6 | -3471.74 | -0.00347174 | 0.01203028 | 1653.244
129.195 | -495.016 | 0.600915 | 47051.6 | -3471.85 | -0.00347185 | 0.0120183 | 1653.314
129.205 | -495.016 | 0.601514 | 47053.6 | -3471.97 | -0.00347197 | 0.01203028 | 1653.384
129.215 | -495.015 | 0.600915 | 47055.6 | -3472.2 | -0.0034722 | 0.0120183 | 1653.455
129.225 | -495.015 | 0.601514 | 47057.6 | -3472.19 | -0.00347219 | 0.01203028 | 1653.525
129.23 | -495.015 | 0.601229 | 47058.6 | -3472.08 | -0.00347208 | 0.01202458 | 1653.56
129.235 | -495.015 | 0.600915 | 47059.8 | -3472.2 | -0.0034722 | 0.0120183 | 1653.602
129.245 | -495.014 | 0.601514 | 47061.8 | -3472.43 | -0.00347243 | 0.01203028 | 1653.673
129.25 | -495.014 | 0.601514 | 47062.8 | -3472.54 | -0.00347254 | 0.01203028 | 1653.708
129.255 | -495.014 | 0.601515 | 47063.9 | -3472.66 | -0.00347266 | 0.0120303 | 1653.746
129.26 | -495.014 | 0.601515 | 47064.9 | -3472.77 | -0.00347277 | 0.0120303 | 1653.781
129.265 | -495.014 | 0.601515 | 47066.1 | -3472.77 | -0.00347277 | 0.0120303 | 1653.824
129.27 | -495.013 | 0.60123 | 47067.1 | -3472.77 | -0.00347277 | 0.0120246 | 1653.859
129.275 | -495.013 | 0.600916 | 47068.3 | -3472.89 | -0.00347289 | 0.01201832 | 1653.901
129.285 | -495.013 | 0.601515 | 47070.3 | -3473.12 | -0.00347312 | 0.0120303 | 1653.971
129.29 | -495.013 | 0.601231 | 47071.4 | -3473.23 | -0.00347323 | 0.01202462 | 1654.01
129.295 | -495.013 | 0.600916 | 47072.7 | -3473.1 | -0.0034731 | 0.01201832 | 1654.056
129.3 | -495.012 | 0.6012 | 47073.8 | -3473 | -0.003473 | 0.012024 | 1654.094
129.305 | -495.012 | 0.601515 | 47075 | -3473.12 | -0.00347312 | 0.0120303 | 1654.136
129.31 | -495.012 | 0.601515 | 47076.1 | -3473.23 | -0.00347323 | 0.0120303 | 1654.175
129.315 | -495.012 | 0.601515 | 47077.4 | -3473.35 | -0.00347335 | 0.0120303 | 1654.221
129.32 | -495.012 | 0.6018 | 47078.5 | -3473.45 | -0.00347345 | 0.012036 | 1654.259
129.325 | -495.012 | 0.602113 | 47079.7 | -3473.45 | -0.00347345 | 0.01204226 | 1654.301
129.33 | -495.011 | 0.601829 | 47080.9 | -3473.45 | -0.00347345 | 0.01203658 | 1654.344
129.335 | -495.011 | 0.601515 | 47082.2 | -3473.58 | -0.00347358 | 0.0120303 | 1654.389
129.34 | -495.011 | 0.601515 | 47083.4 | -3473.68 | -0.00347368 | 0.0120303 | 1654.432
129.345 | -495.011 | 0.601515 | 47084.7 | -3473.81 | -0.00347381 | 0.0120303 | 1654.477
129.35 | -495.011 | 0.601515 | 47085.8 | -3473.91 | -0.00347391 | 0.0120303 | 1654.516
129.355 | -495.011 | 0.601515 | 47087.1 | -3474.04 | -0.00347404 | 0.0120303 | 1654.562
129.36 | -495.01 | 0.601515 | 47088.1 | -3474.14 | -0.00347414 | 0.0120303 | 1654.597
129.365 | -495.01 | 0.601515 | 47089.2 | -3474.14 | -0.00347414 | 0.0120303 | 1654.635
129.37 | -495.01 | 0.601515 | 47090.3 | -3474.14 | -0.00347414 | 0.0120303 | 1654.674
129.375 | -495.01 | 0.601515 | 47091.4 | -3474.26 | -0.00347426 | 0.0120303 | 1654.713
129.38 | -495.01 | 0.6018 | 47092.5 | -3474.37 | -0.00347437 | 0.012036 | 1654.751
129.385 | -495.01 | 0.602113 | 47093.8 | -3474.37 | -0.00347437 | 0.01204226 | 1654.797
129.39 | -495.009 | 0.601829 | 47094.8 | -3474.37 | -0.00347437 | 0.01203658 | 1654.832
129.395 | -495.009 | 0.601515 | 47095.9 | -3474.37 | -0.00347437 | 0.0120303 | 1654.871
129.405 | -495.009 | 0.602113 | 47097.9 | -3474.49 | -0.00347449 | 0.01204226 | 1654.941
129.415 | -495.009 | 0.601515 | 47100 | -3474.72 | -0.00347472 | 0.0120303 | 1655.015
129.42 | -495.008 | 0.601799 | 47101 | -3474.83 | -0.00347483 | 0.01203598 | 1655.05
129.425 | -495.008 | 0.602113 | 47102.2 | -3474.95 | -0.00347495 | 0.01204226 | 1655.092
129.435 | -495.008 | 0.601515 | 47104.2 | -3475.18 | -0.00347518 | 0.0120303 | 1655.162
129.445 | -495.008 | 0.602113 | 47106.3 | -3475.17 | -0.00347517 | 0.01204226 | 1655.236
129.455 | -495.007 | 0.601515 | 47108.4 | -3475.18 | -0.00347518 | 0.0120303 | 1655.31
129.46 | -495.007 | 0.601799 | 47109.4 | -3475.29 | -0.00347529 | 0.01203598 | 1655.345
129.465 | -495.007 | 0.602113 | 47110.5 | -3475.41 | -0.00347541 | 0.01204226 | 1655.384
129.475 | -495.007 | 0.602115 | 47112.6 | -3475.52 | -0.00347552 | 0.0120423 | 1655.458
129.48 | -495.006 | 0.602115 | 47113.6 | -3475.52 | -0.00347552 | 0.0120423 | 1655.493
129.485 | -495.006 | 0.602115 | 47114.7 | -3475.64 | -0.00347564 | 0.0120423 | 1655.531
129.495 | -495.006 | 0.602115 | 47116.8 | -3475.87 | -0.00347587 | 0.0120423 | 1655.605
129.5 | -495.006 | 0.602115 | 47117.8 | -3475.98 | -0.00347598 | 0.0120423 | 1655.64
129.505 | -495.006 | 0.602115 | 47118.9 | -3475.98 | -0.00347598 | 0.0120423 | 1655.679
129.51 | -495.005 | 0.602115 | 47119.9 | -3475.98 | -0.00347598 | 0.0120423 | 1655.714
129.515 | -495.005 | 0.602115 | 47121.1 | -3476.1 | -0.0034761 | 0.0120423 | 1655.756
129.52 | -495.005 | 0.602115 | 47122.1 | -3476.21 | -0.00347621 | 0.0120423 | 1655.791
129.525 | -495.005 | 0.602115 | 47123.4 | -3476.21 | -0.00347621 | 0.0120423 | 1655.837
129.53 | -495.005 | 0.602115 | 47124.4 | -3476.21 | -0.00347621 | 0.0120423 | 1655.872
129.535 | -495.005 | 0.602115 | 47125.6 | -3476.21 | -0.00347621 | 0.0120423 | 1655.914
129.54 | -495.004 | 0.602115 | 47126.7 | -3476.21 | -0.00347621 | 0.0120423 | 1655.953
129.545 | -495.004 | 0.602115 | 47127.8 | -3476.33 | -0.00347633 | 0.0120423 | 1655.992
129.55 | -495.004 | 0.602115 | 47128.9 | -3476.44 | -0.00347644 | 0.0120423 | 1656.03
129.555 | -495.004 | 0.602115 | 47130.1 | -3476.56 | -0.00347656 | 0.0120423 | 1656.072
129.56 | -495.004 | 0.602115 | 47131.3 | -3476.67 | -0.00347667 | 0.0120423 | 1656.115
129.565 | -495.004 | 0.602115 | 47132.6 | -3476.79 | -0.00347679 | 0.0120423 | 1656.16
129.57 | -495.003 | 0.602115 | 47133.6 | -3476.9 | -0.0034769 | 0.0120423 | 1656.195
129.575 | -495.003 | 0.602115 | 47134.8 | -3476.9 | -0.0034769 | 0.0120423 | 1656.238
129.58 | -495.003 | 0.602115 | 47135.9 | -3476.9 | -0.0034769 | 0.0120423 | 1656.276
129.585 | -495.003 | 0.602115 | 47137.2 | -3477.02 | -0.00347702 | 0.0120423 | 1656.322
129.59 | -495.003 | 0.602115 | 47138.2 | -3477.13 | -0.00347713 | 0.0120423 | 1656.357
129.595 | -495.003 | 0.602115 | 47139.3 | -3477.13 | -0.00347713 | 0.0120423 | 1656.396
129.6 | -495.002 | 0.602398 | 47140.3 | -3477.13 | -0.00347713 | 0.01204796 | 1656.431
129.605 | -495.002 | 0.602713 | 47141.5 | -3477.25 | -0.00347725 | 0.01205426 | 1656.473
129.615 | -495.002 | 0.602115 | 47143.5 | -3477.48 | -0.00347748 | 0.0120423 | 1656.543
129.625 | -495.002 | 0.602713 | 47145.4 | -3477.71 | -0.00347771 | 0.01205426 | 1656.61
129.635 | -495.001 | 0.602715 | 47147 | -3477.82 | -0.00347782 | 0.0120543 | 1656.666
129.645 | -495.001 | 0.602116 | 47149 | -3477.94 | -0.00347794 | 0.01204232 | 1656.737
129.655 | -495.001 | 0.602115 | 47150.8 | -3478.05 | -0.00347805 | 0.0120423 | 1656.8
129.665 | -495 | 0.602115 | 47152.5 | -3478.17 | -0.00347817 | 0.0120423 | 1656.86
129.675 | -495 | 0.602713 | 47154.1 | -3478.4 | -0.0034784 | 0.01205426 | 1656.916
129.685 | -495 | 0.602115 | 47155.6 | -3478.51 | -0.00347851 | 0.0120423 | 1656.968
129.695 | -494.999 | 0.602713 | 47157.2 | -3478.63 | -0.00347863 | 0.01205426 | 1657.025
129.705 | -494.999 | 0.602115 | 47158.9 | -3478.74 | -0.00347874 | 0.0120423 | 1657.084
129.715 | -494.999 | 0.602713 | 47160.8 | -3478.74 | -0.00347874 | 0.01205426 | 1657.151
129.725 | -494.998 | 0.602715 | 47162.7 | -3478.86 | -0.00347886 | 0.0120543 | 1657.218
129.73 | -494.998 | 0.602715 | 47163.8 | -3478.97 | -0.00347897 | 0.0120543 | 1657.257
129.735 | -494.998 | 0.602715 | 47165 | -3478.97 | -0.00347897 | 0.0120543 | 1657.299
129.74 | -494.998 | 0.602715 | 47166 | -3478.97 | -0.00347897 | 0.0120543 | 1657.334
129.745 | -494.998 | 0.602715 | 47167.2 | -3479.09 | -0.00347909 | 0.0120543 | 1657.376
129.75 | -494.997 | 0.602715 | 47168.2 | -3479.2 | -0.0034792 | 0.0120543 | 1657.411
129.755 | -494.997 | 0.602715 | 47169.4 | -3479.2 | -0.0034792 | 0.0120543 | 1657.453
129.76 | -494.997 | 0.602715 | 47170.5 | -3479.2 | -0.0034792 | 0.0120543 | 1657.492
129.765 | -494.997 | 0.602715 | 47171.8 | -3479.32 | -0.00347932 | 0.0120543 | 1657.538
129.77 | -494.997 | 0.602715 | 47172.9 | -3479.43 | -0.00347943 | 0.0120543 | 1657.576
129.775 | -494.997 | 0.602715 | 47174.1 | -3479.43 | -0.00347943 | 0.0120543 | 1657.619
129.78 | -494.996 | 0.602715 | 47175.3 | -3479.43 | -0.00347943 | 0.0120543 | 1657.661
129.785 | -494.996 | 0.602715 | 47176.6 | -3479.67 | -0.00347967 | 0.0120543 | 1657.706
129.79 | -494.996 | 0.602998 | 47177.7 | -3479.89 | -0.00347989 | 0.01205996 | 1657.745
129.795 | -494.996 | 0.603314 | 47178.9 | -3479.89 | -0.00347989 | 0.01206628 | 1657.787
129.8 | -494.996 | 0.603029 | 47180 | -3479.89 | -0.00347989 | 0.01206058 | 1657.826
129.805 | -494.996 | 0.602715 | 47181.2 | -3479.89 | -0.00347989 | 0.0120543 | 1657.868
129.81 | -494.995 | 0.603 | 47182.3 | -3479.89 | -0.00347989 | 0.01206 | 1657.907
129.815 | -494.995 | 0.603314 | 47183.6 | -3480.01 | -0.00348001 | 0.01206628 | 1657.952
129.825 | -494.995 | 0.602715 | 47185.6 | -3480.24 | -0.00348024 | 0.0120543 | 1658.023
129.83 | -494.995 | 0.602999 | 47186.7 | -3480.34 | -0.00348034 | 0.01205998 | 1658.061
129.835 | -494.995 | 0.603314 | 47187.8 | -3480.34 | -0.00348034 | 0.01206628 | 1658.1
129.84 | -494.994 | 0.603029 | 47188.9 | -3480.34 | -0.00348034 | 0.01206058 | 1658.139
129.845 | -494.994 | 0.602715 | 47190 | -3480.59 | -0.00348059 | 0.0120543 | 1658.177
129.85 | -494.994 | 0.602998 | 47191 | -3480.8 | -0.0034808 | 0.01205996 | 1658.212
129.855 | -494.994 | 0.603314 | 47192.1 | -3480.93 | -0.00348093 | 0.01206628 | 1658.251
129.86 | -494.994 | 0.603029 | 47193.2 | -3481.03 | -0.00348103 | 0.01206058 | 1658.29
129.865 | -494.994 | 0.602715 | 47194.3 | -3481.03 | -0.00348103 | 0.0120543 | 1658.328
129.87 | -494.993 | 0.603001 | 47195.3 | -3481.03 | -0.00348103 | 0.01206002 | 1658.363
129.875 | -494.993 | 0.603314 | 47196.4 | -3481.03 | -0.00348103 | 0.01206628 | 1658.402
129.885 | -494.993 | 0.602715 | 47198.5 | -3481.15 | -0.00348115 | 0.0120543 | 1658.476
129.89 | -494.993 | 0.602999 | 47199.6 | -3481.26 | -0.00348126 | 0.01205998 | 1658.515
129.895 | -494.993 | 0.603314 | 47200.8 | -3481.26 | -0.00348126 | 0.01206628 | 1658.557
129.9 | -494.992 | 0.603029 | 47201.8 | -3481.26 | -0.00348126 | 0.01206058 | 1658.592
129.905 | -494.992 | 0.602715 | 47203 | -3481.38 | -0.00348138 | 0.0120543 | 1658.634
129.915 | -494.992 | 0.603314 | 47205.1 | -3481.49 | -0.00348149 | 0.01206628 | 1658.708
129.92 | -494.992 | 0.603029 | 47206.2 | -3481.49 | -0.00348149 | 0.01206058 | 1658.746
129.925 | -494.992 | 0.602715 | 47207.4 | -3481.61 | -0.00348161 | 0.0120543 | 1658.789
129.93 | -494.991 | 0.603001 | 47208.5 | -3481.72 | -0.00348172 | 0.01206002 | 1658.827
129.935 | -494.991 | 0.603314 | 47209.6 | -3481.84 | -0.00348184 | 0.01206628 | 1658.866
129.945 | -494.991 | 0.602715 | 47211.6 | -3481.95 | -0.00348195 | 0.0120543 | 1658.936
129.95 | -494.991 | 0.602999 | 47212.7 | -3481.95 | -0.00348195 | 0.01205998 | 1658.975
129.955 | -494.991 | 0.603314 | 47213.9 | -3482.19 | -0.00348219 | 0.01206628 | 1659.017
129.96 | -494.99 | 0.603029 | 47214.9 | -3482.41 | -0.00348241 | 0.01206058 | 1659.052
129.965 | -494.99 | 0.602715 | 47216 | -3482.41 | -0.00348241 | 0.0120543 | 1659.091
129.97 | -494.99 | 0.602998 | 47217.1 | -3482.41 | -0.00348241 | 0.01205996 | 1659.129
129.975 | -494.99 | 0.603314 | 47218.4 | -3482.41 | -0.00348241 | 0.01206628 | 1659.175
129.98 | -494.99 | 0.603029 | 47219.5 | -3482.41 | -0.00348241 | 0.01206058 | 1659.214
129.985 | -494.99 | 0.602715 | 47220.7 | -3482.53 | -0.00348253 | 0.0120543 | 1659.256
129.99 | -494.989 | 0.603001 | 47221.8 | -3482.64 | -0.00348264 | 0.01206002 | 1659.295
129.995 | -494.989 | 0.603314 | 47223 | -3482.64 | -0.00348264 | 0.01206628 | 1659.337
130 | -494.989 | 0.603028 | 47224.1 | -3482.64 | -0.00348264 | 0.01206056 | 1659.375
130.005 | -494.989 | 0.602715 | 47225.2 | -3482.76 | -0.00348276 | 0.0120543 | 1659.414
130.01 | -494.989 | 0.603 | 47226.3 | -3482.87 | -0.00348287 | 0.01206 | 1659.453
130.015 | -494.989 | 0.603314 | 47227.6 | -3482.99 | -0.00348299 | 0.01206628 | 1659.498
130.02 | -494.988 | 0.603314 | 47228.7 | -3483.1 | -0.0034831 | 0.01206628 | 1659.537
130.025 | -494.988 | 0.603315 | 47229.9 | -3483.22 | -0.00348322 | 0.0120663 | 1659.579
130.03 | -494.988 | 0.603315 | 47231 | -3483.33 | -0.00348333 | 0.0120663 | 1659.618
130.035 | -494.988 | 0.603315 | 47232.2 | -3483.33 | -0.00348333 | 0.0120663 | 1659.66
130.04 | -494.988 | 0.603315 | 47233.5 | -3483.33 | -0.00348333 | 0.0120663 | 1659.706
130.045 | -494.988 | 0.603315 | 47234.8 | -3483.45 | -0.00348345 | 0.0120663 | 1659.751
130.05 | -494.987 | 0.603599 | 47235.9 | -3483.56 | -0.00348356 | 0.01207198 | 1659.79
130.055 | -494.987 | 0.603913 | 47237.1 | -3483.68 | -0.00348368 | 0.01207826 | 1659.832
130.06 | -494.987 | 0.603628 | 47238.3 | -3483.79 | -0.00348379 | 0.01207256 | 1659.874
130.065 | -494.987 | 0.603315 | 47239.6 | -3483.79 | -0.00348379 | 0.0120663 | 1659.92
130.07 | -494.987 | 0.6036 | 47240.7 | -3483.79 | -0.00348379 | 0.012072 | 1659.959
130.075 | -494.987 | 0.603913 | 47241.9 | -3483.91 | -0.00348391 | 0.01207826 | 1660.001
130.08 | -494.986 | 0.603629 | 47243 | -3484.02 | -0.00348402 | 0.01207258 | 1660.04
130.085 | -494.986 | 0.603315 | 47244.2 | -3484.02 | -0.00348402 | 0.0120663 | 1660.082
130.09 | -494.986 | 0.603315 | 47245.4 | -3484.02 | -0.00348402 | 0.0120663 | 1660.124
130.095 | -494.986 | 0.603315 | 47246.7 | -3484.14 | -0.00348414 | 0.0120663 | 1660.17
130.1 | -494.986 | 0.603315 | 47247.8 | -3484.25 | -0.00348425 | 0.0120663 | 1660.208
130.105 | -494.986 | 0.603315 | 47249.1 | -3484.25 | -0.00348425 | 0.0120663 | 1660.254
130.11 | -494.985 | 0.603599 | 47250.1 | -3484.25 | -0.00348425 | 0.01207198 | 1660.289
130.115 | -494.985 | 0.603913 | 47251.3 | -3484.37 | -0.00348437 | 0.01207826 | 1660.331
130.12 | -494.985 | 0.603628 | 47252.3 | -3484.48 | -0.00348448 | 0.01207256 | 1660.366
130.125 | -494.985 | 0.603315 | 47253.4 | -3484.6 | -0.0034846 | 0.0120663 | 1660.405
130.13 | -494.985 | 0.6036 | 47254.5 | -3484.71 | -0.00348471 | 0.012072 | 1660.444
130.135 | -494.985 | 0.603913 | 47255.6 | -3484.71 | -0.00348471 | 0.01207826 | 1660.482
130.145 | -494.984 | 0.603315 | 47257.5 | -3484.83 | -0.00348483 | 0.0120663 | 1660.549
130.155 | -494.984 | 0.603913 | 47259.4 | -3485.06 | -0.00348506 | 0.01207826 | 1660.616
130.165 | -494.984 | 0.603915 | 47261.2 | -3485.05 | -0.00348505 | 0.0120783 | 1660.679
130.175 | -494.983 | 0.603915 | 47263.1 | -3485.18 | -0.00348518 | 0.0120783 | 1660.746
130.185 | -494.983 | 0.603915 | 47265.1 | -3485.52 | -0.00348552 | 0.0120783 | 1660.816
130.195 | -494.983 | 0.603915 | 47267 | -3485.63 | -0.00348563 | 0.0120783 | 1660.883
130.205 | -494.982 | 0.603915 | 47269.1 | -3485.75 | -0.00348575 | 0.0120783 | 1660.957
130.215 | -494.982 | 0.603915 | 47271.1 | -3485.86 | -0.00348586 | 0.0120783 | 1661.027
130.22 | -494.982 | 0.603915 | 47272.1 | -3485.86 | -0.00348586 | 0.0120783 | 1661.062
130.225 | -494.982 | 0.603915 | 47273.2 | -3485.98 | -0.00348598 | 0.0120783 | 1661.101
130.235 | -494.981 | 0.603915 | 47275.3 | -3486.09 | -0.00348609 | 0.0120783 | 1661.175
130.245 | -494.981 | 0.603915 | 47277.3 | -3486.21 | -0.00348621 | 0.0120783 | 1661.245
130.25 | -494.981 | 0.603915 | 47278.3 | -3486.32 | -0.00348632 | 0.0120783 | 1661.28
130.255 | -494.981 | 0.603915 | 47279.5 | -3486.32 | -0.00348632 | 0.0120783 | 1661.322
130.26 | -494.98 | 0.603915 | 47280.5 | -3486.32 | -0.00348632 | 0.0120783 | 1661.357
130.265 | -494.98 | 0.603915 | 47281.7 | -3486.32 | -0.00348632 | 0.0120783 | 1661.399
130.275 | -494.98 | 0.603915 | 47283.8 | -3486.44 | -0.00348644 | 0.0120783 | 1661.473
130.28 | -494.98 | 0.603915 | 47284.8 | -3486.55 | -0.00348655 | 0.0120783 | 1661.508
130.285 | -494.98 | 0.603915 | 47286 | -3486.55 | -0.00348655 | 0.0120783 | 1661.551
130.295 | -494.979 | 0.603915 | 47288.1 | -3486.79 | -0.00348679 | 0.0120783 | 1661.624
130.305 | -494.979 | 0.603915 | 47290.2 | -3487 | -0.003487 | 0.0120783 | 1661.698
130.31 | -494.979 | 0.603915 | 47291.3 | -3487 | -0.003487 | 0.0120783 | 1661.737
130.315 | -494.979 | 0.603915 | 47292.5 | -3487.13 | -0.00348713 | 0.0120783 | 1661.779
130.32 | -494.978 | 0.603915 | 47293.6 | -3487.23 | -0.00348723 | 0.0120783 | 1661.818
130.325 | -494.978 | 0.603915 | 47294.8 | -3487.35 | -0.00348735 | 0.0120783 | 1661.86
130.33 | -494.978 | 0.603915 | 47295.8 | -3487.46 | -0.00348746 | 0.0120783 | 1661.895
130.335 | -494.978 | 0.603915 | 47297 | -3487.58 | -0.00348758 | 0.0120783 | 1661.937
130.34 | -494.978 | 0.603915 | 47298.2 | -3487.69 | -0.00348769 | 0.0120783 | 1661.979
130.345 | -494.978 | 0.603915 | 47299.4 | -3487.69 | -0.00348769 | 0.0120783 | 1662.021
130.35 | -494.977 | 0.603915 | 47300.5 | -3487.69 | -0.00348769 | 0.0120783 | 1662.06
130.355 | -494.977 | 0.603915 | 47301.6 | -3487.81 | -0.00348781 | 0.0120783 | 1662.099
130.36 | -494.977 | 0.603915 | 47302.7 | -3487.92 | -0.00348792 | 0.0120783 | 1662.137
130.365 | -494.977 | 0.603915 | 47303.8 | -3487.92 | -0.00348792 | 0.0120783 | 1662.176
130.37 | -494.977 | 0.603915 | 47304.9 | -3487.92 | -0.00348792 | 0.0120783 | 1662.215
130.375 | -494.977 | 0.603915 | 47306.2 | -3487.8 | -0.0034878 | 0.0120783 | 1662.26
130.38 | -494.976 | 0.603915 | 47307.2 | -3487.69 | -0.00348769 | 0.0120783 | 1662.295
130.385 | -494.976 | 0.603915 | 47308.4 | -3487.81 | -0.00348781 | 0.0120783 | 1662.338
130.39 | -494.976 | 0.603915 | 47309.4 | -3487.92 | -0.00348792 | 0.0120783 | 1662.373
130.395 | -494.976 | 0.603915 | 47310.6 | -3488.04 | -0.00348804 | 0.0120783 | 1662.415
130.405 | -494.976 | 0.603915 | 47312.7 | -3488.27 | -0.00348827 | 0.0120783 | 1662.489
130.41 | -494.975 | 0.603915 | 47313.7 | -3488.38 | -0.00348838 | 0.0120783 | 1662.524
130.415 | -494.975 | 0.603915 | 47314.8 | -3488.38 | -0.00348838 | 0.0120783 | 1662.563
130.42 | -494.975 | 0.603915 | 47315.9 | -3488.38 | -0.00348838 | 0.0120783 | 1662.601
130.425 | -494.975 | 0.603915 | 47317 | -3488.5 | -0.0034885 | 0.0120783 | 1662.64
130.43 | -494.975 | 0.604201 | 47318.2 | -3488.61 | -0.00348861 | 0.01208402 | 1662.682
130.435 | -494.975 | 0.604513 | 47319.4 | -3488.85 | -0.00348885 | 0.01209026 | 1662.724
130.44 | -494.974 | 0.604228 | 47320.5 | -3489.07 | -0.00348907 | 0.01208456 | 1662.763
130.445 | -494.974 | 0.603915 | 47321.8 | -3489.07 | -0.00348907 | 0.0120783 | 1662.808
130.45 | -494.974 | 0.604199 | 47322.9 | -3489.07 | -0.00348907 | 0.01208398 | 1662.847
130.455 | -494.974 | 0.604513 | 47324.1 | -3489.07 | -0.00348907 | 0.01209026 | 1662.889
130.46 | -494.974 | 0.604514 | 47325.3 | -3489.07 | -0.00348907 | 0.01209028 | 1662.931
130.465 | -494.974 | 0.604515 | 47326.6 | -3489.07 | -0.00348907 | 0.0120903 | 1662.977
130.47 | -494.973 | 0.604515 | 47327.7 | -3489.07 | -0.00348907 | 0.0120903 | 1663.016
130.475 | -494.973 | 0.604515 | 47328.9 | -3489.19 | -0.00348919 | 0.0120903 | 1663.058
130.48 | -494.973 | 0.604515 | 47330 | -3489.3 | -0.0034893 | 0.0120903 | 1663.097
130.485 | -494.973 | 0.604515 | 47331.3 | -3489.3 | -0.0034893 | 0.0120903 | 1663.142
130.49 | -494.973 | 0.604515 | 47332.4 | -3489.3 | -0.0034893 | 0.0120903 | 1663.181
130.495 | -494.973 | 0.604515 | 47333.7 | -3489.42 | -0.00348942 | 0.0120903 | 1663.227
130.5 | -494.972 | 0.604515 | 47334.9 | -3489.53 | -0.00348953 | 0.0120903 | 1663.269
130.505 | -494.972 | 0.604515 | 47336.2 | -3489.65 | -0.00348965 | 0.0120903 | 1663.314
130.51 | -494.972 | 0.60423 | 47337.4 | -3489.76 | -0.00348976 | 0.0120846 | 1663.357
130.515 | -494.972 | 0.603916 | 47338.8 | -3489.88 | -0.00348988 | 0.01207832 | 1663.406
130.52 | -494.972 | 0.6042 | 47339.9 | -3489.99 | -0.00348999 | 0.012084 | 1663.444
130.525 | -494.972 | 0.604515 | 47341.2 | -3490.11 | -0.00349011 | 0.0120903 | 1663.49
130.53 | -494.971 | 0.604515 | 47342.3 | -3490.22 | -0.00349022 | 0.0120903 | 1663.529
130.535 | -494.971 | 0.604515 | 47343.6 | -3490.22 | -0.00349022 | 0.0120903 | 1663.574
130.54 | -494.971 | 0.604798 | 47344.6 | -3490.22 | -0.00349022 | 0.01209596 | 1663.61
130.545 | -494.971 | 0.605114 | 47345.9 | -3490.34 | -0.00349034 | 0.01210228 | 1663.655
130.55 | -494.971 | 0.604829 | 47347 | -3490.45 | -0.00349045 | 0.01209658 | 1663.694
130.555 | -494.971 | 0.604515 | 47348.2 | -3490.45 | -0.00349045 | 0.0120903 | 1663.736
130.56 | -494.97 | 0.604515 | 47349.3 | -3490.45 | -0.00349045 | 0.0120903 | 1663.775
130.565 | -494.97 | 0.604515 | 47350.6 | -3490.57 | -0.00349057 | 0.0120903 | 1663.82
130.57 | -494.97 | 0.604515 | 47351.7 | -3490.68 | -0.00349068 | 0.0120903 | 1663.859
130.575 | -494.97 | 0.604515 | 47352.9 | -3490.8 | -0.0034908 | 0.0120903 | 1663.901
130.58 | -494.97 | 0.604515 | 47353.9 | -3490.91 | -0.00349091 | 0.0120903 | 1663.936
130.585 | -494.97 | 0.604515 | 47355 | -3490.91 | -0.00349091 | 0.0120903 | 1663.975
130.595 | -494.969 | 0.604515 | 47357.1 | -3490.91 | -0.00349091 | 0.0120903 | 1664.049
130.605 | -494.969 | 0.604515 | 47359.2 | -3491.15 | -0.00349115 | 0.0120903 | 1664.123
130.615 | -494.969 | 0.604515 | 47361.1 | -3491.37 | -0.00349137 | 0.0120903 | 1664.189
130.625 | -494.968 | 0.605114 | 47363.1 | -3491.49 | -0.00349149 | 0.01210228 | 1664.26
130.635 | -494.968 | 0.604515 | 47365.2 | -3491.72 | -0.00349172 | 0.0120903 | 1664.333
130.645 | -494.968 | 0.605114 | 47367.3 | -3491.83 | -0.00349183 | 0.01210228 | 1664.407
130.655 | -494.967 | 0.604515 | 47369.3 | -3491.95 | -0.00349195 | 0.0120903 | 1664.478
130.66 | -494.967 | 0.604798 | 47370.4 | -3492.06 | -0.00349206 | 0.01209596 | 1664.516
130.665 | -494.967 | 0.605114 | 47371.5 | -3492.18 | -0.00349218 | 0.01210228 | 1664.555
130.67 | -494.967 | 0.604829 | 47372.6 | -3492.29 | -0.00349229 | 0.01209658 | 1664.594
130.675 | -494.967 | 0.604515 | 47373.7 | -3492.29 | -0.00349229 | 0.0120903 | 1664.632
130.68 | -494.966 | 0.604801 | 47374.9 | -3492.29 | -0.00349229 | 0.01209602 | 1664.674
130.685 | -494.966 | 0.605114 | 47376.2 | -3492.29 | -0.00349229 | 0.01210228 | 1664.72
130.69 | -494.966 | 0.604828 | 47377.3 | -3492.29 | -0.00349229 | 0.01209656 | 1664.759
130.695 | -494.966 | 0.604515 | 47378.5 | -3492.41 | -0.00349241 | 0.0120903 | 1664.801
130.7 | -494.966 | 0.604799 | 47379.6 | -3492.52 | -0.00349252 | 0.01209598 | 1664.839
130.705 | -494.966 | 0.605114 | 47380.8 | -3492.52 | -0.00349252 | 0.01210228 | 1664.882
130.71 | -494.965 | 0.604829 | 47381.8 | -3492.52 | -0.00349252 | 0.01209658 | 1664.917
130.715 | -494.965 | 0.604515 | 47383.1 | -3492.52 | -0.00349252 | 0.0120903 | 1664.962
130.72 | -494.965 | 0.604798 | 47384.2 | -3492.52 | -0.00349252 | 0.01209596 | 1665.001
130.725 | -494.965 | 0.605114 | 47385.5 | -3492.64 | -0.00349264 | 0.01210228 | 1665.047
130.73 | -494.965 | 0.605114 | 47386.6 | -3492.75 | -0.00349275 | 0.01210228 | 1665.085
130.735 | -494.965 | 0.605115 | 47387.8 | -3492.87 | -0.00349287 | 0.0121023 | 1665.128
130.74 | -494.964 | 0.605115 | 47388.9 | -3492.98 | -0.00349298 | 0.0121023 | 1665.166
130.745 | -494.964 | 0.605115 | 47390.1 | -3493.1 | -0.0034931 | 0.0121023 | 1665.208
130.75 | -494.964 | 0.604829 | 47391.2 | -3493.21 | -0.00349321 | 0.01209658 | 1665.247
130.755 | -494.964 | 0.604516 | 47392.5 | -3493.21 | -0.00349321 | 0.01209032 | 1665.293
130.76 | -494.964 | 0.604801 | 47393.6 | -3493.21 | -0.00349321 | 0.01209602 | 1665.331
130.765 | -494.964 | 0.605115 | 47394.8 | -3493.33 | -0.00349333 | 0.0121023 | 1665.374
130.77 | -494.963 | 0.605115 | 47395.8 | -3493.44 | -0.00349344 | 0.0121023 | 1665.409
130.775 | -494.963 | 0.605115 | 47396.9 | -3493.44 | -0.00349344 | 0.0121023 | 1665.447
130.78 | -494.963 | 0.605398 | 47397.9 | -3493.44 | -0.00349344 | 0.01210796 | 1665.483
130.785 | -494.963 | 0.605713 | 47399.1 | -3493.56 | -0.00349356 | 0.01211426 | 1665.525
130.79 | -494.963 | 0.60543 | 47400.2 | -3493.67 | -0.00349367 | 0.0121086 | 1665.563
130.795 | -494.963 | 0.605115 | 47401.4 | -3493.79 | -0.00349379 | 0.0121023 | 1665.605
130.8 | -494.962 | 0.605399 | 47402.5 | -3493.89 | -0.00349389 | 0.01210798 | 1665.644
130.805 | -494.962 | 0.605713 | 47403.7 | -3494.01 | -0.00349401 | 0.01211426 | 1665.686
130.81 | -494.962 | 0.605428 | 47404.9 | -3494.12 | -0.00349412 | 0.01210856 | 1665.728
130.815 | -494.962 | 0.605115 | 47406.1 | -3494.12 | -0.00349412 | 0.0121023 | 1665.771
130.82 | -494.962 | 0.6054 | 47407.1 | -3494.12 | -0.00349412 | 0.012108 | 1665.806
130.825 | -494.962 | 0.605713 | 47408.3 | -3494.12 | -0.00349412 | 0.01211426 | 1665.848
130.83 | -494.961 | 0.605429 | 47409.3 | -3494.12 | -0.00349412 | 0.01210858 | 1665.883
130.835 | -494.961 | 0.605115 | 47410.4 | -3494.25 | -0.00349425 | 0.0121023 | 1665.922
130.84 | -494.961 | 0.605399 | 47411.4 | -3494.35 | -0.00349435 | 0.01210798 | 1665.957
130.845 | -494.961 | 0.605713 | 47412.6 | -3494.48 | -0.00349448 | 0.01211426 | 1665.999
130.855 | -494.961 | 0.605115 | 47414.6 | -3494.58 | -0.00349458 | 0.0121023 | 1666.069
130.865 | -494.96 | 0.605713 | 47416.7 | -3494.7 | -0.0034947 | 0.01211426 | 1666.143
130.87 | -494.96 | 0.605714 | 47417.7 | -3494.81 | -0.00349481 | 0.01211428 | 1666.178
130.875 | -494.96 | 0.605715 | 47418.8 | -3494.93 | -0.00349493 | 0.0121143 | 1666.217
130.885 | -494.96 | 0.605116 | 47420.8 | -3495.04 | -0.00349504 | 0.01210232 | 1666.287
130.895 | -494.959 | 0.605715 | 47422.9 | -3495.16 | -0.00349516 | 0.0121143 | 1666.361
130.905 | -494.959 | 0.605116 | 47424.9 | -3495.39 | -0.00349539 | 0.01210232 | 1666.431
130.915 | -494.959 | 0.605715 | 47426.9 | -3495.5 | -0.0034955 | 0.0121143 | 1666.502
130.92 | -494.958 | 0.60543 | 47427.9 | -3495.5 | -0.0034955 | 0.0121086 | 1666.537
130.925 | -494.958 | 0.605116 | 47429.1 | -3495.62 | -0.00349562 | 0.01210232 | 1666.579
130.93 | -494.958 | 0.605402 | 47430.2 | -3495.73 | -0.00349573 | 0.01210804 | 1666.617
130.935 | -494.958 | 0.605715 | 47431.4 | -3495.61 | -0.00349561 | 0.0121143 | 1666.66
130.94 | -494.958 | 0.605715 | 47432.5 | -3495.5 | -0.0034955 | 0.0121143 | 1666.698
130.945 | -494.958 | 0.605715 | 47433.7 | -3495.62 | -0.00349562 | 0.0121143 | 1666.74
130.95 | -494.957 | 0.60543 | 47434.8 | -3495.73 | -0.00349573 | 0.0121086 | 1666.779
130.955 | -494.957 | 0.605116 | 47436.1 | -3495.85 | -0.00349585 | 0.01210232 | 1666.825
130.96 | -494.957 | 0.6054 | 47437.2 | -3495.96 | -0.00349596 | 0.012108 | 1666.863
130.965 | -494.957 | 0.605715 | 47438.4 | -3496.08 | -0.00349608 | 0.0121143 | 1666.906
130.97 | -494.957 | 0.605715 | 47439.6 | -3496.19 | -0.00349619 | 0.0121143 | 1666.948
130.975 | -494.957 | 0.605715 | 47440.8 | -3496.31 | -0.00349631 | 0.0121143 | 1666.99
130.98 | -494.956 | 0.605715 | 47442 | -3496.42 | -0.00349642 | 0.0121143 | 1667.032
130.985 | -494.956 | 0.605715 | 47443.4 | -3496.42 | -0.00349642 | 0.0121143 | 1667.081
130.99 | -494.956 | 0.605428 | 47444.5 | -3496.42 | -0.00349642 | 0.01210856 | 1667.12
130.995 | -494.956 | 0.605116 | 47445.8 | -3496.42 | -0.00349642 | 0.01210232 | 1667.166
131 | -494.956 | 0.605401 | 47446.9 | -3496.42 | -0.00349642 | 0.01210802 | 1667.204
131.005 | -494.956 | 0.605715 | 47448.1 | -3496.42 | -0.00349642 | 0.0121143 | 1667.246
131.01 | -494.955 | 0.605715 | 47449.3 | -3496.42 | -0.00349642 | 0.0121143 | 1667.289
131.015 | -494.955 | 0.605715 | 47450.5 | -3496.66 | -0.00349666 | 0.0121143 | 1667.331
131.025 | -494.955 | 0.605715 | 47452.5 | -3497 | -0.003497 | 0.0121143 | 1667.401
131.035 | -494.955 | 0.605715 | 47454.6 | -3497.11 | -0.00349711 | 0.0121143 | 1667.475
131.04 | -494.954 | 0.605715 | 47455.7 | -3497.11 | -0.00349711 | 0.0121143 | 1667.514
131.045 | -494.954 | 0.605715 | 47456.9 | -3497.23 | -0.00349723 | 0.0121143 | 1667.556
131.055 | -494.954 | 0.605715 | 47458.8 | -3497.34 | -0.00349734 | 0.0121143 | 1667.622
131.065 | -494.954 | 0.605715 | 47460.9 | -3497.46 | -0.00349746 | 0.0121143 | 1667.696
131.075 | -494.953 | 0.605715 | 47462.9 | -3497.57 | -0.00349757 | 0.0121143 | 1667.766
131.085 | -494.953 | 0.605715 | 47464.8 | -3497.69 | -0.00349769 | 0.0121143 | 1667.833
131.095 | -494.953 | 0.605715 | 47466.7 | -3497.92 | -0.00349792 | 0.0121143 | 1667.9
131.105 | -494.952 | 0.605715 | 47468.8 | -3498.15 | -0.00349815 | 0.0121143 | 1667.974
131.11 | -494.952 | 0.605715 | 47469.8 | -3498.26 | -0.00349826 | 0.0121143 | 1668.009
131.115 | -494.952 | 0.605715 | 47470.9 | -3498.26 | -0.00349826 | 0.0121143 | 1668.048
131.12 | -494.952 | 0.605715 | 47471.9 | -3498.26 | -0.00349826 | 0.0121143 | 1668.083
131.125 | -494.952 | 0.605715 | 47473.1 | -3498.26 | -0.00349826 | 0.0121143 | 1668.125
131.135 | -494.951 | 0.605715 | 47475.1 | -3498.38 | -0.00349838 | 0.0121143 | 1668.195
131.145 | -494.951 | 0.605715 | 47477.1 | -3498.61 | -0.00349861 | 0.0121143 | 1668.265
131.15 | -494.951 | 0.605715 | 47478.1 | -3498.72 | -0.00349872 | 0.0121143 | 1668.301
131.155 | -494.951 | 0.605715 | 47479.2 | -3498.72 | -0.00349872 | 0.0121143 | 1668.339
131.16 | -494.95 | 0.605715 | 47480.3 | -3498.72 | -0.00349872 | 0.0121143 | 1668.378
131.165 | -494.95 | 0.605715 | 47481.4 | -3498.84 | -0.00349884 | 0.0121143 | 1668.417
131.17 | -494.95 | 0.605715 | 47482.5 | -3498.95 | -0.00349895 | 0.0121143 | 1668.455
131.175 | -494.95 | 0.605715 | 47483.6 | -3499.07 | -0.00349907 | 0.0121143 | 1668.494
131.18 | -494.95 | 0.606001 | 47484.7 | -3499.18 | -0.00349918 | 0.01212002 | 1668.533
131.185 | -494.95 | 0.606313 | 47485.9 | -3499.18 | -0.00349918 | 0.01212626 | 1668.575
131.19 | -494.949 | 0.606314 | 47487 | -3499.18 | -0.00349918 | 0.01212628 | 1668.613
131.195 | -494.949 | 0.606315 | 47488.2 | -3499.3 | -0.0034993 | 0.0121263 | 1668.655
131.2 | -494.949 | 0.60603 | 47489.3 | -3499.41 | -0.00349941 | 0.0121206 | 1668.694
131.205 | -494.949 | 0.605716 | 47490.6 | -3499.41 | -0.00349941 | 0.01211432 | 1668.74
131.21 | -494.949 | 0.606 | 47491.6 | -3499.41 | -0.00349941 | 0.01212 | 1668.775
131.215 | -494.949 | 0.606315 | 47492.8 | -3499.53 | -0.00349953 | 0.0121263 | 1668.817
131.22 | -494.948 | 0.606315 | 47493.9 | -3499.64 | -0.00349964 | 0.0121263 | 1668.856
131.225 | -494.948 | 0.606315 | 47495.1 | -3499.64 | -0.00349964 | 0.0121263 | 1668.898
131.23 | -494.948 | 0.606315 | 47496.2 | -3499.64 | -0.00349964 | 0.0121263 | 1668.937
131.235 | -494.948 | 0.606315 | 47497.4 | -3499.64 | -0.00349964 | 0.0121263 | 1668.979
131.24 | -494.948 | 0.606028 | 47498.6 | -3499.64 | -0.00349964 | 0.01212056 | 1669.021
131.245 | -494.948 | 0.605716 | 47499.8 | -3499.76 | -0.00349976 | 0.01211432 | 1669.063
131.25 | -494.947 | 0.606001 | 47500.9 | -3499.87 | -0.00349987 | 0.01212002 | 1669.102
131.255 | -494.947 | 0.606315 | 47502.1 | -3499.99 | -0.00349999 | 0.0121263 | 1669.144
131.26 | -494.947 | 0.606315 | 47503.1 | -3500.1 | -0.0035001 | 0.0121263 | 1669.179
131.265 | -494.947 | 0.606315 | 47504.3 | -3500.22 | -0.00350022 | 0.0121263 | 1669.221
131.27 | -494.947 | 0.606315 | 47505.3 | -3500.33 | -0.00350033 | 0.0121263 | 1669.256
131.275 | -494.947 | 0.606315 | 47506.4 | -3500.33 | -0.00350033 | 0.0121263 | 1669.295
131.285 | -494.946 | 0.606315 | 47508.4 | -3500.45 | -0.00350045 | 0.0121263 | 1669.365
131.29 | -494.946 | 0.606315 | 47509.5 | -3500.56 | -0.00350056 | 0.0121263 | 1669.404
131.295 | -494.946 | 0.606315 | 47510.6 | -3500.68 | -0.00350068 | 0.0121263 | 1669.443
131.305 | -494.946 | 0.606315 | 47512.7 | -3500.78 | -0.00350078 | 0.0121263 | 1669.516
131.31 | -494.945 | 0.606315 | 47513.8 | -3500.78 | -0.00350078 | 0.0121263 | 1669.555
131.315 | -494.945 | 0.606315 | 47514.9 | -3500.91 | -0.00350091 | 0.0121263 | 1669.594
131.32 | -494.945 | 0.606315 | 47515.9 | -3501.01 | -0.00350101 | 0.0121263 | 1669.629
131.325 | -494.945 | 0.606315 | 47517 | -3501.01 | -0.00350101 | 0.0121263 | 1669.667
131.335 | -494.945 | 0.606914 | 47519.1 | -3501.01 | -0.00350101 | 0.01213828 | 1669.741
131.34 | -494.944 | 0.606629 | 47520.2 | -3501.01 | -0.00350101 | 0.01213258 | 1669.78
131.345 | -494.944 | 0.606315 | 47521.3 | -3501.14 | -0.00350114 | 0.0121263 | 1669.819
131.355 | -494.944 | 0.606315 | 47523.4 | -3501.24 | -0.00350124 | 0.0121263 | 1669.892
131.36 | -494.944 | 0.606315 | 47524.5 | -3501.24 | -0.00350124 | 0.0121263 | 1669.931
131.365 | -494.944 | 0.606315 | 47525.6 | -3501.48 | -0.00350148 | 0.0121263 | 1669.97
131.37 | -494.943 | 0.606601 | 47526.6 | -3501.7 | -0.0035017 | 0.01213202 | 1670.005
131.375 | -494.943 | 0.606914 | 47527.8 | -3501.82 | -0.00350182 | 0.01213828 | 1670.047
131.38 | -494.943 | 0.606628 | 47528.8 | -3501.93 | -0.00350193 | 0.01213256 | 1670.082
131.385 | -494.943 | 0.606315 | 47530 | -3501.93 | -0.00350193 | 0.0121263 | 1670.124
131.39 | -494.943 | 0.606315 | 47531 | -3501.93 | -0.00350193 | 0.0121263 | 1670.159
131.395 | -494.943 | 0.606315 | 47532.1 | -3501.93 | -0.00350193 | 0.0121263 | 1670.198
131.4 | -494.942 | 0.606315 | 47533.2 | -3501.93 | -0.00350193 | 0.0121263 | 1670.237
131.405 | -494.942 | 0.606315 | 47534.4 | -3502.05 | -0.00350205 | 0.0121263 | 1670.279
131.41 | -494.942 | 0.606315 | 47535.5 | -3502.16 | -0.00350216 | 0.0121263 | 1670.318
131.415 | -494.942 | 0.606315 | 47536.8 | -3502.28 | -0.00350228 | 0.0121263 | 1670.363
131.42 | -494.942 | 0.606315 | 47537.9 | -3502.39 | -0.00350239 | 0.0121263 | 1670.402
131.425 | -494.942 | 0.606315 | 47539.2 | -3502.39 | -0.00350239 | 0.0121263 | 1670.448
131.43 | -494.941 | 0.606315 | 47540.3 | -3502.39 | -0.00350239 | 0.0121263 | 1670.486
131.435 | -494.941 | 0.606315 | 47541.6 | -3502.51 | -0.00350251 | 0.0121263 | 1670.532
131.44 | -494.941 | 0.606315 | 47542.8 | -3502.62 | -0.00350262 | 0.0121263 | 1670.574
131.445 | -494.941 | 0.606315 | 47544.2 | -3502.62 | -0.00350262 | 0.0121263 | 1670.623
131.45 | -494.941 | 0.606599 | 47545.3 | -3502.62 | -0.00350262 | 0.01213198 | 1670.662
131.455 | -494.941 | 0.606914 | 47546.6 | -3502.62 | -0.00350262 | 0.01213828 | 1670.708
131.46 | -494.94 | 0.606629 | 47547.8 | -3502.62 | -0.00350262 | 0.01213258 | 1670.75
131.465 | -494.94 | 0.606315 | 47549.1 | -3502.74 | -0.00350274 | 0.0121263 | 1670.795
131.47 | -494.94 | 0.606598 | 47550.2 | -3502.85 | -0.00350285 | 0.01213196 | 1670.834
131.475 | -494.94 | 0.606914 | 47551.5 | -3502.85 | -0.00350285 | 0.01213828 | 1670.88
131.48 | -494.94 | 0.606629 | 47552.6 | -3502.85 | -0.00350285 | 0.01213258 | 1670.918
131.485 | -494.94 | 0.606315 | 47553.9 | -3502.97 | -0.00350297 | 0.0121263 | 1670.964
131.49 | -494.939 | 0.606887 | 47555 | -3503.08 | -0.00350308 | 0.01213774 | 1671.003
131.495 | -494.939 | 0.607512 | 47556.2 | -3503.2 | -0.0035032 | 0.01215024 | 1671.045
131.5 | -494.939 | 0.607229 | 47557.3 | -3503.31 | -0.00350331 | 0.01214458 | 1671.084
131.505 | -494.939 | 0.606917 | 47558.4 | -3503.43 | -0.00350343 | 0.01213834 | 1671.122
131.515 | -494.939 | 0.606915 | 47560.5 | -3503.54 | -0.00350354 | 0.0121383 | 1671.196
131.52 | -494.938 | 0.606915 | 47561.5 | -3503.54 | -0.00350354 | 0.0121383 | 1671.231
131.525 | -494.938 | 0.606915 | 47562.7 | -3503.66 | -0.00350366 | 0.0121383 | 1671.273
131.535 | -494.938 | 0.606915 | 47564.6 | -3503.89 | -0.00350389 | 0.0121383 | 1671.34
131.545 | -494.938 | 0.606915 | 47566.7 | -3504 | -0.003504 | 0.0121383 | 1671.414
131.555 | -494.937 | 0.606915 | 47568.6 | -3504.12 | -0.00350412 | 0.0121383 | 1671.481
131.565 | -494.937 | 0.606915 | 47570.6 | -3504.35 | -0.00350435 | 0.0121383 | 1671.551
131.575 | -494.937 | 0.606915 | 47572.6 | -3504.46 | -0.00350446 | 0.0121383 | 1671.621
131.585 | -494.936 | 0.607513 | 47574.4 | -3504.58 | -0.00350458 | 0.01215026 | 1671.684
131.595 | -494.936 | 0.606915 | 47576.4 | -3504.81 | -0.00350481 | 0.0121383 | 1671.755
131.605 | -494.936 | 0.606915 | 47578.4 | -3504.92 | -0.00350492 | 0.0121383 | 1671.825
131.615 | -494.935 | 0.606915 | 47580.2 | -3504.92 | -0.00350492 | 0.0121383 | 1671.888
131.625 | -494.935 | 0.606915 | 47582.1 | -3505.16 | -0.00350516 | 0.0121383 | 1671.955
131.63 | -494.935 | 0.606915 | 47583.1 | -3505.38 | -0.00350538 | 0.0121383 | 1671.99
131.635 | -494.935 | 0.606915 | 47584.2 | -3505.38 | -0.00350538 | 0.0121383 | 1672.029
131.645 | -494.934 | 0.607513 | 47586 | -3505.38 | -0.00350538 | 0.01215026 | 1672.092
131.655 | -494.934 | 0.606915 | 47588 | -3505.5 | -0.0035055 | 0.0121383 | 1672.162
131.665 | -494.934 | 0.606915 | 47590 | -3505.61 | -0.00350561 | 0.0121383 | 1672.233
131.67 | -494.933 | 0.607199 | 47591 | -3505.61 | -0.00350561 | 0.01214398 | 1672.268
131.675 | -494.933 | 0.607513 | 47592.2 | -3505.61 | -0.00350561 | 0.01215026 | 1672.31
131.68 | -494.933 | 0.607227 | 47593.3 | -3505.61 | -0.00350561 | 0.01214454 | 1672.349
131.685 | -494.933 | 0.606915 | 47594.4 | -3505.73 | -0.00350573 | 0.0121383 | 1672.387
131.69 | -494.933 | 0.6072 | 47595.5 | -3505.84 | -0.00350584 | 0.012144 | 1672.426
131.695 | -494.933 | 0.607513 | 47596.6 | -3505.96 | -0.00350596 | 0.01215026 | 1672.464
131.7 | -494.932 | 0.607229 | 47597.7 | -3506.07 | -0.00350607 | 0.01214458 | 1672.503
131.705 | -494.932 | 0.606915 | 47598.8 | -3506.07 | -0.00350607 | 0.0121383 | 1672.542
131.71 | -494.932 | 0.607199 | 47599.9 | -3506.07 | -0.00350607 | 0.01214398 | 1672.58
131.715 | -494.932 | 0.607513 | 47601.1 | -3506.19 | -0.00350619 | 0.01215026 | 1672.623
131.725 | -494.932 | 0.607515 | 47603.2 | -3506.3 | -0.0035063 | 0.0121503 | 1672.696
131.735 | -494.931 | 0.607515 | 47605.2 | -3506.42 | -0.00350642 | 0.0121503 | 1672.767
131.74 | -494.931 | 0.607515 | 47606.3 | -3506.53 | -0.00350653 | 0.0121503 | 1672.805
131.745 | -494.931 | 0.607515 | 47607.4 | -3506.53 | -0.00350653 | 0.0121503 | 1672.844
131.75 | -494.931 | 0.607515 | 47608.5 | -3506.53 | -0.00350653 | 0.0121503 | 1672.883
131.755 | -494.931 | 0.607515 | 47609.6 | -3506.65 | -0.00350665 | 0.0121503 | 1672.921
131.76 | -494.93 | 0.607515 | 47610.6 | -3506.76 | -0.00350676 | 0.0121503 | 1672.956
131.765 | -494.93 | 0.607515 | 47611.8 | -3506.88 | -0.00350688 | 0.0121503 | 1672.999
131.775 | -494.93 | 0.607515 | 47613.8 | -3506.99 | -0.00350699 | 0.0121503 | 1673.069
131.785 | -494.93 | 0.607515 | 47615.9 | -3507.11 | -0.00350711 | 0.0121503 | 1673.143
131.795 | -494.929 | 0.607515 | 47617.9 | -3507.34 | -0.00350734 | 0.0121503 | 1673.213
131.805 | -494.929 | 0.607515 | 47619.9 | -3507.45 | -0.00350745 | 0.0121503 | 1673.283
131.815 | -494.929 | 0.607515 | 47621.9 | -3507.57 | -0.00350757 | 0.0121503 | 1673.353
131.825 | -494.928 | 0.607515 | 47623.8 | -3507.67 | -0.00350767 | 0.0121503 | 1673.42
131.835 | -494.928 | 0.607515 | 47625.8 | -3507.8 | -0.0035078 | 0.0121503 | 1673.491
131.845 | -494.928 | 0.608113 | 47627.7 | -3508.03 | -0.00350803 | 0.01216226 | 1673.557
131.855 | -494.927 | 0.607515 | 47629.7 | -3508.13 | -0.00350813 | 0.0121503 | 1673.628
131.86 | -494.927 | 0.607799 | 47630.7 | -3508.13 | -0.00350813 | 0.01215598 | 1673.663
131.865 | -494.927 | 0.608113 | 47631.8 | -3508.25 | -0.00350825 | 0.01216226 | 1673.701
131.87 | -494.927 | 0.608114 | 47632.9 | -3508.36 | -0.00350836 | 0.01216228 | 1673.74
131.875 | -494.927 | 0.608115 | 47634 | -3508.48 | -0.00350848 | 0.0121623 | 1673.779
131.885 | -494.926 | 0.608115 | 47636.1 | -3508.59 | -0.00350859 | 0.0121623 | 1673.852
131.89 | -494.926 | 0.608115 | 47637.1 | -3508.59 | -0.00350859 | 0.0121623 | 1673.888
131.895 | -494.926 | 0.608115 | 47638.3 | -3508.59 | -0.00350859 | 0.0121623 | 1673.93
131.9 | -494.926 | 0.608115 | 47639.4 | -3508.59 | -0.00350859 | 0.0121623 | 1673.968
131.905 | -494.926 | 0.608115 | 47640.6 | -3508.59 | -0.00350859 | 0.0121623 | 1674.011
131.91 | -494.925 | 0.607831 | 47641.6 | -3508.59 | -0.00350859 | 0.01215662 | 1674.046
131.915 | -494.925 | 0.607516 | 47642.8 | -3508.71 | -0.00350871 | 0.01215032 | 1674.088
131.92 | -494.925 | 0.6078 | 47643.8 | -3508.82 | -0.00350882 | 0.012156 | 1674.123
131.925 | -494.925 | 0.608115 | 47645 | -3508.94 | -0.00350894 | 0.0121623 | 1674.165
131.93 | -494.925 | 0.608115 | 47646.1 | -3509.05 | -0.00350905 | 0.0121623 | 1674.204
131.935 | -494.925 | 0.608115 | 47647.2 | -3509.17 | -0.00350917 | 0.0121623 | 1674.242
131.94 | -494.924 | 0.608115 | 47648.3 | -3509.28 | -0.00350928 | 0.0121623 | 1674.281
131.945 | -494.924 | 0.608115 | 47649.5 | -3509.28 | -0.00350928 | 0.0121623 | 1674.323
131.95 | -494.924 | 0.608115 | 47650.5 | -3509.28 | -0.00350928 | 0.0121623 | 1674.358
131.955 | -494.924 | 0.608115 | 47651.7 | -3509.28 | -0.00350928 | 0.0121623 | 1674.401
131.96 | -494.924 | 0.608115 | 47652.8 | -3509.28 | -0.00350928 | 0.0121623 | 1674.439
131.965 | -494.924 | 0.608115 | 47653.9 | -3509.4 | -0.0035094 | 0.0121623 | 1674.478
131.975 | -494.923 | 0.608115 | 47656.1 | -3509.63 | -0.00350963 | 0.0121623 | 1674.555
131.98 | -494.923 | 0.608115 | 47657.2 | -3509.74 | -0.00350974 | 0.0121623 | 1674.594
131.985 | -494.923 | 0.608115 | 47658.4 | -3509.86 | -0.00350986 | 0.0121623 | 1674.636
131.99 | -494.923 | 0.608115 | 47659.4 | -3509.97 | -0.00350997 | 0.0121623 | 1674.671
131.995 | -494.923 | 0.608115 | 47660.5 | -3509.97 | -0.00350997 | 0.0121623 | 1674.71
132.005 | -494.922 | 0.608115 | 47662.5 | -3509.97 | -0.00350997 | 0.0121623 | 1674.78
132.01 | -494.922 | 0.608115 | 47663.6 | -3509.97 | -0.00350997 | 0.0121623 | 1674.819
132.015 | -494.922 | 0.608115 | 47664.7 | -3510.09 | -0.00351009 | 0.0121623 | 1674.857
132.025 | -494.922 | 0.608115 | 47666.8 | -3510.2 | -0.0035102 | 0.0121623 | 1674.931
132.035 | -494.921 | 0.608115 | 47668.8 | -3510.2 | -0.0035102 | 0.0121623 | 1675.001
132.045 | -494.921 | 0.608115 | 47670.7 | -3510.32 | -0.00351032 | 0.0121623 | 1675.068
132.055 | -494.921 | 0.608115 | 47672.6 | -3510.55 | -0.00351055 | 0.0121623 | 1675.135
132.065 | -494.92 | 0.608115 | 47674.4 | -3510.78 | -0.00351078 | 0.0121623 | 1675.198
132.075 | -494.92 | 0.608115 | 47676.2 | -3510.89 | -0.00351089 | 0.0121623 | 1675.261
132.085 | -494.92 | 0.608115 | 47678.2 | -3511.13 | -0.00351113 | 0.0121623 | 1675.332
132.095 | -494.919 | 0.608115 | 47679.9 | -3511.35 | -0.00351135 | 0.0121623 | 1675.392
132.1 | -494.919 | 0.608115 | 47681 | -3511.35 | -0.00351135 | 0.0121623 | 1675.43
132.105 | -494.919 | 0.608115 | 47682.1 | -3511.35 | -0.00351135 | 0.0121623 | 1675.469
132.115 | -494.919 | 0.608115 | 47684.1 | -3511.47 | -0.00351147 | 0.0121623 | 1675.539
132.12 | -494.918 | 0.608115 | 47685.1 | -3511.58 | -0.00351158 | 0.0121623 | 1675.574
132.125 | -494.918 | 0.608115 | 47686.3 | -3511.58 | -0.00351158 | 0.0121623 | 1675.616
132.13 | -494.918 | 0.608115 | 47687.3 | -3511.58 | -0.00351158 | 0.0121623 | 1675.652
132.135 | -494.918 | 0.608115 | 47688.4 | -3511.7 | -0.0035117 | 0.0121623 | 1675.69
132.14 | -494.918 | 0.608115 | 47689.5 | -3511.81 | -0.00351181 | 0.0121623 | 1675.729
132.145 | -494.918 | 0.608115 | 47690.7 | -3511.81 | -0.00351181 | 0.0121623 | 1675.771
132.155 | -494.917 | 0.608115 | 47692.8 | -3511.93 | -0.00351193 | 0.0121623 | 1675.845
132.165 | -494.917 | 0.608714 | 47694.8 | -3512.04 | -0.00351204 | 0.01217428 | 1675.915
132.17 | -494.917 | 0.60843 | 47695.8 | -3512.04 | -0.00351204 | 0.0121686 | 1675.95
132.175 | -494.917 | 0.608115 | 47697 | -3512.16 | -0.00351216 | 0.0121623 | 1675.992
132.185 | -494.916 | 0.608714 | 47699 | -3512.39 | -0.00351239 | 0.01217428 | 1676.063
132.19 | -494.916 | 0.608427 | 47700.1 | -3512.5 | -0.0035125 | 0.01216854 | 1676.101
132.195 | -494.916 | 0.608115 | 47701.2 | -3512.5 | -0.0035125 | 0.0121623 | 1676.14
132.205 | -494.916 | 0.608714 | 47703.3 | -3512.62 | -0.00351262 | 0.01217428 | 1676.214
132.21 | -494.915 | 0.608714 | 47704.3 | -3512.73 | -0.00351273 | 0.01217428 | 1676.249
132.215 | -494.915 | 0.608715 | 47705.4 | -3512.73 | -0.00351273 | 0.0121743 | 1676.288
132.225 | -494.915 | 0.608715 | 47707.5 | -3512.73 | -0.00351273 | 0.0121743 | 1676.361
132.235 | -494.915 | 0.608715 | 47709.6 | -3512.85 | -0.00351285 | 0.0121743 | 1676.435
132.245 | -494.914 | 0.608715 | 47711.5 | -3512.96 | -0.00351296 | 0.0121743 | 1676.502
132.255 | -494.914 | 0.608715 | 47713.6 | -3513.08 | -0.00351308 | 0.0121743 | 1676.576
132.26 | -494.914 | 0.608715 | 47714.6 | -3513.19 | -0.00351319 | 0.0121743 | 1676.611
132.265 | -494.914 | 0.608715 | 47715.7 | -3513.31 | -0.00351331 | 0.0121743 | 1676.649
132.275 | -494.913 | 0.608715 | 47717.6 | -3513.54 | -0.00351354 | 0.0121743 | 1676.716
132.285 | -494.913 | 0.609313 | 47719.4 | -3513.65 | -0.00351365 | 0.01218626 | 1676.779
132.295 | -494.913 | 0.608715 | 47721.2 | -3513.65 | -0.00351365 | 0.0121743 | 1676.843
132.305 | -494.912 | 0.609313 | 47723.2 | -3513.77 | -0.00351377 | 0.01218626 | 1676.913
132.315 | -494.912 | 0.608715 | 47725 | -3514 | -0.003514 | 0.0121743 | 1676.976
132.325 | -494.912 | 0.609313 | 47726.8 | -3514.11 | -0.00351411 | 0.01218626 | 1677.039
132.335 | -494.911 | 0.608715 | 47728.7 | -3514.23 | -0.00351423 | 0.0121743 | 1677.106
132.345 | -494.911 | 0.608715 | 47730.8 | -3514.33 | -0.00351433 | 0.0121743 | 1677.18
132.355 | -494.911 | 0.608715 | 47732.8 | -3514.33 | -0.00351433 | 0.0121743 | 1677.25
132.365 | -494.91 | 0.609313 | 47734.7 | -3514.46 | -0.00351446 | 0.01218626 | 1677.317
132.375 | -494.91 | 0.608715 | 47736.7 | -3514.68 | -0.00351468 | 0.0121743 | 1677.387
132.385 | -494.91 | 0.608715 | 47738.7 | -3514.79 | -0.00351479 | 0.0121743 | 1677.458
132.395 | -494.909 | 0.608715 | 47740.6 | -3514.79 | -0.00351479 | 0.0121743 | 1677.524
132.405 | -494.909 | 0.608715 | 47742.6 | -3514.79 | -0.00351479 | 0.0121743 | 1677.595
132.415 | -494.909 | 0.609313 | 47744.4 | -3514.92 | -0.00351492 | 0.01218626 | 1677.658
132.42 | -494.908 | 0.60903 | 47745.5 | -3515.02 | -0.00351502 | 0.0121806 | 1677.697
132.425 | -494.908 | 0.608715 | 47746.6 | -3515.15 | -0.00351515 | 0.0121743 | 1677.735
132.435 | -494.908 | 0.609313 | 47748.7 | -3515.37 | -0.00351537 | 0.01218626 | 1677.809
132.445 | -494.908 | 0.608715 | 47750.7 | -3515.6 | -0.0035156 | 0.0121743 | 1677.879
132.455 | -494.907 | 0.609313 | 47752.5 | -3515.59 | -0.00351559 | 0.01218626 | 1677.943
132.465 | -494.907 | 0.609315 | 47754.6 | -3515.6 | -0.0035156 | 0.0121863 | 1678.016
132.475 | -494.907 | 0.609315 | 47756.5 | -3515.83 | -0.00351583 | 0.0121863 | 1678.083
132.485 | -494.906 | 0.609315 | 47758.5 | -3515.94 | -0.00351594 | 0.0121863 | 1678.153
132.495 | -494.906 | 0.609315 | 47760.3 | -3516.06 | -0.00351606 | 0.0121863 | 1678.217
132.505 | -494.906 | 0.609315 | 47762.2 | -3516.29 | -0.00351629 | 0.0121863 | 1678.283
132.515 | -494.905 | 0.609315 | 47764.1 | -3516.4 | -0.0035164 | 0.0121863 | 1678.35
132.525 | -494.905 | 0.609315 | 47765.7 | -3516.52 | -0.00351652 | 0.0121863 | 1678.406
132.535 | -494.905 | 0.609913 | 47767.3 | -3516.75 | -0.00351675 | 0.01219826 | 1678.463
132.545 | -494.904 | 0.609315 | 47768.9 | -3516.86 | -0.00351686 | 0.0121863 | 1678.519
132.555 | -494.904 | 0.609913 | 47770.7 | -3516.86 | -0.00351686 | 0.01219826 | 1678.582
132.565 | -494.904 | 0.609315 | 47772.4 | -3516.86 | -0.00351686 | 0.0121863 | 1678.642
132.575 | -494.903 | 0.609913 | 47774.5 | -3516.98 | -0.00351698 | 0.01219826 | 1678.716
132.585 | -494.903 | 0.609315 | 47776.4 | -3517.21 | -0.00351721 | 0.0121863 | 1678.782
132.595 | -494.903 | 0.609315 | 47778.5 | -3517.32 | -0.00351732 | 0.0121863 | 1678.856
132.605 | -494.902 | 0.609315 | 47780.4 | -3517.32 | -0.00351732 | 0.0121863 | 1678.923
132.615 | -494.902 | 0.609315 | 47782.4 | -3517.44 | -0.00351744 | 0.0121863 | 1678.993
132.625 | -494.902 | 0.609315 | 47784.4 | -3517.67 | -0.00351767 | 0.0121863 | 1679.063
132.635 | -494.901 | 0.609315 | 47786.5 | -3517.78 | -0.00351778 | 0.0121863 | 1679.137
132.64 | -494.901 | 0.609315 | 47787.5 | -3517.78 | -0.00351778 | 0.0121863 | 1679.172
132.645 | -494.901 | 0.609315 | 47788.7 | -3517.9 | -0.0035179 | 0.0121863 | 1679.215
132.655 | -494.901 | 0.609315 | 47790.8 | -3518.01 | -0.00351801 | 0.0121863 | 1679.288
132.66 | -494.9 | 0.609315 | 47791.8 | -3518.01 | -0.00351801 | 0.0121863 | 1679.323
132.665 | -494.9 | 0.609315 | 47792.9 | -3518.13 | -0.00351813 | 0.0121863 | 1679.362
132.675 | -494.9 | 0.609913 | 47794.8 | -3518.24 | -0.00351824 | 0.01219826 | 1679.429
132.685 | -494.9 | 0.609315 | 47796.7 | -3518.24 | -0.00351824 | 0.0121863 | 1679.496
132.695 | -494.899 | 0.609913 | 47798.7 | -3518.36 | -0.00351836 | 0.01219826 | 1679.566
132.705 | -494.899 | 0.609315 | 47800.5 | -3518.59 | -0.00351859 | 0.0121863 | 1679.629
132.715 | -494.899 | 0.609913 | 47802.4 | -3518.7 | -0.0035187 | 0.01219826 | 1679.696
132.725 | -494.898 | 0.609315 | 47804.3 | -3518.82 | -0.00351882 | 0.0121863 | 1679.763
132.735 | -494.898 | 0.609913 | 47806 | -3519.05 | -0.00351905 | 0.01219826 | 1679.822
132.745 | -494.898 | 0.609915 | 47807.9 | -3519.16 | -0.00351916 | 0.0121983 | 1679.889
132.755 | -494.897 | 0.609915 | 47809.8 | -3519.28 | -0.00351928 | 0.0121983 | 1679.956
132.765 | -494.897 | 0.609915 | 47811.5 | -3519.51 | -0.00351951 | 0.0121983 | 1680.016
132.775 | -494.897 | 0.609915 | 47813.3 | -3519.62 | -0.00351962 | 0.0121983 | 1680.079
132.785 | -494.896 | 0.609915 | 47815 | -3519.5 | -0.0035195 | 0.0121983 | 1680.139
132.795 | -494.896 | 0.609915 | 47816.8 | -3519.51 | -0.00351951 | 0.0121983 | 1680.202
132.805 | -494.896 | 0.609915 | 47818.9 | -3519.62 | -0.00351962 | 0.0121983 | 1680.276
132.815 | -494.895 | 0.609915 | 47820.8 | -3519.74 | -0.00351974 | 0.0121983 | 1680.343
132.825 | -494.895 | 0.609915 | 47822.7 | -3519.97 | -0.00351997 | 0.0121983 | 1680.409
132.835 | -494.895 | 0.609915 | 47824.8 | -3520.08 | -0.00352008 | 0.0121983 | 1680.483
132.845 | -494.894 | 0.609915 | 47826.6 | -3520.2 | -0.0035202 | 0.0121983 | 1680.546
132.855 | -494.894 | 0.609915 | 47828.6 | -3520.31 | -0.00352031 | 0.0121983 | 1680.617
132.86 | -494.894 | 0.609915 | 47829.6 | -3520.31 | -0.00352031 | 0.0121983 | 1680.652
132.865 | -494.894 | 0.609915 | 47830.8 | -3520.43 | -0.00352043 | 0.0121983 | 1680.694
132.87 | -494.893 | 0.610199 | 47831.8 | -3520.54 | -0.00352054 | 0.01220398 | 1680.729
132.875 | -494.893 | 0.610514 | 47833 | -3520.66 | -0.00352066 | 0.01221028 | 1680.771
132.88 | -494.893 | 0.610228 | 47834 | -3520.77 | -0.00352077 | 0.01220456 | 1680.806
132.885 | -494.893 | 0.609915 | 47835.1 | -3520.89 | -0.00352089 | 0.0121983 | 1680.845
132.89 | -494.893 | 0.6102 | 47836.1 | -3521 | -0.003521 | 0.012204 | 1680.88
132.895 | -494.893 | 0.610514 | 47837.3 | -3521 | -0.003521 | 0.01221028 | 1680.922
132.9 | -494.892 | 0.610229 | 47838.3 | -3521 | -0.003521 | 0.01220458 | 1680.957
132.905 | -494.892 | 0.609915 | 47839.4 | -3521 | -0.003521 | 0.0121983 | 1680.996
132.915 | -494.892 | 0.610514 | 47841.5 | -3521 | -0.003521 | 0.01221028 | 1681.07
132.925 | -494.892 | 0.609915 | 47843.5 | -3521.24 | -0.00352124 | 0.0121983 | 1681.14
132.935 | -494.891 | 0.609915 | 47845.6 | -3521.45 | -0.00352145 | 0.0121983 | 1681.214
132.945 | -494.891 | 0.610514 | 47847.6 | -3521.57 | -0.00352157 | 0.01221028 | 1681.284
132.955 | -494.891 | 0.610515 | 47849.6 | -3521.68 | -0.00352168 | 0.0122103 | 1681.354
132.965 | -494.89 | 0.610515 | 47851.4 | -3521.8 | -0.0035218 | 0.0122103 | 1681.418
132.975 | -494.89 | 0.610515 | 47853.2 | -3522.03 | -0.00352203 | 0.0122103 | 1681.481
132.985 | -494.89 | 0.610515 | 47855 | -3522.14 | -0.00352214 | 0.0122103 | 1681.544
132.995 | -494.889 | 0.610515 | 47856.7 | -3522.14 | -0.00352214 | 0.0122103 | 1681.604
133.005 | -494.889 | 0.609916 | 47858.3 | -3522.26 | -0.00352226 | 0.01219832 | 1681.66
133.015 | -494.889 | 0.610515 | 47860.1 | -3522.37 | -0.00352237 | 0.0122103 | 1681.723
133.025 | -494.888 | 0.610515 | 47861.8 | -3522.49 | -0.00352249 | 0.0122103 | 1681.783
133.035 | -494.888 | 0.610515 | 47863.4 | -3522.6 | -0.0035226 | 0.0122103 | 1681.839
133.045 | -494.888 | 0.610515 | 47865.1 | -3522.72 | -0.00352272 | 0.0122103 | 1681.899
133.055 | -494.887 | 0.610515 | 47867 | -3522.83 | -0.00352283 | 0.0122103 | 1681.966
133.065 | -494.887 | 0.610515 | 47868.7 | -3522.95 | -0.00352295 | 0.0122103 | 1682.026
133.075 | -494.887 | 0.610515 | 47870.5 | -3523.18 | -0.00352318 | 0.0122103 | 1682.089
133.085 | -494.886 | 0.610515 | 47872.4 | -3523.29 | -0.00352329 | 0.0122103 | 1682.156
133.095 | -494.886 | 0.610515 | 47874.3 | -3523.29 | -0.00352329 | 0.0122103 | 1682.222
133.105 | -494.886 | 0.610515 | 47876.2 | -3523.41 | -0.00352341 | 0.0122103 | 1682.289
133.115 | -494.885 | 0.610515 | 47878 | -3523.64 | -0.00352364 | 0.0122103 | 1682.352
133.125 | -494.885 | 0.610515 | 47880 | -3523.63 | -0.00352363 | 0.0122103 | 1682.423
133.135 | -494.885 | 0.610515 | 47881.9 | -3523.64 | -0.00352364 | 0.0122103 | 1682.489
133.145 | -494.884 | 0.610515 | 47883.8 | -3523.75 | -0.00352375 | 0.0122103 | 1682.556
133.155 | -494.884 | 0.610515 | 47885.4 | -3523.87 | -0.00352387 | 0.0122103 | 1682.612
133.165 | -494.884 | 0.610515 | 47887.2 | -3523.98 | -0.00352398 | 0.0122103 | 1682.676
133.175 | -494.883 | 0.610515 | 47888.7 | -3523.98 | -0.00352398 | 0.0122103 | 1682.728
133.185 | -494.883 | 0.610515 | 47890.4 | -3524.1 | -0.0035241 | 0.0122103 | 1682.788
133.195 | -494.883 | 0.611113 | 47892.1 | -3524.33 | -0.00352433 | 0.01222226 | 1682.848
133.205 | -494.882 | 0.611115 | 47893.8 | -3524.56 | -0.00352456 | 0.0122223 | 1682.908
133.215 | -494.882 | 0.610516 | 47895.3 | -3524.67 | -0.00352467 | 0.01221032 | 1682.96
133.225 | -494.882 | 0.611115 | 47897 | -3524.91 | -0.00352491 | 0.0122223 | 1683.02
133.235 | -494.881 | 0.610516 | 47898.7 | -3525.13 | -0.00352513 | 0.01221032 | 1683.08
133.245 | -494.881 | 0.611115 | 47900.4 | -3525.13 | -0.00352513 | 0.0122223 | 1683.14
133.255 | -494.881 | 0.610516 | 47902.1 | -3525.13 | -0.00352513 | 0.01221032 | 1683.199
133.265 | -494.88 | 0.611115 | 47903.8 | -3525.25 | -0.00352525 | 0.0122223 | 1683.259
133.275 | -494.88 | 0.611115 | 47905.7 | -3525.36 | -0.00352536 | 0.0122223 | 1683.326
133.285 | -494.88 | 0.611115 | 47907.2 | -3525.36 | -0.00352536 | 0.0122223 | 1683.378
133.295 | -494.879 | 0.611115 | 47909 | -3525.36 | -0.00352536 | 0.0122223 | 1683.442
133.305 | -494.879 | 0.611115 | 47910.9 | -3525.48 | -0.00352548 | 0.0122223 | 1683.508
133.315 | -494.879 | 0.611115 | 47912.9 | -3525.59 | -0.00352559 | 0.0122223 | 1683.579
133.325 | -494.878 | 0.611115 | 47914.8 | -3525.71 | -0.00352571 | 0.0122223 | 1683.646
133.335 | -494.878 | 0.611115 | 47916.7 | -3525.82 | -0.00352582 | 0.0122223 | 1683.712
133.345 | -494.878 | 0.611115 | 47918.7 | -3525.94 | -0.00352594 | 0.0122223 | 1683.783
133.355 | -494.877 | 0.611115 | 47920.6 | -3526.05 | -0.00352605 | 0.0122223 | 1683.849
133.365 | -494.877 | 0.611713 | 47922.6 | -3526.05 | -0.00352605 | 0.01223426 | 1683.92
133.375 | -494.877 | 0.611115 | 47924.5 | -3526.17 | -0.00352617 | 0.0122223 | 1683.986
133.385 | -494.876 | 0.611115 | 47926.6 | -3526.28 | -0.00352628 | 0.0122223 | 1684.06
133.395 | -494.876 | 0.611115 | 47928.5 | -3526.52 | -0.00352652 | 0.0122223 | 1684.127
133.405 | -494.876 | 0.611713 | 47930.2 | -3526.86 | -0.00352686 | 0.01223426 | 1684.187
133.415 | -494.875 | 0.611115 | 47932.1 | -3526.97 | -0.00352697 | 0.0122223 | 1684.253
133.425 | -494.875 | 0.611115 | 47933.8 | -3527.09 | -0.00352709 | 0.0122223 | 1684.313
133.435 | -494.875 | 0.611115 | 47935.7 | -3527.2 | -0.0035272 | 0.0122223 | 1684.38
133.445 | -494.874 | 0.611115 | 47937.6 | -3527.2 | -0.0035272 | 0.0122223 | 1684.447
133.455 | -494.874 | 0.611115 | 47939.5 | -3527.32 | -0.00352732 | 0.0122223 | 1684.513
133.465 | -494.874 | 0.611713 | 47941.4 | -3527.55 | -0.00352755 | 0.01223426 | 1684.58
133.475 | -494.873 | 0.611115 | 47943.2 | -3527.53 | -0.00352753 | 0.0122223 | 1684.643
133.485 | -494.873 | 0.611713 | 47944.8 | -3527.55 | -0.00352755 | 0.01223426 | 1684.7
133.495 | -494.873 | 0.611715 | 47946.5 | -3527.66 | -0.00352766 | 0.0122343 | 1684.759
133.505 | -494.872 | 0.611715 | 47948.1 | -3527.78 | -0.00352778 | 0.0122343 | 1684.816
133.515 | -494.872 | 0.611715 | 47949.7 | -3527.89 | -0.00352789 | 0.0122343 | 1684.872
133.525 | -494.872 | 0.611715 | 47951.7 | -3527.89 | -0.00352789 | 0.0122343 | 1684.942
133.535 | -494.871 | 0.611116 | 47953.4 | -3528.13 | -0.00352813 | 0.01222232 | 1685.002
133.545 | -494.871 | 0.611715 | 47955.1 | -3528.47 | -0.00352847 | 0.0122343 | 1685.062
133.555 | -494.871 | 0.611715 | 47956.8 | -3528.57 | -0.00352857 | 0.0122343 | 1685.121
133.565 | -494.87 | 0.611715 | 47958.7 | -3528.69 | -0.00352869 | 0.0122343 | 1685.188
133.575 | -494.87 | 0.611116 | 47960.6 | -3528.8 | -0.0035288 | 0.01222232 | 1685.255
133.585 | -494.87 | 0.612314 | 47962.6 | -3528.8 | -0.0035288 | 0.01224628 | 1685.325
133.595 | -494.869 | 0.611715 | 47964.4 | -3528.92 | -0.00352892 | 0.0122343 | 1685.388
133.605 | -494.869 | 0.611715 | 47966.2 | -3529.03 | -0.00352903 | 0.0122343 | 1685.452
133.615 | -494.869 | 0.611715 | 47968 | -3529.03 | -0.00352903 | 0.0122343 | 1685.515
133.625 | -494.868 | 0.611715 | 47969.7 | -3529.15 | -0.00352915 | 0.0122343 | 1685.575
133.635 | -494.868 | 0.611715 | 47971.3 | -3529.38 | -0.00352938 | 0.0122343 | 1685.631
133.645 | -494.868 | 0.611715 | 47972.9 | -3529.49 | -0.00352949 | 0.0122343 | 1685.687
133.655 | -494.867 | 0.611715 | 47974.4 | -3529.61 | -0.00352961 | 0.0122343 | 1685.74
133.665 | -494.867 | 0.611715 | 47975.8 | -3529.72 | -0.00352972 | 0.0122343 | 1685.789
133.675 | -494.867 | 0.611715 | 47977.3 | -3529.72 | -0.00352972 | 0.0122343 | 1685.842
133.685 | -494.866 | 0.611715 | 47978.9 | -3529.84 | -0.00352984 | 0.0122343 | 1685.898
133.695 | -494.866 | 0.611715 | 47980.4 | -3529.95 | -0.00352995 | 0.0122343 | 1685.951
133.705 | -494.866 | 0.612314 | 47981.9 | -3530.07 | -0.00353007 | 0.01224628 | 1686.003
133.715 | -494.865 | 0.611715 | 47983.4 | -3530.18 | -0.00353018 | 0.0122343 | 1686.056
133.725 | -494.865 | 0.611715 | 47984.7 | -3530.3 | -0.0035303 | 0.0122343 | 1686.102
133.735 | -494.865 | 0.611715 | 47986.2 | -3530.29 | -0.00353029 | 0.0122343 | 1686.154
133.745 | -494.864 | 0.611715 | 47987.6 | -3530.3 | -0.0035303 | 0.0122343 | 1686.204
133.755 | -494.864 | 0.611715 | 47989.2 | -3530.41 | -0.00353041 | 0.0122343 | 1686.26
133.765 | -494.864 | 0.611715 | 47990.7 | -3530.41 | -0.00353041 | 0.0122343 | 1686.313
133.775 | -494.863 | 0.611715 | 47992.1 | -3530.41 | -0.00353041 | 0.0122343 | 1686.362
133.785 | -494.863 | 0.611715 | 47993.7 | -3530.65 | -0.00353065 | 0.0122343 | 1686.418
133.795 | -494.863 | 0.611715 | 47995.3 | -3530.87 | -0.00353087 | 0.0122343 | 1686.474
133.805 | -494.862 | 0.611715 | 47997 | -3530.99 | -0.00353099 | 0.0122343 | 1686.534
133.815 | -494.862 | 0.611715 | 47998.9 | -3531.1 | -0.0035311 | 0.0122343 | 1686.601
133.825 | -494.862 | 0.612314 | 48000.8 | -3531.1 | -0.0035311 | 0.01224628 | 1686.667
133.835 | -494.861 | 0.611715 | 48002.4 | -3531.22 | -0.00353122 | 0.0122343 | 1686.724
133.845 | -494.861 | 0.612314 | 48003.9 | -3531.45 | -0.00353145 | 0.01224628 | 1686.776
133.855 | -494.861 | 0.612315 | 48005.4 | -3531.68 | -0.00353168 | 0.0122463 | 1686.829
133.865 | -494.86 | 0.612315 | 48007 | -3531.67 | -0.00353167 | 0.0122463 | 1686.885
133.875 | -494.86 | 0.612315 | 48008.5 | -3531.68 | -0.00353168 | 0.0122463 | 1686.938
133.885 | -494.86 | 0.612315 | 48009.9 | -3531.79 | -0.00353179 | 0.0122463 | 1686.987
133.895 | -494.859 | 0.612315 | 48011.7 | -3531.91 | -0.00353191 | 0.0122463 | 1687.05
133.905 | -494.859 | 0.612315 | 48013.2 | -3532.02 | -0.00353202 | 0.0122463 | 1687.103
133.915 | -494.859 | 0.612315 | 48014.7 | -3532.02 | -0.00353202 | 0.0122463 | 1687.156
133.925 | -494.858 | 0.612315 | 48016 | -3532.02 | -0.00353202 | 0.0122463 | 1687.201
133.935 | -494.858 | 0.612913 | 48017.5 | -3532.14 | -0.00353214 | 0.01225826 | 1687.254
133.945 | -494.858 | 0.612315 | 48019 | -3532.37 | -0.00353237 | 0.0122463 | 1687.307
133.955 | -494.857 | 0.612315 | 48020.5 | -3532.48 | -0.00353248 | 0.0122463 | 1687.36
133.965 | -494.857 | 0.612913 | 48022 | -3532.48 | -0.00353248 | 0.01225826 | 1687.412
133.975 | -494.857 | 0.612315 | 48023.6 | -3532.6 | -0.0035326 | 0.0122463 | 1687.469
133.985 | -494.856 | 0.612315 | 48025 | -3532.83 | -0.00353283 | 0.0122463 | 1687.518
133.995 | -494.856 | 0.612315 | 48026.4 | -3532.94 | -0.00353294 | 0.0122463 | 1687.567
134.005 | -494.856 | 0.612913 | 48028 | -3532.94 | -0.00353294 | 0.01225826 | 1687.623
134.015 | -494.855 | 0.612315 | 48029.6 | -3533.06 | -0.00353306 | 0.0122463 | 1687.679
134.025 | -494.855 | 0.612913 | 48031.4 | -3533.29 | -0.00353329 | 0.01225826 | 1687.743
134.035 | -494.855 | 0.612315 | 48033.2 | -3533.28 | -0.00353328 | 0.0122463 | 1687.806
134.045 | -494.854 | 0.612315 | 48035 | -3533.29 | -0.00353329 | 0.0122463 | 1687.869
134.055 | -494.854 | 0.612913 | 48036.9 | -3533.52 | -0.00353352 | 0.01225826 | 1687.936
134.065 | -494.854 | 0.612315 | 48038.6 | -3533.63 | -0.00353363 | 0.0122463 | 1687.996
134.075 | -494.853 | 0.612913 | 48040.3 | -3533.63 | -0.00353363 | 0.01225826 | 1688.055
134.085 | -494.853 | 0.612315 | 48042.1 | -3533.75 | -0.00353375 | 0.0122463 | 1688.119
134.095 | -494.853 | 0.612913 | 48044 | -3533.86 | -0.00353386 | 0.01225826 | 1688.185
134.105 | -494.852 | 0.612315 | 48045.9 | -3533.98 | -0.00353398 | 0.0122463 | 1688.252
134.115 | -494.852 | 0.612913 | 48047.5 | -3534.21 | -0.00353421 | 0.01225826 | 1688.308
134.125 | -494.852 | 0.612315 | 48049 | -3534.32 | -0.00353432 | 0.0122463 | 1688.361
134.135 | -494.851 | 0.612913 | 48050.5 | -3534.44 | -0.00353444 | 0.01225826 | 1688.414
134.145 | -494.851 | 0.612915 | 48052.1 | -3534.55 | -0.00353455 | 0.0122583 | 1688.47
134.155 | -494.851 | 0.612316 | 48053.4 | -3534.43 | -0.00353443 | 0.01224632 | 1688.516
134.165 | -494.85 | 0.612915 | 48054.8 | -3534.56 | -0.00353456 | 0.0122583 | 1688.565
134.175 | -494.85 | 0.612915 | 48056.2 | -3534.78 | -0.00353478 | 0.0122583 | 1688.614
134.185 | -494.85 | 0.612915 | 48057.5 | -3534.9 | -0.0035349 | 0.0122583 | 1688.66
134.195 | -494.849 | 0.612915 | 48058.8 | -3535 | -0.003535 | 0.0122583 | 1688.705
134.205 | -494.849 | 0.612915 | 48059.9 | -3535 | -0.003535 | 0.0122583 | 1688.744
134.215 | -494.849 | 0.613513 | 48061.3 | -3535.13 | -0.00353513 | 0.01227026 | 1688.793
134.225 | -494.848 | 0.612915 | 48062.7 | -3535.23 | -0.00353523 | 0.0122583 | 1688.842
134.235 | -494.848 | 0.612915 | 48064.3 | -3535.23 | -0.00353523 | 0.0122583 | 1688.899
134.245 | -494.848 | 0.612915 | 48065.9 | -3535.23 | -0.00353523 | 0.0122583 | 1688.955
134.255 | -494.847 | 0.613513 | 48067.6 | -3535.35 | -0.00353535 | 0.01227026 | 1689.015
134.265 | -494.847 | 0.612915 | 48069.3 | -3535.58 | -0.00353558 | 0.0122583 | 1689.074
134.275 | -494.847 | 0.613513 | 48071 | -3535.69 | -0.00353569 | 0.01227026 | 1689.134
134.285 | -494.846 | 0.612915 | 48072.6 | -3535.69 | -0.00353569 | 0.0122583 | 1689.19
134.295 | -494.846 | 0.613513 | 48074.2 | -3535.69 | -0.00353569 | 0.01227026 | 1689.247
134.305 | -494.846 | 0.612915 | 48076 | -3535.81 | -0.00353581 | 0.0122583 | 1689.31
134.315 | -494.845 | 0.613513 | 48077.8 | -3536.04 | -0.00353604 | 0.01227026 | 1689.373
134.325 | -494.845 | 0.612915 | 48079.5 | -3536.15 | -0.00353615 | 0.0122583 | 1689.433
134.335 | -494.845 | 0.613513 | 48080.9 | -3536.27 | -0.00353627 | 0.01227026 | 1689.482
134.345 | -494.844 | 0.612915 | 48082.4 | -3536.38 | -0.00353638 | 0.0122583 | 1689.535
134.355 | -494.844 | 0.613513 | 48083.9 | -3536.5 | -0.0035365 | 0.01227026 | 1689.587
134.365 | -494.844 | 0.612915 | 48085.4 | -3536.61 | -0.00353661 | 0.0122583 | 1689.64
134.375 | -494.843 | 0.613513 | 48086.9 | -3536.61 | -0.00353661 | 0.01227026 | 1689.693
134.385 | -494.843 | 0.612915 | 48088.5 | -3536.61 | -0.00353661 | 0.0122583 | 1689.749
134.395 | -494.843 | 0.613513 | 48089.9 | -3536.73 | -0.00353673 | 0.01227026 | 1689.798
134.405 | -494.842 | 0.612915 | 48091.2 | -3536.84 | -0.00353684 | 0.0122583 | 1689.844
134.415 | -494.842 | 0.613513 | 48092.4 | -3537.08 | -0.00353708 | 0.01227026 | 1689.886
134.425 | -494.842 | 0.613515 | 48093.7 | -3537.3 | -0.0035373 | 0.0122703 | 1689.932
134.435 | -494.841 | 0.613515 | 48095.2 | -3537.3 | -0.0035373 | 0.0122703 | 1689.984
134.445 | -494.841 | 0.613515 | 48096.6 | -3537.3 | -0.0035373 | 0.0122703 | 1690.034
134.455 | -494.841 | 0.613515 | 48098.1 | -3537.42 | -0.00353742 | 0.0122703 | 1690.086
134.465 | -494.84 | 0.613515 | 48099.5 | -3537.53 | -0.00353753 | 0.0122703 | 1690.136
134.475 | -494.84 | 0.613515 | 48100.9 | -3537.65 | -0.00353765 | 0.0122703 | 1690.185
134.485 | -494.84 | 0.613515 | 48102.3 | -3537.88 | -0.00353788 | 0.0122703 | 1690.234
134.495 | -494.839 | 0.613515 | 48103.8 | -3537.99 | -0.00353799 | 0.0122703 | 1690.287
134.505 | -494.839 | 0.613515 | 48105.3 | -3537.87 | -0.00353787 | 0.0122703 | 1690.339
134.515 | -494.839 | 0.613515 | 48106.8 | -3537.88 | -0.00353788 | 0.0122703 | 1690.392
134.525 | -494.838 | 0.613515 | 48108.1 | -3537.99 | -0.00353799 | 0.0122703 | 1690.438
134.535 | -494.838 | 0.613515 | 48109.3 | -3538.11 | -0.00353811 | 0.0122703 | 1690.48
134.545 | -494.838 | 0.613515 | 48110.8 | -3538.22 | -0.00353822 | 0.0122703 | 1690.533
134.555 | -494.837 | 0.613515 | 48112 | -3538.22 | -0.00353822 | 0.0122703 | 1690.575
134.565 | -494.837 | 0.613515 | 48113.4 | -3538.22 | -0.00353822 | 0.0122703 | 1690.624
134.575 | -494.837 | 0.613515 | 48114.6 | -3538.46 | -0.00353846 | 0.0122703 | 1690.666
134.585 | -494.836 | 0.613515 | 48115.9 | -3538.68 | -0.00353868 | 0.0122703 | 1690.712
134.595 | -494.836 | 0.613515 | 48117.2 | -3538.8 | -0.0035388 | 0.0122703 | 1690.757
134.605 | -494.836 | 0.613515 | 48118.6 | -3538.91 | -0.00353891 | 0.0122703 | 1690.807
134.615 | -494.835 | 0.613515 | 48119.9 | -3538.91 | -0.00353891 | 0.0122703 | 1690.852
134.625 | -494.835 | 0.613515 | 48121.3 | -3538.79 | -0.00353879 | 0.0122703 | 1690.902
134.635 | -494.835 | 0.613515 | 48122.7 | -3538.8 | -0.0035388 | 0.0122703 | 1690.951
134.645 | -494.834 | 0.613515 | 48123.9 | -3539.03 | -0.00353903 | 0.0122703 | 1690.993
134.655 | -494.834 | 0.613515 | 48125.1 | -3539.26 | -0.00353926 | 0.0122703 | 1691.035
134.665 | -494.834 | 0.613515 | 48126.4 | -3539.25 | -0.00353925 | 0.0122703 | 1691.081
134.675 | -494.833 | 0.614114 | 48127.8 | -3539.38 | -0.00353938 | 0.01228228 | 1691.13
134.685 | -494.833 | 0.613515 | 48129.2 | -3539.6 | -0.0035396 | 0.0122703 | 1691.179
134.695 | -494.833 | 0.614114 | 48130.7 | -3539.6 | -0.0035396 | 0.01228228 | 1691.232
134.705 | -494.832 | 0.613515 | 48132.2 | -3539.6 | -0.0035396 | 0.0122703 | 1691.285
134.715 | -494.832 | 0.614114 | 48133.7 | -3539.6 | -0.0035396 | 0.01228228 | 1691.337
134.725 | -494.832 | 0.613515 | 48135.3 | -3539.6 | -0.0035396 | 0.0122703 | 1691.394
134.735 | -494.831 | 0.613515 | 48136.8 | -3539.72 | -0.00353972 | 0.0122703 | 1691.446
134.745 | -494.831 | 0.614114 | 48138.7 | -3539.83 | -0.00353983 | 0.01228228 | 1691.513
134.755 | -494.831 | 0.613515 | 48140.4 | -3539.83 | -0.00353983 | 0.0122703 | 1691.573
134.765 | -494.83 | 0.614114 | 48142.1 | -3539.95 | -0.00353995 | 0.01228228 | 1691.632
134.775 | -494.83 | 0.613515 | 48143.8 | -3540.18 | -0.00354018 | 0.0122703 | 1691.692
134.785 | -494.83 | 0.614114 | 48145.5 | -3540.29 | -0.00354029 | 0.01228228 | 1691.752
134.795 | -494.829 | 0.613515 | 48147 | -3540.29 | -0.00354029 | 0.0122703 | 1691.805
134.805 | -494.829 | 0.614114 | 48148.7 | -3540.41 | -0.00354041 | 0.01228228 | 1691.864
134.815 | -494.829 | 0.614115 | 48150.3 | -3540.52 | -0.00354052 | 0.0122823 | 1691.921
134.825 | -494.828 | 0.614115 | 48151.8 | -3540.64 | -0.00354064 | 0.0122823 | 1691.973
134.835 | -494.828 | 0.614115 | 48153.3 | -3540.75 | -0.00354075 | 0.0122823 | 1692.026
134.845 | -494.828 | 0.614115 | 48154.7 | -3540.75 | -0.00354075 | 0.0122823 | 1692.075
134.855 | -494.827 | 0.614115 | 48156.1 | -3540.87 | -0.00354087 | 0.0122823 | 1692.124
134.865 | -494.827 | 0.614115 | 48157.5 | -3541.1 | -0.0035411 | 0.0122823 | 1692.174
134.875 | -494.827 | 0.614115 | 48158.9 | -3541.21 | -0.00354121 | 0.0122823 | 1692.223
134.885 | -494.826 | 0.614115 | 48160.3 | -3541.21 | -0.00354121 | 0.0122823 | 1692.272
134.895 | -494.826 | 0.614115 | 48161.9 | -3541.33 | -0.00354133 | 0.0122823 | 1692.328
134.905 | -494.826 | 0.614713 | 48163.3 | -3541.56 | -0.00354156 | 0.01229426 | 1692.377
134.915 | -494.825 | 0.614115 | 48164.6 | -3541.67 | -0.00354167 | 0.0122823 | 1692.423
134.925 | -494.825 | 0.614713 | 48166 | -3541.54 | -0.00354154 | 0.01229426 | 1692.472
134.935 | -494.825 | 0.614115 | 48167.5 | -3541.56 | -0.00354156 | 0.0122823 | 1692.525
134.945 | -494.824 | 0.614115 | 48169 | -3541.67 | -0.00354167 | 0.0122823 | 1692.578
134.955 | -494.824 | 0.614115 | 48170.3 | -3541.79 | -0.00354179 | 0.0122823 | 1692.623
134.965 | -494.824 | 0.614713 | 48171.7 | -3542.02 | -0.00354202 | 0.01229426 | 1692.673
134.975 | -494.823 | 0.614115 | 48173.2 | -3542 | -0.003542 | 0.0122823 | 1692.725
134.985 | -494.823 | 0.614713 | 48174.6 | -3542.02 | -0.00354202 | 0.01229426 | 1692.774
134.995 | -494.823 | 0.614115 | 48175.9 | -3542.12 | -0.00354212 | 0.0122823 | 1692.82
135.005 | -494.822 | 0.614115 | 48177.4 | -3542.24 | -0.00354224 | 0.0122823 | 1692.873
135.015 | -494.822 | 0.614115 | 48178.9 | -3542.47 | -0.00354247 | 0.0122823 | 1692.926
135.025 | -494.822 | 0.614713 | 48180.4 | -3542.58 | -0.00354258 | 0.01229426 | 1692.978
135.035 | -494.821 | 0.614115 | 48181.9 | -3542.58 | -0.00354258 | 0.0122823 | 1693.031
135.045 | -494.821 | 0.614713 | 48183.4 | -3542.7 | -0.0035427 | 0.01229426 | 1693.084
135.055 | -494.821 | 0.614115 | 48184.9 | -3542.93 | -0.00354293 | 0.0122823 | 1693.136
135.065 | -494.82 | 0.614713 | 48186.4 | -3543.04 | -0.00354304 | 0.01229426 | 1693.189
135.075 | -494.82 | 0.614115 | 48187.8 | -3543.04 | -0.00354304 | 0.0122823 | 1693.238
135.085 | -494.82 | 0.614115 | 48189 | -3542.92 | -0.00354292 | 0.0122823 | 1693.28
135.095 | -494.819 | 0.614713 | 48190.5 | -3542.93 | -0.00354293 | 0.01229426 | 1693.333
135.105 | -494.819 | 0.614115 | 48191.9 | -3543.16 | -0.00354316 | 0.0122823 | 1693.382
135.115 | -494.819 | 0.614713 | 48193.3 | -3543.27 | -0.00354327 | 0.01229426 | 1693.432
135.125 | -494.818 | 0.614115 | 48194.6 | -3543.39 | -0.00354339 | 0.0122823 | 1693.477
135.135 | -494.818 | 0.614713 | 48196 | -3543.5 | -0.0035435 | 0.01229426 | 1693.526
135.145 | -494.818 | 0.614115 | 48197.3 | -3543.62 | -0.00354362 | 0.0122823 | 1693.572
135.155 | -494.817 | 0.614713 | 48198.5 | -3543.73 | -0.00354373 | 0.01229426 | 1693.614
135.165 | -494.817 | 0.614115 | 48199.7 | -3543.73 | -0.00354373 | 0.0122823 | 1693.656
135.175 | -494.817 | 0.614713 | 48201 | -3543.85 | -0.00354385 | 0.01229426 | 1693.702
135.185 | -494.816 | 0.614715 | 48202.4 | -3543.96 | -0.00354396 | 0.0122943 | 1693.751
135.195 | -494.816 | 0.614715 | 48203.5 | -3544.08 | -0.00354408 | 0.0122943 | 1693.79
135.205 | -494.816 | 0.614715 | 48204.5 | -3544.19 | -0.00354419 | 0.0122943 | 1693.825
135.215 | -494.815 | 0.614715 | 48205.6 | -3544.19 | -0.00354419 | 0.0122943 | 1693.864
135.225 | -494.815 | 0.614715 | 48206.8 | -3544.31 | -0.00354431 | 0.0122943 | 1693.906
135.235 | -494.815 | 0.614715 | 48207.9 | -3544.54 | -0.00354454 | 0.0122943 | 1693.945
135.245 | -494.814 | 0.614715 | 48209.1 | -3544.53 | -0.00354453 | 0.0122943 | 1693.987
135.255 | -494.814 | 0.615313 | 48210.4 | -3544.42 | -0.00354442 | 0.01230626 | 1694.032
135.265 | -494.814 | 0.614715 | 48211.7 | -3544.54 | -0.00354454 | 0.0122943 | 1694.078
135.275 | -494.813 | 0.615313 | 48212.9 | -3544.77 | -0.00354477 | 0.01230626 | 1694.12
135.285 | -494.813 | 0.614715 | 48214.2 | -3544.88 | -0.00354488 | 0.0122943 | 1694.166
135.295 | -494.813 | 0.615313 | 48215.5 | -3544.88 | -0.00354488 | 0.01230626 | 1694.212
135.305 | -494.812 | 0.614715 | 48216.7 | -3544.88 | -0.00354488 | 0.0122943 | 1694.254
135.315 | -494.812 | 0.615313 | 48218 | -3545 | -0.003545 | 0.01230626 | 1694.299
135.325 | -494.812 | 0.614715 | 48219.3 | -3545.11 | -0.00354511 | 0.0122943 | 1694.345
135.335 | -494.811 | 0.614715 | 48220.8 | -3545.11 | -0.00354511 | 0.0122943 | 1694.398
135.345 | -494.811 | 0.614715 | 48222.2 | -3545.23 | -0.00354523 | 0.0122943 | 1694.447
135.355 | -494.811 | 0.614715 | 48223.4 | -3545.34 | -0.00354534 | 0.0122943 | 1694.489
135.365 | -494.81 | 0.614715 | 48224.7 | -3545.34 | -0.00354534 | 0.0122943 | 1694.535
135.375 | -494.81 | 0.614715 | 48226.2 | -3545.46 | -0.00354546 | 0.0122943 | 1694.588
135.385 | -494.81 | 0.614715 | 48227.5 | -3545.45 | -0.00354545 | 0.0122943 | 1694.633
135.395 | -494.809 | 0.614715 | 48228.9 | -3545.46 | -0.00354546 | 0.0122943 | 1694.682
135.405 | -494.809 | 0.614715 | 48230.3 | -3545.69 | -0.00354569 | 0.0122943 | 1694.732
135.415 | -494.809 | 0.614715 | 48231.8 | -3545.68 | -0.00354568 | 0.0122943 | 1694.784
135.425 | -494.808 | 0.614715 | 48233.1 | -3545.69 | -0.00354569 | 0.0122943 | 1694.83
135.435 | -494.808 | 0.615313 | 48234.4 | -3545.92 | -0.00354592 | 0.01230626 | 1694.876
135.445 | -494.808 | 0.614715 | 48235.8 | -3546.15 | -0.00354615 | 0.0122943 | 1694.925
135.455 | -494.807 | 0.615313 | 48237.2 | -3546.26 | -0.00354626 | 0.01230626 | 1694.974
135.465 | -494.807 | 0.614715 | 48238.6 | -3546.26 | -0.00354626 | 0.0122943 | 1695.023
135.475 | -494.807 | 0.615313 | 48240 | -3546.26 | -0.00354626 | 0.01230626 | 1695.072
135.485 | -494.806 | 0.614715 | 48241.6 | -3546.38 | -0.00354638 | 0.0122943 | 1695.129
135.495 | -494.806 | 0.615313 | 48243.1 | -3546.49 | -0.00354649 | 0.01230626 | 1695.181
135.505 | -494.806 | 0.615315 | 48244.4 | -3546.61 | -0.00354661 | 0.0123063 | 1695.227
135.515 | -494.805 | 0.615315 | 48245.7 | -3546.72 | -0.00354672 | 0.0123063 | 1695.273
135.525 | -494.805 | 0.615315 | 48247.2 | -3546.72 | -0.00354672 | 0.0123063 | 1695.325
135.535 | -494.805 | 0.615315 | 48248.6 | -3546.84 | -0.00354684 | 0.0123063 | 1695.375
135.545 | -494.804 | 0.615315 | 48249.9 | -3546.95 | -0.00354695 | 0.0123063 | 1695.42
135.555 | -494.804 | 0.615315 | 48251.2 | -3547.07 | -0.00354707 | 0.0123063 | 1695.466
135.565 | -494.804 | 0.615315 | 48252.4 | -3547.18 | -0.00354718 | 0.0123063 | 1695.508
135.575 | -494.803 | 0.615315 | 48253.7 | -3547.18 | -0.00354718 | 0.0123063 | 1695.554
135.585 | -494.803 | 0.615315 | 48254.7 | -3547.18 | -0.00354718 | 0.0123063 | 1695.589
135.595 | -494.803 | 0.615315 | 48255.9 | -3547.3 | -0.0035473 | 0.0123063 | 1695.631
135.605 | -494.802 | 0.615315 | 48257.2 | -3547.41 | -0.00354741 | 0.0123063 | 1695.677
135.615 | -494.802 | 0.615315 | 48258.4 | -3547.53 | -0.00354753 | 0.0123063 | 1695.719
135.625 | -494.802 | 0.615315 | 48259.4 | -3547.64 | -0.00354764 | 0.0123063 | 1695.754
135.635 | -494.801 | 0.615315 | 48260.6 | -3547.52 | -0.00354752 | 0.0123063 | 1695.796
135.645 | -494.801 | 0.615315 | 48261.9 | -3547.53 | -0.00354753 | 0.0123063 | 1695.842
135.655 | -494.801 | 0.615315 | 48263.3 | -3547.76 | -0.00354776 | 0.0123063 | 1695.891
135.665 | -494.8 | 0.615315 | 48264.6 | -3547.87 | -0.00354787 | 0.0123063 | 1695.937
135.675 | -494.8 | 0.615315 | 48266.1 | -3547.87 | -0.00354787 | 0.0123063 | 1695.99
135.685 | -494.8 | 0.615914 | 48267.6 | -3547.99 | -0.00354799 | 0.01231828 | 1696.042
135.695 | -494.799 | 0.615315 | 48269.2 | -3548.1 | -0.0035481 | 0.0123063 | 1696.099
135.705 | -494.799 | 0.615315 | 48270.7 | -3548.22 | -0.00354822 | 0.0123063 | 1696.151
135.715 | -494.799 | 0.615914 | 48272.2 | -3548.33 | -0.00354833 | 0.01231828 | 1696.204
135.725 | -494.798 | 0.615315 | 48273.8 | -3548.45 | -0.00354845 | 0.0123063 | 1696.26
135.735 | -494.798 | 0.615914 | 48275.3 | -3548.56 | -0.00354856 | 0.01231828 | 1696.313
135.745 | -494.798 | 0.615315 | 48276.6 | -3548.56 | -0.00354856 | 0.0123063 | 1696.359
135.755 | -494.797 | 0.615914 | 48278 | -3548.68 | -0.00354868 | 0.01231828 | 1696.408
135.765 | -494.797 | 0.615315 | 48279.4 | -3548.91 | -0.00354891 | 0.0123063 | 1696.457
135.775 | -494.797 | 0.615914 | 48280.6 | -3549.01 | -0.00354901 | 0.01231828 | 1696.499
135.785 | -494.796 | 0.615915 | 48281.8 | -3549.01 | -0.00354901 | 0.0123183 | 1696.541
135.795 | -494.796 | 0.615316 | 48282.9 | -3549.01 | -0.00354901 | 0.01230632 | 1696.58
135.805 | -494.796 | 0.615915 | 48284.1 | -3549.14 | -0.00354914 | 0.0123183 | 1696.622
135.815 | -494.795 | 0.615316 | 48285.2 | -3549.24 | -0.00354924 | 0.01230632 | 1696.661
135.825 | -494.795 | 0.615915 | 48286.3 | -3549.36 | -0.00354936 | 0.0123183 | 1696.699
135.835 | -494.795 | 0.615316 | 48287.4 | -3549.47 | -0.00354947 | 0.01230632 | 1696.738
135.845 | -494.794 | 0.615915 | 48288.5 | -3549.47 | -0.00354947 | 0.0123183 | 1696.777
135.855 | -494.794 | 0.615915 | 48289.6 | -3549.47 | -0.00354947 | 0.0123183 | 1696.815
135.865 | -494.794 | 0.615915 | 48290.6 | -3549.59 | -0.00354959 | 0.0123183 | 1696.85
135.875 | -494.793 | 0.615915 | 48291.6 | -3549.82 | -0.00354982 | 0.0123183 | 1696.886
135.89 | -494.793 | 0.615915 | 48293.2 | -3549.93 | -0.00354993 | 0.0123183 | 1696.942
135.9 | -494.792 | 0.615915 | 48294.3 | -3549.93 | -0.00354993 | 0.0123183 | 1696.98
135.91 | -494.792 | 0.615915 | 48295.5 | -3549.93 | -0.00354993 | 0.0123183 | 1697.023
135.92 | -494.792 | 0.615915 | 48296.7 | -3549.93 | -0.00354993 | 0.0123183 | 1697.065
135.93 | -494.791 | 0.615915 | 48297.9 | -3549.93 | -0.00354993 | 0.0123183 | 1697.107
135.94 | -494.791 | 0.616201 | 48299.1 | -3550.16 | -0.00355016 | 0.01232402 | 1697.149
135.95 | -494.791 | 0.615943 | 48300.4 | -3550.16 | -0.00355016 | 0.01231886 | 1697.195
135.96 | -494.79 | 0.615885 | 48301.6 | -3550.39 | -0.00355039 | 0.0123177 | 1697.237
135.97 | -494.79 | 0.616229 | 48302.9 | -3550.16 | -0.00355016 | 0.01232458 | 1697.283
135.98 | -494.79 | 0.616198 | 48304.1 | -3550.39 | -0.00355039 | 0.01232396 | 1697.325
135.99 | -494.789 | 0.616229 | 48305.3 | -3550.62 | -0.00355062 | 0.01232458 | 1697.367
136 | -494.789 | 0.616201 | 48306.5 | -3550.62 | -0.00355062 | 0.01232402 | 1697.409
136.01 | -494.789 | 0.616228 | 48307.7 | -3550.62 | -0.00355062 | 0.01232456 | 1697.451
136.02 | -494.788 | 0.615915 | 48308.7 | -3550.62 | -0.00355062 | 0.0123183 | 1697.486
136.03 | -494.788 | 0.615915 | 48309.8 | -3550.85 | -0.00355085 | 0.0123183 | 1697.525
136.04 | -494.788 | 0.615915 | 48311 | -3551.08 | -0.00355108 | 0.0123183 | 1697.567
136.05 | -494.787 | 0.615915 | 48312 | -3550.85 | -0.00355085 | 0.0123183 | 1697.602
136.065 | -494.787 | 0.615915 | 48313.6 | -3551.08 | -0.00355108 | 0.0123183 | 1697.659
136.08 | -494.786 | 0.615915 | 48315 | -3551.08 | -0.00355108 | 0.0123183 | 1697.708
136.09 | -494.786 | 0.615915 | 48316 | -3551.31 | -0.00355131 | 0.0123183 | 1697.743
136.105 | -494.786 | 0.615915 | 48317.6 | -3551.31 | -0.00355131 | 0.0123183 | 1697.799
136.115 | -494.785 | 0.615915 | 48318.8 | -3551.31 | -0.00355131 | 0.0123183 | 1697.841
136.125 | -494.785 | 0.615915 | 48320.1 | -3551.43 | -0.00355143 | 0.0123183 | 1697.887
136.135 | -494.785 | 0.615915 | 48321.3 | -3551.42 | -0.00355142 | 0.0123183 | 1697.929
136.145 | -494.784 | 0.616513 | 48322.5 | -3551.55 | -0.00355155 | 0.01233026 | 1697.971
136.155 | -494.784 | 0.615915 | 48323.7 | -3551.77 | -0.00355177 | 0.0123183 | 1698.014
136.165 | -494.784 | 0.616513 | 48325 | -3551.77 | -0.00355177 | 0.01233026 | 1698.059
136.175 | -494.783 | 0.615915 | 48326.1 | -3551.77 | -0.00355177 | 0.0123183 | 1698.098
136.185 | -494.783 | 0.616513 | 48327.2 | -3551.77 | -0.00355177 | 0.01233026 | 1698.137
136.195 | -494.783 | 0.615915 | 48328.2 | -3551.89 | -0.00355189 | 0.0123183 | 1698.172
136.205 | -494.782 | 0.616513 | 48329.3 | -3552.12 | -0.00355212 | 0.01233026 | 1698.21
136.22 | -494.782 | 0.616199 | 48330.7 | -3552.46 | -0.00355246 | 0.01232398 | 1698.26
136.235 | -494.781 | 0.615915 | 48332 | -3552.23 | -0.00355223 | 0.0123183 | 1698.305
136.25 | -494.781 | 0.616227 | 48333.2 | -3552.23 | -0.00355223 | 0.01232454 | 1698.347
136.265 | -494.78 | 0.616513 | 48334.7 | -3552.58 | -0.00355258 | 0.01233026 | 1698.4
136.275 | -494.78 | 0.615915 | 48335.7 | -3552.69 | -0.00355269 | 0.0123183 | 1698.435
136.285 | -494.78 | 0.616513 | 48336.7 | -3552.69 | -0.00355269 | 0.01233026 | 1698.47
136.3 | -494.779 | 0.616515 | 48338 | -3552.69 | -0.00355269 | 0.0123303 | 1698.516
136.315 | -494.779 | 0.616515 | 48339.4 | -3552.69 | -0.00355269 | 0.0123303 | 1698.565
136.325 | -494.778 | 0.616515 | 48340.5 | -3552.81 | -0.00355281 | 0.0123303 | 1698.604
136.34 | -494.778 | 0.616515 | 48342 | -3552.92 | -0.00355292 | 0.0123303 | 1698.657
136.35 | -494.777 | 0.616515 | 48343.2 | -3552.92 | -0.00355292 | 0.0123303 | 1698.699
136.36 | -494.777 | 0.616515 | 48344.4 | -3552.92 | -0.00355292 | 0.0123303 | 1698.741
136.37 | -494.777 | 0.616515 | 48345.6 | -3553.15 | -0.00355315 | 0.0123303 | 1698.783
136.38 | -494.776 | 0.616515 | 48346.9 | -3553.15 | -0.00355315 | 0.0123303 | 1698.829
136.39 | -494.776 | 0.616515 | 48348.2 | -3553.15 | -0.00355315 | 0.0123303 | 1698.874
136.4 | -494.776 | 0.616515 | 48349.4 | -3553.15 | -0.00355315 | 0.0123303 | 1698.917
136.41 | -494.775 | 0.616515 | 48350.6 | -3553.15 | -0.00355315 | 0.0123303 | 1698.959
136.42 | -494.775 | 0.616515 | 48351.6 | -3553.38 | -0.00355338 | 0.0123303 | 1698.994
136.43 | -494.775 | 0.616515 | 48352.8 | -3553.38 | -0.00355338 | 0.0123303 | 1699.036
136.44 | -494.774 | 0.616515 | 48353.9 | -3553.38 | -0.00355338 | 0.0123303 | 1699.075
136.45 | -494.774 | 0.616515 | 48354.9 | -3553.38 | -0.00355338 | 0.0123303 | 1699.11
136.46 | -494.774 | 0.616515 | 48356 | -3553.61 | -0.00355361 | 0.0123303 | 1699.149
136.47 | -494.773 | 0.616515 | 48357 | -3553.84 | -0.00355384 | 0.0123303 | 1699.184
136.485 | -494.773 | 0.616515 | 48358.4 | -3553.84 | -0.00355384 | 0.0123303 | 1699.233
136.495 | -494.773 | 0.616515 | 48359.5 | -3553.96 | -0.00355396 | 0.0123303 | 1699.272
136.51 | -494.772 | 0.616515 | 48360.8 | -3554.07 | -0.00355407 | 0.0123303 | 1699.317
136.525 | -494.772 | 0.616515 | 48362.1 | -3554.07 | -0.00355407 | 0.0123303 | 1699.363
136.54 | -494.771 | 0.616515 | 48363.2 | -3554.07 | -0.00355407 | 0.0123303 | 1699.402
136.555 | -494.771 | 0.616515 | 48364.4 | -3554.42 | -0.00355442 | 0.0123303 | 1699.444
136.57 | -494.77 | 0.616515 | 48365.7 | -3554.53 | -0.00355453 | 0.0123303 | 1699.489
136.585 | -494.77 | 0.616515 | 48367.1 | -3554.41 | -0.00355441 | 0.0123303 | 1699.539
136.6 | -494.769 | 0.616515 | 48368.4 | -3554.53 | -0.00355453 | 0.0123303 | 1699.584
136.615 | -494.769 | 0.616515 | 48369.9 | -3554.65 | -0.00355465 | 0.0123303 | 1699.637
136.625 | -494.768 | 0.616515 | 48370.9 | -3554.76 | -0.00355476 | 0.0123303 | 1699.672
136.64 | -494.768 | 0.616515 | 48372.3 | -3554.76 | -0.00355476 | 0.0123303 | 1699.721
136.655 | -494.767 | 0.617113 | 48373.8 | -3554.88 | -0.00355488 | 0.01234226 | 1699.774
136.67 | -494.767 | 0.616798 | 48374.9 | -3554.99 | -0.00355499 | 0.01233596 | 1699.813
136.685 | -494.766 | 0.616515 | 48376.1 | -3554.99 | -0.00355499 | 0.0123303 | 1699.855
136.7 | -494.766 | 0.616828 | 48377.3 | -3555.22 | -0.00355522 | 0.01233656 | 1699.897
136.715 | -494.765 | 0.617113 | 48378.8 | -3555.45 | -0.00355545 | 0.01234226 | 1699.95
136.73 | -494.765 | 0.616831 | 48380 | -3555.22 | -0.00355522 | 0.01233662 | 1699.992
136.745 | -494.764 | 0.616515 | 48381.3 | -3555.22 | -0.00355522 | 0.0123303 | 1700.038
136.76 | -494.764 | 0.616828 | 48382.5 | -3555.45 | -0.00355545 | 0.01233656 | 1700.08
136.775 | -494.763 | 0.616515 | 48383.7 | -3555.45 | -0.00355545 | 0.0123303 | 1700.122
136.79 | -494.763 | 0.616798 | 48385 | -3555.67 | -0.00355567 | 0.01233596 | 1700.168
136.805 | -494.762 | 0.616515 | 48386.5 | -3555.78 | -0.00355578 | 0.0123303 | 1700.22
136.82 | -494.762 | 0.616828 | 48387.9 | -3555.9 | -0.0035559 | 0.01233656 | 1700.269
136.83 | -494.761 | 0.6168 | 48389 | -3555.9 | -0.0035559 | 0.012336 | 1700.308
136.84 | -494.761 | 0.616829 | 48390 | -3555.9 | -0.0035559 | 0.01233658 | 1700.343
136.855 | -494.761 | 0.617113 | 48391.5 | -3556.03 | -0.00355603 | 0.01234226 | 1700.396
136.87 | -494.76 | 0.617115 | 48392.8 | -3556.13 | -0.00355613 | 0.0123423 | 1700.442
136.885 | -494.76 | 0.617115 | 48394.2 | -3556.13 | -0.00355613 | 0.0123423 | 1700.491
136.9 | -494.759 | 0.617115 | 48395.3 | -3556.36 | -0.00355636 | 0.0123423 | 1700.529
136.915 | -494.759 | 0.617115 | 48396.7 | -3556.47 | -0.00355647 | 0.0123423 | 1700.579
136.93 | -494.758 | 0.617399 | 48397.8 | -3556.36 | -0.00355636 | 0.01234798 | 1700.617
136.945 | -494.758 | 0.617115 | 48399.1 | -3556.59 | -0.00355659 | 0.0123423 | 1700.663
136.96 | -494.757 | 0.617429 | 48400.2 | -3556.59 | -0.00355659 | 0.01234858 | 1700.702
136.975 | -494.757 | 0.617714 | 48401.5 | -3556.59 | -0.00355659 | 0.01235428 | 1700.747
136.99 | -494.756 | 0.617115 | 48402.7 | -3556.82 | -0.00355682 | 0.0123423 | 1700.789
137.01 | -494.755 | 0.617115 | 48404 | -3557.05 | -0.00355705 | 0.0123423 | 1700.835
137.025 | -494.755 | 0.617115 | 48405.2 | -3556.94 | -0.00355694 | 0.0123423 | 1700.877
137.04 | -494.754 | 0.617115 | 48406.6 | -3557.28 | -0.00355728 | 0.0123423 | 1700.927
137.055 | -494.754 | 0.617115 | 48408 | -3556.93 | -0.00355693 | 0.0123423 | 1700.976
137.065 | -494.754 | 0.617115 | 48409.1 | -3556.94 | -0.00355694 | 0.0123423 | 1701.014
137.08 | -494.753 | 0.617115 | 48410.5 | -3557.28 | -0.00355728 | 0.0123423 | 1701.064
137.095 | -494.753 | 0.617115 | 48411.9 | -3557.28 | -0.00355728 | 0.0123423 | 1701.113
137.105 | -494.752 | 0.617115 | 48413 | -3557.28 | -0.00355728 | 0.0123423 | 1701.151
137.115 | -494.752 | 0.617714 | 48414.1 | -3557.4 | -0.0035574 | 0.01235428 | 1701.19
137.13 | -494.751 | 0.617115 | 48415.4 | -3557.74 | -0.00355774 | 0.0123423 | 1701.236
137.145 | -494.751 | 0.617115 | 48416.7 | -3557.74 | -0.00355774 | 0.0123423 | 1701.281
137.16 | -494.75 | 0.617429 | 48418 | -3557.74 | -0.00355774 | 0.01234858 | 1701.327
137.175 | -494.75 | 0.617115 | 48419.2 | -3557.74 | -0.00355774 | 0.0123423 | 1701.369
137.195 | -494.749 | 0.617714 | 48420.4 | -3558.09 | -0.00355809 | 0.01235428 | 1701.411
137.215 | -494.749 | 0.617714 | 48421.6 | -3557.97 | -0.00355797 | 0.01235428 | 1701.454
137.235 | -494.748 | 0.617714 | 48422.8 | -3558.2 | -0.0035582 | 0.01235428 | 1701.496
137.255 | -494.747 | 0.617115 | 48424.1 | -3558.08 | -0.00355808 | 0.0123423 | 1701.541
137.275 | -494.747 | 0.617115 | 48425.1 | -3558.2 | -0.0035582 | 0.0123423 | 1701.577
137.295 | -494.746 | 0.617714 | 48426.5 | -3558.43 | -0.00355843 | 0.01235428 | 1701.626
137.315 | -494.745 | 0.617714 | 48427.7 | -3558.43 | -0.00355843 | 0.01235428 | 1701.668
137.335 | -494.745 | 0.617715 | 48428.9 | -3558.43 | -0.00355843 | 0.0123543 | 1701.71
137.355 | -494.744 | 0.617116 | 48430.1 | -3558.78 | -0.00355878 | 0.01234232 | 1701.752
137.37 | -494.743 | 0.617715 | 48431.3 | -3558.89 | -0.00355889 | 0.0123543 | 1701.794
137.385 | -494.743 | 0.617715 | 48432.7 | -3558.66 | -0.00355866 | 0.0123543 | 1701.844
137.4 | -494.742 | 0.617715 | 48434 | -3558.66 | -0.00355866 | 0.0123543 | 1701.889
137.415 | -494.742 | 0.617715 | 48435 | -3558.78 | -0.00355878 | 0.0123543 | 1701.924
137.43 | -494.741 | 0.617715 | 48436.2 | -3558.89 | -0.00355889 | 0.0123543 | 1701.967
137.445 | -494.741 | 0.617715 | 48437.3 | -3559 | -0.003559 | 0.0123543 | 1702.005
137.46 | -494.74 | 0.617715 | 48438.3 | -3559.12 | -0.00355912 | 0.0123543 | 1702.04
137.475 | -494.74 | 0.617116 | 48439.5 | -3559.35 | -0.00355935 | 0.01234232 | 1702.083
137.49 | -494.739 | 0.617431 | 48440.5 | -3559.35 | -0.00355935 | 0.01234862 | 1702.118
137.505 | -494.739 | 0.617715 | 48442.1 | -3559.24 | -0.00355924 | 0.0123543 | 1702.174
137.515 | -494.739 | 0.617715 | 48443.2 | -3559.47 | -0.00355947 | 0.0123543 | 1702.213
137.53 | -494.738 | 0.617715 | 48444.6 | -3559.58 | -0.00355958 | 0.0123543 | 1702.262
137.545 | -494.738 | 0.617715 | 48446.1 | -3559.58 | -0.00355958 | 0.0123543 | 1702.314
137.56 | -494.737 | 0.617715 | 48447.5 | -3559.58 | -0.00355958 | 0.0123543 | 1702.364
137.57 | -494.737 | 0.617715 | 48448.5 | -3559.58 | -0.00355958 | 0.0123543 | 1702.399
137.585 | -494.736 | 0.618313 | 48450 | -3559.81 | -0.00355981 | 0.01236626 | 1702.452
137.595 | -494.736 | 0.617715 | 48451 | -3559.93 | -0.00355993 | 0.0123543 | 1702.487
137.61 | -494.735 | 0.618029 | 48452.3 | -3560.04 | -0.00356004 | 0.01236058 | 1702.532
137.625 | -494.735 | 0.618313 | 48453.7 | -3560.16 | -0.00356016 | 0.01236626 | 1702.582
137.64 | -494.734 | 0.618001 | 48454.9 | -3560.27 | -0.00356027 | 0.01236002 | 1702.624
137.655 | -494.734 | 0.617715 | 48456.1 | -3560.15 | -0.00356015 | 0.0123543 | 1702.666
137.675 | -494.733 | 0.617715 | 48457.2 | -3560.16 | -0.00356016 | 0.0123543 | 1702.705
137.695 | -494.733 | 0.617715 | 48458.3 | -3560.5 | -0.0035605 | 0.0123543 | 1702.743
137.715 | -494.732 | 0.617715 | 48459.5 | -3560.62 | -0.00356062 | 0.0123543 | 1702.785
137.735 | -494.731 | 0.617715 | 48460.6 | -3560.5 | -0.0035605 | 0.0123543 | 1702.824
137.75 | -494.731 | 0.617715 | 48461.7 | -3560.5 | -0.0035605 | 0.0123543 | 1702.863
137.765 | -494.73 | 0.618313 | 48462.7 | -3560.62 | -0.00356062 | 0.01236626 | 1702.898
137.78 | -494.73 | 0.617715 | 48464 | -3560.73 | -0.00356073 | 0.0123543 | 1702.943
137.795 | -494.729 | 0.617715 | 48465.3 | -3560.85 | -0.00356085 | 0.0123543 | 1702.989
137.81 | -494.729 | 0.617715 | 48466.4 | -3560.96 | -0.00356096 | 0.0123543 | 1703.028
137.825 | -494.728 | 0.617715 | 48467.6 | -3560.96 | -0.00356096 | 0.0123543 | 1703.07
137.84 | -494.728 | 0.618028 | 48468.7 | -3561.19 | -0.00356119 | 0.01236056 | 1703.109
137.855 | -494.727 | 0.618313 | 48469.8 | -3561.19 | -0.00356119 | 0.01236626 | 1703.147
137.87 | -494.727 | 0.617998 | 48471 | -3560.96 | -0.00356096 | 0.01235996 | 1703.189
137.89 | -494.726 | 0.618001 | 48472.2 | -3561.42 | -0.00356142 | 0.01236002 | 1703.232
137.91 | -494.725 | 0.618315 | 48473.3 | -3561.42 | -0.00356142 | 0.0123663 | 1703.27
137.93 | -494.725 | 0.618315 | 48474.4 | -3561.42 | -0.00356142 | 0.0123663 | 1703.309
137.95 | -494.724 | 0.618315 | 48475.6 | -3561.65 | -0.00356165 | 0.0123663 | 1703.351
137.97 | -494.723 | 0.618315 | 48476.6 | -3561.65 | -0.00356165 | 0.0123663 | 1703.386
137.995 | -494.723 | 0.618315 | 48477.9 | -3561.54 | -0.00356154 | 0.0123663 | 1703.432
138.01 | -494.722 | 0.618315 | 48479 | -3561.88 | -0.00356188 | 0.0123663 | 1703.471
138.025 | -494.722 | 0.617716 | 48480.1 | -3561.76 | -0.00356176 | 0.01235432 | 1703.509
138.04 | -494.721 | 0.618315 | 48481.1 | -3561.65 | -0.00356165 | 0.0123663 | 1703.544
138.055 | -494.721 | 0.618315 | 48482.1 | -3561.88 | -0.00356188 | 0.0123663 | 1703.579
138.07 | -494.72 | 0.618315 | 48483.1 | -3561.88 | -0.00356188 | 0.0123663 | 1703.615
138.085 | -494.72 | 0.618315 | 48484.4 | -3562.11 | -0.00356211 | 0.0123663 | 1703.66
138.105 | -494.719 | 0.618315 | 48485.7 | -3562.11 | -0.00356211 | 0.0123663 | 1703.706
138.125 | -494.718 | 0.618315 | 48486.7 | -3562.23 | -0.00356223 | 0.0123663 | 1703.741
138.14 | -494.718 | 0.618315 | 48487.9 | -3562.33 | -0.00356233 | 0.0123663 | 1703.783
138.16 | -494.717 | 0.618315 | 48489.2 | -3562.56 | -0.00356256 | 0.0123663 | 1703.829
138.175 | -494.717 | 0.618315 | 48490.4 | -3562.56 | -0.00356256 | 0.0123663 | 1703.871
138.195 | -494.716 | 0.618315 | 48491.8 | -3562.56 | -0.00356256 | 0.0123663 | 1703.92
138.21 | -494.715 | 0.618315 | 48493 | -3562.56 | -0.00356256 | 0.0123663 | 1703.962
138.225 | -494.715 | 0.618315 | 48494.3 | -3562.69 | -0.00356269 | 0.0123663 | 1704.008
138.25 | -494.714 | 0.618315 | 48495.5 | -3562.56 | -0.00356256 | 0.0123663 | 1704.05
138.27 | -494.713 | 0.6186 | 48496.7 | -3562.79 | -0.00356279 | 0.012372 | 1704.092
138.29 | -494.713 | 0.618315 | 48497.9 | -3563.02 | -0.00356302 | 0.0123663 | 1704.135
138.305 | -494.712 | 0.618315 | 48499 | -3563.02 | -0.00356302 | 0.0123663 | 1704.173
138.325 | -494.712 | 0.618315 | 48500.1 | -3563.25 | -0.00356325 | 0.0123663 | 1704.212
138.34 | -494.711 | 0.618628 | 48501.4 | -3563.25 | -0.00356325 | 0.01237256 | 1704.258
138.355 | -494.711 | 0.618913 | 48502.6 | -3563.37 | -0.00356337 | 0.01237826 | 1704.3
138.37 | -494.71 | 0.618598 | 48503.9 | -3563.25 | -0.00356325 | 0.01237196 | 1704.345
138.385 | -494.71 | 0.618915 | 48505.2 | -3563.48 | -0.00356348 | 0.0123783 | 1704.391
138.405 | -494.709 | 0.618915 | 48506.6 | -3563.6 | -0.0035636 | 0.0123783 | 1704.44
138.42 | -494.708 | 0.6186 | 48508 | -3563.71 | -0.00356371 | 0.012372 | 1704.49
138.435 | -494.708 | 0.618915 | 48509.4 | -3563.59 | -0.00356359 | 0.0123783 | 1704.539
138.445 | -494.708 | 0.618316 | 48510.5 | -3563.48 | -0.00356348 | 0.01236632 | 1704.577
138.455 | -494.707 | 0.618915 | 48511.5 | -3563.72 | -0.00356372 | 0.0123783 | 1704.613
138.465 | -494.707 | 0.618915 | 48512.5 | -3563.94 | -0.00356394 | 0.0123783 | 1704.648
138.475 | -494.707 | 0.618915 | 48513.7 | -3563.94 | -0.00356394 | 0.0123783 | 1704.69
138.485 | -494.706 | 0.618316 | 48514.8 | -3563.82 | -0.00356382 | 0.01236632 | 1704.728
138.495 | -494.706 | 0.618915 | 48515.9 | -3563.83 | -0.00356383 | 0.0123783 | 1704.767
138.505 | -494.706 | 0.618915 | 48517.1 | -3564.06 | -0.00356406 | 0.0123783 | 1704.809
138.515 | -494.705 | 0.618316 | 48518.1 | -3564.17 | -0.00356417 | 0.01236632 | 1704.844
138.525 | -494.705 | 0.618915 | 48519.3 | -3564.17 | -0.00356417 | 0.0123783 | 1704.887
138.54 | -494.704 | 0.618885 | 48520.6 | -3564.17 | -0.00356417 | 0.0123777 | 1704.932
138.555 | -494.704 | 0.618316 | 48521.8 | -3564.52 | -0.00356452 | 0.01236632 | 1704.974
138.57 | -494.703 | 0.618915 | 48523 | -3564.63 | -0.00356463 | 0.0123783 | 1705.017
138.585 | -494.703 | 0.618915 | 48524.2 | -3564.75 | -0.00356475 | 0.0123783 | 1705.059
138.6 | -494.702 | 0.618915 | 48525.5 | -3564.86 | -0.00356486 | 0.0123783 | 1705.104
138.615 | -494.702 | 0.618915 | 48526.5 | -3564.86 | -0.00356486 | 0.0123783 | 1705.14
138.635 | -494.701 | 0.618915 | 48527.8 | -3564.86 | -0.00356486 | 0.0123783 | 1705.185
138.65 | -494.701 | 0.618915 | 48528.9 | -3564.86 | -0.00356486 | 0.0123783 | 1705.224
138.665 | -494.7 | 0.618915 | 48529.9 | -3565.09 | -0.00356509 | 0.0123783 | 1705.259
138.685 | -494.7 | 0.618915 | 48531.2 | -3565.09 | -0.00356509 | 0.0123783 | 1705.305
138.7 | -494.699 | 0.618915 | 48532.3 | -3565.32 | -0.00356532 | 0.0123783 | 1705.343
138.715 | -494.699 | 0.618915 | 48533.4 | -3565.32 | -0.00356532 | 0.0123783 | 1705.382
138.73 | -494.698 | 0.619229 | 48534.8 | -3565.32 | -0.00356532 | 0.01238458 | 1705.431
138.745 | -494.698 | 0.618915 | 48535.9 | -3565.44 | -0.00356544 | 0.0123783 | 1705.47
138.76 | -494.697 | 0.618915 | 48537.1 | -3565.32 | -0.00356532 | 0.0123783 | 1705.512
138.775 | -494.697 | 0.618915 | 48538.3 | -3565.55 | -0.00356555 | 0.0123783 | 1705.554
138.785 | -494.696 | 0.618915 | 48539.3 | -3565.55 | -0.00356555 | 0.0123783 | 1705.589
138.8 | -494.696 | 0.618915 | 48540.4 | -3565.55 | -0.00356555 | 0.0123783 | 1705.628
138.815 | -494.695 | 0.618915 | 48541.7 | -3565.55 | -0.00356555 | 0.0123783 | 1705.674
138.825 | -494.695 | 0.618915 | 48542.7 | -3565.67 | -0.00356567 | 0.0123783 | 1705.709
138.84 | -494.694 | 0.618915 | 48544 | -3565.78 | -0.00356578 | 0.0123783 | 1705.755
138.855 | -494.694 | 0.618915 | 48545.5 | -3566.01 | -0.00356601 | 0.0123783 | 1705.807
138.87 | -494.693 | 0.618915 | 48546.8 | -3566.01 | -0.00356601 | 0.0123783 | 1705.853
138.885 | -494.693 | 0.619513 | 48548.3 | -3566.13 | -0.00356613 | 0.01239026 | 1705.906
138.895 | -494.693 | 0.618915 | 48549.3 | -3566.24 | -0.00356624 | 0.0123783 | 1705.941
138.905 | -494.692 | 0.618915 | 48550.5 | -3566.24 | -0.00356624 | 0.0123783 | 1705.983
138.915 | -494.692 | 0.619513 | 48551.5 | -3566.24 | -0.00356624 | 0.01239026 | 1706.018
138.93 | -494.691 | 0.619231 | 48553 | -3566.47 | -0.00356647 | 0.01238462 | 1706.071
138.94 | -494.691 | 0.6192 | 48554.2 | -3566.47 | -0.00356647 | 0.012384 | 1706.113
138.95 | -494.691 | 0.619228 | 48555.5 | -3566.47 | -0.00356647 | 0.01238456 | 1706.159
138.96 | -494.69 | 0.619201 | 48556.7 | -3566.7 | -0.0035667 | 0.01238402 | 1706.201
138.97 | -494.69 | 0.61923 | 48557.9 | -3566.7 | -0.0035667 | 0.0123846 | 1706.243
138.98 | -494.69 | 0.6192 | 48559 | -3566.7 | -0.0035667 | 0.012384 | 1706.282
138.99 | -494.689 | 0.619515 | 48560.1 | -3566.93 | -0.00356693 | 0.0123903 | 1706.32
139 | -494.689 | 0.619515 | 48561.1 | -3566.7 | -0.0035667 | 0.0123903 | 1706.355
139.01 | -494.689 | 0.619515 | 48562.2 | -3566.7 | -0.0035667 | 0.0123903 | 1706.394
139.02 | -494.688 | 0.619515 | 48563.4 | -3566.7 | -0.0035667 | 0.0123903 | 1706.436
139.03 | -494.688 | 0.619515 | 48564.5 | -3566.93 | -0.00356693 | 0.0123903 | 1706.475
139.04 | -494.688 | 0.619515 | 48565.6 | -3566.93 | -0.00356693 | 0.0123903 | 1706.514
139.05 | -494.687 | 0.619515 | 48566.8 | -3567.16 | -0.00356716 | 0.0123903 | 1706.556
139.06 | -494.687 | 0.619515 | 48568 | -3567.16 | -0.00356716 | 0.0123903 | 1706.598
139.07 | -494.687 | 0.619515 | 48569.2 | -3567.16 | -0.00356716 | 0.0123903 | 1706.64
139.08 | -494.686 | 0.619515 | 48570.3 | -3567.39 | -0.00356739 | 0.0123903 | 1706.679
139.09 | -494.686 | 0.619515 | 48571.3 | -3567.39 | -0.00356739 | 0.0123903 | 1706.714
139.1 | -494.686 | 0.619515 | 48572.4 | -3567.39 | -0.00356739 | 0.0123903 | 1706.752
139.11 | -494.685 | 0.619515 | 48573.4 | -3567.62 | -0.00356762 | 0.0123903 | 1706.788
139.125 | -494.685 | 0.619515 | 48575 | -3567.74 | -0.00356774 | 0.0123903 | 1706.844
139.135 | -494.685 | 0.619515 | 48576.1 | -3567.73 | -0.00356773 | 0.0123903 | 1706.882
139.145 | -494.684 | 0.619515 | 48577.2 | -3567.74 | -0.00356774 | 0.0123903 | 1706.921
139.16 | -494.684 | 0.619515 | 48578.7 | -3567.85 | -0.00356785 | 0.0123903 | 1706.974
139.17 | -494.683 | 0.619515 | 48579.9 | -3567.85 | -0.00356785 | 0.0123903 | 1707.016
139.18 | -494.683 | 0.619515 | 48581 | -3568.08 | -0.00356808 | 0.0123903 | 1707.055
139.19 | -494.683 | 0.619515 | 48582.3 | -3568.08 | -0.00356808 | 0.0123903 | 1707.1
139.2 | -494.682 | 0.619515 | 48583.5 | -3568.08 | -0.00356808 | 0.0123903 | 1707.142
139.21 | -494.682 | 0.619515 | 48584.7 | -3568.08 | -0.00356808 | 0.0123903 | 1707.185
139.22 | -494.682 | 0.619515 | 48585.9 | -3568.08 | -0.00356808 | 0.0123903 | 1707.227
139.235 | -494.681 | 0.619515 | 48587.4 | -3568.31 | -0.00356831 | 0.0123903 | 1707.28
139.245 | -494.681 | 0.619515 | 48588.5 | -3568.43 | -0.00356843 | 0.0123903 | 1707.318
139.255 | -494.681 | 0.620113 | 48589.7 | -3568.66 | -0.00356866 | 0.01240226 | 1707.36
139.265 | -494.68 | 0.619515 | 48590.9 | -3568.77 | -0.00356877 | 0.0123903 | 1707.403
139.275 | -494.68 | 0.619515 | 48592.1 | -3568.89 | -0.00356889 | 0.0123903 | 1707.445
139.285 | -494.68 | 0.619515 | 48593.3 | -3569 | -0.003569 | 0.0123903 | 1707.487
139.295 | -494.679 | 0.620113 | 48594.5 | -3569 | -0.003569 | 0.01240226 | 1707.529
139.305 | -494.679 | 0.619515 | 48595.5 | -3569 | -0.003569 | 0.0123903 | 1707.564
139.32 | -494.678 | 0.619799 | 48596.9 | -3569.23 | -0.00356923 | 0.01239598 | 1707.613
139.33 | -494.678 | 0.620114 | 48598.1 | -3569.23 | -0.00356923 | 0.01240228 | 1707.656
139.34 | -494.678 | 0.620115 | 48599.2 | -3569.23 | -0.00356923 | 0.0124023 | 1707.694
139.35 | -494.677 | 0.620115 | 48600.3 | -3569.23 | -0.00356923 | 0.0124023 | 1707.733
139.36 | -494.677 | 0.620115 | 48601.4 | -3569.23 | -0.00356923 | 0.0124023 | 1707.771
139.37 | -494.677 | 0.620115 | 48602.5 | -3569.45 | -0.00356945 | 0.0124023 | 1707.81
139.38 | -494.676 | 0.620115 | 48603.7 | -3569.68 | -0.00356968 | 0.0124023 | 1707.852
139.39 | -494.676 | 0.620115 | 48605 | -3569.68 | -0.00356968 | 0.0124023 | 1707.898
139.4 | -494.676 | 0.619829 | 48606.3 | -3569.68 | -0.00356968 | 0.01239658 | 1707.944
139.41 | -494.675 | 0.6198 | 48607.8 | -3569.68 | -0.00356968 | 0.012396 | 1707.996
139.42 | -494.675 | 0.620115 | 48609.3 | -3569.68 | -0.00356968 | 0.0124023 | 1708.049
139.43 | -494.675 | 0.620115 | 48610.7 | -3569.91 | -0.00356991 | 0.0124023 | 1708.098
139.44 | -494.674 | 0.61983 | 48611.9 | -3569.91 | -0.00356991 | 0.0123966 | 1708.14
139.45 | -494.674 | 0.619802 | 48613.2 | -3569.91 | -0.00356991 | 0.01239604 | 1708.186
139.46 | -494.674 | 0.620115 | 48614.3 | -3570.14 | -0.00357014 | 0.0124023 | 1708.225
139.47 | -494.673 | 0.620115 | 48615.5 | -3569.91 | -0.00356991 | 0.0124023 | 1708.267
139.48 | -494.673 | 0.61983 | 48616.8 | -3570.14 | -0.00357014 | 0.0123966 | 1708.313
139.49 | -494.673 | 0.619799 | 48618 | -3570.14 | -0.00357014 | 0.01239598 | 1708.355
139.5 | -494.672 | 0.61983 | 48619.2 | -3570.37 | -0.00357037 | 0.0123966 | 1708.397
139.51 | -494.672 | 0.619802 | 48620.4 | -3570.37 | -0.00357037 | 0.01239604 | 1708.439
139.52 | -494.672 | 0.620115 | 48621.5 | -3570.6 | -0.0035706 | 0.0124023 | 1708.478
139.53 | -494.671 | 0.620115 | 48622.6 | -3570.6 | -0.0035706 | 0.0124023 | 1708.516
139.54 | -494.671 | 0.61983 | 48623.9 | -3570.83 | -0.00357083 | 0.0123966 | 1708.562
139.55 | -494.671 | 0.6198 | 48625 | -3570.83 | -0.00357083 | 0.012396 | 1708.601
139.56 | -494.67 | 0.620115 | 48626.3 | -3570.83 | -0.00357083 | 0.0124023 | 1708.646
139.57 | -494.67 | 0.620115 | 48627.5 | -3570.83 | -0.00357083 | 0.0124023 | 1708.689
139.58 | -494.67 | 0.620115 | 48628.6 | -3571.06 | -0.00357106 | 0.0124023 | 1708.727
139.59 | -494.669 | 0.620115 | 48629.8 | -3571.06 | -0.00357106 | 0.0124023 | 1708.769
139.6 | -494.669 | 0.620115 | 48631 | -3571.29 | -0.00357129 | 0.0124023 | 1708.812
139.61 | -494.669 | 0.620115 | 48632.3 | -3571.29 | -0.00357129 | 0.0124023 | 1708.857
139.62 | -494.668 | 0.620398 | 48633.9 | -3571.29 | -0.00357129 | 0.01240796 | 1708.913
139.63 | -494.668 | 0.620429 | 48635.4 | -3571.29 | -0.00357129 | 0.01240858 | 1708.966
139.64 | -494.668 | 0.620115 | 48636.8 | -3571.29 | -0.00357129 | 0.0124023 | 1709.015
139.65 | -494.667 | 0.6204 | 48638.4 | -3571.52 | -0.00357152 | 0.012408 | 1709.072
139.66 | -494.667 | 0.620429 | 48639.9 | -3571.52 | -0.00357152 | 0.01240858 | 1709.124
139.67 | -494.667 | 0.620399 | 48641.4 | -3571.75 | -0.00357175 | 0.01240798 | 1709.177
139.68 | -494.666 | 0.62043 | 48642.9 | -3571.75 | -0.00357175 | 0.0124086 | 1709.23
139.69 | -494.666 | 0.620399 | 48644.4 | -3571.75 | -0.00357175 | 0.01240798 | 1709.282
139.7 | -494.666 | 0.620427 | 48645.8 | -3571.75 | -0.00357175 | 0.01240854 | 1709.332
139.71 | -494.665 | 0.6204 | 48647.2 | -3571.98 | -0.00357198 | 0.012408 | 1709.381
139.72 | -494.665 | 0.620429 | 48648.5 | -3572.21 | -0.00357221 | 0.01240858 | 1709.426
139.73 | -494.665 | 0.620399 | 48649.9 | -3572.21 | -0.00357221 | 0.01240798 | 1709.476
139.74 | -494.664 | 0.620714 | 48651.2 | -3572.44 | -0.00357244 | 0.01241428 | 1709.521
139.75 | -494.664 | 0.620715 | 48652.5 | -3572.44 | -0.00357244 | 0.0124143 | 1709.567
139.76 | -494.664 | 0.620715 | 48653.7 | -3572.44 | -0.00357244 | 0.0124143 | 1709.609
139.77 | -494.663 | 0.620715 | 48655.1 | -3572.44 | -0.00357244 | 0.0124143 | 1709.658
139.78 | -494.663 | 0.62043 | 48656.3 | -3572.67 | -0.00357267 | 0.0124086 | 1709.701
139.79 | -494.663 | 0.6204 | 48657.7 | -3572.67 | -0.00357267 | 0.012408 | 1709.75
139.8 | -494.662 | 0.620715 | 48659.1 | -3572.67 | -0.00357267 | 0.0124143 | 1709.799
139.81 | -494.662 | 0.620715 | 48660.4 | -3572.9 | -0.0035729 | 0.0124143 | 1709.845
139.82 | -494.662 | 0.620715 | 48661.8 | -3573.13 | -0.00357313 | 0.0124143 | 1709.894
139.83 | -494.661 | 0.620715 | 48663.2 | -3573.36 | -0.00357336 | 0.0124143 | 1709.943
139.84 | -494.661 | 0.620715 | 48664.7 | -3573.36 | -0.00357336 | 0.0124143 | 1709.996
139.85 | -494.661 | 0.620715 | 48666.4 | -3573.13 | -0.00357313 | 0.0124143 | 1710.055
139.86 | -494.66 | 0.620715 | 48668.1 | -3573.36 | -0.00357336 | 0.0124143 | 1710.115
139.87 | -494.66 | 0.620715 | 48669.7 | -3573.36 | -0.00357336 | 0.0124143 | 1710.171
139.88 | -494.66 | 0.620715 | 48671.1 | -3573.59 | -0.00357359 | 0.0124143 | 1710.221
139.89 | -494.659 | 0.620715 | 48672.6 | -3573.82 | -0.00357382 | 0.0124143 | 1710.273
139.9 | -494.659 | 0.620715 | 48674 | -3574.05 | -0.00357405 | 0.0124143 | 1710.323
139.91 | -494.659 | 0.620715 | 48675.5 | -3574.05 | -0.00357405 | 0.0124143 | 1710.375
139.92 | -494.658 | 0.620715 | 48676.9 | -3574.05 | -0.00357405 | 0.0124143 | 1710.424
139.93 | -494.658 | 0.620715 | 48678.3 | -3574.05 | -0.00357405 | 0.0124143 | 1710.474
139.94 | -494.658 | 0.620715 | 48679.7 | -3574.05 | -0.00357405 | 0.0124143 | 1710.523
139.95 | -494.657 | 0.620715 | 48681.1 | -3574.28 | -0.00357428 | 0.0124143 | 1710.572
139.96 | -494.657 | 0.620715 | 48682.4 | -3574.28 | -0.00357428 | 0.0124143 | 1710.618
139.97 | -494.657 | 0.620715 | 48683.8 | -3574.28 | -0.00357428 | 0.0124143 | 1710.667
139.98 | -494.656 | 0.620715 | 48685.4 | -3574.51 | -0.00357451 | 0.0124143 | 1710.723
139.99 | -494.656 | 0.620715 | 48686.9 | -3574.51 | -0.00357451 | 0.0124143 | 1710.776
140 | -494.656 | 0.620715 | 48688.5 | -3574.51 | -0.00357451 | 0.0124143 | 1710.832
140.01 | -494.655 | 0.620715 | 48690.1 | -3574.51 | -0.00357451 | 0.0124143 | 1710.888
140.02 | -494.655 | 0.620715 | 48691.7 | -3574.74 | -0.00357474 | 0.0124143 | 1710.944
140.03 | -494.655 | 0.621 | 48693.1 | -3574.97 | -0.00357497 | 0.01242 | 1710.994
140.04 | -494.654 | 0.621029 | 48694.6 | -3574.97 | -0.00357497 | 0.01242058 | 1711.046
140.05 | -494.654 | 0.620998 | 48696.1 | -3574.97 | -0.00357497 | 0.01241996 | 1711.099
140.06 | -494.654 | 0.621314 | 48697.5 | -3575.2 | -0.0035752 | 0.01242628 | 1711.148
140.07 | -494.653 | 0.62103 | 48699.1 | -3575.43 | -0.00357543 | 0.0124206 | 1711.204
140.08 | -494.653 | 0.621001 | 48700.6 | -3575.43 | -0.00357543 | 0.01242002 | 1711.257
140.09 | -494.653 | 0.621315 | 48702.1 | -3575.43 | -0.00357543 | 0.0124263 | 1711.31
140.1 | -494.652 | 0.621315 | 48703.6 | -3575.66 | -0.00357566 | 0.0124263 | 1711.363
140.11 | -494.652 | 0.621031 | 48705 | -3575.66 | -0.00357566 | 0.01242062 | 1711.412
140.12 | -494.652 | 0.620999 | 48706.5 | -3575.89 | -0.00357589 | 0.01241998 | 1711.465
140.13 | -494.651 | 0.62103 | 48708.2 | -3575.89 | -0.00357589 | 0.0124206 | 1711.524
140.14 | -494.651 | 0.621002 | 48709.7 | -3576.11 | -0.00357611 | 0.01242004 | 1711.577
140.15 | -494.651 | 0.621029 | 48711.2 | -3576.11 | -0.00357611 | 0.01242058 | 1711.63
140.16 | -494.65 | 0.621 | 48712.9 | -3576.34 | -0.00357634 | 0.01242 | 1711.689
140.17 | -494.65 | 0.62103 | 48714.5 | -3576.34 | -0.00357634 | 0.0124206 | 1711.746
140.18 | -494.65 | 0.620999 | 48716.1 | -3576.34 | -0.00357634 | 0.01241998 | 1711.802
140.19 | -494.649 | 0.621315 | 48717.7 | -3576.34 | -0.00357634 | 0.0124263 | 1711.858
140.2 | -494.649 | 0.621315 | 48719.1 | -3576.57 | -0.00357657 | 0.0124263 | 1711.907
140.21 | -494.649 | 0.621029 | 48720.5 | -3576.57 | -0.00357657 | 0.01242058 | 1711.956
140.22 | -494.648 | 0.621001 | 48721.9 | -3576.8 | -0.0035768 | 0.01242002 | 1712.006
140.23 | -494.648 | 0.621315 | 48723.2 | -3577.03 | -0.00357703 | 0.0124263 | 1712.051
140.24 | -494.648 | 0.621315 | 48724.6 | -3577.03 | -0.00357703 | 0.0124263 | 1712.101
140.25 | -494.647 | 0.62103 | 48726.1 | -3577.03 | -0.00357703 | 0.0124206 | 1712.153
140.26 | -494.647 | 0.621288 | 48727.5 | -3577.26 | -0.00357726 | 0.01242576 | 1712.202
140.27 | -494.647 | 0.621628 | 48728.9 | -3577.49 | -0.00357749 | 0.01243256 | 1712.252
140.28 | -494.646 | 0.621315 | 48730.3 | -3577.49 | -0.00357749 | 0.0124263 | 1712.301
140.29 | -494.646 | 0.621315 | 48731.9 | -3577.49 | -0.00357749 | 0.0124263 | 1712.357
140.3 | -494.646 | 0.621315 | 48733.7 | -3577.49 | -0.00357749 | 0.0124263 | 1712.42
140.305 | -494.646 | 0.621315 | 48734.7 | -3577.49 | -0.00357749 | 0.0124263 | 1712.455
140.315 | -494.645 | 0.621315 | 48736.4 | -3577.61 | -0.00357761 | 0.0124263 | 1712.515
140.325 | -494.645 | 0.621315 | 48738.3 | -3577.72 | -0.00357772 | 0.0124263 | 1712.582
140.335 | -494.645 | 0.621315 | 48739.9 | -3577.72 | -0.00357772 | 0.0124263 | 1712.638
140.345 | -494.644 | 0.621913 | 48741.7 | -3577.72 | -0.00357772 | 0.01243826 | 1712.701
140.355 | -494.644 | 0.621315 | 48743.4 | -3577.84 | -0.00357784 | 0.0124263 | 1712.761
140.365 | -494.644 | 0.621913 | 48745.3 | -3578.07 | -0.00357807 | 0.01243826 | 1712.828
140.375 | -494.643 | 0.621315 | 48747.4 | -3578.18 | -0.00357818 | 0.0124263 | 1712.902
140.385 | -494.643 | 0.621913 | 48749.3 | -3578.18 | -0.00357818 | 0.01243826 | 1712.968
140.395 | -494.643 | 0.621315 | 48751.1 | -3578.3 | -0.0035783 | 0.0124263 | 1713.032
140.405 | -494.642 | 0.621913 | 48752.8 | -3578.53 | -0.00357853 | 0.01243826 | 1713.091
140.415 | -494.642 | 0.621315 | 48754.6 | -3578.64 | -0.00357864 | 0.0124263 | 1713.155
140.425 | -494.642 | 0.621913 | 48756.5 | -3578.76 | -0.00357876 | 0.01243826 | 1713.221
140.435 | -494.641 | 0.621915 | 48758.5 | -3578.87 | -0.00357887 | 0.0124383 | 1713.292
140.445 | -494.641 | 0.621316 | 48760 | -3578.87 | -0.00357887 | 0.01242632 | 1713.344
140.455 | -494.641 | 0.621915 | 48761.8 | -3578.99 | -0.00357899 | 0.0124383 | 1713.408
140.465 | -494.64 | 0.621915 | 48763.3 | -3579.22 | -0.00357922 | 0.0124383 | 1713.46
140.475 | -494.64 | 0.621316 | 48764.6 | -3579.33 | -0.00357933 | 0.01242632 | 1713.506
140.485 | -494.64 | 0.621315 | 48766.2 | -3579.45 | -0.00357945 | 0.0124263 | 1713.562
140.495 | -494.639 | 0.621315 | 48767.9 | -3579.56 | -0.00357956 | 0.0124263 | 1713.622
140.505 | -494.639 | 0.621913 | 48769.6 | -3579.56 | -0.00357956 | 0.01243826 | 1713.682
140.515 | -494.639 | 0.621315 | 48771.3 | -3579.56 | -0.00357956 | 0.0124263 | 1713.741
140.525 | -494.638 | 0.621913 | 48772.9 | -3579.68 | -0.00357968 | 0.01243826 | 1713.798
140.535 | -494.638 | 0.621915 | 48774.7 | -3579.91 | -0.00357991 | 0.0124383 | 1713.861
140.545 | -494.638 | 0.621915 | 48776.7 | -3580.02 | -0.00358002 | 0.0124383 | 1713.931
140.555 | -494.637 | 0.621316 | 48778.5 | -3580.02 | -0.00358002 | 0.01242632 | 1713.994
140.565 | -494.637 | 0.621915 | 48780.4 | -3580.02 | -0.00358002 | 0.0124383 | 1714.061
140.575 | -494.637 | 0.621915 | 48782.3 | -3580.14 | -0.00358014 | 0.0124383 | 1714.128
140.585 | -494.636 | 0.621915 | 48784.2 | -3580.37 | -0.00358037 | 0.0124383 | 1714.195
140.595 | -494.636 | 0.621915 | 48786 | -3580.48 | -0.00358048 | 0.0124383 | 1714.258
140.605 | -494.636 | 0.621915 | 48787.9 | -3580.6 | -0.0035806 | 0.0124383 | 1714.325
140.615 | -494.635 | 0.621915 | 48789.6 | -3580.83 | -0.00358083 | 0.0124383 | 1714.385
140.625 | -494.635 | 0.621316 | 48791.5 | -3580.94 | -0.00358094 | 0.01242632 | 1714.451
140.635 | -494.635 | 0.622513 | 48793.3 | -3580.94 | -0.00358094 | 0.01245026 | 1714.515
140.645 | -494.634 | 0.621915 | 48795.1 | -3581.06 | -0.00358106 | 0.0124383 | 1714.578
140.655 | -494.634 | 0.621915 | 48796.9 | -3581.29 | -0.00358129 | 0.0124383 | 1714.641
140.665 | -494.634 | 0.621915 | 48798.6 | -3581.4 | -0.0035814 | 0.0124383 | 1714.701
140.675 | -494.633 | 0.621915 | 48800.2 | -3581.52 | -0.00358152 | 0.0124383 | 1714.757
140.685 | -494.633 | 0.621915 | 48801.9 | -3581.63 | -0.00358163 | 0.0124383 | 1714.817
140.695 | -494.633 | 0.621915 | 48803.5 | -3581.63 | -0.00358163 | 0.0124383 | 1714.873
140.705 | -494.632 | 0.621915 | 48805.1 | -3581.63 | -0.00358163 | 0.0124383 | 1714.929
140.715 | -494.632 | 0.621915 | 48806.8 | -3581.75 | -0.00358175 | 0.0124383 | 1714.989
140.725 | -494.632 | 0.621915 | 48808.3 | -3581.98 | -0.00358198 | 0.0124383 | 1715.042
140.735 | -494.631 | 0.621915 | 48809.9 | -3582.09 | -0.00358209 | 0.0124383 | 1715.098
140.745 | -494.631 | 0.621915 | 48811.6 | -3582.09 | -0.00358209 | 0.0124383 | 1715.158
140.755 | -494.631 | 0.622513 | 48813.1 | -3582.09 | -0.00358209 | 0.01245026 | 1715.21
140.765 | -494.63 | 0.621915 | 48814.8 | -3582.21 | -0.00358221 | 0.0124383 | 1715.27
140.775 | -494.63 | 0.621915 | 48816.6 | -3582.44 | -0.00358244 | 0.0124383 | 1715.333
140.785 | -494.63 | 0.621915 | 48818.2 | -3582.67 | -0.00358267 | 0.0124383 | 1715.389
140.795 | -494.629 | 0.621915 | 48820 | -3582.78 | -0.00358278 | 0.0124383 | 1715.453
140.805 | -494.629 | 0.621915 | 48821.7 | -3582.78 | -0.00358278 | 0.0124383 | 1715.512
140.815 | -494.629 | 0.621915 | 48823.5 | -3582.9 | -0.0035829 | 0.0124383 | 1715.576
140.825 | -494.628 | 0.621915 | 48825.4 | -3583 | -0.003583 | 0.0124383 | 1715.642
140.835 | -494.628 | 0.622513 | 48827.5 | -3583.13 | -0.00358313 | 0.01245026 | 1715.716
140.845 | -494.628 | 0.621915 | 48829.4 | -3583.23 | -0.00358323 | 0.0124383 | 1715.783
140.855 | -494.627 | 0.622513 | 48831.2 | -3583.36 | -0.00358336 | 0.01245026 | 1715.846
140.865 | -494.627 | 0.622515 | 48833.1 | -3583.46 | -0.00358346 | 0.0124503 | 1715.913
140.875 | -494.627 | 0.622515 | 48835 | -3583.46 | -0.00358346 | 0.0124503 | 1715.98
140.885 | -494.626 | 0.621916 | 48837.1 | -3583.58 | -0.00358358 | 0.01243832 | 1716.054
140.895 | -494.626 | 0.622515 | 48839 | -3583.69 | -0.00358369 | 0.0124503 | 1716.12
140.905 | -494.626 | 0.622515 | 48841 | -3583.93 | -0.00358393 | 0.0124503 | 1716.191
140.915 | -494.625 | 0.622515 | 48842.9 | -3584.15 | -0.00358415 | 0.0124503 | 1716.257
140.925 | -494.625 | 0.621916 | 48844.8 | -3584.15 | -0.00358415 | 0.01243832 | 1716.324
140.935 | -494.625 | 0.622515 | 48846.5 | -3584.27 | -0.00358427 | 0.0124503 | 1716.384
140.945 | -494.624 | 0.621916 | 48848.3 | -3584.38 | -0.00358438 | 0.01243832 | 1716.447
140.955 | -494.624 | 0.622515 | 48850.2 | -3584.5 | -0.0035845 | 0.0124503 | 1716.514
140.965 | -494.624 | 0.622515 | 48852 | -3584.61 | -0.00358461 | 0.0124503 | 1716.577
140.975 | -494.623 | 0.622515 | 48853.8 | -3584.73 | -0.00358473 | 0.0124503 | 1716.64
140.985 | -494.623 | 0.622515 | 48855.4 | -3584.84 | -0.00358484 | 0.0124503 | 1716.697
140.995 | -494.623 | 0.622515 | 48857.4 | -3584.84 | -0.00358484 | 0.0124503 | 1716.767
141.005 | -494.622 | 0.622515 | 48859.2 | -3584.96 | -0.00358496 | 0.0124503 | 1716.83
141.015 | -494.622 | 0.622515 | 48861.2 | -3585.07 | -0.00358507 | 0.0124503 | 1716.9
141.025 | -494.622 | 0.622515 | 48863.3 | -3585.07 | -0.00358507 | 0.0124503 | 1716.974
141.03 | -494.621 | 0.622515 | 48864.3 | -3585.07 | -0.00358507 | 0.0124503 | 1717.009
141.035 | -494.621 | 0.622515 | 48865.5 | -3585.19 | -0.00358519 | 0.0124503 | 1717.052
141.04 | -494.621 | 0.622515 | 48866.5 | -3585.3 | -0.0035853 | 0.0124503 | 1717.087
141.045 | -494.621 | 0.622515 | 48867.6 | -3585.42 | -0.00358542 | 0.0124503 | 1717.125
141.05 | -494.621 | 0.622798 | 48868.7 | -3585.53 | -0.00358553 | 0.01245596 | 1717.164
141.055 | -494.621 | 0.623113 | 48869.9 | -3585.65 | -0.00358565 | 0.01246226 | 1717.206
141.06 | -494.62 | 0.62283 | 48871 | -3585.76 | -0.00358576 | 0.0124566 | 1717.245
141.065 | -494.62 | 0.622515 | 48872.2 | -3585.76 | -0.00358576 | 0.0124503 | 1717.287
141.07 | -494.62 | 0.622799 | 48873.3 | -3585.76 | -0.00358576 | 0.01245598 | 1717.326
141.075 | -494.62 | 0.623113 | 48874.6 | -3585.76 | -0.00358576 | 0.01246226 | 1717.371
141.08 | -494.62 | 0.622828 | 48875.7 | -3585.76 | -0.00358576 | 0.01245656 | 1717.41
141.085 | -494.62 | 0.622515 | 48876.9 | -3585.88 | -0.00358588 | 0.0124503 | 1717.452
141.095 | -494.619 | 0.623113 | 48878.9 | -3585.99 | -0.00358599 | 0.01246226 | 1717.522
141.105 | -494.619 | 0.623115 | 48880.9 | -3585.99 | -0.00358599 | 0.0124623 | 1717.593
141.11 | -494.619 | 0.622831 | 48881.9 | -3585.99 | -0.00358599 | 0.01245662 | 1717.628
141.115 | -494.619 | 0.622516 | 48883 | -3586.23 | -0.00358623 | 0.01245032 | 1717.666
141.125 | -494.618 | 0.623115 | 48884.9 | -3586.45 | -0.00358645 | 0.0124623 | 1717.733
141.135 | -494.618 | 0.623115 | 48886.7 | -3586.69 | -0.00358669 | 0.0124623 | 1717.796
141.145 | -494.618 | 0.623115 | 48888.6 | -3586.91 | -0.00358691 | 0.0124623 | 1717.863
141.155 | -494.617 | 0.622516 | 48890.4 | -3586.91 | -0.00358691 | 0.01245032 | 1717.926
141.165 | -494.617 | 0.623115 | 48892.4 | -3587.03 | -0.00358703 | 0.0124623 | 1717.997
141.175 | -494.617 | 0.623115 | 48894.2 | -3587.26 | -0.00358726 | 0.0124623 | 1718.06
141.185 | -494.616 | 0.622516 | 48896.1 | -3587.37 | -0.00358737 | 0.01245032 | 1718.127
141.195 | -494.616 | 0.623115 | 48898.1 | -3587.49 | -0.00358749 | 0.0124623 | 1718.197
141.2 | -494.616 | 0.622828 | 48899.2 | -3587.6 | -0.0035876 | 0.01245656 | 1718.236
141.205 | -494.616 | 0.622516 | 48900.3 | -3587.72 | -0.00358772 | 0.01245032 | 1718.274
141.215 | -494.615 | 0.623115 | 48902 | -3587.83 | -0.00358783 | 0.0124623 | 1718.334
141.225 | -494.615 | 0.623115 | 48903.8 | -3587.95 | -0.00358795 | 0.0124623 | 1718.397
141.235 | -494.615 | 0.623115 | 48905.7 | -3588.06 | -0.00358806 | 0.0124623 | 1718.464
141.245 | -494.614 | 0.623115 | 48907.5 | -3588.06 | -0.00358806 | 0.0124623 | 1718.527
141.255 | -494.614 | 0.623115 | 48909.5 | -3588.06 | -0.00358806 | 0.0124623 | 1718.598
141.265 | -494.614 | 0.623115 | 48911.3 | -3588.18 | -0.00358818 | 0.0124623 | 1718.661
141.275 | -494.613 | 0.623115 | 48913.3 | -3588.41 | -0.00358841 | 0.0124623 | 1718.731
141.285 | -494.613 | 0.623115 | 48915.4 | -3588.52 | -0.00358852 | 0.0124623 | 1718.805
141.295 | -494.613 | 0.623115 | 48917.4 | -3588.64 | -0.00358864 | 0.0124623 | 1718.875
141.305 | -494.612 | 0.623115 | 48919.2 | -3588.75 | -0.00358875 | 0.0124623 | 1718.938
141.31 | -494.612 | 0.623115 | 48920.2 | -3588.75 | -0.00358875 | 0.0124623 | 1718.974
141.315 | -494.612 | 0.623115 | 48921.4 | -3588.87 | -0.00358887 | 0.0124623 | 1719.016
141.325 | -494.612 | 0.623713 | 48923.4 | -3588.98 | -0.00358898 | 0.01247426 | 1719.086
141.335 | -494.611 | 0.623115 | 48925.4 | -3589.1 | -0.0035891 | 0.0124623 | 1719.156
141.345 | -494.611 | 0.623713 | 48927.3 | -3589.33 | -0.00358933 | 0.01247426 | 1719.223
141.355 | -494.611 | 0.623115 | 48929.3 | -3589.56 | -0.00358956 | 0.0124623 | 1719.293
141.36 | -494.61 | 0.623399 | 48930.3 | -3589.67 | -0.00358967 | 0.01246798 | 1719.328
141.365 | -494.61 | 0.623713 | 48931.5 | -3589.67 | -0.00358967 | 0.01247426 | 1719.371
141.375 | -494.61 | 0.623715 | 48933.4 | -3589.67 | -0.00358967 | 0.0124743 | 1719.437
141.38 | -494.61 | 0.62343 | 48934.4 | -3589.67 | -0.00358967 | 0.0124686 | 1719.473
141.385 | -494.61 | 0.623116 | 48935.6 | -3589.79 | -0.00358979 | 0.01246232 | 1719.515
141.395 | -494.609 | 0.623715 | 48937.5 | -3590.01 | -0.00359001 | 0.0124743 | 1719.581
141.4 | -494.609 | 0.623429 | 48938.6 | -3590.12 | -0.00359012 | 0.01246858 | 1719.62
141.405 | -494.609 | 0.623116 | 48939.8 | -3590.12 | -0.00359012 | 0.01246232 | 1719.662
141.415 | -494.609 | 0.623115 | 48941.8 | -3590.12 | -0.00359012 | 0.0124623 | 1719.733
141.42 | -494.608 | 0.623115 | 48942.8 | -3590.12 | -0.00359012 | 0.0124623 | 1719.768
141.425 | -494.608 | 0.623115 | 48944 | -3590.12 | -0.00359012 | 0.0124623 | 1719.81
141.43 | -494.608 | 0.623115 | 48945.1 | -3590.12 | -0.00359012 | 0.0124623 | 1719.849
141.435 | -494.608 | 0.623115 | 48946.2 | -3590.25 | -0.00359025 | 0.0124623 | 1719.887
141.44 | -494.608 | 0.623399 | 48947.4 | -3590.35 | -0.00359035 | 0.01246798 | 1719.929
141.445 | -494.608 | 0.623713 | 48948.7 | -3590.47 | -0.00359047 | 0.01247426 | 1719.975
141.45 | -494.607 | 0.623427 | 48949.8 | -3590.58 | -0.00359058 | 0.01246854 | 1720.014
141.455 | -494.607 | 0.623115 | 48951 | -3590.7 | -0.0035907 | 0.0124623 | 1720.056
141.465 | -494.607 | 0.623713 | 48953 | -3590.81 | -0.00359081 | 0.01247426 | 1720.126
141.47 | -494.607 | 0.623714 | 48954.1 | -3590.81 | -0.00359081 | 0.01247428 | 1720.165
141.475 | -494.607 | 0.623715 | 48955.2 | -3590.93 | -0.00359093 | 0.0124743 | 1720.203
141.485 | -494.606 | 0.623715 | 48957.3 | -3591.16 | -0.00359116 | 0.0124743 | 1720.277
141.49 | -494.606 | 0.623431 | 48958.4 | -3591.27 | -0.00359127 | 0.01246862 | 1720.316
141.495 | -494.606 | 0.623116 | 48959.6 | -3591.27 | -0.00359127 | 0.01246232 | 1720.358
141.505 | -494.606 | 0.623715 | 48961.7 | -3591.39 | -0.00359139 | 0.0124743 | 1720.432
141.51 | -494.605 | 0.623715 | 48962.8 | -3591.5 | -0.0035915 | 0.0124743 | 1720.47
141.515 | -494.605 | 0.623715 | 48964 | -3591.5 | -0.0035915 | 0.0124743 | 1720.513
141.52 | -494.605 | 0.623715 | 48965 | -3591.5 | -0.0035915 | 0.0124743 | 1720.548
141.525 | -494.605 | 0.623715 | 48966.2 | -3591.62 | -0.00359162 | 0.0124743 | 1720.59
141.53 | -494.605 | 0.623715 | 48967.2 | -3591.73 | -0.00359173 | 0.0124743 | 1720.625
141.535 | -494.605 | 0.623715 | 48968.3 | -3591.73 | -0.00359173 | 0.0124743 | 1720.664
141.545 | -494.604 | 0.623715 | 48970.4 | -3591.85 | -0.00359185 | 0.0124743 | 1720.738
141.555 | -494.604 | 0.623715 | 48972.4 | -3592.08 | -0.00359208 | 0.0124743 | 1720.808
141.56 | -494.604 | 0.623715 | 48973.4 | -3592.19 | -0.00359219 | 0.0124743 | 1720.843
141.565 | -494.604 | 0.623715 | 48974.5 | -3592.19 | -0.00359219 | 0.0124743 | 1720.882
141.575 | -494.603 | 0.623715 | 48976.5 | -3592.19 | -0.00359219 | 0.0124743 | 1720.952
141.585 | -494.603 | 0.623715 | 48978.5 | -3592.31 | -0.00359231 | 0.0124743 | 1721.022
141.595 | -494.603 | 0.623715 | 48980.4 | -3592.54 | -0.00359254 | 0.0124743 | 1721.089
141.605 | -494.602 | 0.623715 | 48982.4 | -3592.65 | -0.00359265 | 0.0124743 | 1721.159
141.615 | -494.602 | 0.623715 | 48984.4 | -3592.77 | -0.00359277 | 0.0124743 | 1721.229
141.625 | -494.602 | 0.623715 | 48986.3 | -3593 | -0.003593 | 0.0124743 | 1721.296
141.635 | -494.601 | 0.623715 | 48988.2 | -3593.11 | -0.00359311 | 0.0124743 | 1721.363
141.645 | -494.601 | 0.623715 | 48990.3 | -3593.11 | -0.00359311 | 0.0124743 | 1721.437
141.655 | -494.601 | 0.623715 | 48992.3 | -3593.23 | -0.00359323 | 0.0124743 | 1721.507
141.665 | -494.6 | 0.623715 | 48994.3 | -3593.46 | -0.00359346 | 0.0124743 | 1721.577
141.675 | -494.6 | 0.623715 | 48996.3 | -3593.57 | -0.00359357 | 0.0124743 | 1721.648
141.685 | -494.6 | 0.623715 | 48998.4 | -3593.57 | -0.00359357 | 0.0124743 | 1721.721
141.69 | -494.599 | 0.623715 | 48999.4 | -3593.57 | -0.00359357 | 0.0124743 | 1721.757
141.695 | -494.599 | 0.623715 | 49000.5 | -3593.69 | -0.00359369 | 0.0124743 | 1721.795
141.7 | -494.599 | 0.623715 | 49001.6 | -3593.8 | -0.0035938 | 0.0124743 | 1721.834
141.705 | -494.599 | 0.623715 | 49002.7 | -3593.8 | -0.0035938 | 0.0124743 | 1721.872
141.71 | -494.599 | 0.623715 | 49003.8 | -3593.8 | -0.0035938 | 0.0124743 | 1721.911
141.715 | -494.599 | 0.623715 | 49004.9 | -3593.92 | -0.00359392 | 0.0124743 | 1721.95
141.72 | -494.598 | 0.623715 | 49006 | -3594.03 | -0.00359403 | 0.0124743 | 1721.988
141.725 | -494.598 | 0.623715 | 49007.2 | -3594.15 | -0.00359415 | 0.0124743 | 1722.031
141.73 | -494.598 | 0.623715 | 49008.3 | -3594.26 | -0.00359426 | 0.0124743 | 1722.069
141.735 | -494.598 | 0.623715 | 49009.5 | -3594.26 | -0.00359426 | 0.0124743 | 1722.111
141.74 | -494.598 | 0.623998 | 49010.6 | -3594.26 | -0.00359426 | 0.01247996 | 1722.15
141.745 | -494.598 | 0.624313 | 49011.8 | -3594.38 | -0.00359438 | 0.01248626 | 1722.192
141.75 | -494.597 | 0.624029 | 49012.9 | -3594.49 | -0.00359449 | 0.01248058 | 1722.231
141.755 | -494.597 | 0.623715 | 49014.2 | -3594.49 | -0.00359449 | 0.0124743 | 1722.277
141.76 | -494.597 | 0.624001 | 49015.3 | -3594.49 | -0.00359449 | 0.01248002 | 1722.315
141.765 | -494.597 | 0.624313 | 49016.6 | -3594.61 | -0.00359461 | 0.01248626 | 1722.361
141.77 | -494.597 | 0.624314 | 49017.6 | -3594.72 | -0.00359472 | 0.01248628 | 1722.396
141.775 | -494.597 | 0.624315 | 49018.8 | -3594.72 | -0.00359472 | 0.0124863 | 1722.438
141.78 | -494.596 | 0.624315 | 49019.9 | -3594.72 | -0.00359472 | 0.0124863 | 1722.477
141.785 | -494.596 | 0.624315 | 49021.1 | -3594.84 | -0.00359484 | 0.0124863 | 1722.519
141.79 | -494.596 | 0.624315 | 49022.1 | -3594.95 | -0.00359495 | 0.0124863 | 1722.554
141.795 | -494.596 | 0.624315 | 49023.2 | -3594.95 | -0.00359495 | 0.0124863 | 1722.593
141.8 | -494.596 | 0.624315 | 49024.3 | -3594.95 | -0.00359495 | 0.0124863 | 1722.631
141.805 | -494.596 | 0.624315 | 49025.4 | -3595.07 | -0.00359507 | 0.0124863 | 1722.67
141.81 | -494.595 | 0.624315 | 49026.5 | -3595.18 | -0.00359518 | 0.0124863 | 1722.709
141.815 | -494.595 | 0.624315 | 49027.8 | -3595.3 | -0.0035953 | 0.0124863 | 1722.754
141.82 | -494.595 | 0.624315 | 49028.9 | -3595.41 | -0.00359541 | 0.0124863 | 1722.793
141.825 | -494.595 | 0.624315 | 49030.1 | -3595.53 | -0.00359553 | 0.0124863 | 1722.835
141.835 | -494.595 | 0.624315 | 49032.1 | -3595.76 | -0.00359576 | 0.0124863 | 1722.906
141.84 | -494.594 | 0.624315 | 49033.2 | -3595.87 | -0.00359587 | 0.0124863 | 1722.944
141.845 | -494.594 | 0.624315 | 49034.3 | -3595.87 | -0.00359587 | 0.0124863 | 1722.983
141.85 | -494.594 | 0.624315 | 49035.4 | -3595.87 | -0.00359587 | 0.0124863 | 1723.022
141.855 | -494.594 | 0.624315 | 49036.5 | -3595.99 | -0.00359599 | 0.0124863 | 1723.06
141.86 | -494.594 | 0.624315 | 49037.5 | -3596.1 | -0.0035961 | 0.0124863 | 1723.095
141.865 | -494.594 | 0.624315 | 49038.7 | -3596.1 | -0.0035961 | 0.0124863 | 1723.137
141.87 | -494.593 | 0.624315 | 49039.7 | -3596.1 | -0.0035961 | 0.0124863 | 1723.173
141.875 | -494.593 | 0.624315 | 49040.9 | -3596.22 | -0.00359622 | 0.0124863 | 1723.215
141.88 | -494.593 | 0.624315 | 49042 | -3596.33 | -0.00359633 | 0.0124863 | 1723.253
141.885 | -494.593 | 0.624315 | 49043.2 | -3596.33 | -0.00359633 | 0.0124863 | 1723.296
141.89 | -494.593 | 0.624315 | 49044.2 | -3596.33 | -0.00359633 | 0.0124863 | 1723.331
141.895 | -494.593 | 0.624315 | 49045.3 | -3596.45 | -0.00359645 | 0.0124863 | 1723.369
141.9 | -494.592 | 0.6246 | 49046.4 | -3596.56 | -0.00359656 | 0.012492 | 1723.408
141.905 | -494.592 | 0.624913 | 49047.6 | -3596.56 | -0.00359656 | 0.01249826 | 1723.45
141.91 | -494.592 | 0.624629 | 49048.6 | -3596.56 | -0.00359656 | 0.01249258 | 1723.485
141.915 | -494.592 | 0.624315 | 49049.8 | -3596.68 | -0.00359668 | 0.0124863 | 1723.527
141.92 | -494.592 | 0.624315 | 49050.8 | -3596.78 | -0.00359678 | 0.0124863 | 1723.563
141.925 | -494.592 | 0.624315 | 49052 | -3596.91 | -0.00359691 | 0.0124863 | 1723.605
141.93 | -494.591 | 0.624315 | 49053.1 | -3597.01 | -0.00359701 | 0.0124863 | 1723.643
141.935 | -494.591 | 0.624315 | 49054.3 | -3597.01 | -0.00359701 | 0.0124863 | 1723.686
141.94 | -494.591 | 0.624599 | 49055.5 | -3597.01 | -0.00359701 | 0.01249198 | 1723.728
141.945 | -494.591 | 0.624913 | 49056.7 | -3597.13 | -0.00359713 | 0.01249826 | 1723.77
141.95 | -494.591 | 0.624627 | 49057.8 | -3597.24 | -0.00359724 | 0.01249254 | 1723.809
141.955 | -494.591 | 0.624315 | 49059.1 | -3597.24 | -0.00359724 | 0.0124863 | 1723.854
141.96 | -494.59 | 0.6246 | 49060.2 | -3597.24 | -0.00359724 | 0.012492 | 1723.893
141.965 | -494.59 | 0.624913 | 49061.4 | -3597.36 | -0.00359736 | 0.01249826 | 1723.935
141.97 | -494.59 | 0.624914 | 49062.5 | -3597.47 | -0.00359747 | 0.01249828 | 1723.974
141.975 | -494.59 | 0.624915 | 49063.8 | -3597.47 | -0.00359747 | 0.0124983 | 1724.019
141.98 | -494.59 | 0.62463 | 49065 | -3597.47 | -0.00359747 | 0.0124926 | 1724.062
141.985 | -494.59 | 0.624316 | 49066.3 | -3597.59 | -0.00359759 | 0.01248632 | 1724.107
141.99 | -494.589 | 0.624599 | 49067.5 | -3597.7 | -0.0035977 | 0.01249198 | 1724.149
141.995 | -494.589 | 0.624915 | 49068.8 | -3597.82 | -0.00359782 | 0.0124983 | 1724.195
142 | -494.589 | 0.62463 | 49069.9 | -3597.93 | -0.00359793 | 0.0124926 | 1724.234
142.005 | -494.589 | 0.624316 | 49071.1 | -3598.05 | -0.00359805 | 0.01248632 | 1724.276
142.01 | -494.589 | 0.624602 | 49072.2 | -3598.16 | -0.00359816 | 0.01249204 | 1724.315
142.015 | -494.589 | 0.624915 | 49073.3 | -3598.28 | -0.00359828 | 0.0124983 | 1724.353
142.02 | -494.588 | 0.624915 | 49074.3 | -3598.39 | -0.00359839 | 0.0124983 | 1724.388
142.025 | -494.588 | 0.624915 | 49075.5 | -3598.39 | -0.00359839 | 0.0124983 | 1724.431
142.03 | -494.588 | 0.624915 | 49076.6 | -3598.39 | -0.00359839 | 0.0124983 | 1724.469
142.035 | -494.588 | 0.624915 | 49077.8 | -3598.39 | -0.00359839 | 0.0124983 | 1724.511
142.04 | -494.588 | 0.624915 | 49078.8 | -3598.39 | -0.00359839 | 0.0124983 | 1724.547
142.045 | -494.588 | 0.624915 | 49079.9 | -3598.51 | -0.00359851 | 0.0124983 | 1724.585
142.05 | -494.587 | 0.624915 | 49080.9 | -3598.62 | -0.00359862 | 0.0124983 | 1724.62
142.055 | -494.587 | 0.624915 | 49082.1 | -3598.74 | -0.00359874 | 0.0124983 | 1724.662
142.06 | -494.587 | 0.625198 | 49083.1 | -3598.85 | -0.00359885 | 0.01250396 | 1724.698
142.065 | -494.587 | 0.625513 | 49084.3 | -3598.97 | -0.00359897 | 0.01251026 | 1724.74
142.07 | -494.587 | 0.62523 | 49085.3 | -3599.08 | -0.00359908 | 0.0125046 | 1724.775
142.075 | -494.587 | 0.624915 | 49086.5 | -3599.08 | -0.00359908 | 0.0124983 | 1724.817
142.085 | -494.586 | 0.624915 | 49088.5 | -3599.08 | -0.00359908 | 0.0124983 | 1724.887
142.09 | -494.586 | 0.624915 | 49089.6 | -3599.08 | -0.00359908 | 0.0124983 | 1724.926
142.095 | -494.586 | 0.624915 | 49090.7 | -3599.2 | -0.0035992 | 0.0124983 | 1724.965
142.1 | -494.586 | 0.624915 | 49091.8 | -3599.31 | -0.00359931 | 0.0124983 | 1725.003
142.105 | -494.586 | 0.624915 | 49092.9 | -3599.31 | -0.00359931 | 0.0124983 | 1725.042
142.11 | -494.585 | 0.625199 | 49094 | -3599.31 | -0.00359931 | 0.01250398 | 1725.081
142.115 | -494.585 | 0.625513 | 49095.1 | -3599.43 | -0.00359943 | 0.01251026 | 1725.119
142.12 | -494.585 | 0.625229 | 49096.2 | -3599.54 | -0.00359954 | 0.01250458 | 1725.158
142.125 | -494.585 | 0.624915 | 49097.3 | -3599.66 | -0.00359966 | 0.0124983 | 1725.197
142.135 | -494.585 | 0.625513 | 49099.4 | -3599.89 | -0.00359989 | 0.01251026 | 1725.27
142.14 | -494.584 | 0.625229 | 49100.4 | -3600 | -0.0036 | 0.01250458 | 1725.305
142.145 | -494.584 | 0.624915 | 49101.6 | -3600 | -0.0036 | 0.0124983 | 1725.348
142.15 | -494.584 | 0.625201 | 49102.7 | -3600 | -0.0036 | 0.01250402 | 1725.386
142.155 | -494.584 | 0.625513 | 49103.8 | -3600.12 | -0.00360012 | 0.01251026 | 1725.425
142.16 | -494.584 | 0.625228 | 49104.9 | -3600.23 | -0.00360023 | 0.01250456 | 1725.464
142.165 | -494.584 | 0.624915 | 49106.1 | -3600.35 | -0.00360035 | 0.0124983 | 1725.506
142.17 | -494.583 | 0.625199 | 49107.2 | -3600.46 | -0.00360046 | 0.01250398 | 1725.544
142.175 | -494.583 | 0.625513 | 49108.4 | -3600.46 | -0.00360046 | 0.01251026 | 1725.587
142.18 | -494.583 | 0.625229 | 49109.5 | -3600.46 | -0.00360046 | 0.01250458 | 1725.625
142.185 | -494.583 | 0.624915 | 49110.7 | -3600.46 | -0.00360046 | 0.0124983 | 1725.667
142.19 | -494.583 | 0.625198 | 49111.8 | -3600.46 | -0.00360046 | 0.01250396 | 1725.706
142.195 | -494.583 | 0.625513 | 49113 | -3600.58 | -0.00360058 | 0.01251026 | 1725.748
142.2 | -494.582 | 0.625229 | 49114.1 | -3600.69 | -0.00360069 | 0.01250458 | 1725.787
142.205 | -494.582 | 0.624915 | 49115.3 | -3600.81 | -0.00360081 | 0.0124983 | 1725.829
142.21 | -494.582 | 0.624915 | 49116.4 | -3600.92 | -0.00360092 | 0.0124983 | 1725.868
142.215 | -494.582 | 0.624915 | 49117.5 | -3600.92 | -0.00360092 | 0.0124983 | 1725.906
142.22 | -494.582 | 0.6252 | 49118.7 | -3600.92 | -0.00360092 | 0.012504 | 1725.949
142.225 | -494.582 | 0.625513 | 49119.9 | -3601.04 | -0.00360104 | 0.01251026 | 1725.991
142.23 | -494.581 | 0.625514 | 49120.9 | -3601.15 | -0.00360115 | 0.01251028 | 1726.026
142.235 | -494.581 | 0.625515 | 49122 | -3601.15 | -0.00360115 | 0.0125103 | 1726.064
142.24 | -494.581 | 0.625515 | 49123 | -3601.15 | -0.00360115 | 0.0125103 | 1726.1
142.245 | -494.581 | 0.625515 | 49124.2 | -3601.15 | -0.00360115 | 0.0125103 | 1726.142
142.25 | -494.581 | 0.625515 | 49125.2 | -3601.15 | -0.00360115 | 0.0125103 | 1726.177
142.255 | -494.581 | 0.625515 | 49126.4 | -3601.27 | -0.00360127 | 0.0125103 | 1726.219
142.265 | -494.58 | 0.625515 | 49128.4 | -3601.5 | -0.0036015 | 0.0125103 | 1726.289
142.275 | -494.58 | 0.626113 | 49130.5 | -3601.61 | -0.00360161 | 0.01252226 | 1726.363
142.28 | -494.58 | 0.625828 | 49131.6 | -3601.61 | -0.00360161 | 0.01251656 | 1726.402
142.285 | -494.58 | 0.625515 | 49132.7 | -3601.73 | -0.00360173 | 0.0125103 | 1726.44
142.29 | -494.579 | 0.625515 | 49133.7 | -3601.84 | -0.00360184 | 0.0125103 | 1726.476
142.295 | -494.579 | 0.625515 | 49134.9 | -3601.96 | -0.00360196 | 0.0125103 | 1726.518
142.3 | -494.579 | 0.625515 | 49135.9 | -3602.07 | -0.00360207 | 0.0125103 | 1726.553
142.305 | -494.579 | 0.625515 | 49137.1 | -3602.19 | -0.00360219 | 0.0125103 | 1726.595
142.31 | -494.579 | 0.625798 | 49138.2 | -3602.3 | -0.0036023 | 0.01251596 | 1726.634
142.315 | -494.579 | 0.626113 | 49139.5 | -3602.3 | -0.0036023 | 0.01252226 | 1726.679
142.32 | -494.578 | 0.62583 | 49140.6 | -3602.3 | -0.0036023 | 0.0125166 | 1726.718
142.325 | -494.578 | 0.625515 | 49141.8 | -3602.42 | -0.00360242 | 0.0125103 | 1726.76
142.33 | -494.578 | 0.625799 | 49142.9 | -3602.53 | -0.00360253 | 0.01251598 | 1726.799
142.335 | -494.578 | 0.626113 | 49144.2 | -3602.53 | -0.00360253 | 0.01252226 | 1726.845
142.34 | -494.578 | 0.625828 | 49145.4 | -3602.53 | -0.00360253 | 0.01251656 | 1726.887
142.345 | -494.578 | 0.625515 | 49146.7 | -3602.65 | -0.00360265 | 0.0125103 | 1726.932
142.35 | -494.577 | 0.6258 | 49147.8 | -3602.76 | -0.00360276 | 0.012516 | 1726.971
142.355 | -494.577 | 0.626113 | 49149.1 | -3602.88 | -0.00360288 | 0.01252226 | 1727.017
142.36 | -494.577 | 0.625829 | 49150.2 | -3602.99 | -0.00360299 | 0.01251658 | 1727.055
142.365 | -494.577 | 0.625515 | 49151.5 | -3602.99 | -0.00360299 | 0.0125103 | 1727.101
142.37 | -494.577 | 0.625515 | 49152.6 | -3602.99 | -0.00360299 | 0.0125103 | 1727.14
142.375 | -494.577 | 0.625515 | 49153.9 | -3603.11 | -0.00360311 | 0.0125103 | 1727.185
142.38 | -494.576 | 0.625798 | 49154.9 | -3603.22 | -0.00360322 | 0.01251596 | 1727.221
142.385 | -494.576 | 0.626113 | 49156.1 | -3603.22 | -0.00360322 | 0.01252226 | 1727.263
142.39 | -494.576 | 0.626114 | 49157.3 | -3603.22 | -0.00360322 | 0.01252228 | 1727.305
142.395 | -494.576 | 0.626115 | 49158.5 | -3603.34 | -0.00360334 | 0.0125223 | 1727.347
142.4 | -494.576 | 0.626115 | 49159.7 | -3603.45 | -0.00360345 | 0.0125223 | 1727.389
142.405 | -494.576 | 0.626115 | 49161 | -3603.45 | -0.00360345 | 0.0125223 | 1727.435
142.41 | -494.575 | 0.626115 | 49162.3 | -3603.45 | -0.00360345 | 0.0125223 | 1727.481
142.415 | -494.575 | 0.626115 | 49163.6 | -3603.57 | -0.00360357 | 0.0125223 | 1727.526
142.42 | -494.575 | 0.626115 | 49164.8 | -3603.67 | -0.00360367 | 0.0125223 | 1727.568
142.425 | -494.575 | 0.626115 | 49166.1 | -3603.8 | -0.0036038 | 0.0125223 | 1727.614
142.43 | -494.575 | 0.626115 | 49167.3 | -3603.9 | -0.0036039 | 0.0125223 | 1727.656
142.435 | -494.575 | 0.626115 | 49168.7 | -3603.9 | -0.0036039 | 0.0125223 | 1727.705
142.44 | -494.574 | 0.625831 | 49169.8 | -3603.9 | -0.0036039 | 0.01251662 | 1727.744
142.445 | -494.574 | 0.625516 | 49171 | -3604.03 | -0.00360403 | 0.01251032 | 1727.786
142.45 | -494.574 | 0.6258 | 49172.1 | -3604.13 | -0.00360413 | 0.012516 | 1727.825
142.455 | -494.574 | 0.626115 | 49173.3 | -3604.25 | -0.00360425 | 0.0125223 | 1727.867
142.46 | -494.574 | 0.626115 | 49174.5 | -3604.36 | -0.00360436 | 0.0125223 | 1727.909
142.465 | -494.574 | 0.626115 | 49175.8 | -3604.36 | -0.00360436 | 0.0125223 | 1727.955
142.47 | -494.573 | 0.626115 | 49176.9 | -3604.36 | -0.00360436 | 0.0125223 | 1727.994
142.475 | -494.573 | 0.626115 | 49178.2 | -3604.48 | -0.00360448 | 0.0125223 | 1728.039
142.48 | -494.573 | 0.626115 | 49179.5 | -3604.59 | -0.00360459 | 0.0125223 | 1728.085
142.485 | -494.573 | 0.626115 | 49180.8 | -3604.71 | -0.00360471 | 0.0125223 | 1728.131
142.49 | -494.573 | 0.626115 | 49182 | -3604.82 | -0.00360482 | 0.0125223 | 1728.173
142.495 | -494.573 | 0.626115 | 49183.3 | -3604.94 | -0.00360494 | 0.0125223 | 1728.218
142.5 | -494.572 | 0.626115 | 49184.4 | -3605.05 | -0.00360505 | 0.0125223 | 1728.257
142.505 | -494.572 | 0.626115 | 49185.6 | -3605.17 | -0.00360517 | 0.0125223 | 1728.299
142.51 | -494.572 | 0.626115 | 49186.7 | -3605.28 | -0.00360528 | 0.0125223 | 1728.338
142.515 | -494.572 | 0.626115 | 49187.8 | -3605.28 | -0.00360528 | 0.0125223 | 1728.377
142.52 | -494.572 | 0.626115 | 49188.9 | -3605.28 | -0.00360528 | 0.0125223 | 1728.415
142.525 | -494.572 | 0.626115 | 49190.1 | -3605.4 | -0.0036054 | 0.0125223 | 1728.457
142.53 | -494.571 | 0.626115 | 49191.2 | -3605.51 | -0.00360551 | 0.0125223 | 1728.496
142.535 | -494.571 | 0.626115 | 49192.4 | -3605.51 | -0.00360551 | 0.0125223 | 1728.538
142.54 | -494.571 | 0.626115 | 49193.6 | -3605.51 | -0.00360551 | 0.0125223 | 1728.58
142.545 | -494.571 | 0.626115 | 49194.9 | -3605.63 | -0.00360563 | 0.0125223 | 1728.626
142.55 | -494.571 | 0.626115 | 49196 | -3605.74 | -0.00360574 | 0.0125223 | 1728.665
142.555 | -494.571 | 0.626115 | 49197.2 | -3605.86 | -0.00360586 | 0.0125223 | 1728.707
142.56 | -494.57 | 0.626115 | 49198.3 | -3605.97 | -0.00360597 | 0.0125223 | 1728.746
142.565 | -494.57 | 0.626115 | 49199.5 | -3605.97 | -0.00360597 | 0.0125223 | 1728.788
142.57 | -494.57 | 0.626115 | 49200.6 | -3605.97 | -0.00360597 | 0.0125223 | 1728.826
142.575 | -494.57 | 0.626115 | 49201.8 | -3606.09 | -0.00360609 | 0.0125223 | 1728.869
142.58 | -494.57 | 0.626115 | 49202.9 | -3606.2 | -0.0036062 | 0.0125223 | 1728.907
142.585 | -494.57 | 0.626115 | 49204 | -3606.32 | -0.00360632 | 0.0125223 | 1728.946
142.59 | -494.569 | 0.626115 | 49205.1 | -3606.43 | -0.00360643 | 0.0125223 | 1728.984
142.595 | -494.569 | 0.626115 | 49206.3 | -3606.43 | -0.00360643 | 0.0125223 | 1729.027
142.6 | -494.569 | 0.626115 | 49207.3 | -3606.43 | -0.00360643 | 0.0125223 | 1729.062
142.605 | -494.569 | 0.626115 | 49208.4 | -3606.43 | -0.00360643 | 0.0125223 | 1729.1
142.61 | -494.569 | 0.626399 | 49209.6 | -3606.43 | -0.00360643 | 0.01252798 | 1729.143
142.615 | -494.569 | 0.626713 | 49210.9 | -3606.55 | -0.00360655 | 0.01253426 | 1729.188
142.62 | -494.568 | 0.626714 | 49212 | -3606.66 | -0.00360666 | 0.01253428 | 1729.227
142.625 | -494.568 | 0.626715 | 49213.3 | -3606.78 | -0.00360678 | 0.0125343 | 1729.273
142.63 | -494.568 | 0.626715 | 49214.4 | -3606.89 | -0.00360689 | 0.0125343 | 1729.311
142.635 | -494.568 | 0.626715 | 49215.8 | -3606.89 | -0.00360689 | 0.0125343 | 1729.36
142.64 | -494.568 | 0.626715 | 49216.8 | -3606.89 | -0.00360689 | 0.0125343 | 1729.396
142.645 | -494.568 | 0.626715 | 49218 | -3607.01 | -0.00360701 | 0.0125343 | 1729.438
142.65 | -494.567 | 0.626715 | 49219.2 | -3607.12 | -0.00360712 | 0.0125343 | 1729.48
142.655 | -494.567 | 0.626715 | 49220.6 | -3607.12 | -0.00360712 | 0.0125343 | 1729.529
142.66 | -494.567 | 0.626715 | 49221.8 | -3607.12 | -0.00360712 | 0.0125343 | 1729.571
142.665 | -494.567 | 0.626715 | 49223.2 | -3607.24 | -0.00360724 | 0.0125343 | 1729.62
142.67 | -494.567 | 0.626715 | 49224.3 | -3607.35 | -0.00360735 | 0.0125343 | 1729.659
142.675 | -494.567 | 0.626715 | 49225.5 | -3607.47 | -0.00360747 | 0.0125343 | 1729.701
142.68 | -494.566 | 0.626715 | 49226.6 | -3607.58 | -0.00360758 | 0.0125343 | 1729.74
142.685 | -494.566 | 0.626715 | 49227.8 | -3607.58 | -0.00360758 | 0.0125343 | 1729.782
142.69 | -494.566 | 0.626715 | 49228.9 | -3607.58 | -0.00360758 | 0.0125343 | 1729.821
142.695 | -494.566 | 0.626715 | 49230.2 | -3607.7 | -0.0036077 | 0.0125343 | 1729.866
142.7 | -494.566 | 0.626715 | 49231.4 | -3607.81 | -0.00360781 | 0.0125343 | 1729.909
142.705 | -494.566 | 0.626715 | 49232.8 | -3607.93 | -0.00360793 | 0.0125343 | 1729.958
142.71 | -494.565 | 0.626715 | 49233.9 | -3608.04 | -0.00360804 | 0.0125343 | 1729.996
142.715 | -494.565 | 0.626715 | 49235.1 | -3608.16 | -0.00360816 | 0.0125343 | 1730.039
142.72 | -494.565 | 0.626715 | 49236.2 | -3608.27 | -0.00360827 | 0.0125343 | 1730.077
142.725 | -494.565 | 0.626715 | 49237.4 | -3608.27 | -0.00360827 | 0.0125343 | 1730.119
142.73 | -494.565 | 0.626715 | 49238.6 | -3608.27 | -0.00360827 | 0.0125343 | 1730.162
142.735 | -494.565 | 0.626715 | 49239.8 | -3608.39 | -0.00360839 | 0.0125343 | 1730.204
142.74 | -494.564 | 0.626999 | 49241 | -3608.5 | -0.0036085 | 0.01253998 | 1730.246
142.745 | -494.564 | 0.627313 | 49242.4 | -3608.5 | -0.0036085 | 0.01254626 | 1730.295
142.75 | -494.564 | 0.627314 | 49243.5 | -3608.5 | -0.0036085 | 0.01254628 | 1730.334
142.755 | -494.564 | 0.627315 | 49244.8 | -3608.62 | -0.00360862 | 0.0125463 | 1730.379
142.76 | -494.564 | 0.62703 | 49245.9 | -3608.73 | -0.00360873 | 0.0125406 | 1730.418
142.765 | -494.564 | 0.626716 | 49247.1 | -3608.73 | -0.00360873 | 0.01253432 | 1730.46
142.77 | -494.563 | 0.627002 | 49248.3 | -3608.73 | -0.00360873 | 0.01254004 | 1730.502
142.775 | -494.563 | 0.627315 | 49249.6 | -3608.73 | -0.00360873 | 0.0125463 | 1730.548
142.78 | -494.563 | 0.627315 | 49250.8 | -3608.73 | -0.00360873 | 0.0125463 | 1730.59
142.785 | -494.563 | 0.627315 | 49252.1 | -3608.97 | -0.00360897 | 0.0125463 | 1730.636
142.79 | -494.563 | 0.627315 | 49253.3 | -3609.19 | -0.00360919 | 0.0125463 | 1730.678
142.795 | -494.563 | 0.627315 | 49254.5 | -3609.31 | -0.00360931 | 0.0125463 | 1730.72
142.8 | -494.562 | 0.627315 | 49255.6 | -3609.42 | -0.00360942 | 0.0125463 | 1730.759
142.805 | -494.562 | 0.627315 | 49256.8 | -3609.54 | -0.00360954 | 0.0125463 | 1730.801
142.81 | -494.562 | 0.627315 | 49257.9 | -3609.65 | -0.00360965 | 0.0125463 | 1730.84
142.815 | -494.562 | 0.627315 | 49259.2 | -3609.65 | -0.00360965 | 0.0125463 | 1730.885
142.82 | -494.562 | 0.627315 | 49260.3 | -3609.65 | -0.00360965 | 0.0125463 | 1730.924
142.825 | -494.562 | 0.627315 | 49261.5 | -3609.65 | -0.00360965 | 0.0125463 | 1730.966
142.83 | -494.561 | 0.62703 | 49262.6 | -3609.65 | -0.00360965 | 0.0125406 | 1731.005
142.835 | -494.561 | 0.626716 | 49263.8 | -3609.89 | -0.00360989 | 0.01253432 | 1731.047
142.84 | -494.561 | 0.627001 | 49264.8 | -3610.11 | -0.00361011 | 0.01254002 | 1731.082
142.845 | -494.561 | 0.627315 | 49266 | -3610.11 | -0.00361011 | 0.0125463 | 1731.124
142.85 | -494.561 | 0.627315 | 49267.1 | -3610.11 | -0.00361011 | 0.0125463 | 1731.163
142.855 | -494.561 | 0.627315 | 49268.2 | -3610.11 | -0.00361011 | 0.0125463 | 1731.202
142.86 | -494.56 | 0.627315 | 49269.3 | -3610.11 | -0.00361011 | 0.0125463 | 1731.24
142.865 | -494.56 | 0.627315 | 49270.6 | -3610.23 | -0.00361023 | 0.0125463 | 1731.286
142.87 | -494.56 | 0.627315 | 49271.8 | -3610.33 | -0.00361033 | 0.0125463 | 1731.328
142.875 | -494.56 | 0.627315 | 49273 | -3610.33 | -0.00361033 | 0.0125463 | 1731.37
142.88 | -494.56 | 0.627315 | 49274.2 | -3610.33 | -0.00361033 | 0.0125463 | 1731.413
142.885 | -494.56 | 0.627315 | 49275.4 | -3610.46 | -0.00361046 | 0.0125463 | 1731.455
142.89 | -494.559 | 0.627315 | 49276.5 | -3610.56 | -0.00361056 | 0.0125463 | 1731.493
142.895 | -494.559 | 0.627315 | 49277.8 | -3610.68 | -0.00361068 | 0.0125463 | 1731.539
142.9 | -494.559 | 0.627315 | 49278.9 | -3610.79 | -0.00361079 | 0.0125463 | 1731.578
142.905 | -494.559 | 0.627315 | 49280.1 | -3610.79 | -0.00361079 | 0.0125463 | 1731.62
142.91 | -494.559 | 0.627315 | 49281.2 | -3610.79 | -0.00361079 | 0.0125463 | 1731.659
142.915 | -494.559 | 0.627315 | 49282.3 | -3610.91 | -0.00361091 | 0.0125463 | 1731.697
142.92 | -494.558 | 0.627315 | 49283.5 | -3611.02 | -0.00361102 | 0.0125463 | 1731.739
142.925 | -494.558 | 0.627315 | 49284.8 | -3611.02 | -0.00361102 | 0.0125463 | 1731.785
142.93 | -494.558 | 0.627315 | 49285.8 | -3611.02 | -0.00361102 | 0.0125463 | 1731.82
142.935 | -494.558 | 0.627315 | 49287 | -3611.14 | -0.00361114 | 0.0125463 | 1731.862
142.94 | -494.558 | 0.627315 | 49288.2 | -3611.25 | -0.00361125 | 0.0125463 | 1731.904
142.945 | -494.558 | 0.627315 | 49289.5 | -3611.37 | -0.00361137 | 0.0125463 | 1731.95
142.95 | -494.557 | 0.627315 | 49290.5 | -3611.48 | -0.00361148 | 0.0125463 | 1731.985
142.955 | -494.557 | 0.627315 | 49291.8 | -3611.48 | -0.00361148 | 0.0125463 | 1732.031
142.96 | -494.557 | 0.627601 | 49292.9 | -3611.48 | -0.00361148 | 0.01255202 | 1732.07
142.965 | -494.557 | 0.627913 | 49294.1 | -3611.6 | -0.0036116 | 0.01255826 | 1732.112
142.97 | -494.557 | 0.627628 | 49295.1 | -3611.71 | -0.00361171 | 0.01255256 | 1732.147
142.975 | -494.557 | 0.627315 | 49296.2 | -3611.71 | -0.00361171 | 0.0125463 | 1732.186
142.98 | -494.556 | 0.627599 | 49297.3 | -3611.71 | -0.00361171 | 0.01255198 | 1732.224
142.985 | -494.556 | 0.627913 | 49298.5 | -3611.83 | -0.00361183 | 0.01255826 | 1732.266
142.99 | -494.556 | 0.627629 | 49299.5 | -3611.94 | -0.00361194 | 0.01255258 | 1732.302
142.995 | -494.556 | 0.627315 | 49300.7 | -3612.06 | -0.00361206 | 0.0125463 | 1732.344
143 | -494.556 | 0.627598 | 49301.8 | -3612.17 | -0.00361217 | 0.01255196 | 1732.382
143.005 | -494.556 | 0.627913 | 49303 | -3612.17 | -0.00361217 | 0.01255826 | 1732.425
143.01 | -494.555 | 0.627629 | 49304.2 | -3612.17 | -0.00361217 | 0.01255258 | 1732.467
143.015 | -494.555 | 0.627315 | 49305.5 | -3612.29 | -0.00361229 | 0.0125463 | 1732.512
143.02 | -494.555 | 0.627601 | 49306.6 | -3612.4 | -0.0036124 | 0.01255202 | 1732.551
143.025 | -494.555 | 0.627913 | 49307.8 | -3612.52 | -0.00361252 | 0.01255826 | 1732.593
143.03 | -494.555 | 0.627914 | 49308.9 | -3612.63 | -0.00361263 | 0.01255828 | 1732.632
143.035 | -494.555 | 0.627915 | 49310.1 | -3612.75 | -0.00361275 | 0.0125583 | 1732.674
143.04 | -494.554 | 0.627915 | 49311.1 | -3612.86 | -0.00361286 | 0.0125583 | 1732.709
143.045 | -494.554 | 0.627915 | 49312.3 | -3612.98 | -0.00361298 | 0.0125583 | 1732.751
143.05 | -494.554 | 0.627915 | 49313.4 | -3613.09 | -0.00361309 | 0.0125583 | 1732.79
143.055 | -494.554 | 0.627915 | 49314.6 | -3613.21 | -0.00361321 | 0.0125583 | 1732.832
143.06 | -494.554 | 0.627915 | 49315.7 | -3613.32 | -0.00361332 | 0.0125583 | 1732.871
143.065 | -494.554 | 0.627915 | 49317 | -3613.32 | -0.00361332 | 0.0125583 | 1732.916
143.07 | -494.553 | 0.627915 | 49318.2 | -3613.32 | -0.00361332 | 0.0125583 | 1732.959
143.075 | -494.553 | 0.627915 | 49319.5 | -3613.32 | -0.00361332 | 0.0125583 | 1733.004
143.08 | -494.553 | 0.627915 | 49320.6 | -3613.32 | -0.00361332 | 0.0125583 | 1733.043
143.085 | -494.553 | 0.627915 | 49322 | -3613.32 | -0.00361332 | 0.0125583 | 1733.092
143.09 | -494.553 | 0.627915 | 49323.2 | -3613.32 | -0.00361332 | 0.0125583 | 1733.134
143.095 | -494.553 | 0.627915 | 49324.6 | -3613.32 | -0.00361332 | 0.0125583 | 1733.184
143.1 | -494.552 | 0.627915 | 49325.9 | -3613.32 | -0.00361332 | 0.0125583 | 1733.229
143.105 | -494.552 | 0.627915 | 49327.2 | -3613.56 | -0.00361356 | 0.0125583 | 1733.275
143.11 | -494.552 | 0.627915 | 49328.4 | -3613.78 | -0.00361378 | 0.0125583 | 1733.317
143.115 | -494.552 | 0.627915 | 49329.8 | -3613.9 | -0.0036139 | 0.0125583 | 1733.366
143.12 | -494.552 | 0.627915 | 49331.1 | -3614.01 | -0.00361401 | 0.0125583 | 1733.412
143.125 | -494.552 | 0.627915 | 49332.5 | -3614.01 | -0.00361401 | 0.0125583 | 1733.461
143.13 | -494.551 | 0.627915 | 49333.7 | -3614.01 | -0.00361401 | 0.0125583 | 1733.503
143.135 | -494.551 | 0.627915 | 49335.1 | -3614.01 | -0.00361401 | 0.0125583 | 1733.552
143.14 | -494.551 | 0.628199 | 49336.3 | -3614.01 | -0.00361401 | 0.01256398 | 1733.595
143.145 | -494.551 | 0.628513 | 49337.7 | -3614.13 | -0.00361413 | 0.01257026 | 1733.644
143.15 | -494.551 | 0.628228 | 49339 | -3614.24 | -0.00361424 | 0.01256456 | 1733.689
143.155 | -494.551 | 0.627915 | 49340.4 | -3614.36 | -0.00361436 | 0.0125583 | 1733.739
143.16 | -494.55 | 0.6282 | 49341.6 | -3614.47 | -0.00361447 | 0.012564 | 1733.781
143.165 | -494.55 | 0.628513 | 49343 | -3614.59 | -0.00361459 | 0.01257026 | 1733.83
143.17 | -494.55 | 0.628514 | 49344.2 | -3614.7 | -0.0036147 | 0.01257028 | 1733.872
143.175 | -494.55 | 0.628515 | 49345.5 | -3614.82 | -0.00361482 | 0.0125703 | 1733.918
143.18 | -494.55 | 0.62823 | 49346.7 | -3614.93 | -0.00361493 | 0.0125646 | 1733.96
143.185 | -494.55 | 0.627916 | 49348.2 | -3615.05 | -0.00361505 | 0.01255832 | 1734.013
143.19 | -494.549 | 0.628199 | 49349.3 | -3615.16 | -0.00361516 | 0.01256398 | 1734.051
143.195 | -494.549 | 0.628515 | 49350.6 | -3615.16 | -0.00361516 | 0.0125703 | 1734.097
143.2 | -494.549 | 0.62823 | 49351.8 | -3615.16 | -0.00361516 | 0.0125646 | 1734.139
143.205 | -494.549 | 0.627916 | 49353.1 | -3615.28 | -0.00361528 | 0.01255832 | 1734.185
143.21 | -494.549 | 0.628202 | 49354.4 | -3615.39 | -0.00361539 | 0.01256404 | 1734.231
143.215 | -494.549 | 0.628515 | 49355.8 | -3615.51 | -0.00361551 | 0.0125703 | 1734.28
143.22 | -494.548 | 0.628515 | 49357 | -3615.62 | -0.00361562 | 0.0125703 | 1734.322
143.225 | -494.548 | 0.628515 | 49358.3 | -3615.62 | -0.00361562 | 0.0125703 | 1734.368
143.23 | -494.548 | 0.628515 | 49359.5 | -3615.62 | -0.00361562 | 0.0125703 | 1734.41
143.235 | -494.548 | 0.628515 | 49360.8 | -3615.86 | -0.00361586 | 0.0125703 | 1734.456
143.24 | -494.548 | 0.628515 | 49361.9 | -3616.08 | -0.00361608 | 0.0125703 | 1734.494
143.245 | -494.548 | 0.628515 | 49363.1 | -3615.96 | -0.00361596 | 0.0125703 | 1734.536
143.25 | -494.547 | 0.628515 | 49364.2 | -3615.85 | -0.00361585 | 0.0125703 | 1734.575
143.255 | -494.547 | 0.628515 | 49365.4 | -3615.97 | -0.00361597 | 0.0125703 | 1734.617
143.26 | -494.547 | 0.628515 | 49366.5 | -3616.08 | -0.00361608 | 0.0125703 | 1734.656
143.265 | -494.547 | 0.628515 | 49367.7 | -3616.2 | -0.0036162 | 0.0125703 | 1734.698
143.27 | -494.547 | 0.628515 | 49368.8 | -3616.31 | -0.00361631 | 0.0125703 | 1734.737
143.275 | -494.547 | 0.628515 | 49370.1 | -3616.43 | -0.00361643 | 0.0125703 | 1734.782
143.28 | -494.546 | 0.628515 | 49371.2 | -3616.54 | -0.00361654 | 0.0125703 | 1734.821
143.285 | -494.546 | 0.628515 | 49372.5 | -3616.54 | -0.00361654 | 0.0125703 | 1734.867
143.29 | -494.546 | 0.628515 | 49373.5 | -3616.54 | -0.00361654 | 0.0125703 | 1734.902
143.295 | -494.546 | 0.628515 | 49374.7 | -3616.54 | -0.00361654 | 0.0125703 | 1734.944
143.3 | -494.546 | 0.628515 | 49375.8 | -3616.54 | -0.00361654 | 0.0125703 | 1734.983
143.305 | -494.546 | 0.628515 | 49377 | -3616.66 | -0.00361666 | 0.0125703 | 1735.025
143.31 | -494.545 | 0.628515 | 49378 | -3616.77 | -0.00361677 | 0.0125703 | 1735.06
143.315 | -494.545 | 0.628515 | 49379.2 | -3616.89 | -0.00361689 | 0.0125703 | 1735.102
143.32 | -494.545 | 0.628515 | 49380.4 | -3617 | -0.003617 | 0.0125703 | 1735.144
143.325 | -494.545 | 0.628515 | 49381.7 | -3617 | -0.003617 | 0.0125703 | 1735.19
143.33 | -494.545 | 0.628515 | 49382.8 | -3617 | -0.003617 | 0.0125703 | 1735.229
143.335 | -494.545 | 0.628515 | 49384.1 | -3617 | -0.003617 | 0.0125703 | 1735.274
143.34 | -494.544 | 0.628515 | 49385.3 | -3617 | -0.003617 | 0.0125703 | 1735.316
143.345 | -494.544 | 0.628515 | 49386.6 | -3617.12 | -0.00361712 | 0.0125703 | 1735.362
143.35 | -494.544 | 0.628515 | 49387.8 | -3617.23 | -0.00361723 | 0.0125703 | 1735.404
143.355 | -494.544 | 0.628515 | 49389.2 | -3617.35 | -0.00361735 | 0.0125703 | 1735.453
143.36 | -494.544 | 0.628515 | 49390.3 | -3617.45 | -0.00361745 | 0.0125703 | 1735.492
143.365 | -494.544 | 0.628515 | 49391.6 | -3617.58 | -0.00361758 | 0.0125703 | 1735.538
143.37 | -494.543 | 0.628799 | 49392.8 | -3617.68 | -0.00361768 | 0.01257598 | 1735.58
143.375 | -494.543 | 0.629113 | 49394.1 | -3617.81 | -0.00361781 | 0.01258226 | 1735.626
143.38 | -494.543 | 0.62883 | 49395.2 | -3617.91 | -0.00361791 | 0.0125766 | 1735.664
143.385 | -494.543 | 0.628515 | 49396.4 | -3618.04 | -0.00361804 | 0.0125703 | 1735.706
143.39 | -494.543 | 0.628799 | 49397.6 | -3618.14 | -0.00361814 | 0.01257598 | 1735.749
143.395 | -494.543 | 0.629113 | 49398.9 | -3618.26 | -0.00361826 | 0.01258226 | 1735.794
143.4 | -494.542 | 0.629114 | 49400.1 | -3618.37 | -0.00361837 | 0.01258228 | 1735.836
143.405 | -494.542 | 0.629115 | 49401.5 | -3618.37 | -0.00361837 | 0.0125823 | 1735.886
143.41 | -494.542 | 0.629115 | 49402.7 | -3618.37 | -0.00361837 | 0.0125823 | 1735.928
143.415 | -494.542 | 0.629115 | 49404 | -3618.49 | -0.00361849 | 0.0125823 | 1735.973
143.42 | -494.542 | 0.629115 | 49405.2 | -3618.6 | -0.0036186 | 0.0125823 | 1736.016
143.425 | -494.542 | 0.629115 | 49406.5 | -3618.72 | -0.00361872 | 0.0125823 | 1736.061
143.43 | -494.541 | 0.629115 | 49407.6 | -3618.83 | -0.00361883 | 0.0125823 | 1736.1
143.435 | -494.541 | 0.629115 | 49408.9 | -3618.83 | -0.00361883 | 0.0125823 | 1736.146
143.44 | -494.541 | 0.629115 | 49410 | -3618.83 | -0.00361883 | 0.0125823 | 1736.184
143.445 | -494.541 | 0.629115 | 49411.2 | -3618.95 | -0.00361895 | 0.0125823 | 1736.226
143.45 | -494.541 | 0.629115 | 49412.3 | -3619.06 | -0.00361906 | 0.0125823 | 1736.265
143.455 | -494.541 | 0.629115 | 49413.5 | -3619.06 | -0.00361906 | 0.0125823 | 1736.307
143.46 | -494.54 | 0.629115 | 49414.7 | -3619.06 | -0.00361906 | 0.0125823 | 1736.349
143.465 | -494.54 | 0.629115 | 49416 | -3619.18 | -0.00361918 | 0.0125823 | 1736.395
143.47 | -494.54 | 0.629115 | 49417.2 | -3619.29 | -0.00361929 | 0.0125823 | 1736.437
143.475 | -494.54 | 0.629115 | 49418.4 | -3619.41 | -0.00361941 | 0.0125823 | 1736.479
143.48 | -494.54 | 0.629115 | 49419.5 | -3619.52 | -0.00361952 | 0.0125823 | 1736.518
143.485 | -494.54 | 0.629115 | 49420.7 | -3619.52 | -0.00361952 | 0.0125823 | 1736.56
143.49 | -494.539 | 0.629115 | 49421.8 | -3619.52 | -0.00361952 | 0.0125823 | 1736.599
143.495 | -494.539 | 0.629115 | 49423 | -3619.64 | -0.00361964 | 0.0125823 | 1736.641
143.5 | -494.539 | 0.629115 | 49424.1 | -3619.75 | -0.00361975 | 0.0125823 | 1736.68
143.505 | -494.539 | 0.629115 | 49425.3 | -3619.75 | -0.00361975 | 0.0125823 | 1736.722
143.51 | -494.539 | 0.629115 | 49426.4 | -3619.75 | -0.00361975 | 0.0125823 | 1736.761
143.515 | -494.539 | 0.629115 | 49427.5 | -3619.87 | -0.00361987 | 0.0125823 | 1736.799
143.52 | -494.538 | 0.629115 | 49428.7 | -3619.98 | -0.00361998 | 0.0125823 | 1736.841
143.525 | -494.538 | 0.629115 | 49429.9 | -3620.1 | -0.0036201 | 0.0125823 | 1736.884
143.53 | -494.538 | 0.629115 | 49431.1 | -3620.21 | -0.00362021 | 0.0125823 | 1736.926
143.535 | -494.538 | 0.629115 | 49432.5 | -3620.21 | -0.00362021 | 0.0125823 | 1736.975
143.54 | -494.538 | 0.629115 | 49433.8 | -3620.21 | -0.00362021 | 0.0125823 | 1737.021
143.545 | -494.538 | 0.629115 | 49435.3 | -3620.33 | -0.00362033 | 0.0125823 | 1737.073
143.55 | -494.537 | 0.629115 | 49436.7 | -3620.44 | -0.00362044 | 0.0125823 | 1737.123
143.555 | -494.537 | 0.629115 | 49438.2 | -3620.44 | -0.00362044 | 0.0125823 | 1737.175
143.56 | -494.537 | 0.629115 | 49439.3 | -3620.44 | -0.00362044 | 0.0125823 | 1737.214
143.565 | -494.537 | 0.629115 | 49440.7 | -3620.44 | -0.00362044 | 0.0125823 | 1737.263
143.57 | -494.537 | 0.629115 | 49441.9 | -3620.44 | -0.00362044 | 0.0125823 | 1737.305
143.575 | -494.537 | 0.629115 | 49443.3 | -3620.56 | -0.00362056 | 0.0125823 | 1737.354
143.58 | -494.536 | 0.629115 | 49444.6 | -3620.67 | -0.00362067 | 0.0125823 | 1737.4
143.585 | -494.536 | 0.629115 | 49446 | -3620.79 | -0.00362079 | 0.0125823 | 1737.449
143.59 | -494.536 | 0.629115 | 49447.3 | -3620.9 | -0.0036209 | 0.0125823 | 1737.495
143.595 | -494.536 | 0.629115 | 49448.8 | -3621.02 | -0.00362102 | 0.0125823 | 1737.548
143.6 | -494.536 | 0.629115 | 49450 | -3621.13 | -0.00362113 | 0.0125823 | 1737.59
143.605 | -494.536 | 0.629115 | 49451.3 | -3621.25 | -0.00362125 | 0.0125823 | 1737.636
143.61 | -494.535 | 0.629399 | 49452.6 | -3621.36 | -0.00362136 | 0.01258798 | 1737.681
143.615 | -494.535 | 0.629713 | 49454.1 | -3621.36 | -0.00362136 | 0.01259426 | 1737.734
143.62 | -494.535 | 0.629429 | 49455.3 | -3621.36 | -0.00362136 | 0.01258858 | 1737.776
143.625 | -494.535 | 0.629115 | 49456.7 | -3621.6 | -0.0036216 | 0.0125823 | 1737.825
143.63 | -494.535 | 0.629398 | 49457.9 | -3621.82 | -0.00362182 | 0.01258796 | 1737.867
143.635 | -494.535 | 0.629713 | 49459.2 | -3621.94 | -0.00362194 | 0.01259426 | 1737.913
143.64 | -494.534 | 0.629714 | 49460.3 | -3622.05 | -0.00362205 | 0.01259428 | 1737.952
143.645 | -494.534 | 0.629715 | 49461.5 | -3622.05 | -0.00362205 | 0.0125943 | 1737.994
143.65 | -494.534 | 0.629715 | 49462.7 | -3622.05 | -0.00362205 | 0.0125943 | 1738.036
143.655 | -494.534 | 0.629715 | 49464 | -3622.17 | -0.00362217 | 0.0125943 | 1738.082
143.66 | -494.534 | 0.629715 | 49465.2 | -3622.28 | -0.00362228 | 0.0125943 | 1738.124
143.665 | -494.534 | 0.629715 | 49466.5 | -3622.4 | -0.0036224 | 0.0125943 | 1738.17
143.67 | -494.533 | 0.629715 | 49467.7 | -3622.51 | -0.00362251 | 0.0125943 | 1738.212
143.675 | -494.533 | 0.629715 | 49469 | -3622.51 | -0.00362251 | 0.0125943 | 1738.257
143.68 | -494.533 | 0.629715 | 49470.1 | -3622.51 | -0.00362251 | 0.0125943 | 1738.296
143.685 | -494.533 | 0.629715 | 49471.3 | -3622.51 | -0.00362251 | 0.0125943 | 1738.338
143.69 | -494.533 | 0.629715 | 49472.4 | -3622.51 | -0.00362251 | 0.0125943 | 1738.377
143.695 | -494.533 | 0.629715 | 49473.6 | -3622.63 | -0.00362263 | 0.0125943 | 1738.419
143.7 | -494.532 | 0.629715 | 49474.8 | -3622.74 | -0.00362274 | 0.0125943 | 1738.461
143.705 | -494.532 | 0.629715 | 49476 | -3622.86 | -0.00362286 | 0.0125943 | 1738.503
143.71 | -494.532 | 0.630001 | 49477.2 | -3622.97 | -0.00362297 | 0.01260002 | 1738.546
143.715 | -494.532 | 0.630313 | 49478.4 | -3622.97 | -0.00362297 | 0.01260626 | 1738.588
143.72 | -494.532 | 0.630028 | 49479.5 | -3622.97 | -0.00362297 | 0.01260056 | 1738.626
143.725 | -494.532 | 0.629715 | 49480.7 | -3622.97 | -0.00362297 | 0.0125943 | 1738.669
143.73 | -494.531 | 0.629715 | 49481.9 | -3622.97 | -0.00362297 | 0.0125943 | 1738.711
143.735 | -494.531 | 0.629715 | 49483.2 | -3623.09 | -0.00362309 | 0.0125943 | 1738.756
143.74 | -494.531 | 0.629999 | 49484.4 | -3623.2 | -0.0036232 | 0.01259998 | 1738.799
143.745 | -494.531 | 0.630313 | 49485.7 | -3623.32 | -0.00362332 | 0.01260626 | 1738.844
143.75 | -494.531 | 0.63003 | 49486.9 | -3623.43 | -0.00362343 | 0.0126006 | 1738.886
143.755 | -494.531 | 0.629715 | 49488.3 | -3623.55 | -0.00362355 | 0.0125943 | 1738.936
143.76 | -494.53 | 0.629999 | 49489.6 | -3623.66 | -0.00362366 | 0.01259998 | 1738.981
143.765 | -494.53 | 0.630313 | 49491 | -3623.78 | -0.00362378 | 0.01260626 | 1739.031
143.77 | -494.53 | 0.630027 | 49492.4 | -3623.89 | -0.00362389 | 0.01260054 | 1739.08
143.775 | -494.53 | 0.629715 | 49493.8 | -3624.01 | -0.00362401 | 0.0125943 | 1739.129
143.78 | -494.53 | 0.63 | 49495.2 | -3624.11 | -0.00362411 | 0.0126 | 1739.178
143.785 | -494.53 | 0.630313 | 49496.7 | -3624.11 | -0.00362411 | 0.01260626 | 1739.231
143.79 | -494.529 | 0.630314 | 49498.1 | -3624.11 | -0.00362411 | 0.01260628 | 1739.28
143.795 | -494.529 | 0.630315 | 49499.6 | -3624.11 | -0.00362411 | 0.0126063 | 1739.333
143.8 | -494.529 | 0.63003 | 49500.9 | -3624.11 | -0.00362411 | 0.0126006 | 1739.378
143.805 | -494.529 | 0.629716 | 49502.3 | -3624.24 | -0.00362424 | 0.01259432 | 1739.428
143.81 | -494.529 | 0.63 | 49503.7 | -3624.34 | -0.00362434 | 0.0126 | 1739.477
143.815 | -494.529 | 0.630315 | 49505.2 | -3624.47 | -0.00362447 | 0.0126063 | 1739.529
143.82 | -494.528 | 0.630315 | 49506.6 | -3624.57 | -0.00362457 | 0.0126063 | 1739.579
143.825 | -494.528 | 0.630315 | 49508.2 | -3624.7 | -0.0036247 | 0.0126063 | 1739.635
143.83 | -494.528 | 0.630315 | 49509.5 | -3624.8 | -0.0036248 | 0.0126063 | 1739.681
143.835 | -494.528 | 0.630315 | 49511 | -3624.8 | -0.0036248 | 0.0126063 | 1739.733
143.84 | -494.528 | 0.630315 | 49512.3 | -3624.8 | -0.0036248 | 0.0126063 | 1739.779
143.845 | -494.528 | 0.630315 | 49513.7 | -3624.92 | -0.00362492 | 0.0126063 | 1739.828
143.85 | -494.527 | 0.630315 | 49515 | -3625.03 | -0.00362503 | 0.0126063 | 1739.874
143.855 | -494.527 | 0.630315 | 49516.4 | -3625.15 | -0.00362515 | 0.0126063 | 1739.923
143.86 | -494.527 | 0.630315 | 49517.7 | -3625.26 | -0.00362526 | 0.0126063 | 1739.969
143.865 | -494.527 | 0.630315 | 49519.1 | -3625.38 | -0.00362538 | 0.0126063 | 1740.018
143.87 | -494.527 | 0.630315 | 49520.3 | -3625.49 | -0.00362549 | 0.0126063 | 1740.06
143.875 | -494.527 | 0.630315 | 49521.7 | -3625.73 | -0.00362573 | 0.0126063 | 1740.109
143.88 | -494.526 | 0.630315 | 49522.9 | -3625.95 | -0.00362595 | 0.0126063 | 1740.151
143.885 | -494.526 | 0.630315 | 49524.2 | -3625.95 | -0.00362595 | 0.0126063 | 1740.197
143.89 | -494.526 | 0.630315 | 49525.5 | -3625.95 | -0.00362595 | 0.0126063 | 1740.243
143.895 | -494.526 | 0.630315 | 49526.8 | -3625.95 | -0.00362595 | 0.0126063 | 1740.288
143.9 | -494.526 | 0.630315 | 49528 | -3625.95 | -0.00362595 | 0.0126063 | 1740.331
143.905 | -494.526 | 0.630315 | 49529.3 | -3625.95 | -0.00362595 | 0.0126063 | 1740.376
143.91 | -494.525 | 0.630315 | 49530.5 | -3625.95 | -0.00362595 | 0.0126063 | 1740.418
143.915 | -494.525 | 0.630315 | 49531.7 | -3626.19 | -0.00362619 | 0.0126063 | 1740.461
143.92 | -494.525 | 0.630315 | 49532.8 | -3626.41 | -0.00362641 | 0.0126063 | 1740.499
143.925 | -494.525 | 0.630315 | 49533.9 | -3626.41 | -0.00362641 | 0.0126063 | 1740.538
143.93 | -494.525 | 0.630315 | 49535 | -3626.41 | -0.00362641 | 0.0126063 | 1740.577
143.935 | -494.525 | 0.630315 | 49536.2 | -3626.53 | -0.00362653 | 0.0126063 | 1740.619
143.94 | -494.524 | 0.630315 | 49537.5 | -3626.64 | -0.00362664 | 0.0126063 | 1740.664
143.945 | -494.524 | 0.630315 | 49538.8 | -3626.64 | -0.00362664 | 0.0126063 | 1740.71
143.95 | -494.524 | 0.630315 | 49540 | -3626.64 | -0.00362664 | 0.0126063 | 1740.752
143.955 | -494.524 | 0.630315 | 49541.3 | -3626.76 | -0.00362676 | 0.0126063 | 1740.798
143.96 | -494.524 | 0.630315 | 49542.5 | -3626.87 | -0.00362687 | 0.0126063 | 1740.84
143.965 | -494.524 | 0.630315 | 49543.9 | -3626.99 | -0.00362699 | 0.0126063 | 1740.889
143.97 | -494.523 | 0.6306 | 49545.1 | -3627.1 | -0.0036271 | 0.012612 | 1740.932
143.975 | -494.523 | 0.630913 | 49546.5 | -3627.22 | -0.00362722 | 0.01261826 | 1740.981
143.98 | -494.523 | 0.630914 | 49547.8 | -3627.33 | -0.00362733 | 0.01261828 | 1741.026
143.985 | -494.523 | 0.630915 | 49549.2 | -3627.33 | -0.00362733 | 0.0126183 | 1741.076
143.99 | -494.523 | 0.630915 | 49550.5 | -3627.33 | -0.00362733 | 0.0126183 | 1741.121
143.995 | -494.523 | 0.630915 | 49551.9 | -3627.33 | -0.00362733 | 0.0126183 | 1741.17
144 | -494.522 | 0.630915 | 49553.3 | -3627.33 | -0.00362733 | 0.0126183 | 1741.22
144.005 | -494.522 | 0.630915 | 49554.9 | -3627.45 | -0.00362745 | 0.0126183 | 1741.276
144.01 | -494.522 | 0.630915 | 49556.3 | -3627.56 | -0.00362756 | 0.0126183 | 1741.325
144.015 | -494.522 | 0.630915 | 49557.8 | -3627.68 | -0.00362768 | 0.0126183 | 1741.378
144.02 | -494.522 | 0.630915 | 49559.2 | -3627.79 | -0.00362779 | 0.0126183 | 1741.427
144.025 | -494.522 | 0.630915 | 49560.8 | -3627.79 | -0.00362779 | 0.0126183 | 1741.483
144.03 | -494.521 | 0.630915 | 49562.1 | -3627.79 | -0.00362779 | 0.0126183 | 1741.529
144.035 | -494.521 | 0.630915 | 49563.5 | -3627.91 | -0.00362791 | 0.0126183 | 1741.578
144.04 | -494.521 | 0.6312 | 49564.8 | -3628.02 | -0.00362802 | 0.012624 | 1741.624
144.045 | -494.521 | 0.631513 | 49566.2 | -3628.14 | -0.00362814 | 0.01263026 | 1741.673
144.05 | -494.521 | 0.631229 | 49567.5 | -3628.25 | -0.00362825 | 0.01262458 | 1741.719
144.055 | -494.521 | 0.630915 | 49568.9 | -3628.37 | -0.00362837 | 0.0126183 | 1741.768
144.06 | -494.52 | 0.630915 | 49570.2 | -3628.48 | -0.00362848 | 0.0126183 | 1741.813
144.065 | -494.52 | 0.630915 | 49571.6 | -3628.48 | -0.00362848 | 0.0126183 | 1741.863
144.07 | -494.52 | 0.630915 | 49572.8 | -3628.48 | -0.00362848 | 0.0126183 | 1741.905
144.075 | -494.52 | 0.630915 | 49574.1 | -3628.72 | -0.00362872 | 0.0126183 | 1741.951
144.08 | -494.52 | 0.631199 | 49575.4 | -3628.94 | -0.00362894 | 0.01262398 | 1741.996
144.085 | -494.52 | 0.631513 | 49576.8 | -3628.94 | -0.00362894 | 0.01263026 | 1742.045
144.09 | -494.519 | 0.631228 | 49578 | -3628.94 | -0.00362894 | 0.01262456 | 1742.088
144.095 | -494.519 | 0.630915 | 49579.3 | -3629.06 | -0.00362906 | 0.0126183 | 1742.133
144.1 | -494.519 | 0.630915 | 49580.5 | -3629.17 | -0.00362917 | 0.0126183 | 1742.175
144.105 | -494.519 | 0.630915 | 49581.8 | -3629.17 | -0.00362917 | 0.0126183 | 1742.221
144.11 | -494.519 | 0.630915 | 49583 | -3629.17 | -0.00362917 | 0.0126183 | 1742.263
144.115 | -494.519 | 0.630915 | 49584.4 | -3629.29 | -0.00362929 | 0.0126183 | 1742.312
144.12 | -494.518 | 0.630915 | 49585.6 | -3629.4 | -0.0036294 | 0.0126183 | 1742.355
144.125 | -494.518 | 0.630915 | 49587.1 | -3629.52 | -0.00362952 | 0.0126183 | 1742.407
144.13 | -494.518 | 0.630915 | 49588.3 | -3629.63 | -0.00362963 | 0.0126183 | 1742.449
144.135 | -494.518 | 0.630915 | 49589.7 | -3629.75 | -0.00362975 | 0.0126183 | 1742.499
144.14 | -494.518 | 0.630915 | 49590.9 | -3629.86 | -0.00362986 | 0.0126183 | 1742.541
144.145 | -494.518 | 0.630915 | 49592.2 | -3629.86 | -0.00362986 | 0.0126183 | 1742.587
144.15 | -494.517 | 0.630915 | 49593.4 | -3629.86 | -0.00362986 | 0.0126183 | 1742.629
144.155 | -494.517 | 0.630915 | 49594.6 | -3629.98 | -0.00362998 | 0.0126183 | 1742.671
144.16 | -494.517 | 0.630915 | 49595.9 | -3630.09 | -0.00363009 | 0.0126183 | 1742.717
144.165 | -494.517 | 0.630915 | 49597.2 | -3630.09 | -0.00363009 | 0.0126183 | 1742.762
144.17 | -494.517 | 0.631199 | 49598.3 | -3630.09 | -0.00363009 | 0.01262398 | 1742.801
144.175 | -494.517 | 0.631513 | 49599.6 | -3630.33 | -0.00363033 | 0.01263026 | 1742.847
144.18 | -494.516 | 0.631229 | 49600.8 | -3630.55 | -0.00363055 | 0.01262458 | 1742.889
144.185 | -494.516 | 0.630915 | 49602.1 | -3630.67 | -0.00363067 | 0.0126183 | 1742.934
144.19 | -494.516 | 0.630915 | 49603.3 | -3630.78 | -0.00363078 | 0.0126183 | 1742.977
144.195 | -494.516 | 0.630915 | 49604.6 | -3630.78 | -0.00363078 | 0.0126183 | 1743.022
144.2 | -494.516 | 0.631199 | 49605.8 | -3630.78 | -0.00363078 | 0.01262398 | 1743.064
144.205 | -494.516 | 0.631513 | 49607.1 | -3630.9 | -0.0036309 | 0.01263026 | 1743.11
144.21 | -494.515 | 0.631514 | 49608.3 | -3631 | -0.003631 | 0.01263028 | 1743.152
144.215 | -494.515 | 0.631515 | 49609.5 | -3631.13 | -0.00363113 | 0.0126303 | 1743.194
144.22 | -494.515 | 0.631515 | 49610.6 | -3631.23 | -0.00363123 | 0.0126303 | 1743.233
144.225 | -494.515 | 0.631515 | 49611.9 | -3631.23 | -0.00363123 | 0.0126303 | 1743.279
144.23 | -494.515 | 0.631515 | 49613.1 | -3631.23 | -0.00363123 | 0.0126303 | 1743.321
144.235 | -494.515 | 0.631515 | 49614.5 | -3631.35 | -0.00363135 | 0.0126303 | 1743.37
144.24 | -494.514 | 0.631515 | 49615.6 | -3631.46 | -0.00363146 | 0.0126303 | 1743.409
144.245 | -494.514 | 0.631515 | 49616.9 | -3631.46 | -0.00363146 | 0.0126303 | 1743.454
144.25 | -494.514 | 0.631515 | 49618.2 | -3631.46 | -0.00363146 | 0.0126303 | 1743.5
144.255 | -494.514 | 0.631515 | 49619.6 | -3631.59 | -0.00363159 | 0.0126303 | 1743.549
144.26 | -494.514 | 0.631515 | 49620.7 | -3631.69 | -0.00363169 | 0.0126303 | 1743.588
144.265 | -494.514 | 0.631515 | 49621.9 | -3631.81 | -0.00363181 | 0.0126303 | 1743.63
144.27 | -494.513 | 0.631515 | 49623.1 | -3631.92 | -0.00363192 | 0.0126303 | 1743.672
144.275 | -494.513 | 0.631515 | 49624.4 | -3631.92 | -0.00363192 | 0.0126303 | 1743.718
144.28 | -494.513 | 0.631515 | 49625.6 | -3631.92 | -0.00363192 | 0.0126303 | 1743.76
144.285 | -494.513 | 0.631515 | 49626.8 | -3632.04 | -0.00363204 | 0.0126303 | 1743.802
144.29 | -494.513 | 0.631515 | 49627.9 | -3632.15 | -0.00363215 | 0.0126303 | 1743.841
144.295 | -494.513 | 0.631515 | 49629.2 | -3632.27 | -0.00363227 | 0.0126303 | 1743.887
144.3 | -494.512 | 0.631515 | 49630.4 | -3632.38 | -0.00363238 | 0.0126303 | 1743.929
144.305 | -494.512 | 0.631515 | 49631.7 | -3632.38 | -0.00363238 | 0.0126303 | 1743.974
144.31 | -494.512 | 0.631515 | 49632.8 | -3632.38 | -0.00363238 | 0.0126303 | 1744.013
144.315 | -494.512 | 0.631515 | 49634.2 | -3632.5 | -0.0036325 | 0.0126303 | 1744.062
144.32 | -494.512 | 0.631515 | 49635.4 | -3632.61 | -0.00363261 | 0.0126303 | 1744.104
144.325 | -494.512 | 0.631515 | 49636.8 | -3632.73 | -0.00363273 | 0.0126303 | 1744.154
144.33 | -494.511 | 0.631515 | 49638 | -3632.84 | -0.00363284 | 0.0126303 | 1744.196
144.335 | -494.511 | 0.631515 | 49639.3 | -3632.96 | -0.00363296 | 0.0126303 | 1744.242
144.34 | -494.511 | 0.6318 | 49640.6 | -3633.07 | -0.00363307 | 0.012636 | 1744.287
144.345 | -494.511 | 0.632113 | 49642 | -3633.07 | -0.00363307 | 0.01264226 | 1744.336
144.35 | -494.511 | 0.632114 | 49643.2 | -3633.07 | -0.00363307 | 0.01264228 | 1744.379
144.355 | -494.511 | 0.632115 | 49644.5 | -3633.19 | -0.00363319 | 0.0126423 | 1744.424
144.36 | -494.51 | 0.632115 | 49645.8 | -3633.3 | -0.0036333 | 0.0126423 | 1744.47
144.365 | -494.51 | 0.632115 | 49647.1 | -3633.42 | -0.00363342 | 0.0126423 | 1744.516
144.37 | -494.51 | 0.632115 | 49648.3 | -3633.53 | -0.00363353 | 0.0126423 | 1744.558
144.375 | -494.51 | 0.632115 | 49649.6 | -3633.53 | -0.00363353 | 0.0126423 | 1744.603
144.38 | -494.51 | 0.632115 | 49650.8 | -3633.53 | -0.00363353 | 0.0126423 | 1744.646
144.385 | -494.51 | 0.632115 | 49652.1 | -3633.65 | -0.00363365 | 0.0126423 | 1744.691
144.39 | -494.509 | 0.632115 | 49653.3 | -3633.76 | -0.00363376 | 0.0126423 | 1744.733
144.395 | -494.509 | 0.632115 | 49654.6 | -3633.88 | -0.00363388 | 0.0126423 | 1744.779
144.4 | -494.509 | 0.632115 | 49655.8 | -3633.99 | -0.00363399 | 0.0126423 | 1744.821
144.405 | -494.509 | 0.632115 | 49657.1 | -3633.99 | -0.00363399 | 0.0126423 | 1744.867
144.41 | -494.509 | 0.632115 | 49658.3 | -3633.99 | -0.00363399 | 0.0126423 | 1744.909
144.415 | -494.509 | 0.632115 | 49659.6 | -3634.11 | -0.00363411 | 0.0126423 | 1744.955
144.42 | -494.508 | 0.632115 | 49660.8 | -3634.22 | -0.00363422 | 0.0126423 | 1744.997
144.425 | -494.508 | 0.632115 | 49662.2 | -3634.22 | -0.00363422 | 0.0126423 | 1745.046
144.43 | -494.508 | 0.632115 | 49663.4 | -3634.22 | -0.00363422 | 0.0126423 | 1745.088
144.435 | -494.508 | 0.632115 | 49664.7 | -3634.34 | -0.00363434 | 0.0126423 | 1745.134
144.44 | -494.508 | 0.632115 | 49665.9 | -3634.45 | -0.00363445 | 0.0126423 | 1745.176
144.445 | -494.508 | 0.632115 | 49667.2 | -3634.57 | -0.00363457 | 0.0126423 | 1745.222
144.45 | -494.507 | 0.632115 | 49668.5 | -3634.68 | -0.00363468 | 0.0126423 | 1745.268
144.455 | -494.507 | 0.632115 | 49669.9 | -3634.68 | -0.00363468 | 0.0126423 | 1745.317
144.46 | -494.507 | 0.632115 | 49671.2 | -3634.68 | -0.00363468 | 0.0126423 | 1745.362
144.465 | -494.507 | 0.632115 | 49672.7 | -3634.8 | -0.0036348 | 0.0126423 | 1745.415
144.47 | -494.507 | 0.632115 | 49674 | -3634.91 | -0.00363491 | 0.0126423 | 1745.461
144.475 | -494.507 | 0.632115 | 49675.4 | -3634.91 | -0.00363491 | 0.0126423 | 1745.51
144.48 | -494.506 | 0.632115 | 49676.7 | -3634.91 | -0.00363491 | 0.0126423 | 1745.556
144.485 | -494.506 | 0.632115 | 49678.2 | -3635.03 | -0.00363503 | 0.0126423 | 1745.608
144.49 | -494.506 | 0.632115 | 49679.5 | -3635.14 | -0.00363514 | 0.0126423 | 1745.654
144.495 | -494.506 | 0.632115 | 49681 | -3635.26 | -0.00363526 | 0.0126423 | 1745.707
144.5 | -494.506 | 0.632398 | 49682.3 | -3635.37 | -0.00363537 | 0.01264796 | 1745.752
144.505 | -494.506 | 0.632713 | 49683.8 | -3635.37 | -0.00363537 | 0.01265426 | 1745.805
144.51 | -494.505 | 0.632429 | 49685.1 | -3635.37 | -0.00363537 | 0.01264858 | 1745.851
144.515 | -494.505 | 0.632115 | 49686.6 | -3635.49 | -0.00363549 | 0.0126423 | 1745.904
144.52 | -494.505 | 0.632401 | 49687.9 | -3635.6 | -0.0036356 | 0.01264802 | 1745.949
144.525 | -494.505 | 0.632713 | 49689.3 | -3635.72 | -0.00363572 | 0.01265426 | 1745.998
144.53 | -494.505 | 0.632714 | 49690.6 | -3635.83 | -0.00363583 | 0.01265428 | 1746.044
144.535 | -494.505 | 0.632715 | 49692.1 | -3635.95 | -0.00363595 | 0.0126543 | 1746.097
144.54 | -494.504 | 0.63243 | 49693.4 | -3636.06 | -0.00363606 | 0.0126486 | 1746.143
144.545 | -494.504 | 0.632116 | 49694.8 | -3636.18 | -0.00363618 | 0.01264232 | 1746.192
144.55 | -494.504 | 0.6324 | 49696.1 | -3636.29 | -0.00363629 | 0.012648 | 1746.237
144.555 | -494.504 | 0.632715 | 49697.5 | -3636.41 | -0.00363641 | 0.0126543 | 1746.287
144.56 | -494.504 | 0.632431 | 49698.8 | -3636.52 | -0.00363652 | 0.01264862 | 1746.332
144.565 | -494.504 | 0.632116 | 49700.3 | -3636.52 | -0.00363652 | 0.01264232 | 1746.385
144.57 | -494.503 | 0.632399 | 49701.6 | -3636.52 | -0.00363652 | 0.01264798 | 1746.431
144.575 | -494.503 | 0.632715 | 49703 | -3636.64 | -0.00363664 | 0.0126543 | 1746.48
144.58 | -494.503 | 0.632715 | 49704.3 | -3636.75 | -0.00363675 | 0.0126543 | 1746.526
144.585 | -494.503 | 0.632715 | 49705.7 | -3636.75 | -0.00363675 | 0.0126543 | 1746.575
144.59 | -494.503 | 0.632715 | 49706.9 | -3636.75 | -0.00363675 | 0.0126543 | 1746.617
144.595 | -494.503 | 0.632715 | 49708.3 | -3636.87 | -0.00363687 | 0.0126543 | 1746.666
144.6 | -494.502 | 0.632715 | 49709.5 | -3636.98 | -0.00363698 | 0.0126543 | 1746.708
144.605 | -494.502 | 0.632715 | 49710.9 | -3637.1 | -0.0036371 | 0.0126543 | 1746.757
144.61 | -494.502 | 0.632715 | 49712.2 | -3637.21 | -0.00363721 | 0.0126543 | 1746.803
144.615 | -494.502 | 0.632715 | 49713.5 | -3637.33 | -0.00363733 | 0.0126543 | 1746.849
144.62 | -494.502 | 0.632715 | 49714.7 | -3637.44 | -0.00363744 | 0.0126543 | 1746.891
144.625 | -494.502 | 0.632715 | 49716.1 | -3637.44 | -0.00363744 | 0.0126543 | 1746.94
144.63 | -494.501 | 0.632715 | 49717.3 | -3637.44 | -0.00363744 | 0.0126543 | 1746.982
144.635 | -494.501 | 0.632715 | 49718.6 | -3637.56 | -0.00363756 | 0.0126543 | 1747.028
144.64 | -494.501 | 0.632715 | 49719.8 | -3637.67 | -0.00363767 | 0.0126543 | 1747.07
144.645 | -494.501 | 0.632715 | 49721.2 | -3637.79 | -0.00363779 | 0.0126543 | 1747.119
144.65 | -494.501 | 0.632715 | 49722.4 | -3637.89 | -0.00363789 | 0.0126543 | 1747.162
144.655 | -494.501 | 0.632715 | 49723.7 | -3638.01 | -0.00363801 | 0.0126543 | 1747.207
144.66 | -494.5 | 0.633 | 49724.9 | -3638.12 | -0.00363812 | 0.01266 | 1747.249
144.665 | -494.5 | 0.633313 | 49726.2 | -3638.12 | -0.00363812 | 0.01266626 | 1747.295
144.67 | -494.5 | 0.633029 | 49727.5 | -3638.12 | -0.00363812 | 0.01266058 | 1747.341
144.675 | -494.5 | 0.632715 | 49728.9 | -3638.25 | -0.00363825 | 0.0126543 | 1747.39
144.68 | -494.5 | 0.632999 | 49730.2 | -3638.35 | -0.00363835 | 0.01265998 | 1747.436
144.685 | -494.5 | 0.633313 | 49731.6 | -3638.48 | -0.00363848 | 0.01266626 | 1747.485
144.69 | -494.499 | 0.63303 | 49732.9 | -3638.58 | -0.00363858 | 0.0126606 | 1747.53
144.695 | -494.499 | 0.632715 | 49734.4 | -3638.58 | -0.00363858 | 0.0126543 | 1747.583
144.7 | -494.499 | 0.632999 | 49735.7 | -3638.58 | -0.00363858 | 0.01265998 | 1747.629
144.705 | -494.499 | 0.633313 | 49737.2 | -3638.58 | -0.00363858 | 0.01266626 | 1747.682
144.71 | -494.499 | 0.633314 | 49738.5 | -3638.58 | -0.00363858 | 0.01266628 | 1747.727
144.715 | -494.499 | 0.633315 | 49739.9 | -3638.7 | -0.0036387 | 0.0126663 | 1747.776
144.72 | -494.498 | 0.633315 | 49741.3 | -3638.81 | -0.00363881 | 0.0126663 | 1747.826
144.725 | -494.498 | 0.633315 | 49742.8 | -3638.93 | -0.00363893 | 0.0126663 | 1747.878
144.73 | -494.498 | 0.633315 | 49744.2 | -3639.04 | -0.00363904 | 0.0126663 | 1747.928
144.735 | -494.498 | 0.633315 | 49745.7 | -3639.04 | -0.00363904 | 0.0126663 | 1747.98
144.74 | -494.498 | 0.63303 | 49747.1 | -3639.04 | -0.00363904 | 0.0126606 | 1748.029
144.745 | -494.498 | 0.632716 | 49748.7 | -3639.16 | -0.00363916 | 0.01265432 | 1748.086
144.75 | -494.497 | 0.632999 | 49750 | -3639.27 | -0.00363927 | 0.01265998 | 1748.131
144.755 | -494.497 | 0.633315 | 49751.4 | -3639.39 | -0.00363939 | 0.0126663 | 1748.181
144.76 | -494.497 | 0.633315 | 49752.7 | -3639.5 | -0.0036395 | 0.0126663 | 1748.226
144.765 | -494.497 | 0.633315 | 49754.2 | -3639.62 | -0.00363962 | 0.0126663 | 1748.279
144.77 | -494.497 | 0.633315 | 49755.5 | -3639.73 | -0.00363973 | 0.0126663 | 1748.325
144.775 | -494.497 | 0.633315 | 49757 | -3639.85 | -0.00363985 | 0.0126663 | 1748.377
144.78 | -494.496 | 0.633315 | 49758.2 | -3639.96 | -0.00363996 | 0.0126663 | 1748.419
144.785 | -494.496 | 0.633315 | 49759.6 | -3640.08 | -0.00364008 | 0.0126663 | 1748.469
144.79 | -494.496 | 0.633315 | 49760.8 | -3640.19 | -0.00364019 | 0.0126663 | 1748.511
144.795 | -494.496 | 0.633315 | 49762.2 | -3640.19 | -0.00364019 | 0.0126663 | 1748.56
144.8 | -494.496 | 0.633315 | 49763.3 | -3640.19 | -0.00364019 | 0.0126663 | 1748.599
144.805 | -494.496 | 0.633315 | 49764.6 | -3640.43 | -0.00364043 | 0.0126663 | 1748.644
144.81 | -494.495 | 0.633315 | 49765.9 | -3640.65 | -0.00364065 | 0.0126663 | 1748.69
144.815 | -494.495 | 0.633315 | 49767.2 | -3640.65 | -0.00364065 | 0.0126663 | 1748.736
144.82 | -494.495 | 0.633315 | 49768.4 | -3640.65 | -0.00364065 | 0.0126663 | 1748.778
144.825 | -494.495 | 0.633315 | 49769.7 | -3640.65 | -0.00364065 | 0.0126663 | 1748.824
144.83 | -494.495 | 0.633315 | 49770.9 | -3640.65 | -0.00364065 | 0.0126663 | 1748.866
144.835 | -494.495 | 0.633315 | 49772.3 | -3640.77 | -0.00364077 | 0.0126663 | 1748.915
144.84 | -494.494 | 0.633315 | 49773.3 | -3640.88 | -0.00364088 | 0.0126663 | 1748.95
144.845 | -494.494 | 0.633315 | 49774.5 | -3641 | -0.003641 | 0.0126663 | 1748.992
144.85 | -494.494 | 0.633315 | 49775.7 | -3641.11 | -0.00364111 | 0.0126663 | 1749.034
144.855 | -494.494 | 0.633315 | 49777 | -3641.23 | -0.00364123 | 0.0126663 | 1749.08
144.86 | -494.494 | 0.633315 | 49778.1 | -3641.34 | -0.00364134 | 0.0126663 | 1749.119
144.865 | -494.494 | 0.633315 | 49779.3 | -3641.34 | -0.00364134 | 0.0126663 | 1749.161
144.87 | -494.493 | 0.633315 | 49780.4 | -3641.34 | -0.00364134 | 0.0126663 | 1749.2
144.875 | -494.493 | 0.633315 | 49781.7 | -3641.46 | -0.00364146 | 0.0126663 | 1749.245
144.88 | -494.493 | 0.633315 | 49782.9 | -3641.57 | -0.00364157 | 0.0126663 | 1749.287
144.885 | -494.493 | 0.633315 | 49784.2 | -3641.69 | -0.00364169 | 0.0126663 | 1749.333
144.89 | -494.493 | 0.633599 | 49785.3 | -3641.8 | -0.0036418 | 0.01267198 | 1749.372
144.895 | -494.493 | 0.633913 | 49786.6 | -3641.92 | -0.00364192 | 0.01267826 | 1749.417
144.9 | -494.492 | 0.633628 | 49787.8 | -3642.03 | -0.00364203 | 0.01267256 | 1749.46
144.905 | -494.492 | 0.633315 | 49789.2 | -3642.03 | -0.00364203 | 0.0126663 | 1749.509
144.91 | -494.492 | 0.6336 | 49790.4 | -3642.03 | -0.00364203 | 0.012672 | 1749.551
144.915 | -494.492 | 0.633913 | 49791.7 | -3642.03 | -0.00364203 | 0.01267826 | 1749.597
144.92 | -494.492 | 0.633914 | 49792.9 | -3642.03 | -0.00364203 | 0.01267828 | 1749.639
144.925 | -494.492 | 0.633915 | 49794.2 | -3642.27 | -0.00364227 | 0.0126783 | 1749.684
144.93 | -494.491 | 0.633915 | 49795.4 | -3642.49 | -0.00364249 | 0.0126783 | 1749.727
144.935 | -494.491 | 0.633915 | 49796.7 | -3642.49 | -0.00364249 | 0.0126783 | 1749.772
144.94 | -494.491 | 0.633915 | 49797.9 | -3642.49 | -0.00364249 | 0.0126783 | 1749.814
144.945 | -494.491 | 0.633915 | 49799.3 | -3642.61 | -0.00364261 | 0.0126783 | 1749.864
144.95 | -494.491 | 0.633915 | 49800.5 | -3642.72 | -0.00364272 | 0.0126783 | 1749.906
144.955 | -494.491 | 0.633915 | 49801.9 | -3642.72 | -0.00364272 | 0.0126783 | 1749.955
144.96 | -494.49 | 0.633915 | 49803.3 | -3642.72 | -0.00364272 | 0.0126783 | 1750.004
144.965 | -494.49 | 0.633915 | 49804.7 | -3642.84 | -0.00364284 | 0.0126783 | 1750.053
144.97 | -494.49 | 0.633915 | 49806 | -3642.95 | -0.00364295 | 0.0126783 | 1750.099
144.975 | -494.49 | 0.633915 | 49807.5 | -3643.07 | -0.00364307 | 0.0126783 | 1750.152
144.98 | -494.49 | 0.633915 | 49808.7 | -3643.18 | -0.00364318 | 0.0126783 | 1750.194
144.985 | -494.49 | 0.633915 | 49810.1 | -3643.18 | -0.00364318 | 0.0126783 | 1750.243
144.99 | -494.489 | 0.633915 | 49811.4 | -3643.18 | -0.00364318 | 0.0126783 | 1750.289
144.995 | -494.489 | 0.633915 | 49812.8 | -3643.3 | -0.0036433 | 0.0126783 | 1750.338
145 | -494.489 | 0.633915 | 49814 | -3643.41 | -0.00364341 | 0.0126783 | 1750.38
145.005 | -494.489 | 0.633915 | 49815.2 | -3643.53 | -0.00364353 | 0.0126783 | 1750.422
145.01 | -494.489 | 0.633915 | 49816.4 | -3643.64 | -0.00364364 | 0.0126783 | 1750.465
145.015 | -494.489 | 0.633915 | 49817.8 | -3643.64 | -0.00364364 | 0.0126783 | 1750.514
145.02 | -494.488 | 0.633915 | 49819 | -3643.64 | -0.00364364 | 0.0126783 | 1750.556
145.025 | -494.488 | 0.633915 | 49820.3 | -3643.76 | -0.00364376 | 0.0126783 | 1750.602
145.03 | -494.488 | 0.633915 | 49821.5 | -3643.87 | -0.00364387 | 0.0126783 | 1750.644
145.035 | -494.488 | 0.633915 | 49822.8 | -3643.99 | -0.00364399 | 0.0126783 | 1750.689
145.04 | -494.488 | 0.633915 | 49824 | -3644.1 | -0.0036441 | 0.0126783 | 1750.732
145.045 | -494.488 | 0.633915 | 49825.3 | -3644.22 | -0.00364422 | 0.0126783 | 1750.777
145.05 | -494.487 | 0.634199 | 49826.5 | -3644.33 | -0.00364433 | 0.01268398 | 1750.819
145.055 | -494.487 | 0.634513 | 49827.8 | -3644.33 | -0.00364433 | 0.01269026 | 1750.865
145.06 | -494.487 | 0.634514 | 49829 | -3644.33 | -0.00364433 | 0.01269028 | 1750.907
145.065 | -494.487 | 0.634515 | 49830.2 | -3644.45 | -0.00364445 | 0.0126903 | 1750.949
145.07 | -494.487 | 0.634231 | 49831.4 | -3644.56 | -0.00364456 | 0.01268462 | 1750.992
145.075 | -494.487 | 0.633916 | 49832.7 | -3644.68 | -0.00364468 | 0.01267832 | 1751.037
145.08 | -494.486 | 0.633915 | 49834 | -3644.78 | -0.00364478 | 0.0126783 | 1751.083
145.085 | -494.486 | 0.633915 | 49835.3 | -3644.9 | -0.0036449 | 0.0126783 | 1751.129
145.09 | -494.486 | 0.6342 | 49836.6 | -3645.01 | -0.00364501 | 0.012684 | 1751.174
145.095 | -494.486 | 0.634513 | 49837.9 | -3645.01 | -0.00364501 | 0.01269026 | 1751.22
145.1 | -494.486 | 0.634514 | 49839.3 | -3645.01 | -0.00364501 | 0.01269028 | 1751.269
145.105 | -494.486 | 0.634515 | 49840.7 | -3645.13 | -0.00364513 | 0.0126903 | 1751.318
145.11 | -494.485 | 0.634515 | 49842 | -3645.24 | -0.00364524 | 0.0126903 | 1751.364
145.115 | -494.485 | 0.634515 | 49843.4 | -3645.36 | -0.00364536 | 0.0126903 | 1751.413
145.12 | -494.485 | 0.634515 | 49844.7 | -3645.47 | -0.00364547 | 0.0126903 | 1751.459
145.125 | -494.485 | 0.634515 | 49846.2 | -3645.47 | -0.00364547 | 0.0126903 | 1751.512
145.13 | -494.485 | 0.634231 | 49847.5 | -3645.47 | -0.00364547 | 0.01268462 | 1751.557
145.135 | -494.485 | 0.633916 | 49849 | -3645.59 | -0.00364559 | 0.01267832 | 1751.61
145.14 | -494.484 | 0.6342 | 49850.4 | -3645.7 | -0.0036457 | 0.012684 | 1751.659
145.145 | -494.484 | 0.634515 | 49851.9 | -3645.7 | -0.0036457 | 0.0126903 | 1751.712
145.15 | -494.484 | 0.634229 | 49853.3 | -3645.7 | -0.0036457 | 0.01268458 | 1751.761
145.155 | -494.484 | 0.633916 | 49854.8 | -3645.82 | -0.00364582 | 0.01267832 | 1751.814
145.16 | -494.484 | 0.634201 | 49856.1 | -3645.93 | -0.00364593 | 0.01268402 | 1751.86
145.165 | -494.484 | 0.634515 | 49857.5 | -3646.05 | -0.00364605 | 0.0126903 | 1751.909
145.17 | -494.483 | 0.634515 | 49858.8 | -3646.16 | -0.00364616 | 0.0126903 | 1751.954
145.175 | -494.483 | 0.634515 | 49860.3 | -3646.28 | -0.00364628 | 0.0126903 | 1752.007
145.18 | -494.483 | 0.634515 | 49861.6 | -3646.39 | -0.00364639 | 0.0126903 | 1752.053
145.185 | -494.483 | 0.634515 | 49863 | -3646.51 | -0.00364651 | 0.0126903 | 1752.102
145.19 | -494.483 | 0.634515 | 49864.3 | -3646.62 | -0.00364662 | 0.0126903 | 1752.148
145.195 | -494.483 | 0.634515 | 49865.7 | -3646.62 | -0.00364662 | 0.0126903 | 1752.197
145.2 | -494.482 | 0.634515 | 49867.1 | -3646.62 | -0.00364662 | 0.0126903 | 1752.246
145.205 | -494.482 | 0.634515 | 49868.6 | -3646.74 | -0.00364674 | 0.0126903 | 1752.299
145.21 | -494.482 | 0.634515 | 49869.9 | -3646.85 | -0.00364685 | 0.0126903 | 1752.344
145.215 | -494.482 | 0.634515 | 49871.4 | -3646.85 | -0.00364685 | 0.0126903 | 1752.397
145.22 | -494.482 | 0.634515 | 49872.6 | -3646.85 | -0.00364685 | 0.0126903 | 1752.439
145.225 | -494.482 | 0.634515 | 49874 | -3646.97 | -0.00364697 | 0.0126903 | 1752.488
145.23 | -494.481 | 0.634515 | 49875.2 | -3647.08 | -0.00364708 | 0.0126903 | 1752.531
145.235 | -494.481 | 0.634515 | 49876.6 | -3647.2 | -0.0036472 | 0.0126903 | 1752.58
145.24 | -494.481 | 0.634515 | 49877.7 | -3647.31 | -0.00364731 | 0.0126903 | 1752.619
145.245 | -494.481 | 0.634515 | 49879 | -3647.31 | -0.00364731 | 0.0126903 | 1752.664
145.25 | -494.481 | 0.634515 | 49880.2 | -3647.31 | -0.00364731 | 0.0126903 | 1752.706
145.255 | -494.481 | 0.634515 | 49881.5 | -3647.43 | -0.00364743 | 0.0126903 | 1752.752
145.26 | -494.48 | 0.634799 | 49882.7 | -3647.54 | -0.00364754 | 0.01269598 | 1752.794
145.265 | -494.48 | 0.635113 | 49884 | -3647.54 | -0.00364754 | 0.01270226 | 1752.84
145.27 | -494.48 | 0.634827 | 49885.1 | -3647.54 | -0.00364754 | 0.01269654 | 1752.879
145.275 | -494.48 | 0.634515 | 49886.4 | -3647.78 | -0.00364778 | 0.0126903 | 1752.924
145.28 | -494.48 | 0.634515 | 49887.5 | -3648 | -0.003648 | 0.0126903 | 1752.963
145.285 | -494.48 | 0.634515 | 49888.8 | -3648.12 | -0.00364812 | 0.0126903 | 1753.009
145.29 | -494.479 | 0.634515 | 49890 | -3648.23 | -0.00364823 | 0.0126903 | 1753.051
145.295 | -494.479 | 0.634515 | 49891.3 | -3648.35 | -0.00364835 | 0.0126903 | 1753.096
145.3 | -494.479 | 0.634799 | 49892.4 | -3648.46 | -0.00364846 | 0.01269598 | 1753.135
145.305 | -494.479 | 0.635113 | 49893.6 | -3648.46 | -0.00364846 | 0.01270226 | 1753.177
145.31 | -494.479 | 0.635114 | 49894.8 | -3648.46 | -0.00364846 | 0.01270228 | 1753.219
145.315 | -494.479 | 0.635115 | 49896 | -3648.46 | -0.00364846 | 0.0127023 | 1753.262
145.32 | -494.478 | 0.634831 | 49897.2 | -3648.46 | -0.00364846 | 0.01269662 | 1753.304
145.325 | -494.478 | 0.634516 | 49898.5 | -3648.58 | -0.00364858 | 0.01269032 | 1753.349
145.33 | -494.478 | 0.6348 | 49899.7 | -3648.69 | -0.00364869 | 0.012696 | 1753.392
145.335 | -494.478 | 0.635115 | 49901 | -3648.81 | -0.00364881 | 0.0127023 | 1753.437
145.34 | -494.478 | 0.635115 | 49902.3 | -3648.92 | -0.00364892 | 0.0127023 | 1753.483
145.345 | -494.478 | 0.635115 | 49903.6 | -3649.04 | -0.00364904 | 0.0127023 | 1753.529
145.35 | -494.477 | 0.635115 | 49904.8 | -3649.15 | -0.00364915 | 0.0127023 | 1753.571
145.355 | -494.477 | 0.635115 | 49906.1 | -3649.15 | -0.00364915 | 0.0127023 | 1753.616
145.36 | -494.477 | 0.635115 | 49907.4 | -3649.15 | -0.00364915 | 0.0127023 | 1753.662
145.365 | -494.477 | 0.635115 | 49908.8 | -3649.27 | -0.00364927 | 0.0127023 | 1753.711
145.37 | -494.477 | 0.635115 | 49910.1 | -3649.38 | -0.00364938 | 0.0127023 | 1753.757
145.375 | -494.477 | 0.635115 | 49911.7 | -3649.5 | -0.0036495 | 0.0127023 | 1753.813
145.38 | -494.476 | 0.635115 | 49913 | -3649.61 | -0.00364961 | 0.0127023 | 1753.859
145.385 | -494.476 | 0.635115 | 49914.5 | -3649.61 | -0.00364961 | 0.0127023 | 1753.912
145.39 | -494.476 | 0.635115 | 49915.8 | -3649.61 | -0.00364961 | 0.0127023 | 1753.957
145.395 | -494.476 | 0.635115 | 49917.3 | -3649.73 | -0.00364973 | 0.0127023 | 1754.01
145.4 | -494.476 | 0.635115 | 49918.7 | -3649.84 | -0.00364984 | 0.0127023 | 1754.059
145.405 | -494.476 | 0.635115 | 49920.2 | -3649.96 | -0.00364996 | 0.0127023 | 1754.112
145.41 | -494.475 | 0.635115 | 49921.6 | -3650.07 | -0.00365007 | 0.0127023 | 1754.161
145.415 | -494.475 | 0.635115 | 49923 | -3650.07 | -0.00365007 | 0.0127023 | 1754.21
145.42 | -494.475 | 0.635399 | 49924.4 | -3650.07 | -0.00365007 | 0.01270798 | 1754.259
145.425 | -494.475 | 0.635713 | 49925.9 | -3650.19 | -0.00365019 | 0.01271426 | 1754.312
145.43 | -494.475 | 0.635429 | 49927.2 | -3650.3 | -0.0036503 | 0.01270858 | 1754.358
145.435 | -494.475 | 0.635115 | 49928.7 | -3650.3 | -0.0036503 | 0.0127023 | 1754.411
145.44 | -494.474 | 0.635398 | 49930 | -3650.3 | -0.0036503 | 0.01270796 | 1754.456
145.445 | -494.474 | 0.635713 | 49931.5 | -3650.54 | -0.00365054 | 0.01271426 | 1754.509
145.45 | -494.474 | 0.635429 | 49932.9 | -3650.76 | -0.00365076 | 0.01270858 | 1754.558
145.455 | -494.474 | 0.635115 | 49934.5 | -3650.88 | -0.00365088 | 0.0127023 | 1754.614
145.46 | -494.474 | 0.635401 | 49935.9 | -3650.99 | -0.00365099 | 0.01270802 | 1754.664
145.465 | -494.474 | 0.635713 | 49937.4 | -3650.99 | -0.00365099 | 0.01271426 | 1754.716
145.47 | -494.473 | 0.635714 | 49938.6 | -3650.99 | -0.00365099 | 0.01271428 | 1754.758
145.475 | -494.473 | 0.635715 | 49940 | -3650.87 | -0.00365087 | 0.0127143 | 1754.808
145.48 | -494.473 | 0.635715 | 49941.4 | -3650.76 | -0.00365076 | 0.0127143 | 1754.857
145.485 | -494.473 | 0.635715 | 49942.8 | -3651 | -0.003651 | 0.0127143 | 1754.906
145.49 | -494.473 | 0.635715 | 49944.1 | -3651.22 | -0.00365122 | 0.0127143 | 1754.952
145.495 | -494.473 | 0.635715 | 49945.5 | -3651.34 | -0.00365134 | 0.0127143 | 1755.001
145.5 | -494.472 | 0.635715 | 49946.8 | -3651.45 | -0.00365145 | 0.0127143 | 1755.047
145.505 | -494.472 | 0.635715 | 49948.2 | -3651.45 | -0.00365145 | 0.0127143 | 1755.096
145.51 | -494.472 | 0.635715 | 49949.5 | -3651.45 | -0.00365145 | 0.0127143 | 1755.141
145.515 | -494.472 | 0.635715 | 49950.9 | -3651.56 | -0.00365156 | 0.0127143 | 1755.191
145.52 | -494.472 | 0.635715 | 49952.2 | -3651.67 | -0.00365167 | 0.0127143 | 1755.236
145.525 | -494.472 | 0.635715 | 49953.6 | -3651.79 | -0.00365179 | 0.0127143 | 1755.286
145.53 | -494.471 | 0.635715 | 49954.8 | -3651.9 | -0.0036519 | 0.0127143 | 1755.328
145.535 | -494.471 | 0.635715 | 49956.2 | -3652.02 | -0.00365202 | 0.0127143 | 1755.377
145.54 | -494.471 | 0.635715 | 49957.4 | -3652.13 | -0.00365213 | 0.0127143 | 1755.419
145.545 | -494.471 | 0.635715 | 49958.7 | -3652.25 | -0.00365225 | 0.0127143 | 1755.465
145.55 | -494.471 | 0.635715 | 49959.9 | -3652.36 | -0.00365236 | 0.0127143 | 1755.507
145.555 | -494.471 | 0.635715 | 49961.2 | -3652.48 | -0.00365248 | 0.0127143 | 1755.553
145.56 | -494.47 | 0.635715 | 49962.4 | -3652.59 | -0.00365259 | 0.0127143 | 1755.595
145.565 | -494.47 | 0.635715 | 49963.8 | -3652.71 | -0.00365271 | 0.0127143 | 1755.644
145.57 | -494.47 | 0.635715 | 49965 | -3652.82 | -0.00365282 | 0.0127143 | 1755.686
145.575 | -494.47 | 0.635715 | 49966.4 | -3652.82 | -0.00365282 | 0.0127143 | 1755.735
145.58 | -494.47 | 0.635715 | 49967.6 | -3652.82 | -0.00365282 | 0.0127143 | 1755.777
145.585 | -494.47 | 0.635715 | 49968.9 | -3652.82 | -0.00365282 | 0.0127143 | 1755.823
145.59 | -494.469 | 0.635715 | 49970.1 | -3652.82 | -0.00365282 | 0.0127143 | 1755.865
145.595 | -494.469 | 0.635715 | 49971.4 | -3652.94 | -0.00365294 | 0.0127143 | 1755.911
145.6 | -494.469 | 0.635715 | 49972.5 | -3653.05 | -0.00365305 | 0.0127143 | 1755.95
145.605 | -494.469 | 0.635715 | 49973.8 | -3653.17 | -0.00365317 | 0.0127143 | 1755.995
145.61 | -494.469 | 0.635715 | 49975 | -3653.28 | -0.00365328 | 0.0127143 | 1756.037
145.615 | -494.469 | 0.635715 | 49976.4 | -3653.4 | -0.0036534 | 0.0127143 | 1756.087
145.62 | -494.468 | 0.635715 | 49977.6 | -3653.51 | -0.00365351 | 0.0127143 | 1756.129
145.625 | -494.468 | 0.635715 | 49978.9 | -3653.51 | -0.00365351 | 0.0127143 | 1756.175
145.63 | -494.468 | 0.635715 | 49980.2 | -3653.51 | -0.00365351 | 0.0127143 | 1756.22
145.635 | -494.468 | 0.635715 | 49981.5 | -3653.63 | -0.00365363 | 0.0127143 | 1756.266
145.64 | -494.468 | 0.635715 | 49982.9 | -3653.74 | -0.00365374 | 0.0127143 | 1756.315
145.645 | -494.468 | 0.635715 | 49984.4 | -3653.86 | -0.00365386 | 0.0127143 | 1756.368
145.65 | -494.467 | 0.635715 | 49985.7 | -3653.97 | -0.00365397 | 0.0127143 | 1756.413
145.655 | -494.467 | 0.635715 | 49987.1 | -3654.09 | -0.00365409 | 0.0127143 | 1756.463
145.66 | -494.467 | 0.636 | 49988.3 | -3654.2 | -0.0036542 | 0.01272 | 1756.505
145.665 | -494.467 | 0.636313 | 49989.7 | -3654.2 | -0.0036542 | 0.01272626 | 1756.554
145.67 | -494.467 | 0.636029 | 49991 | -3654.2 | -0.0036542 | 0.01272058 | 1756.6
145.675 | -494.467 | 0.635715 | 49992.4 | -3654.32 | -0.00365432 | 0.0127143 | 1756.649
145.68 | -494.466 | 0.635999 | 49993.7 | -3654.43 | -0.00365443 | 0.01271998 | 1756.695
145.685 | -494.466 | 0.636313 | 49995.2 | -3654.55 | -0.00365455 | 0.01272626 | 1756.747
145.69 | -494.466 | 0.636314 | 49996.5 | -3654.66 | -0.00365466 | 0.01272628 | 1756.793
145.695 | -494.466 | 0.636315 | 49997.8 | -3654.66 | -0.00365466 | 0.0127263 | 1756.839
145.7 | -494.466 | 0.636315 | 49999 | -3654.66 | -0.00365466 | 0.0127263 | 1756.881
145.705 | -494.466 | 0.636315 | 50000.3 | -3654.78 | -0.00365478 | 0.0127263 | 1756.926
145.71 | -494.465 | 0.636315 | 50001.5 | -3654.89 | -0.00365489 | 0.0127263 | 1756.969
145.715 | -494.465 | 0.636315 | 50002.8 | -3655.01 | -0.00365501 | 0.0127263 | 1757.014
145.72 | -494.465 | 0.636315 | 50003.9 | -3655.12 | -0.00365512 | 0.0127263 | 1757.053
145.725 | -494.465 | 0.636315 | 50005.2 | -3655.24 | -0.00365524 | 0.0127263 | 1757.099
145.73 | -494.465 | 0.636315 | 50006.4 | -3655.35 | -0.00365535 | 0.0127263 | 1757.141
145.735 | -494.465 | 0.636315 | 50007.6 | -3655.47 | -0.00365547 | 0.0127263 | 1757.183
145.74 | -494.464 | 0.636315 | 50008.8 | -3655.58 | -0.00365558 | 0.0127263 | 1757.225
145.745 | -494.464 | 0.636315 | 50010.1 | -3655.58 | -0.00365558 | 0.0127263 | 1757.271
145.75 | -494.464 | 0.636315 | 50011.2 | -3655.58 | -0.00365558 | 0.0127263 | 1757.309
145.755 | -494.464 | 0.636315 | 50012.5 | -3655.7 | -0.0036557 | 0.0127263 | 1757.355
145.76 | -494.464 | 0.636599 | 50013.7 | -3655.81 | -0.00365581 | 0.01273198 | 1757.397
145.765 | -494.464 | 0.636913 | 50014.9 | -3655.81 | -0.00365581 | 0.01273826 | 1757.439
145.77 | -494.463 | 0.636627 | 50016.1 | -3655.81 | -0.00365581 | 0.01273254 | 1757.482
145.775 | -494.463 | 0.636315 | 50017.3 | -3655.93 | -0.00365593 | 0.0127263 | 1757.524
145.78 | -494.463 | 0.636315 | 50018.4 | -3656.04 | -0.00365604 | 0.0127263 | 1757.562
145.785 | -494.463 | 0.636315 | 50019.7 | -3656.04 | -0.00365604 | 0.0127263 | 1757.608
145.79 | -494.463 | 0.636315 | 50020.9 | -3656.04 | -0.00365604 | 0.0127263 | 1757.65
145.795 | -494.463 | 0.636315 | 50022.3 | -3656.28 | -0.00365628 | 0.0127263 | 1757.7
145.8 | -494.462 | 0.636315 | 50023.6 | -3656.5 | -0.0036565 | 0.0127263 | 1757.745
145.805 | -494.462 | 0.636315 | 50025 | -3656.5 | -0.0036565 | 0.0127263 | 1757.794
145.81 | -494.462 | 0.636315 | 50026.2 | -3656.5 | -0.0036565 | 0.0127263 | 1757.837
145.815 | -494.462 | 0.636315 | 50027.5 | -3656.5 | -0.0036565 | 0.0127263 | 1757.882
145.82 | -494.462 | 0.636315 | 50028.8 | -3656.5 | -0.0036565 | 0.0127263 | 1757.928
145.825 | -494.462 | 0.636315 | 50030.3 | -3656.62 | -0.00365662 | 0.0127263 | 1757.981
145.83 | -494.461 | 0.636599 | 50031.5 | -3656.73 | -0.00365673 | 0.01273198 | 1758.023
145.835 | -494.461 | 0.636913 | 50032.8 | -3656.73 | -0.00365673 | 0.01273826 | 1758.068
145.84 | -494.461 | 0.636628 | 50034.1 | -3656.73 | -0.00365673 | 0.01273256 | 1758.114
145.845 | -494.461 | 0.636315 | 50035.5 | -3656.85 | -0.00365685 | 0.0127263 | 1758.163
145.85 | -494.461 | 0.636315 | 50036.8 | -3656.96 | -0.00365696 | 0.0127263 | 1758.209
145.855 | -494.461 | 0.636315 | 50038.1 | -3657.08 | -0.00365708 | 0.0127263 | 1758.255
145.86 | -494.46 | 0.636599 | 50039.5 | -3657.19 | -0.00365719 | 0.01273198 | 1758.304
145.865 | -494.46 | 0.636913 | 50040.9 | -3657.31 | -0.00365731 | 0.01273826 | 1758.353
145.87 | -494.46 | 0.636629 | 50042.2 | -3657.42 | -0.00365742 | 0.01273258 | 1758.399
145.875 | -494.46 | 0.636315 | 50043.7 | -3657.42 | -0.00365742 | 0.0127263 | 1758.451
145.88 | -494.46 | 0.636598 | 50045.1 | -3657.42 | -0.00365742 | 0.01273196 | 1758.501
145.885 | -494.46 | 0.636913 | 50046.6 | -3657.54 | -0.00365754 | 0.01273826 | 1758.553
145.89 | -494.459 | 0.636629 | 50047.9 | -3657.65 | -0.00365765 | 0.01273258 | 1758.599
145.895 | -494.459 | 0.636315 | 50049.3 | -3657.77 | -0.00365777 | 0.0127263 | 1758.648
145.9 | -494.459 | 0.6366 | 50050.7 | -3657.88 | -0.00365788 | 0.012732 | 1758.697
145.905 | -494.459 | 0.636913 | 50052.2 | -3658 | -0.003658 | 0.01273826 | 1758.75
145.91 | -494.459 | 0.636914 | 50053.5 | -3658.11 | -0.00365811 | 0.01273828 | 1758.796
145.915 | -494.459 | 0.636915 | 50055 | -3658.11 | -0.00365811 | 0.0127383 | 1758.849
145.92 | -494.458 | 0.636915 | 50056.2 | -3658.11 | -0.00365811 | 0.0127383 | 1758.891
145.925 | -494.458 | 0.636915 | 50057.6 | -3658.23 | -0.00365823 | 0.0127383 | 1758.94
145.93 | -494.458 | 0.636915 | 50059 | -3658.33 | -0.00365833 | 0.0127383 | 1758.989
145.935 | -494.458 | 0.636915 | 50060.5 | -3658.46 | -0.00365846 | 0.0127383 | 1759.042
145.94 | -494.458 | 0.636915 | 50061.7 | -3658.56 | -0.00365856 | 0.0127383 | 1759.084
145.945 | -494.458 | 0.636915 | 50063.1 | -3658.69 | -0.00365869 | 0.0127383 | 1759.133
145.95 | -494.457 | 0.637199 | 50064.3 | -3658.79 | -0.00365879 | 0.01274398 | 1759.175
145.955 | -494.457 | 0.637513 | 50065.7 | -3658.91 | -0.00365891 | 0.01275026 | 1759.225
145.96 | -494.457 | 0.637227 | 50066.9 | -3659.02 | -0.00365902 | 0.01274454 | 1759.267
145.965 | -494.457 | 0.636915 | 50068.2 | -3659.02 | -0.00365902 | 0.0127383 | 1759.312
145.97 | -494.457 | 0.636915 | 50069.5 | -3659.02 | -0.00365902 | 0.0127383 | 1759.358
145.975 | -494.457 | 0.636915 | 50070.8 | -3659.14 | -0.00365914 | 0.0127383 | 1759.404
145.98 | -494.456 | 0.636915 | 50071.9 | -3659.25 | -0.00365925 | 0.0127383 | 1759.442
145.985 | -494.456 | 0.636915 | 50073.2 | -3659.37 | -0.00365937 | 0.0127383 | 1759.488
145.99 | -494.456 | 0.636915 | 50074.4 | -3659.48 | -0.00365948 | 0.0127383 | 1759.53
145.995 | -494.456 | 0.636915 | 50075.7 | -3659.48 | -0.00365948 | 0.0127383 | 1759.576
146 | -494.456 | 0.637198 | 50076.9 | -3659.48 | -0.00365948 | 0.01274396 | 1759.618
146.005 | -494.456 | 0.637513 | 50078.1 | -3659.6 | -0.0036596 | 0.01275026 | 1759.66
146.01 | -494.455 | 0.637229 | 50079.3 | -3659.71 | -0.00365971 | 0.01274458 | 1759.702
146.015 | -494.455 | 0.636915 | 50080.6 | -3659.83 | -0.00365983 | 0.0127383 | 1759.748
146.02 | -494.455 | 0.637201 | 50081.9 | -3659.94 | -0.00365994 | 0.01274402 | 1759.794
146.025 | -494.455 | 0.637513 | 50083.2 | -3660.06 | -0.00366006 | 0.01275026 | 1759.839
146.03 | -494.455 | 0.637228 | 50084.4 | -3660.17 | -0.00366017 | 0.01274456 | 1759.882
146.035 | -494.455 | 0.636915 | 50085.6 | -3660.17 | -0.00366017 | 0.0127383 | 1759.924
146.04 | -494.454 | 0.6372 | 50086.8 | -3660.17 | -0.00366017 | 0.012744 | 1759.966
146.045 | -494.454 | 0.637513 | 50088.2 | -3660.17 | -0.00366017 | 0.01275026 | 1760.015
146.05 | -494.454 | 0.637514 | 50089.4 | -3660.17 | -0.00366017 | 0.01275028 | 1760.057
146.055 | -494.454 | 0.637515 | 50090.8 | -3660.29 | -0.00366029 | 0.0127503 | 1760.106
146.06 | -494.454 | 0.637515 | 50092 | -3660.4 | -0.0036604 | 0.0127503 | 1760.149
146.065 | -494.454 | 0.637515 | 50093.4 | -3660.4 | -0.0036604 | 0.0127503 | 1760.198
146.07 | -494.453 | 0.637515 | 50094.7 | -3660.4 | -0.0036604 | 0.0127503 | 1760.244
146.075 | -494.453 | 0.637515 | 50096 | -3660.64 | -0.00366064 | 0.0127503 | 1760.289
146.08 | -494.453 | 0.637515 | 50097.3 | -3660.86 | -0.00366086 | 0.0127503 | 1760.335
146.085 | -494.453 | 0.637515 | 50098.8 | -3660.98 | -0.00366098 | 0.0127503 | 1760.388
146.09 | -494.453 | 0.637515 | 50100 | -3661.09 | -0.00366109 | 0.0127503 | 1760.43
146.095 | -494.453 | 0.637515 | 50101.5 | -3661.09 | -0.00366109 | 0.0127503 | 1760.482
146.1 | -494.452 | 0.637515 | 50102.8 | -3661.09 | -0.00366109 | 0.0127503 | 1760.528
146.105 | -494.452 | 0.637515 | 50104.2 | -3661.21 | -0.00366121 | 0.0127503 | 1760.577
146.11 | -494.452 | 0.637515 | 50105.6 | -3661.32 | -0.00366132 | 0.0127503 | 1760.627
146.115 | -494.452 | 0.637515 | 50107 | -3661.32 | -0.00366132 | 0.0127503 | 1760.676
146.12 | -494.452 | 0.637515 | 50108.3 | -3661.32 | -0.00366132 | 0.0127503 | 1760.721
146.125 | -494.452 | 0.637515 | 50109.8 | -3661.56 | -0.00366156 | 0.0127503 | 1760.774
146.13 | -494.451 | 0.637515 | 50111.1 | -3661.78 | -0.00366178 | 0.0127503 | 1760.82
146.135 | -494.451 | 0.637515 | 50112.6 | -3661.78 | -0.00366178 | 0.0127503 | 1760.872
146.14 | -494.451 | 0.637515 | 50113.8 | -3661.78 | -0.00366178 | 0.0127503 | 1760.915
146.145 | -494.451 | 0.637515 | 50115.2 | -3661.9 | -0.0036619 | 0.0127503 | 1760.964
146.15 | -494.451 | 0.637515 | 50116.5 | -3662.01 | -0.00366201 | 0.0127503 | 1761.01
146.155 | -494.451 | 0.637515 | 50117.9 | -3662.01 | -0.00366201 | 0.0127503 | 1761.059
146.16 | -494.45 | 0.637515 | 50119.1 | -3662.01 | -0.00366201 | 0.0127503 | 1761.101
146.165 | -494.45 | 0.637515 | 50120.5 | -3662.13 | -0.00366213 | 0.0127503 | 1761.15
146.17 | -494.45 | 0.637515 | 50121.6 | -3662.24 | -0.00366224 | 0.0127503 | 1761.189
146.175 | -494.45 | 0.637515 | 50123 | -3662.36 | -0.00366236 | 0.0127503 | 1761.238
146.18 | -494.45 | 0.637515 | 50124.1 | -3662.47 | -0.00366247 | 0.0127503 | 1761.277
146.185 | -494.45 | 0.637515 | 50125.5 | -3662.47 | -0.00366247 | 0.0127503 | 1761.326
146.19 | -494.449 | 0.637515 | 50126.7 | -3662.47 | -0.00366247 | 0.0127503 | 1761.368
146.195 | -494.449 | 0.637515 | 50128 | -3662.59 | -0.00366259 | 0.0127503 | 1761.414
146.2 | -494.449 | 0.637515 | 50129.2 | -3662.7 | -0.0036627 | 0.0127503 | 1761.456
146.205 | -494.449 | 0.637515 | 50130.5 | -3662.82 | -0.00366282 | 0.0127503 | 1761.501
146.21 | -494.449 | 0.637515 | 50131.7 | -3662.93 | -0.00366293 | 0.0127503 | 1761.544
146.215 | -494.449 | 0.637515 | 50133.1 | -3663.05 | -0.00366305 | 0.0127503 | 1761.593
146.22 | -494.448 | 0.637515 | 50134.2 | -3663.16 | -0.00366316 | 0.0127503 | 1761.631
146.225 | -494.448 | 0.637515 | 50135.4 | -3663.16 | -0.00366316 | 0.0127503 | 1761.674
146.23 | -494.448 | 0.637515 | 50136.6 | -3663.16 | -0.00366316 | 0.0127503 | 1761.716
146.235 | -494.448 | 0.637515 | 50138 | -3663.16 | -0.00366316 | 0.0127503 | 1761.765
146.24 | -494.448 | 0.637799 | 50139.1 | -3663.16 | -0.00366316 | 0.01275598 | 1761.804
146.245 | -494.448 | 0.638113 | 50140.4 | -3663.28 | -0.00366328 | 0.01276226 | 1761.849
146.25 | -494.447 | 0.638114 | 50141.6 | -3663.39 | -0.00366339 | 0.01276228 | 1761.892
146.255 | -494.447 | 0.638115 | 50142.8 | -3663.63 | -0.00366363 | 0.0127623 | 1761.934
146.26 | -494.447 | 0.63783 | 50144 | -3663.85 | -0.00366385 | 0.0127566 | 1761.976
146.265 | -494.447 | 0.637516 | 50145.4 | -3663.85 | -0.00366385 | 0.01275032 | 1762.025
146.27 | -494.447 | 0.637802 | 50146.7 | -3663.85 | -0.00366385 | 0.01275604 | 1762.071
146.275 | -494.447 | 0.638115 | 50148.1 | -3663.97 | -0.00366397 | 0.0127623 | 1762.12
146.28 | -494.446 | 0.638115 | 50149.3 | -3664.08 | -0.00366408 | 0.0127623 | 1762.162
146.285 | -494.446 | 0.638115 | 50150.6 | -3664.08 | -0.00366408 | 0.0127623 | 1762.208
146.29 | -494.446 | 0.638115 | 50151.8 | -3664.08 | -0.00366408 | 0.0127623 | 1762.25
146.295 | -494.446 | 0.638115 | 50153.2 | -3664.32 | -0.00366432 | 0.0127623 | 1762.299
146.3 | -494.446 | 0.638115 | 50154.4 | -3664.54 | -0.00366454 | 0.0127623 | 1762.341
146.305 | -494.446 | 0.638115 | 50155.8 | -3664.54 | -0.00366454 | 0.0127623 | 1762.39
146.31 | -494.445 | 0.638115 | 50157.1 | -3664.54 | -0.00366454 | 0.0127623 | 1762.436
146.315 | -494.445 | 0.638115 | 50158.6 | -3664.66 | -0.00366466 | 0.0127623 | 1762.489
146.32 | -494.445 | 0.638115 | 50159.9 | -3664.77 | -0.00366477 | 0.0127623 | 1762.535
146.325 | -494.445 | 0.638115 | 50161.4 | -3664.77 | -0.00366477 | 0.0127623 | 1762.587
146.33 | -494.445 | 0.638115 | 50162.7 | -3664.77 | -0.00366477 | 0.0127623 | 1762.633
146.335 | -494.445 | 0.638115 | 50164.2 | -3664.77 | -0.00366477 | 0.0127623 | 1762.686
146.34 | -494.444 | 0.638115 | 50165.6 | -3664.77 | -0.00366477 | 0.0127623 | 1762.735
146.345 | -494.444 | 0.638115 | 50167.1 | -3664.89 | -0.00366489 | 0.0127623 | 1762.788
146.35 | -494.444 | 0.638115 | 50168.5 | -3665 | -0.003665 | 0.0127623 | 1762.837
146.355 | -494.444 | 0.638115 | 50170 | -3665.12 | -0.00366512 | 0.0127623 | 1762.889
146.36 | -494.444 | 0.638115 | 50171.3 | -3665.23 | -0.00366523 | 0.0127623 | 1762.935
146.365 | -494.444 | 0.638115 | 50172.6 | -3665.35 | -0.00366535 | 0.0127623 | 1762.981
146.37 | -494.443 | 0.638399 | 50173.8 | -3665.45 | -0.00366545 | 0.01276798 | 1763.023
146.375 | -494.443 | 0.638713 | 50175.2 | -3665.45 | -0.00366545 | 0.01277426 | 1763.072
146.38 | -494.443 | 0.63843 | 50176.4 | -3665.45 | -0.00366545 | 0.0127686 | 1763.114
146.385 | -494.443 | 0.638115 | 50177.8 | -3665.58 | -0.00366558 | 0.0127623 | 1763.164
146.39 | -494.443 | 0.638399 | 50179 | -3665.68 | -0.00366568 | 0.01276798 | 1763.206
146.395 | -494.443 | 0.638713 | 50180.4 | -3665.68 | -0.00366568 | 0.01277426 | 1763.255
146.4 | -494.442 | 0.638714 | 50181.6 | -3665.68 | -0.00366568 | 0.01277428 | 1763.297
146.405 | -494.442 | 0.638715 | 50183 | -3665.8 | -0.0036658 | 0.0127743 | 1763.346
146.41 | -494.442 | 0.638715 | 50184.1 | -3665.91 | -0.00366591 | 0.0127743 | 1763.385
146.415 | -494.442 | 0.638715 | 50185.4 | -3666.03 | -0.00366603 | 0.0127743 | 1763.431
146.42 | -494.442 | 0.638715 | 50186.6 | -3666.14 | -0.00366614 | 0.0127743 | 1763.473
146.425 | -494.442 | 0.638715 | 50188 | -3666.26 | -0.00366626 | 0.0127743 | 1763.522
146.43 | -494.441 | 0.638715 | 50189.1 | -3666.37 | -0.00366637 | 0.0127743 | 1763.561
146.435 | -494.441 | 0.638715 | 50190.4 | -3666.49 | -0.00366649 | 0.0127743 | 1763.606
146.44 | -494.441 | 0.638715 | 50191.6 | -3666.6 | -0.0036666 | 0.0127743 | 1763.648
146.445 | -494.441 | 0.638715 | 50192.9 | -3666.72 | -0.00366672 | 0.0127743 | 1763.694
146.45 | -494.441 | 0.638715 | 50194.1 | -3666.83 | -0.00366683 | 0.0127743 | 1763.736
146.455 | -494.441 | 0.638715 | 50195.4 | -3666.83 | -0.00366683 | 0.0127743 | 1763.782
146.46 | -494.44 | 0.638715 | 50196.7 | -3666.83 | -0.00366683 | 0.0127743 | 1763.828
146.465 | -494.44 | 0.638715 | 50198.1 | -3666.95 | -0.00366695 | 0.0127743 | 1763.877
146.47 | -494.44 | 0.638715 | 50199.3 | -3667.06 | -0.00366706 | 0.0127743 | 1763.919
146.475 | -494.44 | 0.638715 | 50200.6 | -3667.06 | -0.00366706 | 0.0127743 | 1763.965
146.48 | -494.44 | 0.638715 | 50201.8 | -3667.06 | -0.00366706 | 0.0127743 | 1764.007
146.485 | -494.44 | 0.638715 | 50203.1 | -3667.18 | -0.00366718 | 0.0127743 | 1764.053
146.49 | -494.439 | 0.638715 | 50204.3 | -3667.29 | -0.00366729 | 0.0127743 | 1764.095
146.495 | -494.439 | 0.638715 | 50205.6 | -3667.41 | -0.00366741 | 0.0127743 | 1764.14
146.5 | -494.439 | 0.638715 | 50206.8 | -3667.52 | -0.00366752 | 0.0127743 | 1764.183
146.505 | -494.439 | 0.638715 | 50208 | -3667.52 | -0.00366752 | 0.0127743 | 1764.225
146.51 | -494.439 | 0.638715 | 50209.3 | -3667.52 | -0.00366752 | 0.0127743 | 1764.27
146.515 | -494.439 | 0.638715 | 50210.7 | -3667.64 | -0.00366764 | 0.0127743 | 1764.32
146.52 | -494.438 | 0.638715 | 50212 | -3667.75 | -0.00366775 | 0.0127743 | 1764.365
146.525 | -494.438 | 0.638715 | 50213.4 | -3667.87 | -0.00366787 | 0.0127743 | 1764.414
146.53 | -494.438 | 0.638715 | 50214.6 | -3667.98 | -0.00366798 | 0.0127743 | 1764.457
146.535 | -494.438 | 0.638715 | 50216 | -3667.98 | -0.00366798 | 0.0127743 | 1764.506
146.54 | -494.438 | 0.638715 | 50217.4 | -3667.98 | -0.00366798 | 0.0127743 | 1764.555
146.545 | -494.438 | 0.638715 | 50218.8 | -3668.1 | -0.0036681 | 0.0127743 | 1764.604
146.55 | -494.437 | 0.638715 | 50220.2 | -3668.21 | -0.00366821 | 0.0127743 | 1764.653
146.555 | -494.437 | 0.638715 | 50221.7 | -3668.33 | -0.00366833 | 0.0127743 | 1764.706
146.56 | -494.437 | 0.638715 | 50223.1 | -3668.44 | -0.00366844 | 0.0127743 | 1764.755
146.565 | -494.437 | 0.638715 | 50224.7 | -3668.56 | -0.00366856 | 0.0127743 | 1764.812
146.57 | -494.437 | 0.638998 | 50226 | -3668.67 | -0.00366867 | 0.01277996 | 1764.857
146.575 | -494.437 | 0.639313 | 50227.5 | -3668.67 | -0.00366867 | 0.01278626 | 1764.91
146.58 | -494.436 | 0.639314 | 50228.9 | -3668.67 | -0.00366867 | 0.01278628 | 1764.959
146.585 | -494.436 | 0.639315 | 50230.4 | -3668.79 | -0.00366879 | 0.0127863 | 1765.012
146.59 | -494.436 | 0.639029 | 50231.7 | -3668.9 | -0.0036689 | 0.01278058 | 1765.057
146.595 | -494.436 | 0.638716 | 50233.1 | -3669.02 | -0.00366902 | 0.01277432 | 1765.107
146.6 | -494.436 | 0.639001 | 50234.5 | -3669.13 | -0.00366913 | 0.01278002 | 1765.156
146.605 | -494.436 | 0.639315 | 50236 | -3669.13 | -0.00366913 | 0.0127863 | 1765.209
146.61 | -494.435 | 0.639315 | 50237.2 | -3669.13 | -0.00366913 | 0.0127863 | 1765.251
146.615 | -494.435 | 0.639315 | 50238.6 | -3669.25 | -0.00366925 | 0.0127863 | 1765.3
146.62 | -494.435 | 0.639315 | 50239.8 | -3669.36 | -0.00366936 | 0.0127863 | 1765.342
146.625 | -494.435 | 0.639315 | 50241.1 | -3669.48 | -0.00366948 | 0.0127863 | 1765.388
146.63 | -494.435 | 0.639031 | 50242.3 | -3669.59 | -0.00366959 | 0.01278062 | 1765.43
146.635 | -494.435 | 0.638716 | 50243.6 | -3669.59 | -0.00366959 | 0.01277432 | 1765.476
146.64 | -494.434 | 0.639285 | 50244.8 | -3669.59 | -0.00366959 | 0.0127857 | 1765.518
146.645 | -494.434 | 0.639913 | 50246.1 | -3669.71 | -0.00366971 | 0.01279826 | 1765.563
146.65 | -494.434 | 0.639628 | 50247.3 | -3669.82 | -0.00366982 | 0.01279256 | 1765.606
146.655 | -494.434 | 0.639315 | 50248.6 | -3669.94 | -0.00366994 | 0.0127863 | 1765.651
146.66 | -494.434 | 0.639315 | 50249.8 | -3670.05 | -0.00367005 | 0.0127863 | 1765.693
146.665 | -494.434 | 0.639315 | 50251.1 | -3670.05 | -0.00367005 | 0.0127863 | 1765.739
146.67 | -494.433 | 0.639315 | 50252.4 | -3670.05 | -0.00367005 | 0.0127863 | 1765.785
146.675 | -494.433 | 0.639315 | 50253.8 | -3670.17 | -0.00367017 | 0.0127863 | 1765.834
146.68 | -494.433 | 0.639315 | 50254.9 | -3670.28 | -0.00367028 | 0.0127863 | 1765.873
146.685 | -494.433 | 0.639315 | 50256.3 | -3670.28 | -0.00367028 | 0.0127863 | 1765.922
146.69 | -494.433 | 0.639598 | 50257.6 | -3670.28 | -0.00367028 | 0.01279196 | 1765.968
146.695 | -494.433 | 0.639913 | 50259 | -3670.52 | -0.00367052 | 0.01279826 | 1766.017
146.7 | -494.432 | 0.639629 | 50260.2 | -3670.74 | -0.00367074 | 0.01279258 | 1766.059
146.705 | -494.432 | 0.639315 | 50261.5 | -3670.74 | -0.00367074 | 0.0127863 | 1766.105
146.71 | -494.432 | 0.639601 | 50262.8 | -3670.74 | -0.00367074 | 0.01279202 | 1766.15
146.715 | -494.432 | 0.639913 | 50264.1 | -3670.98 | -0.00367098 | 0.01279826 | 1766.196
146.72 | -494.432 | 0.639628 | 50265.3 | -3671.2 | -0.0036712 | 0.01279256 | 1766.238
146.725 | -494.432 | 0.639315 | 50266.7 | -3671.08 | -0.00367108 | 0.0127863 | 1766.287
146.73 | -494.431 | 0.639315 | 50267.9 | -3670.97 | -0.00367097 | 0.0127863 | 1766.329
146.735 | -494.431 | 0.639315 | 50269.3 | -3671.21 | -0.00367121 | 0.0127863 | 1766.379
146.74 | -494.431 | 0.639599 | 50270.5 | -3671.43 | -0.00367143 | 0.01279198 | 1766.421
146.745 | -494.431 | 0.639913 | 50271.9 | -3671.55 | -0.00367155 | 0.01279826 | 1766.47
146.75 | -494.431 | 0.63963 | 50273.1 | -3671.66 | -0.00367166 | 0.0127926 | 1766.512
146.755 | -494.431 | 0.639315 | 50274.5 | -3671.66 | -0.00367166 | 0.0127863 | 1766.561
146.76 | -494.43 | 0.639599 | 50275.7 | -3671.66 | -0.00367166 | 0.01279198 | 1766.604
146.765 | -494.43 | 0.639913 | 50277 | -3671.78 | -0.00367178 | 0.01279826 | 1766.649
146.77 | -494.43 | 0.639627 | 50278.2 | -3671.89 | -0.00367189 | 0.01279254 | 1766.691
146.775 | -494.43 | 0.639315 | 50279.5 | -3672.01 | -0.00367201 | 0.0127863 | 1766.737
146.78 | -494.43 | 0.6396 | 50280.8 | -3672.11 | -0.00367211 | 0.012792 | 1766.783
146.785 | -494.43 | 0.639913 | 50282.2 | -3672.11 | -0.00367211 | 0.01279826 | 1766.832
146.79 | -494.429 | 0.639628 | 50283.5 | -3672.11 | -0.00367211 | 0.01279256 | 1766.878
146.795 | -494.429 | 0.639315 | 50284.9 | -3672.11 | -0.00367211 | 0.0127863 | 1766.927
146.8 | -494.429 | 0.639599 | 50286.2 | -3672.11 | -0.00367211 | 0.01279198 | 1766.973
146.805 | -494.429 | 0.639913 | 50287.5 | -3672.24 | -0.00367224 | 0.01279826 | 1767.018
146.81 | -494.429 | 0.63963 | 50288.8 | -3672.34 | -0.00367234 | 0.0127926 | 1767.064
146.815 | -494.429 | 0.639315 | 50290.2 | -3672.47 | -0.00367247 | 0.0127863 | 1767.113
146.82 | -494.428 | 0.639598 | 50291.4 | -3672.57 | -0.00367257 | 0.01279196 | 1767.155
146.825 | -494.428 | 0.639913 | 50292.8 | -3672.57 | -0.00367257 | 0.01279826 | 1767.204
146.83 | -494.428 | 0.639629 | 50294 | -3672.57 | -0.00367257 | 0.01279258 | 1767.247
146.835 | -494.428 | 0.639315 | 50295.4 | -3672.69 | -0.00367269 | 0.0127863 | 1767.296
146.84 | -494.428 | 0.6396 | 50296.6 | -3672.8 | -0.0036728 | 0.012792 | 1767.338
146.845 | -494.428 | 0.639913 | 50297.9 | -3672.92 | -0.00367292 | 0.01279826 | 1767.384
146.85 | -494.427 | 0.639914 | 50299.1 | -3673.03 | -0.00367303 | 0.01279828 | 1767.426
146.855 | -494.427 | 0.639915 | 50300.4 | -3673.15 | -0.00367315 | 0.0127983 | 1767.471
146.86 | -494.427 | 0.639915 | 50301.6 | -3673.26 | -0.00367326 | 0.0127983 | 1767.514
146.865 | -494.427 | 0.639915 | 50302.9 | -3673.26 | -0.00367326 | 0.0127983 | 1767.559
146.87 | -494.427 | 0.639915 | 50304.1 | -3673.26 | -0.00367326 | 0.0127983 | 1767.601
146.875 | -494.427 | 0.639915 | 50305.4 | -3673.38 | -0.00367338 | 0.0127983 | 1767.647
146.88 | -494.426 | 0.639915 | 50306.6 | -3673.49 | -0.00367349 | 0.0127983 | 1767.689
146.885 | -494.426 | 0.639915 | 50307.8 | -3673.61 | -0.00367361 | 0.0127983 | 1767.731
146.89 | -494.426 | 0.639915 | 50309 | -3673.72 | -0.00367372 | 0.0127983 | 1767.774
146.895 | -494.426 | 0.639915 | 50310.2 | -3673.72 | -0.00367372 | 0.0127983 | 1767.816
146.9 | -494.426 | 0.639915 | 50311.4 | -3673.72 | -0.00367372 | 0.0127983 | 1767.858
146.905 | -494.426 | 0.639915 | 50312.8 | -3673.84 | -0.00367384 | 0.0127983 | 1767.907
146.91 | -494.425 | 0.639915 | 50314 | -3673.95 | -0.00367395 | 0.0127983 | 1767.949
146.915 | -494.425 | 0.639915 | 50315.4 | -3674.07 | -0.00367407 | 0.0127983 | 1767.999
146.92 | -494.425 | 0.639915 | 50316.6 | -3674.18 | -0.00367418 | 0.0127983 | 1768.041
146.925 | -494.425 | 0.639915 | 50317.9 | -3674.18 | -0.00367418 | 0.0127983 | 1768.086
146.93 | -494.425 | 0.639915 | 50319 | -3674.18 | -0.00367418 | 0.0127983 | 1768.125
146.935 | -494.425 | 0.639915 | 50320.3 | -3674.3 | -0.0036743 | 0.0127983 | 1768.171
146.94 | -494.424 | 0.639915 | 50321.5 | -3674.41 | -0.00367441 | 0.0127983 | 1768.213
146.945 | -494.424 | 0.639915 | 50322.7 | -3674.41 | -0.00367441 | 0.0127983 | 1768.255
146.95 | -494.424 | 0.639915 | 50323.8 | -3674.41 | -0.00367441 | 0.0127983 | 1768.294
146.955 | -494.424 | 0.639915 | 50325 | -3674.65 | -0.00367465 | 0.0127983 | 1768.336
146.96 | -494.424 | 0.640201 | 50326.2 | -3674.87 | -0.00367487 | 0.01280402 | 1768.378
146.965 | -494.424 | 0.640513 | 50327.4 | -3674.99 | -0.00367499 | 0.01281026 | 1768.42
146.97 | -494.423 | 0.640228 | 50328.5 | -3675.1 | -0.0036751 | 0.01280456 | 1768.459
146.975 | -494.423 | 0.639915 | 50329.8 | -3675.1 | -0.0036751 | 0.0127983 | 1768.505
146.98 | -494.423 | 0.640199 | 50330.9 | -3675.1 | -0.0036751 | 0.01280398 | 1768.543
146.985 | -494.423 | 0.640513 | 50332.1 | -3675.1 | -0.0036751 | 0.01281026 | 1768.585
146.99 | -494.423 | 0.640514 | 50333.3 | -3675.1 | -0.0036751 | 0.01281028 | 1768.628
146.995 | -494.423 | 0.640515 | 50334.6 | -3675.34 | -0.00367534 | 0.0128103 | 1768.673
147 | -494.422 | 0.640515 | 50335.7 | -3675.56 | -0.00367556 | 0.0128103 | 1768.712
147.005 | -494.422 | 0.640515 | 50337 | -3675.56 | -0.00367556 | 0.0128103 | 1768.758
147.01 | -494.422 | 0.640515 | 50338.1 | -3675.56 | -0.00367556 | 0.0128103 | 1768.796
147.015 | -494.422 | 0.640515 | 50339.4 | -3675.56 | -0.00367556 | 0.0128103 | 1768.842
147.02 | -494.422 | 0.640515 | 50340.6 | -3675.56 | -0.00367556 | 0.0128103 | 1768.884
147.025 | -494.422 | 0.640515 | 50342 | -3675.56 | -0.00367556 | 0.0128103 | 1768.933
147.03 | -494.421 | 0.640515 | 50343.1 | -3675.56 | -0.00367556 | 0.0128103 | 1768.972
147.035 | -494.421 | 0.640515 | 50344.3 | -3675.68 | -0.00367568 | 0.0128103 | 1769.014
147.04 | -494.421 | 0.640515 | 50345.6 | -3675.79 | -0.00367579 | 0.0128103 | 1769.06
147.045 | -494.421 | 0.640515 | 50347.1 | -3676.03 | -0.00367603 | 0.0128103 | 1769.112
147.05 | -494.421 | 0.640515 | 50348.3 | -3676.25 | -0.00367625 | 0.0128103 | 1769.155
147.055 | -494.421 | 0.640515 | 50349.7 | -3676.25 | -0.00367625 | 0.0128103 | 1769.204
147.06 | -494.42 | 0.640515 | 50350.9 | -3676.25 | -0.00367625 | 0.0128103 | 1769.246
147.065 | -494.42 | 0.640515 | 50352.3 | -3676.37 | -0.00367637 | 0.0128103 | 1769.295
147.07 | -494.42 | 0.640515 | 50353.4 | -3676.48 | -0.00367648 | 0.0128103 | 1769.334
147.075 | -494.42 | 0.640515 | 50354.7 | -3676.6 | -0.0036766 | 0.0128103 | 1769.379
147.08 | -494.42 | 0.640515 | 50355.9 | -3676.71 | -0.00367671 | 0.0128103 | 1769.422
147.085 | -494.42 | 0.640515 | 50357.2 | -3676.71 | -0.00367671 | 0.0128103 | 1769.467
147.09 | -494.419 | 0.640515 | 50358.4 | -3676.71 | -0.00367671 | 0.0128103 | 1769.509
147.095 | -494.419 | 0.640515 | 50359.6 | -3676.83 | -0.00367683 | 0.0128103 | 1769.552
147.1 | -494.419 | 0.640515 | 50360.7 | -3676.94 | -0.00367694 | 0.0128103 | 1769.59
147.105 | -494.419 | 0.640515 | 50361.9 | -3676.94 | -0.00367694 | 0.0128103 | 1769.632
147.115 | -494.419 | 0.640515 | 50364 | -3677.06 | -0.00367706 | 0.0128103 | 1769.706
147.125 | -494.418 | 0.641113 | 50365.9 | -3677.17 | -0.00367717 | 0.01282226 | 1769.773
147.135 | -494.418 | 0.640515 | 50367.9 | -3677.29 | -0.00367729 | 0.0128103 | 1769.843
147.145 | -494.418 | 0.641113 | 50369.6 | -3677.52 | -0.00367752 | 0.01282226 | 1769.903
147.155 | -494.417 | 0.641115 | 50371.4 | -3677.63 | -0.00367763 | 0.0128223 | 1769.966
147.165 | -494.417 | 0.640516 | 50373.3 | -3677.75 | -0.00367775 | 0.01281032 | 1770.033
147.175 | -494.417 | 0.641115 | 50375.2 | -3677.98 | -0.00367798 | 0.0128223 | 1770.1
147.185 | -494.416 | 0.640516 | 50377.3 | -3678.09 | -0.00367809 | 0.01281032 | 1770.174
147.195 | -494.416 | 0.641714 | 50379.4 | -3678.21 | -0.00367821 | 0.01283428 | 1770.247
147.2 | -494.416 | 0.641146 | 50380.5 | -3678.32 | -0.00367832 | 0.01282292 | 1770.286
147.205 | -494.416 | 0.640516 | 50381.7 | -3678.32 | -0.00367832 | 0.01281032 | 1770.328
147.21 | -494.415 | 0.6408 | 50382.8 | -3678.32 | -0.00367832 | 0.012816 | 1770.367
147.215 | -494.415 | 0.641115 | 50384.1 | -3678.44 | -0.00367844 | 0.0128223 | 1770.413
147.22 | -494.415 | 0.641115 | 50385.4 | -3678.55 | -0.00367855 | 0.0128223 | 1770.458
147.225 | -494.415 | 0.641115 | 50386.8 | -3678.43 | -0.00367843 | 0.0128223 | 1770.507
147.23 | -494.415 | 0.6414 | 50388 | -3678.32 | -0.00367832 | 0.012828 | 1770.55
147.235 | -494.415 | 0.641714 | 50389.4 | -3678.56 | -0.00367856 | 0.01283428 | 1770.599
147.24 | -494.414 | 0.641429 | 50390.7 | -3678.78 | -0.00367878 | 0.01282858 | 1770.644
147.245 | -494.414 | 0.641115 | 50392.2 | -3678.78 | -0.00367878 | 0.0128223 | 1770.697
147.25 | -494.414 | 0.641115 | 50393.5 | -3678.78 | -0.00367878 | 0.0128223 | 1770.743
147.255 | -494.414 | 0.641115 | 50394.9 | -3678.9 | -0.0036789 | 0.0128223 | 1770.792
147.26 | -494.414 | 0.641115 | 50396.2 | -3679 | -0.003679 | 0.0128223 | 1770.838
147.265 | -494.414 | 0.641115 | 50397.7 | -3679.13 | -0.00367913 | 0.0128223 | 1770.89
147.27 | -494.413 | 0.641399 | 50398.9 | -3679.23 | -0.00367923 | 0.01282798 | 1770.933
147.275 | -494.413 | 0.641714 | 50400.2 | -3679.35 | -0.00367935 | 0.01283428 | 1770.978
147.28 | -494.413 | 0.641141 | 50401.3 | -3679.46 | -0.00367946 | 0.01282282 | 1771.017
147.285 | -494.413 | 0.640516 | 50402.4 | -3679.58 | -0.00367958 | 0.01281032 | 1771.056
147.29 | -494.413 | 0.641087 | 50403.5 | -3679.69 | -0.00367969 | 0.01282174 | 1771.094
147.295 | -494.413 | 0.641714 | 50404.8 | -3679.81 | -0.00367981 | 0.01283428 | 1771.14
147.3 | -494.412 | 0.641143 | 50405.9 | -3679.92 | -0.00367992 | 0.01282286 | 1771.179
147.305 | -494.412 | 0.640516 | 50407.2 | -3679.92 | -0.00367992 | 0.01281032 | 1771.224
147.31 | -494.412 | 0.641085 | 50408.2 | -3679.92 | -0.00367992 | 0.0128217 | 1771.259
147.315 | -494.412 | 0.641714 | 50409.4 | -3680.04 | -0.00368004 | 0.01283428 | 1771.302
147.32 | -494.412 | 0.64143 | 50410.4 | -3680.15 | -0.00368015 | 0.0128286 | 1771.337
147.325 | -494.412 | 0.641115 | 50411.6 | -3680.15 | -0.00368015 | 0.0128223 | 1771.379
147.33 | -494.411 | 0.641398 | 50412.7 | -3680.15 | -0.00368015 | 0.01282796 | 1771.418
147.335 | -494.411 | 0.641714 | 50413.9 | -3680.27 | -0.00368027 | 0.01283428 | 1771.46
147.34 | -494.411 | 0.641429 | 50415 | -3680.38 | -0.00368038 | 0.01282858 | 1771.498
147.345 | -494.411 | 0.641115 | 50416.2 | -3680.5 | -0.0036805 | 0.0128223 | 1771.54
147.35 | -494.411 | 0.6414 | 50417.2 | -3680.61 | -0.00368061 | 0.012828 | 1771.576
147.355 | -494.411 | 0.641714 | 50418.3 | -3680.73 | -0.00368073 | 0.01283428 | 1771.614
147.365 | -494.41 | 0.641115 | 50420.4 | -3680.96 | -0.00368096 | 0.0128223 | 1771.688
147.37 | -494.41 | 0.641684 | 50421.4 | -3681.07 | -0.00368107 | 0.01283368 | 1771.723
147.375 | -494.41 | 0.642312 | 50422.6 | -3681.07 | -0.00368107 | 0.01284624 | 1771.765
147.38 | -494.41 | 0.64203 | 50423.8 | -3681.07 | -0.00368107 | 0.0128406 | 1771.808
147.385 | -494.41 | 0.641717 | 50425 | -3681.07 | -0.00368107 | 0.01283434 | 1771.85
147.39 | -494.409 | 0.641716 | 50426.1 | -3681.07 | -0.00368107 | 0.01283432 | 1771.888
147.395 | -494.409 | 0.641715 | 50427.3 | -3681.19 | -0.00368119 | 0.0128343 | 1771.931
147.4 | -494.409 | 0.641715 | 50428.3 | -3681.3 | -0.0036813 | 0.0128343 | 1771.966
147.405 | -494.409 | 0.641715 | 50429.4 | -3681.42 | -0.00368142 | 0.0128343 | 1772.004
147.41 | -494.409 | 0.641715 | 50430.6 | -3681.53 | -0.00368153 | 0.0128343 | 1772.046
147.415 | -494.409 | 0.641715 | 50432 | -3681.65 | -0.00368165 | 0.0128343 | 1772.096
147.42 | -494.408 | 0.641715 | 50433.1 | -3681.76 | -0.00368176 | 0.0128343 | 1772.134
147.425 | -494.408 | 0.641715 | 50434.4 | -3681.76 | -0.00368176 | 0.0128343 | 1772.18
147.43 | -494.408 | 0.641715 | 50435.6 | -3681.76 | -0.00368176 | 0.0128343 | 1772.222
147.435 | -494.408 | 0.641715 | 50436.9 | -3681.88 | -0.00368188 | 0.0128343 | 1772.268
147.44 | -494.408 | 0.641999 | 50438.1 | -3681.99 | -0.00368199 | 0.01283998 | 1772.31
147.445 | -494.408 | 0.642313 | 50439.3 | -3681.99 | -0.00368199 | 0.01284626 | 1772.352
147.45 | -494.407 | 0.64203 | 50440.6 | -3681.99 | -0.00368199 | 0.0128406 | 1772.398
147.455 | -494.407 | 0.641715 | 50442 | -3682.11 | -0.00368211 | 0.0128343 | 1772.447
147.46 | -494.407 | 0.641715 | 50443.3 | -3682.22 | -0.00368222 | 0.0128343 | 1772.493
147.465 | -494.407 | 0.641715 | 50444.7 | -3682.22 | -0.00368222 | 0.0128343 | 1772.542
147.47 | -494.407 | 0.641715 | 50446 | -3682.22 | -0.00368222 | 0.0128343 | 1772.588
147.475 | -494.407 | 0.641715 | 50447.4 | -3682.22 | -0.00368222 | 0.0128343 | 1772.637
147.48 | -494.406 | 0.641715 | 50448.7 | -3682.22 | -0.00368222 | 0.0128343 | 1772.682
147.485 | -494.406 | 0.641715 | 50450.2 | -3682.34 | -0.00368234 | 0.0128343 | 1772.735
147.49 | -494.406 | 0.641715 | 50451.6 | -3682.45 | -0.00368245 | 0.0128343 | 1772.784
147.495 | -494.406 | 0.641715 | 50453.1 | -3682.57 | -0.00368257 | 0.0128343 | 1772.837
147.5 | -494.406 | 0.641715 | 50454.4 | -3682.68 | -0.00368268 | 0.0128343 | 1772.883
147.505 | -494.406 | 0.641715 | 50455.8 | -3682.8 | -0.0036828 | 0.0128343 | 1772.932
147.51 | -494.405 | 0.641998 | 50457 | -3682.91 | -0.00368291 | 0.01283996 | 1772.974
147.515 | -494.405 | 0.642313 | 50458.4 | -3683.03 | -0.00368303 | 0.01284626 | 1773.023
147.52 | -494.405 | 0.641744 | 50459.5 | -3683.14 | -0.00368314 | 0.01283488 | 1773.062
147.525 | -494.405 | 0.641116 | 50460.7 | -3683.26 | -0.00368326 | 0.01282232 | 1773.104
147.53 | -494.405 | 0.641688 | 50461.9 | -3683.37 | -0.00368337 | 0.01283376 | 1773.146
147.535 | -494.405 | 0.642313 | 50463.1 | -3683.37 | -0.00368337 | 0.01284626 | 1773.188
147.54 | -494.404 | 0.642028 | 50464.3 | -3683.37 | -0.00368337 | 0.01284056 | 1773.231
147.545 | -494.404 | 0.641715 | 50465.6 | -3683.49 | -0.00368349 | 0.0128343 | 1773.276
147.55 | -494.404 | 0.641715 | 50466.8 | -3683.6 | -0.0036836 | 0.0128343 | 1773.318
147.555 | -494.404 | 0.641715 | 50468.1 | -3683.6 | -0.0036836 | 0.0128343 | 1773.364
147.56 | -494.404 | 0.641715 | 50469.2 | -3683.6 | -0.0036836 | 0.0128343 | 1773.403
147.565 | -494.404 | 0.641715 | 50470.4 | -3683.84 | -0.00368384 | 0.0128343 | 1773.445
147.57 | -494.403 | 0.641998 | 50471.5 | -3684.06 | -0.00368406 | 0.01283996 | 1773.484
147.575 | -494.403 | 0.642313 | 50472.7 | -3684.06 | -0.00368406 | 0.01284626 | 1773.526
147.58 | -494.403 | 0.64203 | 50473.8 | -3684.06 | -0.00368406 | 0.0128406 | 1773.564
147.585 | -494.403 | 0.641715 | 50475.1 | -3684.06 | -0.00368406 | 0.0128343 | 1773.61
147.595 | -494.403 | 0.642313 | 50477.1 | -3684.18 | -0.00368418 | 0.01284626 | 1773.68
147.6 | -494.402 | 0.642028 | 50478.2 | -3684.29 | -0.00368429 | 0.01284056 | 1773.719
147.605 | -494.402 | 0.641715 | 50479.3 | -3684.29 | -0.00368429 | 0.0128343 | 1773.758
147.61 | -494.402 | 0.642 | 50480.4 | -3684.29 | -0.00368429 | 0.01284 | 1773.796
147.615 | -494.402 | 0.642313 | 50481.5 | -3684.53 | -0.00368453 | 0.01284626 | 1773.835
147.62 | -494.402 | 0.642314 | 50482.5 | -3684.75 | -0.00368475 | 0.01284628 | 1773.87
147.625 | -494.402 | 0.642315 | 50483.7 | -3684.87 | -0.00368487 | 0.0128463 | 1773.912
147.63 | -494.401 | 0.642315 | 50484.8 | -3684.98 | -0.00368498 | 0.0128463 | 1773.951
147.635 | -494.401 | 0.642315 | 50486.1 | -3685.1 | -0.0036851 | 0.0128463 | 1773.997
147.64 | -494.401 | 0.642315 | 50487.1 | -3685.21 | -0.00368521 | 0.0128463 | 1774.032
147.645 | -494.401 | 0.642315 | 50488.2 | -3685.08 | -0.00368508 | 0.0128463 | 1774.07
147.655 | -494.401 | 0.642315 | 50490.3 | -3684.98 | -0.00368498 | 0.0128463 | 1774.144
147.66 | -494.4 | 0.642315 | 50491.3 | -3684.98 | -0.00368498 | 0.0128463 | 1774.179
147.665 | -494.4 | 0.642315 | 50492.4 | -3685.1 | -0.0036851 | 0.0128463 | 1774.218
147.67 | -494.4 | 0.642315 | 50493.5 | -3685.21 | -0.00368521 | 0.0128463 | 1774.257
147.675 | -494.4 | 0.642315 | 50494.7 | -3685.33 | -0.00368533 | 0.0128463 | 1774.299
147.68 | -494.4 | 0.642315 | 50495.7 | -3685.44 | -0.00368544 | 0.0128463 | 1774.334
147.685 | -494.4 | 0.642315 | 50496.8 | -3685.44 | -0.00368544 | 0.0128463 | 1774.373
147.69 | -494.399 | 0.642315 | 50497.9 | -3685.44 | -0.00368544 | 0.0128463 | 1774.411
147.695 | -494.399 | 0.642315 | 50499 | -3685.56 | -0.00368556 | 0.0128463 | 1774.45
147.7 | -494.399 | 0.642315 | 50500.1 | -3685.67 | -0.00368567 | 0.0128463 | 1774.489
147.705 | -494.399 | 0.642315 | 50501.4 | -3685.67 | -0.00368567 | 0.0128463 | 1774.534
147.71 | -494.399 | 0.642315 | 50502.4 | -3685.67 | -0.00368567 | 0.0128463 | 1774.569
147.715 | -494.399 | 0.642315 | 50503.6 | -3685.9 | -0.0036859 | 0.0128463 | 1774.612
147.72 | -494.398 | 0.642315 | 50504.7 | -3686.12 | -0.00368612 | 0.0128463 | 1774.65
147.725 | -494.398 | 0.642315 | 50505.9 | -3686.24 | -0.00368624 | 0.0128463 | 1774.692
147.73 | -494.398 | 0.642315 | 50506.9 | -3686.35 | -0.00368635 | 0.0128463 | 1774.728
147.735 | -494.398 | 0.642315 | 50508 | -3686.35 | -0.00368635 | 0.0128463 | 1774.766
147.74 | -494.398 | 0.642315 | 50509.1 | -3686.35 | -0.00368635 | 0.0128463 | 1774.805
147.745 | -494.398 | 0.642315 | 50510.3 | -3686.47 | -0.00368647 | 0.0128463 | 1774.847
147.75 | -494.397 | 0.642599 | 50511.4 | -3686.58 | -0.00368658 | 0.01285198 | 1774.886
147.755 | -494.397 | 0.642913 | 50512.6 | -3686.58 | -0.00368658 | 0.01285826 | 1774.928
147.765 | -494.397 | 0.642315 | 50514.7 | -3686.58 | -0.00368658 | 0.0128463 | 1775.002
147.77 | -494.397 | 0.642315 | 50515.8 | -3686.58 | -0.00368658 | 0.0128463 | 1775.04
147.775 | -494.397 | 0.642315 | 50516.9 | -3686.7 | -0.0036867 | 0.0128463 | 1775.079
147.78 | -494.396 | 0.642315 | 50518.1 | -3686.81 | -0.00368681 | 0.0128463 | 1775.121
147.785 | -494.396 | 0.642315 | 50519.3 | -3686.81 | -0.00368681 | 0.0128463 | 1775.163
147.79 | -494.396 | 0.6426 | 50520.4 | -3686.81 | -0.00368681 | 0.012852 | 1775.202
147.795 | -494.396 | 0.642913 | 50521.5 | -3686.93 | -0.00368693 | 0.01285826 | 1775.241
147.8 | -494.396 | 0.642914 | 50522.6 | -3687.04 | -0.00368704 | 0.01285828 | 1775.279
147.805 | -494.396 | 0.642915 | 50523.7 | -3687.16 | -0.00368716 | 0.0128583 | 1775.318
147.81 | -494.395 | 0.64263 | 50524.8 | -3687.27 | -0.00368727 | 0.0128526 | 1775.357
147.815 | -494.395 | 0.642316 | 50525.9 | -3687.39 | -0.00368739 | 0.01284632 | 1775.395
147.82 | -494.395 | 0.6426 | 50527 | -3687.5 | -0.0036875 | 0.012852 | 1775.434
147.825 | -494.395 | 0.642915 | 50528.1 | -3687.5 | -0.0036875 | 0.0128583 | 1775.472
147.83 | -494.395 | 0.642915 | 50529.2 | -3687.5 | -0.0036875 | 0.0128583 | 1775.511
147.835 | -494.395 | 0.642915 | 50530.4 | -3687.62 | -0.00368762 | 0.0128583 | 1775.553
147.84 | -494.394 | 0.642915 | 50531.4 | -3687.73 | -0.00368773 | 0.0128583 | 1775.588
147.845 | -494.394 | 0.642915 | 50532.6 | -3687.73 | -0.00368773 | 0.0128583 | 1775.631
147.85 | -494.394 | 0.642915 | 50533.7 | -3687.73 | -0.00368773 | 0.0128583 | 1775.669
147.855 | -494.394 | 0.642915 | 50534.9 | -3687.73 | -0.00368773 | 0.0128583 | 1775.711
147.86 | -494.394 | 0.642915 | 50536 | -3687.73 | -0.00368773 | 0.0128583 | 1775.75
147.865 | -494.394 | 0.642915 | 50537.3 | -3687.85 | -0.00368785 | 0.0128583 | 1775.796
147.87 | -494.393 | 0.642915 | 50538.3 | -3687.96 | -0.00368796 | 0.0128583 | 1775.831
147.875 | -494.393 | 0.642915 | 50539.5 | -3688.08 | -0.00368808 | 0.0128583 | 1775.873
147.88 | -494.393 | 0.642915 | 50540.6 | -3688.19 | -0.00368819 | 0.0128583 | 1775.912
147.885 | -494.393 | 0.642915 | 50541.9 | -3688.19 | -0.00368819 | 0.0128583 | 1775.957
147.89 | -494.393 | 0.642915 | 50543.1 | -3688.19 | -0.00368819 | 0.0128583 | 1776
147.895 | -494.393 | 0.642915 | 50544.4 | -3688.31 | -0.00368831 | 0.0128583 | 1776.045
147.9 | -494.392 | 0.642915 | 50545.7 | -3688.42 | -0.00368842 | 0.0128583 | 1776.091
147.905 | -494.392 | 0.642915 | 50547.1 | -3688.54 | -0.00368854 | 0.0128583 | 1776.14
147.91 | -494.392 | 0.642915 | 50548.4 | -3688.65 | -0.00368865 | 0.0128583 | 1776.186
147.915 | -494.392 | 0.642915 | 50549.8 | -3688.65 | -0.00368865 | 0.0128583 | 1776.235
147.92 | -494.392 | 0.642915 | 50551 | -3688.65 | -0.00368865 | 0.0128583 | 1776.277
147.925 | -494.392 | 0.642915 | 50552.3 | -3688.77 | -0.00368877 | 0.0128583 | 1776.323
147.93 | -494.391 | 0.642915 | 50553.5 | -3688.88 | -0.00368888 | 0.0128583 | 1776.365
147.935 | -494.391 | 0.642915 | 50554.8 | -3689 | -0.003689 | 0.0128583 | 1776.411
147.94 | -494.391 | 0.642915 | 50556 | -3689.11 | -0.00368911 | 0.0128583 | 1776.453
147.945 | -494.391 | 0.642915 | 50557.4 | -3689.11 | -0.00368911 | 0.0128583 | 1776.502
147.95 | -494.391 | 0.642915 | 50558.6 | -3689.11 | -0.00368911 | 0.0128583 | 1776.544
147.955 | -494.391 | 0.642915 | 50559.9 | -3689.11 | -0.00368911 | 0.0128583 | 1776.59
147.96 | -494.39 | 0.642915 | 50561.1 | -3689.11 | -0.00368911 | 0.0128583 | 1776.632
147.965 | -494.39 | 0.642915 | 50562.4 | -3689.23 | -0.00368923 | 0.0128583 | 1776.678
147.97 | -494.39 | 0.642915 | 50563.6 | -3689.34 | -0.00368934 | 0.0128583 | 1776.72
147.975 | -494.39 | 0.642915 | 50565 | -3689.58 | -0.00368958 | 0.0128583 | 1776.769
147.98 | -494.39 | 0.642915 | 50566.2 | -3689.8 | -0.0036898 | 0.0128583 | 1776.811
147.985 | -494.39 | 0.642915 | 50567.5 | -3689.92 | -0.00368992 | 0.0128583 | 1776.857
147.99 | -494.389 | 0.642915 | 50568.6 | -3690.03 | -0.00369003 | 0.0128583 | 1776.896
147.995 | -494.389 | 0.642915 | 50569.9 | -3690.03 | -0.00369003 | 0.0128583 | 1776.941
148 | -494.389 | 0.643199 | 50570.9 | -3690.03 | -0.00369003 | 0.01286398 | 1776.976
148.005 | -494.389 | 0.643514 | 50572.1 | -3690.03 | -0.00369003 | 0.01287028 | 1777.019
148.01 | -494.389 | 0.64323 | 50573.2 | -3690.03 | -0.00369003 | 0.0128646 | 1777.057
148.015 | -494.389 | 0.642915 | 50574.4 | -3690.15 | -0.00369015 | 0.0128583 | 1777.099
148.02 | -494.388 | 0.643199 | 50575.4 | -3690.26 | -0.00369026 | 0.01286398 | 1777.135
148.025 | -494.388 | 0.643514 | 50576.6 | -3690.38 | -0.00369038 | 0.01287028 | 1777.177
148.03 | -494.388 | 0.643514 | 50577.7 | -3690.49 | -0.00369049 | 0.01287028 | 1777.215
148.035 | -494.388 | 0.643515 | 50578.9 | -3690.61 | -0.00369061 | 0.0128703 | 1777.257
148.04 | -494.388 | 0.643515 | 50580 | -3690.72 | -0.00369072 | 0.0128703 | 1777.296
148.045 | -494.388 | 0.643515 | 50581.1 | -3690.72 | -0.00369072 | 0.0128703 | 1777.335
148.05 | -494.387 | 0.643515 | 50582.2 | -3690.72 | -0.00369072 | 0.0128703 | 1777.373
148.055 | -494.387 | 0.643515 | 50583.3 | -3690.72 | -0.00369072 | 0.0128703 | 1777.412
148.06 | -494.387 | 0.643515 | 50584.3 | -3690.72 | -0.00369072 | 0.0128703 | 1777.447
148.065 | -494.387 | 0.643515 | 50585.5 | -3690.72 | -0.00369072 | 0.0128703 | 1777.489
148.07 | -494.387 | 0.643515 | 50586.6 | -3690.72 | -0.00369072 | 0.0128703 | 1777.528
148.075 | -494.387 | 0.643515 | 50587.8 | -3690.84 | -0.00369084 | 0.0128703 | 1777.57
148.085 | -494.386 | 0.643515 | 50589.8 | -3691.07 | -0.00369107 | 0.0128703 | 1777.641
148.09 | -494.386 | 0.643515 | 50590.8 | -3691.18 | -0.00369118 | 0.0128703 | 1777.676
148.095 | -494.386 | 0.643515 | 50591.9 | -3691.3 | -0.0036913 | 0.0128703 | 1777.714
148.1 | -494.386 | 0.643515 | 50593.1 | -3691.41 | -0.00369141 | 0.0128703 | 1777.756
148.105 | -494.386 | 0.643515 | 50594.3 | -3691.53 | -0.00369153 | 0.0128703 | 1777.799
148.11 | -494.385 | 0.643515 | 50595.4 | -3691.64 | -0.00369164 | 0.0128703 | 1777.837
148.115 | -494.385 | 0.643515 | 50596.6 | -3691.64 | -0.00369164 | 0.0128703 | 1777.879
148.12 | -494.385 | 0.643515 | 50597.8 | -3691.64 | -0.00369164 | 0.0128703 | 1777.922
148.125 | -494.385 | 0.643515 | 50599 | -3691.64 | -0.00369164 | 0.0128703 | 1777.964
148.13 | -494.385 | 0.643515 | 50600.2 | -3691.64 | -0.00369164 | 0.0128703 | 1778.006
148.135 | -494.385 | 0.643515 | 50601.6 | -3691.76 | -0.00369176 | 0.0128703 | 1778.055
148.14 | -494.384 | 0.643515 | 50602.7 | -3691.87 | -0.00369187 | 0.0128703 | 1778.094
148.145 | -494.384 | 0.643515 | 50603.9 | -3691.99 | -0.00369199 | 0.0128703 | 1778.136
148.15 | -494.384 | 0.643515 | 50605.1 | -3692.1 | -0.0036921 | 0.0128703 | 1778.178
148.155 | -494.384 | 0.643515 | 50606.4 | -3692.1 | -0.0036921 | 0.0128703 | 1778.224
148.16 | -494.384 | 0.6438 | 50607.6 | -3692.1 | -0.0036921 | 0.012876 | 1778.266
148.165 | -494.384 | 0.644113 | 50608.9 | -3692.22 | -0.00369222 | 0.01288226 | 1778.312
148.17 | -494.383 | 0.643828 | 50609.9 | -3692.33 | -0.00369233 | 0.01287656 | 1778.347
148.175 | -494.383 | 0.643515 | 50611.1 | -3692.45 | -0.00369245 | 0.0128703 | 1778.389
148.18 | -494.383 | 0.643799 | 50612.2 | -3692.56 | -0.00369256 | 0.01287598 | 1778.428
148.185 | -494.383 | 0.644113 | 50613.5 | -3692.68 | -0.00369268 | 0.01288226 | 1778.473
148.19 | -494.383 | 0.643829 | 50614.6 | -3692.78 | -0.00369278 | 0.01287658 | 1778.512
148.195 | -494.383 | 0.643515 | 50615.8 | -3692.78 | -0.00369278 | 0.0128703 | 1778.554
148.2 | -494.382 | 0.643798 | 50616.8 | -3692.78 | -0.00369278 | 0.01287596 | 1778.589
148.205 | -494.382 | 0.644113 | 50618 | -3692.91 | -0.00369291 | 0.01288226 | 1778.631
148.21 | -494.382 | 0.643829 | 50619.1 | -3693.01 | -0.00369301 | 0.01287658 | 1778.67
148.215 | -494.382 | 0.643515 | 50620.3 | -3693.01 | -0.00369301 | 0.0128703 | 1778.712
148.22 | -494.382 | 0.643515 | 50621.4 | -3693.01 | -0.00369301 | 0.0128703 | 1778.751
148.225 | -494.382 | 0.643515 | 50622.7 | -3693.13 | -0.00369313 | 0.0128703 | 1778.797
148.23 | -494.381 | 0.6438 | 50623.7 | -3693.24 | -0.00369324 | 0.012876 | 1778.832
148.235 | -494.381 | 0.644113 | 50624.8 | -3693.36 | -0.00369336 | 0.01288226 | 1778.87
148.24 | -494.381 | 0.643829 | 50625.9 | -3693.47 | -0.00369347 | 0.01287658 | 1778.909
148.245 | -494.381 | 0.643515 | 50627.1 | -3693.47 | -0.00369347 | 0.0128703 | 1778.951
148.25 | -494.381 | 0.643799 | 50628.1 | -3693.47 | -0.00369347 | 0.01287598 | 1778.986
148.255 | -494.381 | 0.644113 | 50629.3 | -3693.59 | -0.00369359 | 0.01288226 | 1779.028
148.26 | -494.38 | 0.644114 | 50630.3 | -3693.7 | -0.0036937 | 0.01288228 | 1779.064
148.265 | -494.38 | 0.644115 | 50631.5 | -3693.82 | -0.00369382 | 0.0128823 | 1779.106
148.27 | -494.38 | 0.644115 | 50632.6 | -3693.93 | -0.00369393 | 0.0128823 | 1779.144
148.275 | -494.38 | 0.644115 | 50633.8 | -3693.93 | -0.00369393 | 0.0128823 | 1779.187
148.28 | -494.38 | 0.644115 | 50634.8 | -3693.93 | -0.00369393 | 0.0128823 | 1779.222
148.285 | -494.38 | 0.644115 | 50635.9 | -3694.05 | -0.00369405 | 0.0128823 | 1779.26
148.295 | -494.379 | 0.644115 | 50638 | -3694.16 | -0.00369416 | 0.0128823 | 1779.334
148.305 | -494.379 | 0.644115 | 50640 | -3694.28 | -0.00369428 | 0.0128823 | 1779.404
148.315 | -494.379 | 0.644115 | 50642 | -3694.63 | -0.00369463 | 0.0128823 | 1779.475
148.325 | -494.378 | 0.644713 | 50643.9 | -3694.85 | -0.00369485 | 0.01289426 | 1779.541
148.335 | -494.378 | 0.644115 | 50645.8 | -3694.73 | -0.00369473 | 0.0128823 | 1779.608
148.34 | -494.378 | 0.644115 | 50646.9 | -3694.62 | -0.00369462 | 0.0128823 | 1779.647
148.345 | -494.378 | 0.644115 | 50648.1 | -3694.86 | -0.00369486 | 0.0128823 | 1779.689
148.35 | -494.377 | 0.644115 | 50649.1 | -3695.08 | -0.00369508 | 0.0128823 | 1779.724
148.355 | -494.377 | 0.644115 | 50650.3 | -3695.08 | -0.00369508 | 0.0128823 | 1779.766
148.36 | -494.377 | 0.644115 | 50651.3 | -3695.08 | -0.00369508 | 0.0128823 | 1779.802
148.365 | -494.377 | 0.644115 | 50652.5 | -3695.08 | -0.00369508 | 0.0128823 | 1779.844
148.37 | -494.377 | 0.644115 | 50653.5 | -3695.08 | -0.00369508 | 0.0128823 | 1779.879
148.375 | -494.377 | 0.644115 | 50654.6 | -3695.2 | -0.0036952 | 0.0128823 | 1779.917
148.38 | -494.376 | 0.644399 | 50655.8 | -3695.31 | -0.00369531 | 0.01288798 | 1779.96
148.385 | -494.376 | 0.644713 | 50657 | -3695.31 | -0.00369531 | 0.01289426 | 1780.002
148.39 | -494.376 | 0.64443 | 50658.1 | -3695.31 | -0.00369531 | 0.0128886 | 1780.04
148.395 | -494.376 | 0.644115 | 50659.4 | -3695.43 | -0.00369543 | 0.0128823 | 1780.086
148.4 | -494.376 | 0.644399 | 50660.5 | -3695.54 | -0.00369554 | 0.01288798 | 1780.125
148.405 | -494.376 | 0.644713 | 50661.7 | -3695.66 | -0.00369566 | 0.01289426 | 1780.167
148.41 | -494.375 | 0.644428 | 50662.8 | -3695.77 | -0.00369577 | 0.01288856 | 1780.206
148.415 | -494.375 | 0.644115 | 50664 | -3695.77 | -0.00369577 | 0.0128823 | 1780.248
148.42 | -494.375 | 0.6444 | 50665.1 | -3695.77 | -0.00369577 | 0.012888 | 1780.286
148.425 | -494.375 | 0.644713 | 50666.3 | -3695.89 | -0.00369589 | 0.01289426 | 1780.329
148.43 | -494.375 | 0.644429 | 50667.4 | -3696 | -0.003696 | 0.01288858 | 1780.367
148.435 | -494.375 | 0.644115 | 50668.6 | -3696 | -0.003696 | 0.0128823 | 1780.409
148.44 | -494.374 | 0.644399 | 50669.6 | -3696 | -0.003696 | 0.01288798 | 1780.445
148.445 | -494.374 | 0.644713 | 50670.7 | -3696.12 | -0.00369612 | 0.01289426 | 1780.483
148.45 | -494.374 | 0.644714 | 50671.8 | -3696.23 | -0.00369623 | 0.01289428 | 1780.522
148.455 | -494.374 | 0.644715 | 50672.9 | -3696.35 | -0.00369635 | 0.0128943 | 1780.56
148.46 | -494.374 | 0.644715 | 50673.9 | -3696.46 | -0.00369646 | 0.0128943 | 1780.596
148.465 | -494.374 | 0.644715 | 50675 | -3696.58 | -0.00369658 | 0.0128943 | 1780.634
148.47 | -494.373 | 0.644428 | 50676.1 | -3696.69 | -0.00369669 | 0.01288856 | 1780.673
148.475 | -494.373 | 0.644116 | 50677.3 | -3696.69 | -0.00369669 | 0.01288232 | 1780.715
148.485 | -494.373 | 0.644715 | 50679.4 | -3696.81 | -0.00369681 | 0.0128943 | 1780.789
148.49 | -494.373 | 0.644715 | 50680.5 | -3696.92 | -0.00369692 | 0.0128943 | 1780.828
148.495 | -494.373 | 0.644715 | 50681.7 | -3696.92 | -0.00369692 | 0.0128943 | 1780.87
148.505 | -494.372 | 0.644715 | 50683.7 | -3697.04 | -0.00369704 | 0.0128943 | 1780.94
148.51 | -494.372 | 0.644715 | 50684.8 | -3697.15 | -0.00369715 | 0.0128943 | 1780.979
148.515 | -494.372 | 0.644715 | 50686 | -3697.15 | -0.00369715 | 0.0128943 | 1781.021
148.52 | -494.372 | 0.644715 | 50687 | -3697.15 | -0.00369715 | 0.0128943 | 1781.056
148.525 | -494.372 | 0.644715 | 50688.1 | -3697.15 | -0.00369715 | 0.0128943 | 1781.095
148.53 | -494.371 | 0.644715 | 50689.2 | -3697.15 | -0.00369715 | 0.0128943 | 1781.133
148.535 | -494.371 | 0.644715 | 50690.3 | -3697.39 | -0.00369739 | 0.0128943 | 1781.172
148.54 | -494.371 | 0.644715 | 50691.4 | -3697.61 | -0.00369761 | 0.0128943 | 1781.211
148.545 | -494.371 | 0.644715 | 50692.6 | -3697.61 | -0.00369761 | 0.0128943 | 1781.253
148.55 | -494.371 | 0.644715 | 50693.6 | -3697.61 | -0.00369761 | 0.0128943 | 1781.288
148.555 | -494.371 | 0.644715 | 50694.7 | -3697.61 | -0.00369761 | 0.0128943 | 1781.327
148.56 | -494.37 | 0.644715 | 50695.9 | -3697.61 | -0.00369761 | 0.0128943 | 1781.369
148.565 | -494.37 | 0.644715 | 50697.1 | -3697.73 | -0.00369773 | 0.0128943 | 1781.411
148.57 | -494.37 | 0.644715 | 50698.2 | -3697.84 | -0.00369784 | 0.0128943 | 1781.449
148.575 | -494.37 | 0.644715 | 50699.4 | -3697.96 | -0.00369796 | 0.0128943 | 1781.492
148.58 | -494.37 | 0.644715 | 50700.5 | -3698.07 | -0.00369807 | 0.0128943 | 1781.53
148.585 | -494.37 | 0.644715 | 50701.7 | -3698.07 | -0.00369807 | 0.0128943 | 1781.572
148.59 | -494.369 | 0.644715 | 50702.8 | -3698.07 | -0.00369807 | 0.0128943 | 1781.611
148.595 | -494.369 | 0.644715 | 50704 | -3698.19 | -0.00369819 | 0.0128943 | 1781.653
148.6 | -494.369 | 0.644715 | 50705.2 | -3698.3 | -0.0036983 | 0.0128943 | 1781.695
148.605 | -494.369 | 0.644715 | 50706.5 | -3698.42 | -0.00369842 | 0.0128943 | 1781.741
148.61 | -494.369 | 0.644715 | 50707.6 | -3698.53 | -0.00369853 | 0.0128943 | 1781.78
148.615 | -494.369 | 0.644715 | 50708.8 | -3698.53 | -0.00369853 | 0.0128943 | 1781.822
148.62 | -494.368 | 0.644999 | 50709.9 | -3698.53 | -0.00369853 | 0.01289998 | 1781.861
148.625 | -494.368 | 0.645314 | 50711.1 | -3698.41 | -0.00369841 | 0.01290628 | 1781.903
148.63 | -494.368 | 0.645029 | 50712.2 | -3698.3 | -0.0036983 | 0.01290058 | 1781.941
148.635 | -494.368 | 0.644715 | 50713.4 | -3698.42 | -0.00369842 | 0.0128943 | 1781.984
148.64 | -494.368 | 0.644998 | 50714.5 | -3698.53 | -0.00369853 | 0.01289996 | 1782.022
148.645 | -494.368 | 0.645314 | 50715.8 | -3698.65 | -0.00369865 | 0.01290628 | 1782.068
148.65 | -494.367 | 0.645314 | 50716.9 | -3698.76 | -0.00369876 | 0.01290628 | 1782.107
148.655 | -494.367 | 0.645315 | 50718.1 | -3698.88 | -0.00369888 | 0.0129063 | 1782.149
148.66 | -494.367 | 0.645315 | 50719.1 | -3698.99 | -0.00369899 | 0.0129063 | 1782.184
148.665 | -494.367 | 0.645315 | 50720.3 | -3699.11 | -0.00369911 | 0.0129063 | 1782.226
148.67 | -494.367 | 0.645315 | 50721.3 | -3699.22 | -0.00369922 | 0.0129063 | 1782.261
148.675 | -494.367 | 0.645315 | 50722.5 | -3699.34 | -0.00369934 | 0.0129063 | 1782.303
148.68 | -494.366 | 0.64503 | 50723.5 | -3699.45 | -0.00369945 | 0.0129006 | 1782.338
148.685 | -494.366 | 0.644716 | 50724.7 | -3699.45 | -0.00369945 | 0.01289432 | 1782.381
148.69 | -494.366 | 0.645 | 50725.8 | -3699.45 | -0.00369945 | 0.0129 | 1782.419
148.695 | -494.366 | 0.645315 | 50727 | -3699.57 | -0.00369957 | 0.0129063 | 1782.461
148.7 | -494.366 | 0.645315 | 50728.1 | -3699.67 | -0.00369967 | 0.0129063 | 1782.5
148.705 | -494.366 | 0.645315 | 50729.3 | -3699.8 | -0.0036998 | 0.0129063 | 1782.542
148.71 | -494.365 | 0.645315 | 50730.3 | -3699.9 | -0.0036999 | 0.0129063 | 1782.577
148.715 | -494.365 | 0.645315 | 50731.4 | -3699.9 | -0.0036999 | 0.0129063 | 1782.616
148.72 | -494.365 | 0.645315 | 50732.5 | -3699.9 | -0.0036999 | 0.0129063 | 1782.655
148.725 | -494.365 | 0.645315 | 50733.6 | -3699.9 | -0.0036999 | 0.0129063 | 1782.693
148.73 | -494.365 | 0.645315 | 50734.7 | -3699.9 | -0.0036999 | 0.0129063 | 1782.732
148.735 | -494.365 | 0.645315 | 50735.8 | -3700.02 | -0.00370002 | 0.0129063 | 1782.771
148.745 | -494.364 | 0.645315 | 50737.8 | -3700.25 | -0.00370025 | 0.0129063 | 1782.841
148.755 | -494.364 | 0.645315 | 50739.9 | -3700.36 | -0.00370036 | 0.0129063 | 1782.915
148.76 | -494.364 | 0.645315 | 50740.9 | -3700.36 | -0.00370036 | 0.0129063 | 1782.95
148.765 | -494.364 | 0.645315 | 50742 | -3700.48 | -0.00370048 | 0.0129063 | 1782.989
148.77 | -494.363 | 0.645315 | 50743 | -3700.59 | -0.00370059 | 0.0129063 | 1783.024
148.775 | -494.363 | 0.645315 | 50744.2 | -3700.71 | -0.00370071 | 0.0129063 | 1783.066
148.785 | -494.363 | 0.645315 | 50746.2 | -3700.82 | -0.00370082 | 0.0129063 | 1783.136
148.79 | -494.363 | 0.645315 | 50747.3 | -3700.82 | -0.00370082 | 0.0129063 | 1783.175
148.795 | -494.363 | 0.645315 | 50748.4 | -3700.94 | -0.00370094 | 0.0129063 | 1783.213
148.8 | -494.362 | 0.645315 | 50749.4 | -3701.05 | -0.00370105 | 0.0129063 | 1783.249
148.805 | -494.362 | 0.645315 | 50750.6 | -3701.05 | -0.00370105 | 0.0129063 | 1783.291
148.81 | -494.362 | 0.645315 | 50751.7 | -3701.05 | -0.00370105 | 0.0129063 | 1783.329
148.815 | -494.362 | 0.645315 | 50752.8 | -3701.17 | -0.00370117 | 0.0129063 | 1783.368
148.82 | -494.362 | 0.645315 | 50753.9 | -3701.28 | -0.00370128 | 0.0129063 | 1783.407
148.825 | -494.362 | 0.645315 | 50755.2 | -3701.28 | -0.00370128 | 0.0129063 | 1783.452
148.83 | -494.361 | 0.645315 | 50756.3 | -3701.28 | -0.00370128 | 0.0129063 | 1783.491
148.835 | -494.361 | 0.645315 | 50757.6 | -3701.28 | -0.00370128 | 0.0129063 | 1783.537
148.84 | -494.361 | 0.645315 | 50758.7 | -3701.28 | -0.00370128 | 0.0129063 | 1783.575
148.845 | -494.361 | 0.645315 | 50760 | -3701.4 | -0.0037014 | 0.0129063 | 1783.621
148.85 | -494.361 | 0.645315 | 50761.1 | -3701.51 | -0.00370151 | 0.0129063 | 1783.66
148.855 | -494.361 | 0.645315 | 50762.3 | -3701.63 | -0.00370163 | 0.0129063 | 1783.702
148.86 | -494.36 | 0.645315 | 50763.3 | -3701.74 | -0.00370174 | 0.0129063 | 1783.737
148.865 | -494.36 | 0.645315 | 50764.4 | -3701.86 | -0.00370186 | 0.0129063 | 1783.776
148.87 | -494.36 | 0.645599 | 50765.5 | -3701.97 | -0.00370197 | 0.01291198 | 1783.814
148.875 | -494.36 | 0.645913 | 50766.7 | -3701.97 | -0.00370197 | 0.01291826 | 1783.856
148.88 | -494.36 | 0.645629 | 50767.9 | -3701.97 | -0.00370197 | 0.01291258 | 1783.899
148.885 | -494.36 | 0.645315 | 50769.2 | -3702.09 | -0.00370209 | 0.0129063 | 1783.944
148.89 | -494.359 | 0.645598 | 50770.2 | -3702.2 | -0.0037022 | 0.01291196 | 1783.979
148.895 | -494.359 | 0.645913 | 50771.4 | -3702.2 | -0.0037022 | 0.01291826 | 1784.022
148.9 | -494.359 | 0.645629 | 50772.4 | -3702.2 | -0.0037022 | 0.01291258 | 1784.057
148.905 | -494.359 | 0.645315 | 50773.5 | -3702.32 | -0.00370232 | 0.0129063 | 1784.095
148.91 | -494.359 | 0.645315 | 50774.7 | -3702.43 | -0.00370243 | 0.0129063 | 1784.138
148.915 | -494.359 | 0.645315 | 50775.9 | -3702.55 | -0.00370255 | 0.0129063 | 1784.18
148.92 | -494.358 | 0.645315 | 50777 | -3702.66 | -0.00370266 | 0.0129063 | 1784.218
148.925 | -494.358 | 0.645315 | 50778.1 | -3702.78 | -0.00370278 | 0.0129063 | 1784.257
148.935 | -494.358 | 0.645913 | 50780.2 | -3702.77 | -0.00370277 | 0.01291826 | 1784.331
148.945 | -494.358 | 0.645315 | 50782.2 | -3702.78 | -0.00370278 | 0.0129063 | 1784.401
148.95 | -494.357 | 0.645598 | 50783.2 | -3702.89 | -0.00370289 | 0.01291196 | 1784.436
148.955 | -494.357 | 0.645913 | 50784.4 | -3702.89 | -0.00370289 | 0.01291826 | 1784.478
148.96 | -494.357 | 0.645914 | 50785.4 | -3702.89 | -0.00370289 | 0.01291828 | 1784.514
148.965 | -494.357 | 0.645915 | 50786.5 | -3703.13 | -0.00370313 | 0.0129183 | 1784.552
148.975 | -494.357 | 0.645915 | 50788.5 | -3703.35 | -0.00370335 | 0.0129183 | 1784.622
148.985 | -494.356 | 0.645915 | 50790.3 | -3703.47 | -0.00370347 | 0.0129183 | 1784.686
148.995 | -494.356 | 0.645915 | 50792.1 | -3703.7 | -0.0037037 | 0.0129183 | 1784.749
149.005 | -494.356 | 0.645915 | 50794 | -3703.81 | -0.00370381 | 0.0129183 | 1784.816
149.015 | -494.355 | 0.645915 | 50795.8 | -3703.81 | -0.00370381 | 0.0129183 | 1784.879
149.025 | -494.355 | 0.645915 | 50797.8 | -3704.05 | -0.00370405 | 0.0129183 | 1784.949
149.03 | -494.355 | 0.645915 | 50798.9 | -3704.27 | -0.00370427 | 0.0129183 | 1784.988
149.035 | -494.355 | 0.645915 | 50800 | -3704.27 | -0.00370427 | 0.0129183 | 1785.027
149.045 | -494.354 | 0.645915 | 50802 | -3704.15 | -0.00370415 | 0.0129183 | 1785.097
149.055 | -494.354 | 0.645915 | 50804 | -3704.28 | -0.00370428 | 0.0129183 | 1785.167
149.06 | -494.354 | 0.646199 | 50805 | -3704.5 | -0.0037045 | 0.01292398 | 1785.202
149.065 | -494.354 | 0.646513 | 50806.1 | -3704.5 | -0.0037045 | 0.01293026 | 1785.241
149.075 | -494.353 | 0.645915 | 50808.1 | -3704.62 | -0.00370462 | 0.0129183 | 1785.311
149.085 | -494.353 | 0.645915 | 50810.2 | -3704.61 | -0.00370461 | 0.0129183 | 1785.385
149.09 | -494.353 | 0.646199 | 50811.3 | -3704.5 | -0.0037045 | 0.01292398 | 1785.424
149.095 | -494.353 | 0.646513 | 50812.5 | -3704.62 | -0.00370462 | 0.01293026 | 1785.466
149.105 | -494.352 | 0.646515 | 50814.6 | -3704.85 | -0.00370485 | 0.0129303 | 1785.54
149.11 | -494.352 | 0.646515 | 50815.6 | -3704.96 | -0.00370496 | 0.0129303 | 1785.575
149.115 | -494.352 | 0.646515 | 50816.8 | -3705.08 | -0.00370508 | 0.0129303 | 1785.617
149.125 | -494.352 | 0.645916 | 50818.9 | -3705.31 | -0.00370531 | 0.01291832 | 1785.691
149.135 | -494.351 | 0.646515 | 50820.9 | -3705.54 | -0.00370554 | 0.0129303 | 1785.761
149.14 | -494.351 | 0.646231 | 50821.9 | -3705.65 | -0.00370565 | 0.01292462 | 1785.796
149.145 | -494.351 | 0.645916 | 50823 | -3705.65 | -0.00370565 | 0.01291832 | 1785.835
149.15 | -494.351 | 0.6462 | 50824 | -3705.65 | -0.00370565 | 0.012924 | 1785.87
149.155 | -494.351 | 0.646515 | 50825.2 | -3705.65 | -0.00370565 | 0.0129303 | 1785.912
149.165 | -494.35 | 0.645916 | 50827.2 | -3705.65 | -0.00370565 | 0.01291832 | 1785.982
149.175 | -494.35 | 0.646515 | 50829.3 | -3705.77 | -0.00370577 | 0.0129303 | 1786.056
149.185 | -494.35 | 0.646515 | 50831.2 | -3706 | -0.003706 | 0.0129303 | 1786.123
149.195 | -494.349 | 0.645916 | 50833.2 | -3706.23 | -0.00370623 | 0.01291832 | 1786.193
149.205 | -494.349 | 0.646515 | 50835.2 | -3706.33 | -0.00370633 | 0.0129303 | 1786.263
149.215 | -494.349 | 0.645916 | 50837.1 | -3706.33 | -0.00370633 | 0.01291832 | 1786.33
149.225 | -494.348 | 0.646515 | 50839 | -3706.46 | -0.00370646 | 0.0129303 | 1786.397
149.23 | -494.348 | 0.646515 | 50840 | -3706.56 | -0.00370656 | 0.0129303 | 1786.432
149.235 | -494.348 | 0.646515 | 50841.2 | -3706.69 | -0.00370669 | 0.0129303 | 1786.474
149.245 | -494.348 | 0.646515 | 50843.3 | -3706.79 | -0.00370679 | 0.0129303 | 1786.548
149.25 | -494.347 | 0.64623 | 50844.3 | -3706.79 | -0.00370679 | 0.0129246 | 1786.583
149.255 | -494.347 | 0.645916 | 50845.5 | -3706.79 | -0.00370679 | 0.01291832 | 1786.625
149.26 | -494.347 | 0.646199 | 50846.5 | -3706.79 | -0.00370679 | 0.01292398 | 1786.661
149.265 | -494.347 | 0.646515 | 50847.6 | -3706.92 | -0.00370692 | 0.0129303 | 1786.699
149.27 | -494.347 | 0.646515 | 50848.8 | -3707.02 | -0.00370702 | 0.0129303 | 1786.741
149.275 | -494.347 | 0.646515 | 50850 | -3707.14 | -0.00370714 | 0.0129303 | 1786.783
149.28 | -494.346 | 0.646515 | 50851.1 | -3707.25 | -0.00370725 | 0.0129303 | 1786.822
149.285 | -494.346 | 0.646515 | 50852.3 | -3707.25 | -0.00370725 | 0.0129303 | 1786.864
149.29 | -494.346 | 0.646515 | 50853.4 | -3707.25 | -0.00370725 | 0.0129303 | 1786.903
149.295 | -494.346 | 0.646515 | 50854.6 | -3707.25 | -0.00370725 | 0.0129303 | 1786.945
149.3 | -494.346 | 0.646515 | 50855.7 | -3707.25 | -0.00370725 | 0.0129303 | 1786.984
149.305 | -494.346 | 0.646515 | 50856.8 | -3707.37 | -0.00370737 | 0.0129303 | 1787.022
149.31 | -494.345 | 0.646515 | 50857.8 | -3707.48 | -0.00370748 | 0.0129303 | 1787.058
149.315 | -494.345 | 0.646515 | 50858.9 | -3707.6 | -0.0037076 | 0.0129303 | 1787.096
149.325 | -494.345 | 0.647114 | 50861 | -3707.83 | -0.00370783 | 0.01294228 | 1787.17
149.335 | -494.345 | 0.646515 | 50863.1 | -3707.94 | -0.00370794 | 0.0129303 | 1787.244
149.345 | -494.344 | 0.647114 | 50865.2 | -3708.06 | -0.00370806 | 0.01294228 | 1787.318
149.355 | -494.344 | 0.646515 | 50867.2 | -3708.17 | -0.00370817 | 0.0129303 | 1787.388
149.365 | -494.344 | 0.647114 | 50869.3 | -3708.17 | -0.00370817 | 0.01294228 | 1787.462
149.375 | -494.343 | 0.646515 | 50871.3 | -3708.29 | -0.00370829 | 0.0129303 | 1787.532
149.385 | -494.343 | 0.647114 | 50873.2 | -3708.52 | -0.00370852 | 0.01294228 | 1787.599
149.395 | -494.343 | 0.646515 | 50875.1 | -3708.63 | -0.00370863 | 0.0129303 | 1787.665
149.405 | -494.342 | 0.647114 | 50877 | -3708.63 | -0.00370863 | 0.01294228 | 1787.732
149.415 | -494.342 | 0.647115 | 50879.1 | -3708.75 | -0.00370875 | 0.0129423 | 1787.806
149.425 | -494.342 | 0.646516 | 50881.2 | -3708.98 | -0.00370898 | 0.01293032 | 1787.88
149.435 | -494.341 | 0.647115 | 50883.2 | -3709.21 | -0.00370921 | 0.0129423 | 1787.95
149.445 | -494.341 | 0.647115 | 50885.2 | -3709.44 | -0.00370944 | 0.0129423 | 1788.02
149.45 | -494.341 | 0.647115 | 50886.2 | -3709.55 | -0.00370955 | 0.0129423 | 1788.056
149.455 | -494.341 | 0.647115 | 50887.4 | -3709.55 | -0.00370955 | 0.0129423 | 1788.098
149.46 | -494.34 | 0.64683 | 50888.4 | -3709.55 | -0.00370955 | 0.0129366 | 1788.133
149.465 | -494.34 | 0.646516 | 50889.5 | -3709.55 | -0.00370955 | 0.01293032 | 1788.171
149.47 | -494.34 | 0.646802 | 50890.6 | -3709.55 | -0.00370955 | 0.01293604 | 1788.21
149.475 | -494.34 | 0.647115 | 50891.7 | -3709.67 | -0.00370967 | 0.0129423 | 1788.249
149.48 | -494.34 | 0.647115 | 50892.8 | -3709.78 | -0.00370978 | 0.0129423 | 1788.287
149.485 | -494.34 | 0.647115 | 50894 | -3709.78 | -0.00370978 | 0.0129423 | 1788.33
149.49 | -494.339 | 0.64683 | 50895.2 | -3709.78 | -0.00370978 | 0.0129366 | 1788.372
149.495 | -494.339 | 0.646516 | 50896.4 | -3709.78 | -0.00370978 | 0.01293032 | 1788.414
149.5 | -494.339 | 0.6468 | 50897.5 | -3709.78 | -0.00370978 | 0.012936 | 1788.453
149.505 | -494.339 | 0.647115 | 50898.8 | -3709.9 | -0.0037099 | 0.0129423 | 1788.498
149.51 | -494.339 | 0.647115 | 50899.9 | -3710.01 | -0.00371001 | 0.0129423 | 1788.537
149.515 | -494.339 | 0.647115 | 50901.1 | -3710.13 | -0.00371013 | 0.0129423 | 1788.579
149.52 | -494.338 | 0.647115 | 50902.2 | -3710.24 | -0.00371024 | 0.0129423 | 1788.618
149.525 | -494.338 | 0.647115 | 50903.4 | -3710.24 | -0.00371024 | 0.0129423 | 1788.66
149.535 | -494.338 | 0.647115 | 50905.4 | -3710.36 | -0.00371036 | 0.0129423 | 1788.73
149.545 | -494.338 | 0.647115 | 50907.5 | -3710.47 | -0.00371047 | 0.0129423 | 1788.804
149.55 | -494.337 | 0.647115 | 50908.5 | -3710.47 | -0.00371047 | 0.0129423 | 1788.839
149.555 | -494.337 | 0.647115 | 50909.6 | -3710.59 | -0.00371059 | 0.0129423 | 1788.878
149.56 | -494.337 | 0.647399 | 50910.6 | -3710.7 | -0.0037107 | 0.01294798 | 1788.913
149.565 | -494.337 | 0.647713 | 50911.7 | -3710.82 | -0.00371082 | 0.01295426 | 1788.952
149.57 | -494.337 | 0.64743 | 50912.7 | -3710.93 | -0.00371093 | 0.0129486 | 1788.987
149.575 | -494.337 | 0.647115 | 50913.9 | -3711.05 | -0.00371105 | 0.0129423 | 1789.029
149.585 | -494.336 | 0.647115 | 50915.9 | -3711.16 | -0.00371116 | 0.0129423 | 1789.099
149.595 | -494.336 | 0.647713 | 50918 | -3711.4 | -0.0037114 | 0.01295426 | 1789.173
149.605 | -494.336 | 0.647715 | 50920 | -3711.5 | -0.0037115 | 0.0129543 | 1789.243
149.615 | -494.335 | 0.647715 | 50922 | -3711.51 | -0.00371151 | 0.0129543 | 1789.313
149.625 | -494.335 | 0.647116 | 50924 | -3711.62 | -0.00371162 | 0.01294232 | 1789.384
149.63 | -494.335 | 0.6474 | 50925 | -3711.62 | -0.00371162 | 0.012948 | 1789.419
149.635 | -494.335 | 0.647715 | 50926.2 | -3711.74 | -0.00371174 | 0.0129543 | 1789.461
149.645 | -494.334 | 0.647715 | 50928.2 | -3711.97 | -0.00371197 | 0.0129543 | 1789.531
149.655 | -494.334 | 0.647715 | 50930.2 | -3712.08 | -0.00371208 | 0.0129543 | 1789.602
149.665 | -494.334 | 0.647715 | 50932.1 | -3712.08 | -0.00371208 | 0.0129543 | 1789.668
149.675 | -494.333 | 0.647715 | 50933.9 | -3712.2 | -0.0037122 | 0.0129543 | 1789.732
149.685 | -494.333 | 0.647715 | 50936 | -3712.55 | -0.00371255 | 0.0129543 | 1789.805
149.695 | -494.333 | 0.647715 | 50937.9 | -3712.77 | -0.00371277 | 0.0129543 | 1789.872
149.705 | -494.332 | 0.647715 | 50939.9 | -3712.77 | -0.00371277 | 0.0129543 | 1789.942
149.71 | -494.332 | 0.647715 | 50940.9 | -3712.77 | -0.00371277 | 0.0129543 | 1789.978
149.715 | -494.332 | 0.647715 | 50942.1 | -3712.77 | -0.00371277 | 0.0129543 | 1790.02
149.72 | -494.332 | 0.647715 | 50943.1 | -3712.77 | -0.00371277 | 0.0129543 | 1790.055
149.725 | -494.332 | 0.647715 | 50944.2 | -3712.77 | -0.00371277 | 0.0129543 | 1790.094
149.735 | -494.331 | 0.647715 | 50946.2 | -3712.89 | -0.00371289 | 0.0129543 | 1790.164
149.74 | -494.331 | 0.647715 | 50947.2 | -3713 | -0.003713 | 0.0129543 | 1790.199
149.745 | -494.331 | 0.647715 | 50948.3 | -3713.12 | -0.00371312 | 0.0129543 | 1790.238
149.755 | -494.331 | 0.647715 | 50950.4 | -3713.23 | -0.00371323 | 0.0129543 | 1790.311
149.765 | -494.33 | 0.647715 | 50952.4 | -3713.35 | -0.00371335 | 0.0129543 | 1790.382
149.77 | -494.33 | 0.647715 | 50953.4 | -3713.45 | -0.00371345 | 0.0129543 | 1790.417
149.775 | -494.33 | 0.647715 | 50954.6 | -3713.57 | -0.00371357 | 0.0129543 | 1790.459
149.78 | -494.33 | 0.647715 | 50955.6 | -3713.68 | -0.00371368 | 0.0129543 | 1790.494
149.785 | -494.33 | 0.647715 | 50956.7 | -3713.68 | -0.00371368 | 0.0129543 | 1790.533
149.79 | -494.329 | 0.647715 | 50957.7 | -3713.68 | -0.00371368 | 0.0129543 | 1790.568
149.795 | -494.329 | 0.647715 | 50958.8 | -3713.8 | -0.0037138 | 0.0129543 | 1790.607
149.8 | -494.329 | 0.647715 | 50959.9 | -3713.91 | -0.00371391 | 0.0129543 | 1790.645
149.805 | -494.329 | 0.647715 | 50961 | -3714.03 | -0.00371403 | 0.0129543 | 1790.684
149.815 | -494.329 | 0.647715 | 50963 | -3714.14 | -0.00371414 | 0.0129543 | 1790.754
149.82 | -494.328 | 0.647715 | 50964 | -3714.14 | -0.00371414 | 0.0129543 | 1790.789
149.825 | -494.328 | 0.647715 | 50965.2 | -3714.14 | -0.00371414 | 0.0129543 | 1790.831
149.83 | -494.328 | 0.647715 | 50966.2 | -3714.14 | -0.00371414 | 0.0129543 | 1790.867
149.835 | -494.328 | 0.647715 | 50967.4 | -3714.14 | -0.00371414 | 0.0129543 | 1790.909
149.84 | -494.328 | 0.647715 | 50968.4 | -3714.14 | -0.00371414 | 0.0129543 | 1790.944
149.845 | -494.328 | 0.647715 | 50969.5 | -3714.26 | -0.00371426 | 0.0129543 | 1790.983
149.855 | -494.327 | 0.647715 | 50971.5 | -3714.49 | -0.00371449 | 0.0129543 | 1791.053
149.86 | -494.327 | 0.647715 | 50972.6 | -3714.6 | -0.0037146 | 0.0129543 | 1791.091
149.865 | -494.327 | 0.647715 | 50973.7 | -3714.72 | -0.00371472 | 0.0129543 | 1791.13
149.875 | -494.327 | 0.647715 | 50975.7 | -3714.83 | -0.00371483 | 0.0129543 | 1791.2
149.885 | -494.326 | 0.647715 | 50977.6 | -3714.83 | -0.00371483 | 0.0129543 | 1791.267
149.895 | -494.326 | 0.647715 | 50979.5 | -3714.95 | -0.00371495 | 0.0129543 | 1791.334
149.905 | -494.326 | 0.647715 | 50981.5 | -3715.06 | -0.00371506 | 0.0129543 | 1791.404
149.915 | -494.325 | 0.647715 | 50983.4 | -3715.3 | -0.0037153 | 0.0129543 | 1791.471
149.925 | -494.325 | 0.647715 | 50985.5 | -3715.52 | -0.00371552 | 0.0129543 | 1791.545
149.935 | -494.325 | 0.648313 | 50987.5 | -3715.52 | -0.00371552 | 0.01296626 | 1791.615
149.94 | -494.324 | 0.648029 | 50988.6 | -3715.52 | -0.00371552 | 0.01296058 | 1791.654
149.945 | -494.324 | 0.647715 | 50989.7 | -3715.64 | -0.00371564 | 0.0129543 | 1791.692
149.95 | -494.324 | 0.647998 | 50990.8 | -3715.75 | -0.00371575 | 0.01295996 | 1791.731
149.955 | -494.324 | 0.648313 | 50991.9 | -3715.75 | -0.00371575 | 0.01296626 | 1791.77
149.96 | -494.324 | 0.648314 | 50993 | -3715.75 | -0.00371575 | 0.01296628 | 1791.808
149.965 | -494.324 | 0.648315 | 50994.2 | -3715.87 | -0.00371587 | 0.0129663 | 1791.85
149.97 | -494.323 | 0.648315 | 50995.3 | -3715.98 | -0.00371598 | 0.0129663 | 1791.889
149.975 | -494.323 | 0.648315 | 50996.4 | -3715.98 | -0.00371598 | 0.0129663 | 1791.928
149.985 | -494.323 | 0.648315 | 50998.4 | -3715.98 | -0.00371598 | 0.0129663 | 1791.998
149.99 | -494.323 | 0.648315 | 50999.5 | -3715.98 | -0.00371598 | 0.0129663 | 1792.037
149.995 | -494.323 | 0.648315 | 51000.6 | -3716.1 | -0.0037161 | 0.0129663 | 1792.075
150 | -494.322 | 0.648315 | 51001.6 | -3716.21 | -0.00371621 | 0.0129663 | 1792.11
150.005 | -494.322 | 0.648315 | 51002.8 | -3716.33 | -0.00371633 | 0.0129663 | 1792.153
150.01 | -494.322 | 0.648315 | 51003.8 | -3716.44 | -0.00371644 | 0.0129663 | 1792.188
150.015 | -494.322 | 0.648315 | 51005 | -3716.56 | -0.00371656 | 0.0129663 | 1792.23
150.025 | -494.322 | 0.648315 | 51006.9 | -3716.67 | -0.00371667 | 0.0129663 | 1792.297
150.035 | -494.321 | 0.648315 | 51008.9 | -3716.79 | -0.00371679 | 0.0129663 | 1792.367
150.045 | -494.321 | 0.648315 | 51010.9 | -3717.02 | -0.00371702 | 0.0129663 | 1792.437
150.055 | -494.321 | 0.648914 | 51012.9 | -3717.25 | -0.00371725 | 0.01297828 | 1792.508
150.065 | -494.32 | 0.648315 | 51014.9 | -3717.36 | -0.00371736 | 0.0129663 | 1792.578
150.075 | -494.32 | 0.648914 | 51016.8 | -3717.48 | -0.00371748 | 0.01297828 | 1792.645
150.08 | -494.32 | 0.64863 | 51017.8 | -3717.59 | -0.00371759 | 0.0129726 | 1792.68
150.085 | -494.32 | 0.648315 | 51018.9 | -3717.71 | -0.00371771 | 0.0129663 | 1792.718
150.09 | -494.319 | 0.648599 | 51019.9 | -3717.82 | -0.00371782 | 0.01297198 | 1792.753
150.095 | -494.319 | 0.648914 | 51021.1 | -3717.7 | -0.0037177 | 0.01297828 | 1792.796
150.105 | -494.319 | 0.648315 | 51023.1 | -3717.83 | -0.00371783 | 0.0129663 | 1792.866
150.115 | -494.319 | 0.648315 | 51025.1 | -3718.05 | -0.00371805 | 0.0129663 | 1792.936
150.12 | -494.318 | 0.648315 | 51026.1 | -3718.05 | -0.00371805 | 0.0129663 | 1792.971
150.125 | -494.318 | 0.648315 | 51027.3 | -3718.05 | -0.00371805 | 0.0129663 | 1793.014
150.13 | -494.318 | 0.648315 | 51028.3 | -3718.05 | -0.00371805 | 0.0129663 | 1793.049
150.135 | -494.318 | 0.648315 | 51029.4 | -3718.17 | -0.00371817 | 0.0129663 | 1793.087
150.14 | -494.318 | 0.648598 | 51030.4 | -3718.28 | -0.00371828 | 0.01297196 | 1793.122
150.145 | -494.318 | 0.648914 | 51031.5 | -3718.4 | -0.0037184 | 0.01297828 | 1793.161
150.15 | -494.317 | 0.648629 | 51032.6 | -3718.51 | -0.00371851 | 0.01297258 | 1793.2
150.155 | -494.317 | 0.648315 | 51033.7 | -3718.51 | -0.00371851 | 0.0129663 | 1793.238
150.165 | -494.317 | 0.648914 | 51035.8 | -3718.51 | -0.00371851 | 0.01297828 | 1793.312
150.17 | -494.317 | 0.648914 | 51036.9 | -3718.51 | -0.00371851 | 0.01297828 | 1793.351
150.175 | -494.317 | 0.648915 | 51038.1 | -3718.63 | -0.00371863 | 0.0129783 | 1793.393
150.18 | -494.316 | 0.64863 | 51039.2 | -3718.74 | -0.00371874 | 0.0129726 | 1793.432
150.185 | -494.316 | 0.648316 | 51040.4 | -3718.86 | -0.00371886 | 0.01296632 | 1793.474
150.195 | -494.316 | 0.648915 | 51042.4 | -3719.09 | -0.00371909 | 0.0129783 | 1793.544
150.2 | -494.316 | 0.648631 | 51043.4 | -3719.2 | -0.0037192 | 0.01297262 | 1793.579
150.205 | -494.316 | 0.648316 | 51044.6 | -3719.2 | -0.0037192 | 0.01296632 | 1793.621
150.21 | -494.315 | 0.6486 | 51045.7 | -3719.2 | -0.0037192 | 0.012972 | 1793.66
150.215 | -494.315 | 0.648915 | 51046.8 | -3719.2 | -0.0037192 | 0.0129783 | 1793.699
150.22 | -494.315 | 0.648628 | 51047.9 | -3719.2 | -0.0037192 | 0.01297256 | 1793.737
150.225 | -494.315 | 0.648316 | 51049 | -3719.32 | -0.00371932 | 0.01296632 | 1793.776
150.23 | -494.315 | 0.648601 | 51050 | -3719.43 | -0.00371943 | 0.01297202 | 1793.811
150.235 | -494.315 | 0.648915 | 51051.2 | -3719.43 | -0.00371943 | 0.0129783 | 1793.853
150.24 | -494.314 | 0.648915 | 51052.2 | -3719.43 | -0.00371943 | 0.0129783 | 1793.888
150.245 | -494.314 | 0.648915 | 51053.4 | -3719.55 | -0.00371955 | 0.0129783 | 1793.931
150.25 | -494.314 | 0.648915 | 51054.4 | -3719.66 | -0.00371966 | 0.0129783 | 1793.966
150.255 | -494.314 | 0.648915 | 51055.6 | -3719.78 | -0.00371978 | 0.0129783 | 1794.008
150.26 | -494.314 | 0.648915 | 51056.6 | -3719.89 | -0.00371989 | 0.0129783 | 1794.043
150.265 | -494.314 | 0.648915 | 51057.7 | -3719.89 | -0.00371989 | 0.0129783 | 1794.082
150.275 | -494.313 | 0.648915 | 51059.7 | -3720.01 | -0.00372001 | 0.0129783 | 1794.152
150.285 | -494.313 | 0.648915 | 51061.6 | -3720.23 | -0.00372023 | 0.0129783 | 1794.219
150.29 | -494.313 | 0.648915 | 51062.6 | -3720.34 | -0.00372034 | 0.0129783 | 1794.254
150.295 | -494.313 | 0.648915 | 51063.8 | -3720.34 | -0.00372034 | 0.0129783 | 1794.296
150.305 | -494.312 | 0.649513 | 51065.7 | -3720.47 | -0.00372047 | 0.01299026 | 1794.363
150.315 | -494.312 | 0.648915 | 51067.5 | -3720.57 | -0.00372057 | 0.0129783 | 1794.426
150.325 | -494.312 | 0.648915 | 51069.4 | -3720.57 | -0.00372057 | 0.0129783 | 1794.493
150.335 | -494.311 | 0.649513 | 51071.3 | -3720.7 | -0.0037207 | 0.01299026 | 1794.56
150.345 | -494.311 | 0.648915 | 51073 | -3720.8 | -0.0037208 | 0.0129783 | 1794.619
150.355 | -494.311 | 0.649513 | 51074.8 | -3720.92 | -0.00372092 | 0.01299026 | 1794.683
150.365 | -494.31 | 0.648915 | 51076.6 | -3721.03 | -0.00372103 | 0.0129783 | 1794.746
150.375 | -494.31 | 0.649513 | 51078.5 | -3721.03 | -0.00372103 | 0.01299026 | 1794.813
150.385 | -494.31 | 0.648915 | 51080.5 | -3721.15 | -0.00372115 | 0.0129783 | 1794.883
150.395 | -494.309 | 0.649513 | 51082.2 | -3721.26 | -0.00372126 | 0.01299026 | 1794.943
150.405 | -494.309 | 0.648915 | 51084.1 | -3721.38 | -0.00372138 | 0.0129783 | 1795.009
150.415 | -494.309 | 0.649513 | 51086 | -3721.61 | -0.00372161 | 0.01299026 | 1795.076
150.425 | -494.308 | 0.649515 | 51087.9 | -3721.72 | -0.00372172 | 0.0129903 | 1795.143
150.435 | -494.308 | 0.649515 | 51089.9 | -3721.84 | -0.00372184 | 0.0129903 | 1795.213
150.445 | -494.308 | 0.649515 | 51091.8 | -3722.07 | -0.00372207 | 0.0129903 | 1795.28
150.455 | -494.307 | 0.649515 | 51093.7 | -3722.18 | -0.00372218 | 0.0129903 | 1795.347
150.465 | -494.307 | 0.649515 | 51095.7 | -3722.18 | -0.00372218 | 0.0129903 | 1795.417
150.475 | -494.307 | 0.649515 | 51097.7 | -3722.3 | -0.0037223 | 0.0129903 | 1795.487
150.485 | -494.306 | 0.649515 | 51099.8 | -3722.53 | -0.00372253 | 0.0129903 | 1795.561
150.495 | -494.306 | 0.649515 | 51101.8 | -3722.76 | -0.00372276 | 0.0129903 | 1795.631
150.505 | -494.306 | 0.649515 | 51103.8 | -3722.75 | -0.00372275 | 0.0129903 | 1795.702
150.515 | -494.305 | 0.649515 | 51105.8 | -3722.76 | -0.00372276 | 0.0129903 | 1795.772
150.525 | -494.305 | 0.649515 | 51107.6 | -3722.87 | -0.00372287 | 0.0129903 | 1795.835
150.535 | -494.305 | 0.649515 | 51109.4 | -3722.99 | -0.00372299 | 0.0129903 | 1795.898
150.545 | -494.304 | 0.649515 | 51111.4 | -3723.1 | -0.0037231 | 0.0129903 | 1795.969
150.555 | -494.304 | 0.649515 | 51113.1 | -3723.22 | -0.00372322 | 0.0129903 | 1796.028
150.565 | -494.304 | 0.649515 | 51115.1 | -3723.45 | -0.00372345 | 0.0129903 | 1796.099
150.575 | -494.303 | 0.649515 | 51117 | -3723.56 | -0.00372356 | 0.0129903 | 1796.165
150.585 | -494.303 | 0.649515 | 51118.9 | -3723.68 | -0.00372368 | 0.0129903 | 1796.232
150.595 | -494.303 | 0.649515 | 51120.9 | -3723.79 | -0.00372379 | 0.0129903 | 1796.302
150.605 | -494.302 | 0.649515 | 51122.9 | -3723.79 | -0.00372379 | 0.0129903 | 1796.373
150.61 | -494.302 | 0.649515 | 51123.9 | -3723.79 | -0.00372379 | 0.0129903 | 1796.408
150.615 | -494.302 | 0.649515 | 51125.1 | -3723.91 | -0.00372391 | 0.0129903 | 1796.45
150.62 | -494.302 | 0.649799 | 51126.2 | -3724.02 | -0.00372402 | 0.01299598 | 1796.489
150.625 | -494.302 | 0.650113 | 51127.3 | -3724.14 | -0.00372414 | 0.01300226 | 1796.527
150.635 | -494.301 | 0.650115 | 51129.4 | -3724.25 | -0.00372425 | 0.0130023 | 1796.601
150.645 | -494.301 | 0.650115 | 51131.5 | -3724.37 | -0.00372437 | 0.0130023 | 1796.675
150.65 | -494.301 | 0.650115 | 51132.5 | -3724.48 | -0.00372448 | 0.0130023 | 1796.71
150.655 | -494.301 | 0.650115 | 51133.6 | -3724.48 | -0.00372448 | 0.0130023 | 1796.749
150.66 | -494.3 | 0.649829 | 51134.6 | -3724.48 | -0.00372448 | 0.01299658 | 1796.784
150.665 | -494.3 | 0.649516 | 51135.7 | -3724.48 | -0.00372448 | 0.01299032 | 1796.823
150.675 | -494.3 | 0.650115 | 51137.7 | -3724.6 | -0.0037246 | 0.0130023 | 1796.893
150.68 | -494.3 | 0.650115 | 51138.8 | -3724.71 | -0.00372471 | 0.0130023 | 1796.931
150.685 | -494.3 | 0.650115 | 51140 | -3724.83 | -0.00372483 | 0.0130023 | 1796.974
150.695 | -494.299 | 0.650115 | 51142 | -3725.06 | -0.00372506 | 0.0130023 | 1797.044
150.705 | -494.299 | 0.650115 | 51144.1 | -3725.17 | -0.00372517 | 0.0130023 | 1797.118
150.715 | -494.299 | 0.650115 | 51145.9 | -3725.41 | -0.00372541 | 0.0130023 | 1797.181
150.725 | -494.298 | 0.650115 | 51147.9 | -3725.63 | -0.00372563 | 0.0130023 | 1797.251
150.73 | -494.298 | 0.650115 | 51148.9 | -3725.63 | -0.00372563 | 0.0130023 | 1797.286
150.735 | -494.298 | 0.650115 | 51150.1 | -3725.63 | -0.00372563 | 0.0130023 | 1797.329
150.745 | -494.298 | 0.650115 | 51152.1 | -3725.63 | -0.00372563 | 0.0130023 | 1797.399
150.755 | -494.297 | 0.650115 | 51154.1 | -3725.75 | -0.00372575 | 0.0130023 | 1797.469
150.765 | -494.297 | 0.650115 | 51156.1 | -3725.98 | -0.00372598 | 0.0130023 | 1797.539
150.775 | -494.297 | 0.650115 | 51158.1 | -3726.09 | -0.00372609 | 0.0130023 | 1797.61
150.785 | -494.296 | 0.650115 | 51159.9 | -3726.09 | -0.00372609 | 0.0130023 | 1797.673
150.795 | -494.296 | 0.650115 | 51161.9 | -3726.09 | -0.00372609 | 0.0130023 | 1797.743
150.805 | -494.296 | 0.650115 | 51163.9 | -3726.21 | -0.00372621 | 0.0130023 | 1797.813
150.81 | -494.295 | 0.650115 | 51164.9 | -3726.32 | -0.00372632 | 0.0130023 | 1797.849
150.815 | -494.295 | 0.650115 | 51166.1 | -3726.56 | -0.00372656 | 0.0130023 | 1797.891
150.82 | -494.295 | 0.650115 | 51167.1 | -3726.78 | -0.00372678 | 0.0130023 | 1797.926
150.825 | -494.295 | 0.650115 | 51168.2 | -3726.78 | -0.00372678 | 0.0130023 | 1797.965
150.835 | -494.295 | 0.650115 | 51170.3 | -3726.78 | -0.00372678 | 0.0130023 | 1798.038
150.84 | -494.294 | 0.650115 | 51171.4 | -3726.78 | -0.00372678 | 0.0130023 | 1798.077
150.845 | -494.294 | 0.650115 | 51172.5 | -3726.9 | -0.0037269 | 0.0130023 | 1798.116
150.85 | -494.294 | 0.650115 | 51173.6 | -3727 | -0.003727 | 0.0130023 | 1798.154
150.855 | -494.294 | 0.650115 | 51174.7 | -3727 | -0.003727 | 0.0130023 | 1798.193
150.86 | -494.294 | 0.6504 | 51175.8 | -3727 | -0.003727 | 0.013008 | 1798.232
150.865 | -494.294 | 0.650714 | 51177 | -3727 | -0.003727 | 0.01301428 | 1798.274
150.87 | -494.293 | 0.650429 | 51178 | -3727 | -0.003727 | 0.01300858 | 1798.309
150.875 | -494.293 | 0.650115 | 51179.1 | -3727.13 | -0.00372713 | 0.0130023 | 1798.348
150.88 | -494.293 | 0.650399 | 51180.2 | -3727.23 | -0.00372723 | 0.01300798 | 1798.386
150.885 | -494.293 | 0.650714 | 51181.5 | -3727.23 | -0.00372723 | 0.01301428 | 1798.432
150.89 | -494.293 | 0.65043 | 51182.5 | -3727.23 | -0.00372723 | 0.0130086 | 1798.467
150.895 | -494.293 | 0.650115 | 51183.6 | -3727.36 | -0.00372736 | 0.0130023 | 1798.506
150.9 | -494.292 | 0.650399 | 51184.6 | -3727.46 | -0.00372746 | 0.01300798 | 1798.541
150.905 | -494.292 | 0.650714 | 51185.7 | -3727.58 | -0.00372758 | 0.01301428 | 1798.579
150.91 | -494.292 | 0.650428 | 51186.8 | -3727.69 | -0.00372769 | 0.01300856 | 1798.618
150.915 | -494.292 | 0.650115 | 51188 | -3727.81 | -0.00372781 | 0.0130023 | 1798.66
150.925 | -494.292 | 0.650714 | 51190 | -3727.92 | -0.00372792 | 0.01301428 | 1798.731
150.935 | -494.291 | 0.650715 | 51192 | -3728.04 | -0.00372804 | 0.0130143 | 1798.801
150.945 | -494.291 | 0.650715 | 51193.9 | -3728.27 | -0.00372827 | 0.0130143 | 1798.868
150.955 | -494.291 | 0.650715 | 51195.7 | -3728.38 | -0.00372838 | 0.0130143 | 1798.931
150.965 | -494.29 | 0.650715 | 51197.6 | -3728.38 | -0.00372838 | 0.0130143 | 1798.998
150.975 | -494.29 | 0.650715 | 51199.5 | -3728.5 | -0.0037285 | 0.0130143 | 1799.064
150.985 | -494.29 | 0.650715 | 51201.2 | -3728.61 | -0.00372861 | 0.0130143 | 1799.124
150.995 | -494.289 | 0.650715 | 51203 | -3728.73 | -0.00372873 | 0.0130143 | 1799.187
151.005 | -494.289 | 0.650715 | 51204.9 | -3728.96 | -0.00372896 | 0.0130143 | 1799.254
151.015 | -494.289 | 0.650715 | 51206.6 | -3729.07 | -0.00372907 | 0.0130143 | 1799.314
151.025 | -494.288 | 0.651313 | 51208.3 | -3729.19 | -0.00372919 | 0.01302626 | 1799.374
151.035 | -494.288 | 0.650715 | 51210 | -3729.3 | -0.0037293 | 0.0130143 | 1799.433
151.045 | -494.288 | 0.651313 | 51211.9 | -3729.3 | -0.0037293 | 0.01302626 | 1799.5
151.05 | -494.287 | 0.651028 | 51212.9 | -3729.3 | -0.0037293 | 0.01302056 | 1799.535
151.055 | -494.287 | 0.650715 | 51214 | -3729.42 | -0.00372942 | 0.0130143 | 1799.574
151.065 | -494.287 | 0.651313 | 51215.9 | -3729.53 | -0.00372953 | 0.01302626 | 1799.641
151.075 | -494.287 | 0.650715 | 51217.9 | -3729.65 | -0.00372965 | 0.0130143 | 1799.711
151.08 | -494.286 | 0.650715 | 51218.9 | -3729.76 | -0.00372976 | 0.0130143 | 1799.746
151.085 | -494.286 | 0.650715 | 51220 | -3729.88 | -0.00372988 | 0.0130143 | 1799.785
151.095 | -494.286 | 0.650715 | 51222 | -3729.99 | -0.00372999 | 0.0130143 | 1799.855
151.105 | -494.286 | 0.650715 | 51224 | -3730.11 | -0.00373011 | 0.0130143 | 1799.925
151.115 | -494.285 | 0.650715 | 51226.1 | -3730.22 | -0.00373022 | 0.0130143 | 1799.999
151.125 | -494.285 | 0.650715 | 51228.2 | -3730.34 | -0.00373034 | 0.0130143 | 1800.073
151.13 | -494.285 | 0.650999 | 51229.2 | -3730.45 | -0.00373045 | 0.01301998 | 1800.108
151.135 | -494.285 | 0.651313 | 51230.3 | -3730.45 | -0.00373045 | 0.01302626 | 1800.147
151.145 | -494.284 | 0.650715 | 51232.2 | -3730.57 | -0.00373057 | 0.0130143 | 1800.213
151.155 | -494.284 | 0.651313 | 51234.1 | -3730.8 | -0.0037308 | 0.01302626 | 1800.28
151.165 | -494.284 | 0.650715 | 51236.1 | -3730.91 | -0.00373091 | 0.0130143 | 1800.35
151.175 | -494.283 | 0.651313 | 51238 | -3731.03 | -0.00373103 | 0.01302626 | 1800.417
151.185 | -494.283 | 0.651315 | 51239.8 | -3731.14 | -0.00373114 | 0.0130263 | 1800.48
151.195 | -494.283 | 0.651315 | 51241.7 | -3731.14 | -0.00373114 | 0.0130263 | 1800.547
151.205 | -494.282 | 0.651315 | 51243.4 | -3731.26 | -0.00373126 | 0.0130263 | 1800.607
151.215 | -494.282 | 0.651315 | 51245.3 | -3731.49 | -0.00373149 | 0.0130263 | 1800.674
151.225 | -494.282 | 0.651315 | 51247 | -3731.6 | -0.0037316 | 0.0130263 | 1800.733
151.235 | -494.281 | 0.651315 | 51248.8 | -3731.72 | -0.00373172 | 0.0130263 | 1800.797
151.245 | -494.281 | 0.651315 | 51250.6 | -3731.83 | -0.00373183 | 0.0130263 | 1800.86
151.255 | -494.281 | 0.651315 | 51252.7 | -3732.07 | -0.00373207 | 0.0130263 | 1800.934
151.265 | -494.28 | 0.651315 | 51254.7 | -3732.17 | -0.00373217 | 0.0130263 | 1801.004
151.275 | -494.28 | 0.651913 | 51256.7 | -3732.06 | -0.00373206 | 0.01303826 | 1801.074
151.28 | -494.28 | 0.651627 | 51257.8 | -3732.06 | -0.00373206 | 0.01303254 | 1801.113
151.285 | -494.28 | 0.651315 | 51259.1 | -3732.3 | -0.0037323 | 0.0130263 | 1801.159
151.29 | -494.279 | 0.6516 | 51260.1 | -3732.52 | -0.00373252 | 0.013032 | 1801.194
151.295 | -494.279 | 0.651913 | 51261.2 | -3732.52 | -0.00373252 | 0.01303826 | 1801.232
151.3 | -494.279 | 0.651628 | 51262.3 | -3732.52 | -0.00373252 | 0.01303256 | 1801.271
151.305 | -494.279 | 0.651315 | 51263.6 | -3732.52 | -0.00373252 | 0.0130263 | 1801.317
151.31 | -494.279 | 0.651599 | 51264.6 | -3732.52 | -0.00373252 | 0.01303198 | 1801.352
151.315 | -494.279 | 0.651913 | 51265.7 | -3732.52 | -0.00373252 | 0.01303826 | 1801.39
151.32 | -494.278 | 0.651914 | 51266.9 | -3732.52 | -0.00373252 | 0.01303828 | 1801.433
151.325 | -494.278 | 0.651915 | 51268.2 | -3732.64 | -0.00373264 | 0.0130383 | 1801.478
151.33 | -494.278 | 0.651915 | 51269.2 | -3732.75 | -0.00373275 | 0.0130383 | 1801.513
151.335 | -494.278 | 0.651915 | 51270.4 | -3732.87 | -0.00373287 | 0.0130383 | 1801.556
151.34 | -494.278 | 0.65163 | 51271.5 | -3732.98 | -0.00373298 | 0.0130326 | 1801.594
151.345 | -494.278 | 0.651316 | 51272.7 | -3732.98 | -0.00373298 | 0.01302632 | 1801.636
151.35 | -494.277 | 0.651315 | 51273.7 | -3732.98 | -0.00373298 | 0.0130263 | 1801.672
151.355 | -494.277 | 0.651315 | 51274.8 | -3732.98 | -0.00373298 | 0.0130263 | 1801.71
151.365 | -494.277 | 0.651315 | 51276.7 | -3733.22 | -0.00373322 | 0.0130263 | 1801.777
151.375 | -494.277 | 0.651913 | 51278.6 | -3733.44 | -0.00373344 | 0.01303826 | 1801.844
151.385 | -494.276 | 0.651315 | 51280.6 | -3733.56 | -0.00373356 | 0.0130263 | 1801.914
151.395 | -494.276 | 0.651913 | 51282.5 | -3733.79 | -0.00373379 | 0.01303826 | 1801.981
151.405 | -494.276 | 0.651315 | 51284.2 | -3734.01 | -0.00373401 | 0.0130263 | 1802.041
151.415 | -494.275 | 0.651913 | 51286.1 | -3734.12 | -0.00373412 | 0.01303826 | 1802.107
151.425 | -494.275 | 0.651315 | 51287.7 | -3734.12 | -0.00373412 | 0.0130263 | 1802.164
151.435 | -494.275 | 0.651913 | 51289.6 | -3734.12 | -0.00373412 | 0.01303826 | 1802.23
151.445 | -494.274 | 0.651915 | 51291.3 | -3734.25 | -0.00373425 | 0.0130383 | 1802.29
151.455 | -494.274 | 0.651915 | 51293.2 | -3734.35 | -0.00373435 | 0.0130383 | 1802.357
151.465 | -494.274 | 0.651915 | 51295 | -3734.47 | -0.00373447 | 0.0130383 | 1802.42
151.475 | -494.273 | 0.651915 | 51296.9 | -3734.58 | -0.00373458 | 0.0130383 | 1802.487
151.485 | -494.273 | 0.651915 | 51298.7 | -3734.7 | -0.0037347 | 0.0130383 | 1802.55
151.495 | -494.273 | 0.651915 | 51300.7 | -3734.81 | -0.00373481 | 0.0130383 | 1802.62
151.505 | -494.272 | 0.651915 | 51302.7 | -3734.81 | -0.00373481 | 0.0130383 | 1802.691
151.515 | -494.272 | 0.651915 | 51304.7 | -3734.93 | -0.00373493 | 0.0130383 | 1802.761
151.52 | -494.272 | 0.651915 | 51305.8 | -3735.04 | -0.00373504 | 0.0130383 | 1802.8
151.525 | -494.272 | 0.651915 | 51306.9 | -3735.16 | -0.00373516 | 0.0130383 | 1802.838
151.53 | -494.271 | 0.651915 | 51307.9 | -3735.27 | -0.00373527 | 0.0130383 | 1802.873
151.535 | -494.271 | 0.651915 | 51309 | -3735.27 | -0.00373527 | 0.0130383 | 1802.912
151.545 | -494.271 | 0.651915 | 51311.1 | -3735.27 | -0.00373527 | 0.0130383 | 1802.986
151.55 | -494.271 | 0.651915 | 51312.1 | -3735.27 | -0.00373527 | 0.0130383 | 1803.021
151.555 | -494.271 | 0.651915 | 51313.3 | -3735.39 | -0.00373539 | 0.0130383 | 1803.063
151.56 | -494.27 | 0.651915 | 51314.3 | -3735.5 | -0.0037355 | 0.0130383 | 1803.098
151.565 | -494.27 | 0.651915 | 51315.4 | -3735.74 | -0.00373574 | 0.0130383 | 1803.137
151.57 | -494.27 | 0.652198 | 51316.4 | -3735.96 | -0.00373596 | 0.01304396 | 1803.172
151.575 | -494.27 | 0.652514 | 51317.6 | -3735.96 | -0.00373596 | 0.01305028 | 1803.214
151.58 | -494.27 | 0.65223 | 51318.6 | -3735.96 | -0.00373596 | 0.0130446 | 1803.249
151.585 | -494.27 | 0.651915 | 51319.7 | -3735.96 | -0.00373596 | 0.0130383 | 1803.288
151.595 | -494.269 | 0.652514 | 51321.8 | -3735.96 | -0.00373596 | 0.01305028 | 1803.362
151.605 | -494.269 | 0.651915 | 51323.8 | -3735.96 | -0.00373596 | 0.0130383 | 1803.432
151.615 | -494.269 | 0.652514 | 51325.8 | -3736.08 | -0.00373608 | 0.01305028 | 1803.502
151.625 | -494.268 | 0.651915 | 51327.6 | -3736.31 | -0.00373631 | 0.0130383 | 1803.566
151.635 | -494.268 | 0.652514 | 51329.5 | -3736.54 | -0.00373654 | 0.01305028 | 1803.632
151.645 | -494.268 | 0.652515 | 51331.5 | -3736.77 | -0.00373677 | 0.0130503 | 1803.703
151.655 | -494.267 | 0.652515 | 51333.4 | -3736.88 | -0.00373688 | 0.0130503 | 1803.769
151.665 | -494.267 | 0.652515 | 51335.3 | -3737 | -0.003737 | 0.0130503 | 1803.836
151.675 | -494.267 | 0.652515 | 51337.2 | -3737.11 | -0.00373711 | 0.0130503 | 1803.903
151.685 | -494.266 | 0.652515 | 51338.9 | -3737.11 | -0.00373711 | 0.0130503 | 1803.963
151.695 | -494.266 | 0.652515 | 51340.8 | -3737.23 | -0.00373723 | 0.0130503 | 1804.029
151.705 | -494.266 | 0.652515 | 51342.7 | -3737.46 | -0.00373746 | 0.0130503 | 1804.096
151.71 | -494.265 | 0.652515 | 51343.7 | -3737.57 | -0.00373757 | 0.0130503 | 1804.131
151.715 | -494.265 | 0.652515 | 51344.8 | -3737.57 | -0.00373757 | 0.0130503 | 1804.17
151.72 | -494.265 | 0.652515 | 51345.9 | -3737.57 | -0.00373757 | 0.0130503 | 1804.209
151.725 | -494.265 | 0.652515 | 51347 | -3737.69 | -0.00373769 | 0.0130503 | 1804.247
151.735 | -494.265 | 0.652515 | 51348.9 | -3737.8 | -0.0037378 | 0.0130503 | 1804.314
151.745 | -494.264 | 0.652515 | 51350.9 | -3737.92 | -0.00373792 | 0.0130503 | 1804.384
151.755 | -494.264 | 0.652515 | 51352.8 | -3738.03 | -0.00373803 | 0.0130503 | 1804.451
151.765 | -494.264 | 0.652515 | 51354.8 | -3738.15 | -0.00373815 | 0.0130503 | 1804.521
151.775 | -494.263 | 0.652515 | 51356.7 | -3738.26 | -0.00373826 | 0.0130503 | 1804.588
151.785 | -494.263 | 0.652515 | 51358.6 | -3738.26 | -0.00373826 | 0.0130503 | 1804.655
151.795 | -494.263 | 0.652515 | 51360.7 | -3738.38 | -0.00373838 | 0.0130503 | 1804.729
151.805 | -494.262 | 0.652515 | 51362.7 | -3738.49 | -0.00373849 | 0.0130503 | 1804.799
151.815 | -494.262 | 0.652515 | 51364.6 | -3738.73 | -0.00373873 | 0.0130503 | 1804.866
151.825 | -494.262 | 0.652515 | 51366.6 | -3738.83 | -0.00373883 | 0.0130503 | 1804.936
151.83 | -494.261 | 0.652515 | 51367.6 | -3738.72 | -0.00373872 | 0.0130503 | 1804.971
151.835 | -494.261 | 0.652515 | 51368.8 | -3738.84 | -0.00373884 | 0.0130503 | 1805.013
151.84 | -494.261 | 0.652799 | 51369.9 | -3738.95 | -0.00373895 | 0.01305598 | 1805.052
151.845 | -494.261 | 0.653113 | 51371 | -3738.95 | -0.00373895 | 0.01306226 | 1805.091
151.85 | -494.261 | 0.652828 | 51372 | -3738.95 | -0.00373895 | 0.01305656 | 1805.126
151.855 | -494.261 | 0.652515 | 51373.1 | -3738.95 | -0.00373895 | 0.0130503 | 1805.164
151.865 | -494.26 | 0.653113 | 51375 | -3739.19 | -0.00373919 | 0.01306226 | 1805.231
151.87 | -494.26 | 0.652829 | 51376 | -3739.41 | -0.00373941 | 0.01305658 | 1805.266
151.875 | -494.26 | 0.652515 | 51377.2 | -3739.41 | -0.00373941 | 0.0130503 | 1805.308
151.88 | -494.26 | 0.652799 | 51378.2 | -3739.41 | -0.00373941 | 0.01305598 | 1805.344
151.885 | -494.26 | 0.653113 | 51379.3 | -3739.53 | -0.00373953 | 0.01306226 | 1805.382
151.895 | -494.259 | 0.653115 | 51381.3 | -3739.76 | -0.00373976 | 0.0130623 | 1805.452
151.905 | -494.259 | 0.652516 | 51383.2 | -3739.87 | -0.00373987 | 0.01305032 | 1805.519
151.91 | -494.259 | 0.652802 | 51384.2 | -3739.87 | -0.00373987 | 0.01305604 | 1805.554
151.915 | -494.259 | 0.653115 | 51385.3 | -3739.99 | -0.00373999 | 0.0130623 | 1805.593
151.925 | -494.258 | 0.653115 | 51387.4 | -3740.1 | -0.0037401 | 0.0130623 | 1805.667
151.935 | -494.258 | 0.653115 | 51389.3 | -3740.1 | -0.0037401 | 0.0130623 | 1805.734
151.945 | -494.258 | 0.653115 | 51391.3 | -3740.22 | -0.00374022 | 0.0130623 | 1805.804
151.955 | -494.257 | 0.653115 | 51393.4 | -3740.33 | -0.00374033 | 0.0130623 | 1805.878
151.96 | -494.257 | 0.653115 | 51394.5 | -3740.33 | -0.00374033 | 0.0130623 | 1805.916
151.965 | -494.257 | 0.653115 | 51395.6 | -3740.45 | -0.00374045 | 0.0130623 | 1805.955
151.97 | -494.257 | 0.653115 | 51396.7 | -3740.56 | -0.00374056 | 0.0130623 | 1805.994
151.975 | -494.257 | 0.653115 | 51397.8 | -3740.56 | -0.00374056 | 0.0130623 | 1806.032
151.98 | -494.256 | 0.653115 | 51398.8 | -3740.56 | -0.00374056 | 0.0130623 | 1806.067
151.985 | -494.256 | 0.653115 | 51400 | -3740.68 | -0.00374068 | 0.0130623 | 1806.11
151.99 | -494.256 | 0.653115 | 51401 | -3740.78 | -0.00374078 | 0.0130623 | 1806.145
151.995 | -494.256 | 0.653115 | 51402.2 | -3740.91 | -0.00374091 | 0.0130623 | 1806.187
152 | -494.256 | 0.653115 | 51403.3 | -3741.01 | -0.00374101 | 0.0130623 | 1806.226
152.005 | -494.256 | 0.653115 | 51404.4 | -3741.01 | -0.00374101 | 0.0130623 | 1806.264
152.015 | -494.255 | 0.653115 | 51406.5 | -3741.14 | -0.00374114 | 0.0130623 | 1806.338
152.02 | -494.255 | 0.653115 | 51407.5 | -3741.24 | -0.00374124 | 0.0130623 | 1806.373
152.025 | -494.255 | 0.653115 | 51408.7 | -3741.36 | -0.00374136 | 0.0130623 | 1806.415
152.03 | -494.255 | 0.653115 | 51409.8 | -3741.47 | -0.00374147 | 0.0130623 | 1806.454
152.035 | -494.255 | 0.653115 | 51410.9 | -3741.47 | -0.00374147 | 0.0130623 | 1806.493
152.045 | -494.254 | 0.653115 | 51413 | -3741.59 | -0.00374159 | 0.0130623 | 1806.566
152.055 | -494.254 | 0.653115 | 51415.1 | -3741.7 | -0.0037417 | 0.0130623 | 1806.64
152.065 | -494.254 | 0.653713 | 51417.2 | -3741.82 | -0.00374182 | 0.01307426 | 1806.714
152.075 | -494.253 | 0.653115 | 51419.2 | -3741.93 | -0.00374193 | 0.0130623 | 1806.784
152.085 | -494.253 | 0.653713 | 51421.2 | -3742.05 | -0.00374205 | 0.01307426 | 1806.855
152.095 | -494.253 | 0.653115 | 51423.2 | -3742.16 | -0.00374216 | 0.0130623 | 1806.925
152.105 | -494.252 | 0.653713 | 51425.1 | -3742.28 | -0.00374228 | 0.01307426 | 1806.992
152.115 | -494.252 | 0.653115 | 51427.2 | -3742.51 | -0.00374251 | 0.0130623 | 1807.065
152.125 | -494.252 | 0.653713 | 51429.2 | -3742.62 | -0.00374262 | 0.01307426 | 1807.136
152.135 | -494.251 | 0.653115 | 51431 | -3742.74 | -0.00374274 | 0.0130623 | 1807.199
152.145 | -494.251 | 0.653713 | 51433 | -3742.85 | -0.00374285 | 0.01307426 | 1807.269
152.15 | -494.251 | 0.65343 | 51434 | -3742.85 | -0.00374285 | 0.0130686 | 1807.304
152.155 | -494.251 | 0.653115 | 51435.2 | -3742.85 | -0.00374285 | 0.0130623 | 1807.346
152.165 | -494.25 | 0.653713 | 51437.2 | -3742.97 | -0.00374297 | 0.01307426 | 1807.417
152.175 | -494.25 | 0.653715 | 51439.3 | -3743.2 | -0.0037432 | 0.0130743 | 1807.491
152.18 | -494.25 | 0.653429 | 51440.4 | -3743.31 | -0.00374331 | 0.01306858 | 1807.529
152.185 | -494.25 | 0.653116 | 51441.6 | -3743.31 | -0.00374331 | 0.01306232 | 1807.571
152.19 | -494.249 | 0.6534 | 51442.7 | -3743.31 | -0.00374331 | 0.013068 | 1807.61
152.195 | -494.249 | 0.653715 | 51444 | -3743.43 | -0.00374343 | 0.0130743 | 1807.656
152.2 | -494.249 | 0.653715 | 51445 | -3743.54 | -0.00374354 | 0.0130743 | 1807.691
152.205 | -494.249 | 0.653715 | 51446.2 | -3743.54 | -0.00374354 | 0.0130743 | 1807.733
152.21 | -494.249 | 0.653715 | 51447.3 | -3743.54 | -0.00374354 | 0.0130743 | 1807.772
152.215 | -494.249 | 0.653715 | 51448.5 | -3743.66 | -0.00374366 | 0.0130743 | 1807.814
152.22 | -494.248 | 0.653715 | 51449.6 | -3743.77 | -0.00374377 | 0.0130743 | 1807.852
152.225 | -494.248 | 0.653715 | 51450.8 | -3743.77 | -0.00374377 | 0.0130743 | 1807.895
152.23 | -494.248 | 0.653715 | 51451.8 | -3743.77 | -0.00374377 | 0.0130743 | 1807.93
152.235 | -494.248 | 0.653715 | 51453 | -3743.89 | -0.00374389 | 0.0130743 | 1807.972
152.24 | -494.248 | 0.653715 | 51454.1 | -3744 | -0.003744 | 0.0130743 | 1808.011
152.245 | -494.248 | 0.653715 | 51455.3 | -3744.12 | -0.00374412 | 0.0130743 | 1808.053
152.25 | -494.247 | 0.653715 | 51456.3 | -3744.23 | -0.00374423 | 0.0130743 | 1808.088
152.255 | -494.247 | 0.653715 | 51457.5 | -3744.35 | -0.00374435 | 0.0130743 | 1808.13
152.26 | -494.247 | 0.653999 | 51458.6 | -3744.46 | -0.00374446 | 0.01307998 | 1808.169
152.265 | -494.247 | 0.654314 | 51459.8 | -3744.46 | -0.00374446 | 0.01308628 | 1808.211
152.27 | -494.247 | 0.65403 | 51460.8 | -3744.46 | -0.00374446 | 0.0130806 | 1808.246
152.275 | -494.247 | 0.653715 | 51462 | -3744.58 | -0.00374458 | 0.0130743 | 1808.288
152.285 | -494.246 | 0.654314 | 51463.9 | -3744.57 | -0.00374457 | 0.01308628 | 1808.355
152.29 | -494.246 | 0.654027 | 51465 | -3744.46 | -0.00374446 | 0.01308054 | 1808.394
152.295 | -494.246 | 0.653715 | 51466.1 | -3744.7 | -0.0037447 | 0.0130743 | 1808.432
152.305 | -494.246 | 0.654314 | 51468.1 | -3745.04 | -0.00374504 | 0.01308628 | 1808.502
152.315 | -494.245 | 0.653715 | 51470.2 | -3745.15 | -0.00374515 | 0.0130743 | 1808.576
152.325 | -494.245 | 0.653715 | 51472.1 | -3745.15 | -0.00374515 | 0.0130743 | 1808.643
152.335 | -494.245 | 0.654314 | 51474.1 | -3745.27 | -0.00374527 | 0.01308628 | 1808.713
152.345 | -494.244 | 0.653715 | 51476 | -3745.38 | -0.00374538 | 0.0130743 | 1808.78
152.355 | -494.244 | 0.654314 | 51477.9 | -3745.38 | -0.00374538 | 0.01308628 | 1808.847
152.365 | -494.244 | 0.653715 | 51479.8 | -3745.62 | -0.00374562 | 0.0130743 | 1808.914
152.375 | -494.243 | 0.654314 | 51481.6 | -3745.72 | -0.00374572 | 0.01308628 | 1808.977
152.385 | -494.243 | 0.653715 | 51483.5 | -3745.73 | -0.00374573 | 0.0130743 | 1809.044
152.395 | -494.243 | 0.654314 | 51485.2 | -3745.96 | -0.00374596 | 0.01308628 | 1809.103
152.405 | -494.242 | 0.654315 | 51487.1 | -3746.19 | -0.00374619 | 0.0130863 | 1809.17
152.415 | -494.242 | 0.653716 | 51489 | -3746.3 | -0.0037463 | 0.01307432 | 1809.237
152.425 | -494.242 | 0.654315 | 51490.8 | -3746.42 | -0.00374642 | 0.0130863 | 1809.3
152.435 | -494.241 | 0.654315 | 51492.7 | -3746.53 | -0.00374653 | 0.0130863 | 1809.367
152.445 | -494.241 | 0.654315 | 51494.5 | -3746.53 | -0.00374653 | 0.0130863 | 1809.43
152.455 | -494.241 | 0.654315 | 51496.2 | -3746.65 | -0.00374665 | 0.0130863 | 1809.49
152.465 | -494.24 | 0.654315 | 51498.2 | -3746.76 | -0.00374676 | 0.0130863 | 1809.56
152.475 | -494.24 | 0.654315 | 51500.1 | -3746.88 | -0.00374688 | 0.0130863 | 1809.627
152.485 | -494.24 | 0.654315 | 51502.1 | -3747.11 | -0.00374711 | 0.0130863 | 1809.697
152.49 | -494.239 | 0.654315 | 51503.1 | -3747.22 | -0.00374722 | 0.0130863 | 1809.732
152.495 | -494.239 | 0.654315 | 51504.3 | -3747.22 | -0.00374722 | 0.0130863 | 1809.774
152.505 | -494.239 | 0.654315 | 51506.3 | -3747.34 | -0.00374734 | 0.0130863 | 1809.845
152.515 | -494.239 | 0.654315 | 51508.1 | -3747.45 | -0.00374745 | 0.0130863 | 1809.908
152.525 | -494.238 | 0.654315 | 51510.1 | -3747.57 | -0.00374757 | 0.0130863 | 1809.978
152.535 | -494.238 | 0.654315 | 51512 | -3747.67 | -0.00374767 | 0.0130863 | 1810.045
152.545 | -494.238 | 0.654315 | 51514.1 | -3747.79 | -0.00374779 | 0.0130863 | 1810.119
152.555 | -494.237 | 0.654315 | 51516.1 | -3748.02 | -0.00374802 | 0.0130863 | 1810.189
152.565 | -494.237 | 0.654315 | 51518 | -3748.13 | -0.00374813 | 0.0130863 | 1810.256
152.575 | -494.237 | 0.654315 | 51520 | -3748.13 | -0.00374813 | 0.0130863 | 1810.326
152.585 | -494.236 | 0.654315 | 51521.9 | -3748.25 | -0.00374825 | 0.0130863 | 1810.393
152.595 | -494.236 | 0.654315 | 51523.8 | -3748.48 | -0.00374848 | 0.0130863 | 1810.46
152.605 | -494.236 | 0.654315 | 51525.9 | -3748.59 | -0.00374859 | 0.0130863 | 1810.533
152.61 | -494.235 | 0.654315 | 51526.9 | -3748.59 | -0.00374859 | 0.0130863 | 1810.569
152.615 | -494.235 | 0.654315 | 51528.1 | -3748.71 | -0.00374871 | 0.0130863 | 1810.611
152.62 | -494.235 | 0.6546 | 51529.1 | -3748.82 | -0.00374882 | 0.013092 | 1810.646
152.625 | -494.235 | 0.654913 | 51530.3 | -3748.82 | -0.00374882 | 0.01309826 | 1810.688
152.63 | -494.235 | 0.654629 | 51531.4 | -3748.82 | -0.00374882 | 0.01309258 | 1810.727
152.635 | -494.235 | 0.654315 | 51532.6 | -3748.82 | -0.00374882 | 0.0130863 | 1810.769
152.64 | -494.234 | 0.654315 | 51533.6 | -3748.82 | -0.00374882 | 0.0130863 | 1810.804
152.645 | -494.234 | 0.654315 | 51534.8 | -3748.94 | -0.00374894 | 0.0130863 | 1810.846
152.65 | -494.234 | 0.654598 | 51535.9 | -3749.05 | -0.00374905 | 0.01309196 | 1810.885
152.655 | -494.234 | 0.654913 | 51537.1 | -3749.05 | -0.00374905 | 0.01309826 | 1810.927
152.66 | -494.234 | 0.654914 | 51538.2 | -3749.05 | -0.00374905 | 0.01309828 | 1810.966
152.665 | -494.234 | 0.654915 | 51539.3 | -3749.17 | -0.00374917 | 0.0130983 | 1811.004
152.67 | -494.233 | 0.654915 | 51540.4 | -3749.28 | -0.00374928 | 0.0130983 | 1811.043
152.675 | -494.233 | 0.654915 | 51541.5 | -3749.4 | -0.0037494 | 0.0130983 | 1811.082
152.68 | -494.233 | 0.654915 | 51542.7 | -3749.51 | -0.00374951 | 0.0130983 | 1811.124
152.685 | -494.233 | 0.654915 | 51544 | -3749.63 | -0.00374963 | 0.0130983 | 1811.169
152.69 | -494.233 | 0.654915 | 51545.1 | -3749.74 | -0.00374974 | 0.0130983 | 1811.208
152.695 | -494.233 | 0.654915 | 51546.2 | -3749.74 | -0.00374974 | 0.0130983 | 1811.247
152.705 | -494.232 | 0.654915 | 51548.3 | -3749.86 | -0.00374986 | 0.0130983 | 1811.321
152.71 | -494.232 | 0.654915 | 51549.3 | -3749.97 | -0.00374997 | 0.0130983 | 1811.356
152.715 | -494.232 | 0.654915 | 51550.5 | -3749.97 | -0.00374997 | 0.0130983 | 1811.398
152.72 | -494.232 | 0.654915 | 51551.6 | -3749.97 | -0.00374997 | 0.0130983 | 1811.437
152.725 | -494.232 | 0.654915 | 51552.8 | -3750.09 | -0.00375009 | 0.0130983 | 1811.479
152.73 | -494.231 | 0.654915 | 51553.9 | -3750.2 | -0.0037502 | 0.0130983 | 1811.517
152.735 | -494.231 | 0.654915 | 51555.1 | -3750.32 | -0.00375032 | 0.0130983 | 1811.56
152.745 | -494.231 | 0.654915 | 51557.1 | -3750.43 | -0.00375043 | 0.0130983 | 1811.63
152.755 | -494.231 | 0.654915 | 51559.1 | -3750.43 | -0.00375043 | 0.0130983 | 1811.7
152.76 | -494.23 | 0.654915 | 51560.1 | -3750.43 | -0.00375043 | 0.0130983 | 1811.735
152.765 | -494.23 | 0.654915 | 51561.3 | -3750.55 | -0.00375055 | 0.0130983 | 1811.777
152.77 | -494.23 | 0.654915 | 51562.3 | -3750.66 | -0.00375066 | 0.0130983 | 1811.813
152.775 | -494.23 | 0.654915 | 51563.4 | -3750.78 | -0.00375078 | 0.0130983 | 1811.851
152.785 | -494.23 | 0.654915 | 51565.3 | -3750.89 | -0.00375089 | 0.0130983 | 1811.918
152.795 | -494.229 | 0.654915 | 51567.3 | -3751.01 | -0.00375101 | 0.0130983 | 1811.988
152.8 | -494.229 | 0.654915 | 51568.3 | -3751.12 | -0.00375112 | 0.0130983 | 1812.023
152.805 | -494.229 | 0.654915 | 51569.5 | -3751.12 | -0.00375112 | 0.0130983 | 1812.066
152.815 | -494.229 | 0.655513 | 51571.4 | -3751.24 | -0.00375124 | 0.01311026 | 1812.132
152.825 | -494.228 | 0.654915 | 51573.3 | -3751.47 | -0.00375147 | 0.0130983 | 1812.199
152.835 | -494.228 | 0.655513 | 51575.2 | -3751.58 | -0.00375158 | 0.01311026 | 1812.266
152.84 | -494.228 | 0.65523 | 51576.2 | -3751.58 | -0.00375158 | 0.0131046 | 1812.301
152.845 | -494.228 | 0.654915 | 51577.3 | -3751.7 | -0.0037517 | 0.0130983 | 1812.34
152.85 | -494.227 | 0.654915 | 51578.3 | -3751.81 | -0.00375181 | 0.0130983 | 1812.375
152.855 | -494.227 | 0.654915 | 51579.4 | -3751.81 | -0.00375181 | 0.0130983 | 1812.413
152.86 | -494.227 | 0.6552 | 51580.4 | -3751.81 | -0.00375181 | 0.013104 | 1812.449
152.865 | -494.227 | 0.655513 | 51581.5 | -3751.81 | -0.00375181 | 0.01311026 | 1812.487
152.875 | -494.227 | 0.654915 | 51583.6 | -3751.93 | -0.00375193 | 0.0130983 | 1812.561
152.88 | -494.226 | 0.655199 | 51584.6 | -3752.04 | -0.00375204 | 0.01310398 | 1812.596
152.885 | -494.226 | 0.655513 | 51585.9 | -3752.04 | -0.00375204 | 0.01311026 | 1812.642
152.89 | -494.226 | 0.655514 | 51586.9 | -3752.04 | -0.00375204 | 0.01311028 | 1812.677
152.895 | -494.226 | 0.655515 | 51588 | -3752.16 | -0.00375216 | 0.0131103 | 1812.716
152.9 | -494.226 | 0.655515 | 51589 | -3752.27 | -0.00375227 | 0.0131103 | 1812.751
152.905 | -494.226 | 0.655515 | 51590.2 | -3752.39 | -0.00375239 | 0.0131103 | 1812.793
152.91 | -494.225 | 0.655515 | 51591.3 | -3752.5 | -0.0037525 | 0.0131103 | 1812.832
152.915 | -494.225 | 0.655515 | 51592.5 | -3752.5 | -0.0037525 | 0.0131103 | 1812.874
152.92 | -494.225 | 0.655515 | 51593.6 | -3752.5 | -0.0037525 | 0.0131103 | 1812.912
152.925 | -494.225 | 0.655515 | 51594.7 | -3752.62 | -0.00375262 | 0.0131103 | 1812.951
152.93 | -494.225 | 0.655515 | 51595.8 | -3752.73 | -0.00375273 | 0.0131103 | 1812.99
152.935 | -494.225 | 0.655515 | 51597 | -3752.73 | -0.00375273 | 0.0131103 | 1813.032
152.94 | -494.224 | 0.655515 | 51598 | -3752.73 | -0.00375273 | 0.0131103 | 1813.067
152.945 | -494.224 | 0.655515 | 51599.2 | -3752.85 | -0.00375285 | 0.0131103 | 1813.109
152.95 | -494.224 | 0.655799 | 51600.3 | -3752.96 | -0.00375296 | 0.01311598 | 1813.148
152.955 | -494.224 | 0.656114 | 51601.4 | -3753.08 | -0.00375308 | 0.01312228 | 1813.186
152.96 | -494.224 | 0.65583 | 51602.4 | -3753.19 | -0.00375319 | 0.0131166 | 1813.222
152.965 | -494.224 | 0.655515 | 51603.6 | -3753.31 | -0.00375331 | 0.0131103 | 1813.264
152.975 | -494.223 | 0.655515 | 51605.7 | -3753.42 | -0.00375342 | 0.0131103 | 1813.338
152.985 | -494.223 | 0.655515 | 51607.5 | -3753.54 | -0.00375354 | 0.0131103 | 1813.401
152.995 | -494.223 | 0.655515 | 51609.5 | -3753.65 | -0.00375365 | 0.0131103 | 1813.471
153.005 | -494.222 | 0.655515 | 51611.4 | -3753.65 | -0.00375365 | 0.0131103 | 1813.538
153.015 | -494.222 | 0.655515 | 51613.2 | -3753.77 | -0.00375377 | 0.0131103 | 1813.601
153.025 | -494.222 | 0.655515 | 51615.1 | -3754 | -0.003754 | 0.0131103 | 1813.668
153.035 | -494.221 | 0.655515 | 51617 | -3754.11 | -0.00375411 | 0.0131103 | 1813.735
153.045 | -494.221 | 0.655515 | 51619 | -3754.23 | -0.00375423 | 0.0131103 | 1813.805
153.055 | -494.221 | 0.655515 | 51620.8 | -3754.33 | -0.00375433 | 0.0131103 | 1813.868
153.065 | -494.22 | 0.655515 | 51622.8 | -3754.46 | -0.00375446 | 0.0131103 | 1813.938
153.075 | -494.22 | 0.655515 | 51624.8 | -3754.56 | -0.00375456 | 0.0131103 | 1814.009
153.08 | -494.22 | 0.655515 | 51625.8 | -3754.56 | -0.00375456 | 0.0131103 | 1814.044
153.085 | -494.22 | 0.655515 | 51626.9 | -3754.56 | -0.00375456 | 0.0131103 | 1814.082
153.095 | -494.219 | 0.656114 | 51629 | -3754.69 | -0.00375469 | 0.01312228 | 1814.156
153.105 | -494.219 | 0.655515 | 51631.1 | -3754.91 | -0.00375491 | 0.0131103 | 1814.23
153.115 | -494.219 | 0.656114 | 51633.1 | -3755.14 | -0.00375514 | 0.01312228 | 1814.3
153.125 | -494.218 | 0.655515 | 51635.1 | -3755.25 | -0.00375525 | 0.0131103 | 1814.371
153.135 | -494.218 | 0.656114 | 51637.1 | -3755.25 | -0.00375525 | 0.01312228 | 1814.441
153.145 | -494.218 | 0.656115 | 51639.1 | -3755.37 | -0.00375537 | 0.0131223 | 1814.511
153.155 | -494.217 | 0.656115 | 51641.1 | -3755.48 | -0.00375548 | 0.0131223 | 1814.581
153.165 | -494.217 | 0.656115 | 51643.1 | -3755.6 | -0.0037556 | 0.0131223 | 1814.652
153.17 | -494.217 | 0.656115 | 51644.1 | -3755.71 | -0.00375571 | 0.0131223 | 1814.687
153.175 | -494.217 | 0.656115 | 51645.2 | -3755.83 | -0.00375583 | 0.0131223 | 1814.725
153.185 | -494.216 | 0.656115 | 51647 | -3755.94 | -0.00375594 | 0.0131223 | 1814.789
153.195 | -494.216 | 0.656115 | 51649 | -3756.06 | -0.00375606 | 0.0131223 | 1814.859
153.205 | -494.216 | 0.656713 | 51651.1 | -3756.17 | -0.00375617 | 0.01313426 | 1814.933
153.215 | -494.215 | 0.656115 | 51653.1 | -3756.29 | -0.00375629 | 0.0131223 | 1815.003
153.225 | -494.215 | 0.656115 | 51655.1 | -3756.4 | -0.0037564 | 0.0131223 | 1815.073
153.23 | -494.215 | 0.656115 | 51656.1 | -3756.4 | -0.0037564 | 0.0131223 | 1815.108
153.235 | -494.215 | 0.656115 | 51657.2 | -3756.52 | -0.00375652 | 0.0131223 | 1815.147
153.245 | -494.214 | 0.656115 | 51659.3 | -3756.51 | -0.00375651 | 0.0131223 | 1815.221
153.25 | -494.214 | 0.656115 | 51660.3 | -3756.4 | -0.0037564 | 0.0131223 | 1815.256
153.255 | -494.214 | 0.656115 | 51661.4 | -3756.64 | -0.00375664 | 0.0131223 | 1815.295
153.265 | -494.214 | 0.656115 | 51663.4 | -3756.98 | -0.00375698 | 0.0131223 | 1815.365
153.275 | -494.213 | 0.656115 | 51665.5 | -3757.09 | -0.00375709 | 0.0131223 | 1815.439
153.285 | -494.213 | 0.656713 | 51667.5 | -3757.09 | -0.00375709 | 0.01313426 | 1815.509
153.295 | -494.213 | 0.656115 | 51669.6 | -3757.09 | -0.00375709 | 0.0131223 | 1815.583
153.305 | -494.212 | 0.656115 | 51671.6 | -3757.21 | -0.00375721 | 0.0131223 | 1815.653
153.31 | -494.212 | 0.656115 | 51672.6 | -3757.32 | -0.00375732 | 0.0131223 | 1815.688
153.315 | -494.212 | 0.656115 | 51673.8 | -3757.44 | -0.00375744 | 0.0131223 | 1815.73
153.325 | -494.212 | 0.656713 | 51675.7 | -3757.67 | -0.00375767 | 0.01313426 | 1815.797
153.335 | -494.211 | 0.656115 | 51677.7 | -3757.78 | -0.00375778 | 0.0131223 | 1815.867
153.345 | -494.211 | 0.656115 | 51679.8 | -3757.78 | -0.00375778 | 0.0131223 | 1815.941
153.35 | -494.211 | 0.656115 | 51680.8 | -3757.78 | -0.00375778 | 0.0131223 | 1815.976
153.355 | -494.211 | 0.656115 | 51681.9 | -3757.9 | -0.0037579 | 0.0131223 | 1816.015
153.36 | -494.21 | 0.6564 | 51682.9 | -3758.01 | -0.00375801 | 0.013128 | 1816.05
153.365 | -494.21 | 0.656713 | 51684 | -3758.13 | -0.00375813 | 0.01313426 | 1816.089
153.37 | -494.21 | 0.656714 | 51685 | -3758.24 | -0.00375824 | 0.01313428 | 1816.124
153.375 | -494.21 | 0.656715 | 51686.2 | -3758.36 | -0.00375836 | 0.0131343 | 1816.166
153.38 | -494.21 | 0.656715 | 51687.2 | -3758.47 | -0.00375847 | 0.0131343 | 1816.201
153.385 | -494.21 | 0.656715 | 51688.3 | -3758.47 | -0.00375847 | 0.0131343 | 1816.24
153.39 | -494.209 | 0.656715 | 51689.3 | -3758.47 | -0.00375847 | 0.0131343 | 1816.275
153.395 | -494.209 | 0.656715 | 51690.4 | -3758.47 | -0.00375847 | 0.0131343 | 1816.314
153.405 | -494.209 | 0.656715 | 51692.5 | -3758.59 | -0.00375859 | 0.0131343 | 1816.388
153.415 | -494.209 | 0.656715 | 51694.4 | -3758.82 | -0.00375882 | 0.0131343 | 1816.454
153.42 | -494.208 | 0.656715 | 51695.4 | -3758.93 | -0.00375893 | 0.0131343 | 1816.489
153.425 | -494.208 | 0.656715 | 51696.5 | -3758.93 | -0.00375893 | 0.0131343 | 1816.528
153.435 | -494.208 | 0.656715 | 51698.6 | -3759.05 | -0.00375905 | 0.0131343 | 1816.602
153.445 | -494.208 | 0.656715 | 51700.6 | -3759.16 | -0.00375916 | 0.0131343 | 1816.672
153.455 | -494.207 | 0.656715 | 51702.5 | -3759.28 | -0.00375928 | 0.0131343 | 1816.739
153.465 | -494.207 | 0.656715 | 51704.4 | -3759.39 | -0.00375939 | 0.0131343 | 1816.806
153.475 | -494.207 | 0.656715 | 51706.5 | -3759.51 | -0.00375951 | 0.0131343 | 1816.879
153.48 | -494.206 | 0.656715 | 51707.5 | -3759.62 | -0.00375962 | 0.0131343 | 1816.915
153.485 | -494.206 | 0.656715 | 51708.6 | -3759.74 | -0.00375974 | 0.0131343 | 1816.953
153.49 | -494.206 | 0.656715 | 51709.6 | -3759.85 | -0.00375985 | 0.0131343 | 1816.988
153.495 | -494.206 | 0.656715 | 51710.7 | -3759.97 | -0.00375997 | 0.0131343 | 1817.027
153.5 | -494.206 | 0.656999 | 51711.8 | -3760.08 | -0.00376008 | 0.01313998 | 1817.066
153.505 | -494.206 | 0.657313 | 51713 | -3759.96 | -0.00375996 | 0.01314626 | 1817.108
153.51 | -494.205 | 0.657029 | 51714.2 | -3759.85 | -0.00375985 | 0.01314058 | 1817.15
153.515 | -494.205 | 0.656715 | 51715.5 | -3759.97 | -0.00375997 | 0.0131343 | 1817.196
153.52 | -494.205 | 0.656715 | 51716.6 | -3760.08 | -0.00376008 | 0.0131343 | 1817.234
153.525 | -494.205 | 0.656715 | 51717.8 | -3760.08 | -0.00376008 | 0.0131343 | 1817.277
153.53 | -494.205 | 0.656715 | 51718.9 | -3760.08 | -0.00376008 | 0.0131343 | 1817.315
153.535 | -494.205 | 0.656715 | 51720.2 | -3760.2 | -0.0037602 | 0.0131343 | 1817.361
153.54 | -494.204 | 0.656715 | 51721.3 | -3760.31 | -0.00376031 | 0.0131343 | 1817.4
153.545 | -494.204 | 0.656715 | 51722.5 | -3760.31 | -0.00376031 | 0.0131343 | 1817.442
153.55 | -494.204 | 0.656715 | 51723.6 | -3760.31 | -0.00376031 | 0.0131343 | 1817.48
153.555 | -494.204 | 0.656715 | 51724.9 | -3760.43 | -0.00376043 | 0.0131343 | 1817.526
153.56 | -494.204 | 0.657 | 51726.1 | -3760.54 | -0.00376054 | 0.01314 | 1817.568
153.565 | -494.204 | 0.657313 | 51727.4 | -3760.66 | -0.00376066 | 0.01314626 | 1817.614
153.57 | -494.203 | 0.657029 | 51728.5 | -3760.77 | -0.00376077 | 0.01314058 | 1817.653
153.575 | -494.203 | 0.656715 | 51729.7 | -3760.89 | -0.00376089 | 0.0131343 | 1817.695
153.58 | -494.203 | 0.656998 | 51730.8 | -3761 | -0.003761 | 0.01313996 | 1817.733
153.585 | -494.203 | 0.657313 | 51731.9 | -3761 | -0.003761 | 0.01314626 | 1817.772
153.59 | -494.203 | 0.65703 | 51733 | -3761 | -0.003761 | 0.0131406 | 1817.811
153.595 | -494.203 | 0.656715 | 51734.2 | -3761.12 | -0.00376112 | 0.0131343 | 1817.853
153.6 | -494.202 | 0.656999 | 51735.2 | -3761.23 | -0.00376123 | 0.01313998 | 1817.888
153.605 | -494.202 | 0.657313 | 51736.3 | -3761.23 | -0.00376123 | 0.01314626 | 1817.927
153.61 | -494.202 | 0.657314 | 51737.3 | -3761.23 | -0.00376123 | 0.01314628 | 1817.962
153.615 | -494.202 | 0.657315 | 51738.5 | -3761.23 | -0.00376123 | 0.0131463 | 1818.004
153.62 | -494.202 | 0.657315 | 51739.5 | -3761.23 | -0.00376123 | 0.0131463 | 1818.039
153.625 | -494.202 | 0.657315 | 51740.7 | -3761.47 | -0.00376147 | 0.0131463 | 1818.081
153.63 | -494.201 | 0.657315 | 51741.7 | -3761.68 | -0.00376168 | 0.0131463 | 1818.116
153.635 | -494.201 | 0.657315 | 51742.8 | -3761.68 | -0.00376168 | 0.0131463 | 1818.155
153.64 | -494.201 | 0.657315 | 51743.9 | -3761.68 | -0.00376168 | 0.0131463 | 1818.194
153.645 | -494.201 | 0.657315 | 51745.1 | -3761.68 | -0.00376168 | 0.0131463 | 1818.236
153.65 | -494.201 | 0.657315 | 51746.1 | -3761.68 | -0.00376168 | 0.0131463 | 1818.271
153.655 | -494.201 | 0.657315 | 51747.3 | -3761.81 | -0.00376181 | 0.0131463 | 1818.313
153.665 | -494.2 | 0.657315 | 51749.2 | -3762.03 | -0.00376203 | 0.0131463 | 1818.38
153.675 | -494.2 | 0.657315 | 51751.2 | -3762.14 | -0.00376214 | 0.0131463 | 1818.45
153.68 | -494.2 | 0.6576 | 51752.3 | -3762.14 | -0.00376214 | 0.013152 | 1818.489
153.685 | -494.2 | 0.657914 | 51753.4 | -3762.26 | -0.00376226 | 0.01315828 | 1818.527
153.695 | -494.199 | 0.657315 | 51755.5 | -3762.49 | -0.00376249 | 0.0131463 | 1818.601
153.7 | -494.199 | 0.657315 | 51756.5 | -3762.6 | -0.0037626 | 0.0131463 | 1818.636
153.705 | -494.199 | 0.657315 | 51757.6 | -3762.72 | -0.00376272 | 0.0131463 | 1818.675
153.715 | -494.199 | 0.657315 | 51759.6 | -3762.95 | -0.00376295 | 0.0131463 | 1818.745
153.72 | -494.198 | 0.657315 | 51760.6 | -3763.06 | -0.00376306 | 0.0131463 | 1818.78
153.725 | -494.198 | 0.657315 | 51761.7 | -3762.94 | -0.00376294 | 0.0131463 | 1818.819
153.735 | -494.198 | 0.657315 | 51763.8 | -3762.95 | -0.00376295 | 0.0131463 | 1818.893
153.745 | -494.198 | 0.657315 | 51765.7 | -3763.06 | -0.00376306 | 0.0131463 | 1818.96
153.75 | -494.197 | 0.657315 | 51766.8 | -3763.06 | -0.00376306 | 0.0131463 | 1818.998
153.755 | -494.197 | 0.657315 | 51768 | -3763.18 | -0.00376318 | 0.0131463 | 1819.04
153.76 | -494.197 | 0.657315 | 51769 | -3763.29 | -0.00376329 | 0.0131463 | 1819.076
153.765 | -494.197 | 0.657315 | 51770.2 | -3763.41 | -0.00376341 | 0.0131463 | 1819.118
153.775 | -494.197 | 0.657315 | 51772.3 | -3763.52 | -0.00376352 | 0.0131463 | 1819.192
153.785 | -494.196 | 0.657315 | 51774.3 | -3763.52 | -0.00376352 | 0.0131463 | 1819.262
153.79 | -494.196 | 0.657315 | 51775.3 | -3763.52 | -0.00376352 | 0.0131463 | 1819.297
153.795 | -494.196 | 0.657315 | 51776.5 | -3763.52 | -0.00376352 | 0.0131463 | 1819.339
153.805 | -494.196 | 0.657315 | 51778.6 | -3763.76 | -0.00376376 | 0.0131463 | 1819.413
153.81 | -494.195 | 0.657315 | 51779.6 | -3763.98 | -0.00376398 | 0.0131463 | 1819.448
153.815 | -494.195 | 0.657315 | 51780.7 | -3763.98 | -0.00376398 | 0.0131463 | 1819.487
153.825 | -494.195 | 0.657914 | 51782.7 | -3763.98 | -0.00376398 | 0.01315828 | 1819.557
153.83 | -494.195 | 0.657914 | 51783.8 | -3763.98 | -0.00376398 | 0.01315828 | 1819.596
153.835 | -494.195 | 0.657915 | 51785 | -3764.1 | -0.0037641 | 0.0131583 | 1819.638
153.845 | -494.194 | 0.657316 | 51787 | -3764.33 | -0.00376433 | 0.01314632 | 1819.708
153.855 | -494.194 | 0.657915 | 51788.9 | -3764.44 | -0.00376444 | 0.0131583 | 1819.775
153.865 | -494.194 | 0.657316 | 51790.9 | -3764.56 | -0.00376456 | 0.01314632 | 1819.845
153.875 | -494.193 | 0.657915 | 51793 | -3764.79 | -0.00376479 | 0.0131583 | 1819.919
153.885 | -494.193 | 0.657915 | 51794.9 | -3765.02 | -0.00376502 | 0.0131583 | 1819.986
153.895 | -494.193 | 0.657915 | 51796.8 | -3765.13 | -0.00376513 | 0.0131583 | 1820.052
153.905 | -494.192 | 0.657915 | 51798.8 | -3765.25 | -0.00376525 | 0.0131583 | 1820.123
153.915 | -494.192 | 0.657915 | 51800.8 | -3765.48 | -0.00376548 | 0.0131583 | 1820.193
153.925 | -494.192 | 0.657915 | 51802.6 | -3765.59 | -0.00376559 | 0.0131583 | 1820.256
153.935 | -494.191 | 0.657915 | 51804.5 | -3765.71 | -0.00376571 | 0.0131583 | 1820.323
153.945 | -494.191 | 0.657915 | 51806.6 | -3765.82 | -0.00376582 | 0.0131583 | 1820.397
153.955 | -494.191 | 0.657915 | 51808.6 | -3765.7 | -0.0037657 | 0.0131583 | 1820.467
153.96 | -494.19 | 0.657915 | 51809.6 | -3765.59 | -0.00376559 | 0.0131583 | 1820.502
153.965 | -494.19 | 0.657915 | 51810.7 | -3765.71 | -0.00376571 | 0.0131583 | 1820.541
153.97 | -494.19 | 0.657915 | 51811.7 | -3765.82 | -0.00376582 | 0.0131583 | 1820.576
153.975 | -494.19 | 0.657915 | 51812.8 | -3765.94 | -0.00376594 | 0.0131583 | 1820.615
153.98 | -494.19 | 0.657915 | 51813.9 | -3766.05 | -0.00376605 | 0.0131583 | 1820.653
153.985 | -494.19 | 0.657915 | 51815.1 | -3766.05 | -0.00376605 | 0.0131583 | 1820.695
153.99 | -494.189 | 0.657915 | 51816.2 | -3766.05 | -0.00376605 | 0.0131583 | 1820.734
153.995 | -494.189 | 0.657915 | 51817.4 | -3766.05 | -0.00376605 | 0.0131583 | 1820.776
154 | -494.189 | 0.657915 | 51818.5 | -3766.05 | -0.00376605 | 0.0131583 | 1820.815
154.005 | -494.189 | 0.657915 | 51819.8 | -3766.17 | -0.00376617 | 0.0131583 | 1820.861
154.01 | -494.189 | 0.658199 | 51820.8 | -3766.28 | -0.00376628 | 0.01316398 | 1820.896
154.015 | -494.189 | 0.658513 | 51822.1 | -3766.4 | -0.0037664 | 0.01317026 | 1820.941
154.02 | -494.188 | 0.65823 | 51823.1 | -3766.51 | -0.00376651 | 0.0131646 | 1820.977
154.025 | -494.188 | 0.657915 | 51824.3 | -3766.63 | -0.00376663 | 0.0131583 | 1821.019
154.03 | -494.188 | 0.658199 | 51825.4 | -3766.74 | -0.00376674 | 0.01316398 | 1821.057
154.035 | -494.188 | 0.658513 | 51826.6 | -3766.74 | -0.00376674 | 0.01317026 | 1821.1
154.04 | -494.188 | 0.658227 | 51827.7 | -3766.74 | -0.00376674 | 0.01316454 | 1821.138
154.045 | -494.188 | 0.657915 | 51828.8 | -3766.86 | -0.00376686 | 0.0131583 | 1821.177
154.05 | -494.187 | 0.6582 | 51829.9 | -3766.97 | -0.00376697 | 0.013164 | 1821.216
154.055 | -494.187 | 0.658513 | 51831.1 | -3767.09 | -0.00376709 | 0.01317026 | 1821.258
154.06 | -494.187 | 0.658228 | 51832.2 | -3767.2 | -0.0037672 | 0.01316456 | 1821.296
154.065 | -494.187 | 0.657915 | 51833.3 | -3767.2 | -0.0037672 | 0.0131583 | 1821.335
154.07 | -494.187 | 0.658199 | 51834.4 | -3767.2 | -0.0037672 | 0.01316398 | 1821.374
154.075 | -494.187 | 0.658513 | 51835.5 | -3767.32 | -0.00376732 | 0.01317026 | 1821.412
154.085 | -494.186 | 0.657915 | 51837.6 | -3767.43 | -0.00376743 | 0.0131583 | 1821.486
154.095 | -494.186 | 0.658513 | 51839.7 | -3767.55 | -0.00376755 | 0.01317026 | 1821.56
154.105 | -494.186 | 0.658515 | 51841.6 | -3767.78 | -0.00376778 | 0.0131703 | 1821.627
154.115 | -494.185 | 0.658515 | 51843.7 | -3767.89 | -0.00376789 | 0.0131703 | 1821.7
154.125 | -494.185 | 0.658515 | 51845.7 | -3767.89 | -0.00376789 | 0.0131703 | 1821.771
154.135 | -494.185 | 0.658515 | 51847.7 | -3768.01 | -0.00376801 | 0.0131703 | 1821.841
154.14 | -494.184 | 0.658515 | 51848.7 | -3768.11 | -0.00376811 | 0.0131703 | 1821.876
154.145 | -494.184 | 0.658515 | 51849.8 | -3768.24 | -0.00376824 | 0.0131703 | 1821.915
154.15 | -494.184 | 0.658515 | 51850.9 | -3768.34 | -0.00376834 | 0.0131703 | 1821.953
154.155 | -494.184 | 0.658515 | 51852 | -3768.34 | -0.00376834 | 0.0131703 | 1821.992
154.16 | -494.184 | 0.658515 | 51853 | -3768.34 | -0.00376834 | 0.0131703 | 1822.027
154.165 | -494.184 | 0.658515 | 51854.1 | -3768.46 | -0.00376846 | 0.0131703 | 1822.066
154.17 | -494.183 | 0.6588 | 51855.3 | -3768.57 | -0.00376857 | 0.013176 | 1822.108
154.175 | -494.183 | 0.659113 | 51856.5 | -3768.69 | -0.00376869 | 0.01318226 | 1822.15
154.18 | -494.183 | 0.658828 | 51857.6 | -3768.8 | -0.0037688 | 0.01317656 | 1822.189
154.185 | -494.183 | 0.658515 | 51858.8 | -3768.8 | -0.0037688 | 0.0131703 | 1822.231
154.19 | -494.183 | 0.658515 | 51860 | -3768.8 | -0.0037688 | 0.0131703 | 1822.273
154.195 | -494.183 | 0.658515 | 51861.4 | -3768.8 | -0.0037688 | 0.0131703 | 1822.322
154.2 | -494.182 | 0.658515 | 51862.5 | -3768.8 | -0.0037688 | 0.0131703 | 1822.361
154.205 | -494.182 | 0.658515 | 51863.8 | -3768.8 | -0.0037688 | 0.0131703 | 1822.407
154.21 | -494.182 | 0.658515 | 51864.9 | -3768.8 | -0.0037688 | 0.0131703 | 1822.445
154.215 | -494.182 | 0.658515 | 51866.2 | -3768.93 | -0.00376893 | 0.0131703 | 1822.491
154.22 | -494.182 | 0.658515 | 51867.4 | -3769.03 | -0.00376903 | 0.0131703 | 1822.533
154.225 | -494.182 | 0.658515 | 51868.6 | -3769.03 | -0.00376903 | 0.0131703 | 1822.575
154.23 | -494.181 | 0.658515 | 51869.9 | -3769.03 | -0.00376903 | 0.0131703 | 1822.621
154.235 | -494.181 | 0.658515 | 51871.2 | -3769.27 | -0.00376927 | 0.0131703 | 1822.667
154.24 | -494.181 | 0.658515 | 51872.4 | -3769.49 | -0.00376949 | 0.0131703 | 1822.709
154.245 | -494.181 | 0.658515 | 51873.7 | -3769.49 | -0.00376949 | 0.0131703 | 1822.755
154.25 | -494.181 | 0.658799 | 51874.8 | -3769.49 | -0.00376949 | 0.01317598 | 1822.793
154.255 | -494.181 | 0.659113 | 51876.1 | -3769.61 | -0.00376961 | 0.01318226 | 1822.839
154.26 | -494.18 | 0.658829 | 51877.3 | -3769.72 | -0.00376972 | 0.01317658 | 1822.881
154.265 | -494.18 | 0.658515 | 51878.5 | -3769.84 | -0.00376984 | 0.0131703 | 1822.923
154.27 | -494.18 | 0.658798 | 51879.6 | -3769.95 | -0.00376995 | 0.01317596 | 1822.962
154.275 | -494.18 | 0.659113 | 51880.8 | -3770.07 | -0.00377007 | 0.01318226 | 1823.004
154.28 | -494.18 | 0.658829 | 51881.9 | -3770.18 | -0.00377018 | 0.01317658 | 1823.043
154.285 | -494.18 | 0.658515 | 51883.2 | -3770.18 | -0.00377018 | 0.0131703 | 1823.088
154.29 | -494.179 | 0.658515 | 51884.2 | -3770.18 | -0.00377018 | 0.0131703 | 1823.124
154.295 | -494.179 | 0.658515 | 51885.3 | -3770.18 | -0.00377018 | 0.0131703 | 1823.162
154.3 | -494.179 | 0.658515 | 51886.3 | -3770.18 | -0.00377018 | 0.0131703 | 1823.197
154.305 | -494.179 | 0.658515 | 51887.5 | -3770.3 | -0.0037703 | 0.0131703 | 1823.239
154.31 | -494.179 | 0.6588 | 51888.5 | -3770.41 | -0.00377041 | 0.013176 | 1823.275
154.315 | -494.179 | 0.659113 | 51889.7 | -3770.53 | -0.00377053 | 0.01318226 | 1823.317
154.32 | -494.178 | 0.658829 | 51890.7 | -3770.64 | -0.00377064 | 0.01317658 | 1823.352
154.325 | -494.178 | 0.658515 | 51891.8 | -3770.64 | -0.00377064 | 0.0131703 | 1823.391
154.335 | -494.178 | 0.659113 | 51893.9 | -3770.64 | -0.00377064 | 0.01318226 | 1823.464
154.345 | -494.178 | 0.659115 | 51895.7 | -3770.76 | -0.00377076 | 0.0131823 | 1823.528
154.355 | -494.177 | 0.659115 | 51897.7 | -3770.99 | -0.00377099 | 0.0131823 | 1823.598
154.365 | -494.177 | 0.659115 | 51899.8 | -3771.1 | -0.0037711 | 0.0131823 | 1823.672
154.375 | -494.177 | 0.659115 | 51901.8 | -3771.34 | -0.00377134 | 0.0131823 | 1823.742
154.385 | -494.176 | 0.659115 | 51903.7 | -3771.68 | -0.00377168 | 0.0131823 | 1823.809
154.39 | -494.176 | 0.659115 | 51904.8 | -3771.79 | -0.00377179 | 0.0131823 | 1823.847
154.395 | -494.176 | 0.659115 | 51905.9 | -3771.79 | -0.00377179 | 0.0131823 | 1823.886
154.4 | -494.176 | 0.659115 | 51906.9 | -3771.79 | -0.00377179 | 0.0131823 | 1823.921
154.405 | -494.176 | 0.659115 | 51908.1 | -3771.79 | -0.00377179 | 0.0131823 | 1823.963
154.415 | -494.175 | 0.659115 | 51910.1 | -3771.79 | -0.00377179 | 0.0131823 | 1824.034
154.42 | -494.175 | 0.659115 | 51911.1 | -3771.79 | -0.00377179 | 0.0131823 | 1824.069
154.425 | -494.175 | 0.659115 | 51912.3 | -3771.91 | -0.00377191 | 0.0131823 | 1824.111
154.43 | -494.175 | 0.659115 | 51913.3 | -3772.02 | -0.00377202 | 0.0131823 | 1824.146
154.435 | -494.175 | 0.659115 | 51914.4 | -3772.14 | -0.00377214 | 0.0131823 | 1824.185
154.44 | -494.174 | 0.659115 | 51915.5 | -3772.25 | -0.00377225 | 0.0131823 | 1824.223
154.445 | -494.174 | 0.659115 | 51916.6 | -3772.25 | -0.00377225 | 0.0131823 | 1824.262
154.45 | -494.174 | 0.659115 | 51917.7 | -3772.25 | -0.00377225 | 0.0131823 | 1824.301
154.455 | -494.174 | 0.659115 | 51919 | -3772.25 | -0.00377225 | 0.0131823 | 1824.346
154.46 | -494.174 | 0.659115 | 51920 | -3772.25 | -0.00377225 | 0.0131823 | 1824.381
154.465 | -494.174 | 0.659115 | 51921.2 | -3772.37 | -0.00377237 | 0.0131823 | 1824.424
154.47 | -494.173 | 0.659115 | 51922.2 | -3772.48 | -0.00377248 | 0.0131823 | 1824.459
154.475 | -494.173 | 0.659115 | 51923.4 | -3772.6 | -0.0037726 | 0.0131823 | 1824.501
154.485 | -494.173 | 0.659115 | 51925.2 | -3772.83 | -0.00377283 | 0.0131823 | 1824.564
154.495 | -494.173 | 0.659115 | 51926.9 | -3772.94 | -0.00377294 | 0.0131823 | 1824.624
154.505 | -494.172 | 0.659115 | 51928.7 | -3773.06 | -0.00377306 | 0.0131823 | 1824.687
154.515 | -494.172 | 0.659714 | 51930.7 | -3773.17 | -0.00377317 | 0.01319428 | 1824.757
154.525 | -494.172 | 0.659715 | 51932.4 | -3773.29 | -0.00377329 | 0.0131943 | 1824.817
154.535 | -494.171 | 0.659116 | 51934.3 | -3773.52 | -0.00377352 | 0.01318232 | 1824.884
154.545 | -494.171 | 0.659715 | 51936.2 | -3773.63 | -0.00377363 | 0.0131943 | 1824.951
154.555 | -494.171 | 0.659116 | 51937.9 | -3773.63 | -0.00377363 | 0.01318232 | 1825.01
154.565 | -494.17 | 0.660909 | 51939.7 | -3773.63 | -0.00377363 | 0.01321818 | 1825.074
154.575 | -494.17 | 0.659116 | 51941.5 | -3774.11 | -0.00377411 | 0.01318232 | 1825.137
154.58 | -494.17 | 0.659683 | 51942.7 | -3774.55 | -0.00377455 | 0.01319366 | 1825.179
154.585 | -494.17 | 0.660313 | 51943.9 | -3774.91 | -0.00377491 | 0.01320626 | 1825.221
154.59 | -494.169 | 0.660032 | 51945 | -3775.23 | -0.00377523 | 0.01320064 | 1825.26
154.595 | -494.169 | 0.659718 | 51946.2 | -3775.36 | -0.00377536 | 0.01319436 | 1825.302
154.6 | -494.169 | 0.660001 | 51947.3 | -3775.46 | -0.00377546 | 0.01320002 | 1825.341
154.605 | -494.169 | 0.660313 | 51948.5 | -3775.58 | -0.00377558 | 0.01320626 | 1825.383
154.61 | -494.169 | 0.66003 | 51949.5 | -3775.69 | -0.00377569 | 0.0132006 | 1825.418
154.615 | -494.169 | 0.659718 | 51950.7 | -3775.81 | -0.00377581 | 0.01319436 | 1825.46
154.62 | -494.168 | 0.659717 | 51951.8 | -3775.92 | -0.00377592 | 0.01319434 | 1825.499
154.625 | -494.168 | 0.659715 | 51953.1 | -3776.04 | -0.00377604 | 0.0131943 | 1825.545
154.63 | -494.168 | 0.659715 | 51954.2 | -3776.15 | -0.00377615 | 0.0131943 | 1825.583
154.635 | -494.168 | 0.659715 | 51955.5 | -3776.15 | -0.00377615 | 0.0131943 | 1825.629
154.64 | -494.168 | 0.659999 | 51956.7 | -3776.15 | -0.00377615 | 0.01319998 | 1825.671
154.645 | -494.168 | 0.660313 | 51958.1 | -3776.15 | -0.00377615 | 0.01320626 | 1825.72
154.65 | -494.167 | 0.66003 | 51959.3 | -3776.15 | -0.00377615 | 0.0132006 | 1825.762
154.655 | -494.167 | 0.659715 | 51960.7 | -3776.27 | -0.00377627 | 0.0131943 | 1825.812
154.66 | -494.167 | 0.659999 | 51962 | -3776.38 | -0.00377638 | 0.01319998 | 1825.857
154.665 | -494.167 | 0.660313 | 51963.4 | -3776.38 | -0.00377638 | 0.01320626 | 1825.906
154.67 | -494.167 | 0.660028 | 51964.6 | -3776.38 | -0.00377638 | 0.01320056 | 1825.949
154.675 | -494.167 | 0.659715 | 51966 | -3776.5 | -0.0037765 | 0.0131943 | 1825.998
154.68 | -494.166 | 0.66 | 51967.2 | -3776.61 | -0.00377661 | 0.0132 | 1826.04
154.685 | -494.166 | 0.660313 | 51968.5 | -3776.61 | -0.00377661 | 0.01320626 | 1826.086
154.69 | -494.166 | 0.660029 | 51969.7 | -3776.61 | -0.00377661 | 0.01320058 | 1826.128
154.695 | -494.166 | 0.659715 | 51971 | -3776.73 | -0.00377673 | 0.0131943 | 1826.174
154.7 | -494.166 | 0.659999 | 51972.2 | -3776.84 | -0.00377684 | 0.01319998 | 1826.216
154.705 | -494.166 | 0.660313 | 51973.5 | -3776.96 | -0.00377696 | 0.01320626 | 1826.261
154.71 | -494.165 | 0.66003 | 51974.7 | -3777.07 | -0.00377707 | 0.0132006 | 1826.304
154.715 | -494.165 | 0.659715 | 51976.1 | -3777.19 | -0.00377719 | 0.0131943 | 1826.353
154.72 | -494.165 | 0.659999 | 51977.2 | -3777.3 | -0.0037773 | 0.01319998 | 1826.391
154.725 | -494.165 | 0.660313 | 51978.6 | -3777.3 | -0.0037773 | 0.01320626 | 1826.441
154.73 | -494.165 | 0.660027 | 51979.7 | -3777.3 | -0.0037773 | 0.01320054 | 1826.479
154.735 | -494.165 | 0.659715 | 51981 | -3777.42 | -0.00377742 | 0.0131943 | 1826.525
154.74 | -494.164 | 0.66 | 51982.1 | -3777.53 | -0.00377753 | 0.0132 | 1826.564
154.745 | -494.164 | 0.660313 | 51983.4 | -3777.65 | -0.00377765 | 0.01320626 | 1826.609
154.75 | -494.164 | 0.660029 | 51984.5 | -3777.76 | -0.00377776 | 0.01320058 | 1826.648
154.755 | -494.164 | 0.659715 | 51985.7 | -3777.88 | -0.00377788 | 0.0131943 | 1826.69
154.765 | -494.164 | 0.660313 | 51987.7 | -3777.87 | -0.00377787 | 0.01320626 | 1826.76
154.77 | -494.163 | 0.660314 | 51988.8 | -3777.76 | -0.00377776 | 0.01320628 | 1826.799
154.775 | -494.163 | 0.660315 | 51990 | -3777.88 | -0.00377788 | 0.0132063 | 1826.841
154.78 | -494.163 | 0.660315 | 51991 | -3777.99 | -0.00377799 | 0.0132063 | 1826.876
154.785 | -494.163 | 0.660315 | 51992.1 | -3778.11 | -0.00377811 | 0.0132063 | 1826.915
154.79 | -494.163 | 0.660315 | 51993.2 | -3778.22 | -0.00377822 | 0.0132063 | 1826.954
154.795 | -494.163 | 0.660315 | 51994.3 | -3778.34 | -0.00377834 | 0.0132063 | 1826.992
154.8 | -494.162 | 0.660315 | 51995.4 | -3778.45 | -0.00377845 | 0.0132063 | 1827.031
154.805 | -494.162 | 0.660315 | 51996.6 | -3778.45 | -0.00377845 | 0.0132063 | 1827.073
154.81 | -494.162 | 0.660315 | 51997.6 | -3778.45 | -0.00377845 | 0.0132063 | 1827.108
154.815 | -494.162 | 0.660315 | 51998.7 | -3778.57 | -0.00377857 | 0.0132063 | 1827.147
154.82 | -494.162 | 0.660315 | 51999.7 | -3778.68 | -0.00377868 | 0.0132063 | 1827.182
154.825 | -494.162 | 0.660315 | 52000.8 | -3778.8 | -0.0037788 | 0.0132063 | 1827.221
154.835 | -494.161 | 0.660315 | 52002.8 | -3778.91 | -0.00377891 | 0.0132063 | 1827.291
154.84 | -494.161 | 0.660598 | 52003.9 | -3778.91 | -0.00377891 | 0.01321196 | 1827.33
154.845 | -494.161 | 0.660913 | 52005 | -3778.91 | -0.00377891 | 0.01321826 | 1827.368
154.85 | -494.161 | 0.660629 | 52006.1 | -3778.91 | -0.00377891 | 0.01321258 | 1827.407
154.855 | -494.161 | 0.660315 | 52007.3 | -3779.03 | -0.00377903 | 0.0132063 | 1827.449
154.86 | -494.16 | 0.6606 | 52008.6 | -3779.14 | -0.00377914 | 0.013212 | 1827.495
154.865 | -494.16 | 0.660913 | 52009.9 | -3779.26 | -0.00377926 | 0.01321826 | 1827.54
154.87 | -494.16 | 0.660628 | 52011 | -3779.37 | -0.00377937 | 0.01321256 | 1827.579
154.875 | -494.16 | 0.660315 | 52012.2 | -3779.37 | -0.00377937 | 0.0132063 | 1827.621
154.88 | -494.16 | 0.660599 | 52013.3 | -3779.37 | -0.00377937 | 0.01321198 | 1827.66
154.885 | -494.16 | 0.660913 | 52014.6 | -3779.61 | -0.00377961 | 0.01321826 | 1827.706
154.89 | -494.159 | 0.660629 | 52015.7 | -3779.83 | -0.00377983 | 0.01321258 | 1827.744
154.895 | -494.159 | 0.660315 | 52017 | -3779.83 | -0.00377983 | 0.0132063 | 1827.79
154.9 | -494.159 | 0.660598 | 52018.2 | -3779.83 | -0.00377983 | 0.01321196 | 1827.832
154.905 | -494.159 | 0.660913 | 52019.5 | -3779.83 | -0.00377983 | 0.01321826 | 1827.878
154.91 | -494.159 | 0.660629 | 52020.7 | -3779.83 | -0.00377983 | 0.01321258 | 1827.92
154.915 | -494.159 | 0.660315 | 52022.1 | -3779.95 | -0.00377995 | 0.0132063 | 1827.969
154.92 | -494.158 | 0.6606 | 52023.3 | -3780.06 | -0.00378006 | 0.013212 | 1828.011
154.925 | -494.158 | 0.660913 | 52024.6 | -3780.18 | -0.00378018 | 0.01321826 | 1828.057
154.93 | -494.158 | 0.660914 | 52025.8 | -3780.29 | -0.00378029 | 0.01321828 | 1828.099
154.935 | -494.158 | 0.660915 | 52027.1 | -3780.41 | -0.00378041 | 0.0132183 | 1828.145
154.94 | -494.158 | 0.66063 | 52028.3 | -3780.52 | -0.00378052 | 0.0132126 | 1828.187
154.945 | -494.158 | 0.660316 | 52029.6 | -3780.52 | -0.00378052 | 0.01320632 | 1828.233
154.95 | -494.157 | 0.6606 | 52030.7 | -3780.52 | -0.00378052 | 0.013212 | 1828.271
154.955 | -494.157 | 0.660915 | 52032 | -3780.52 | -0.00378052 | 0.0132183 | 1828.317
154.96 | -494.157 | 0.660915 | 52033.1 | -3780.52 | -0.00378052 | 0.0132183 | 1828.356
154.965 | -494.157 | 0.660915 | 52034.3 | -3780.64 | -0.00378064 | 0.0132183 | 1828.398
154.97 | -494.157 | 0.660915 | 52035.5 | -3780.75 | -0.00378075 | 0.0132183 | 1828.44
154.975 | -494.157 | 0.660915 | 52036.8 | -3780.87 | -0.00378087 | 0.0132183 | 1828.486
154.98 | -494.156 | 0.660628 | 52037.9 | -3780.98 | -0.00378098 | 0.01321256 | 1828.524
154.985 | -494.156 | 0.660316 | 52039.1 | -3780.98 | -0.00378098 | 0.01320632 | 1828.566
154.99 | -494.156 | 0.660601 | 52040.2 | -3780.98 | -0.00378098 | 0.01321202 | 1828.605
154.995 | -494.156 | 0.660915 | 52041.4 | -3781.1 | -0.0037811 | 0.0132183 | 1828.647
155 | -494.156 | 0.660915 | 52042.4 | -3781.21 | -0.00378121 | 0.0132183 | 1828.682
155.005 | -494.156 | 0.660915 | 52043.6 | -3781.21 | -0.00378121 | 0.0132183 | 1828.725
155.01 | -494.155 | 0.660915 | 52044.6 | -3781.21 | -0.00378121 | 0.0132183 | 1828.76
155.015 | -494.155 | 0.660915 | 52045.8 | -3781.33 | -0.00378133 | 0.0132183 | 1828.802
155.02 | -494.155 | 0.660915 | 52046.9 | -3781.44 | -0.00378144 | 0.0132183 | 1828.841
155.025 | -494.155 | 0.660915 | 52048 | -3781.68 | -0.00378168 | 0.0132183 | 1828.879
155.03 | -494.155 | 0.660915 | 52049.1 | -3781.89 | -0.00378189 | 0.0132183 | 1828.918
155.035 | -494.155 | 0.660915 | 52050.3 | -3781.89 | -0.00378189 | 0.0132183 | 1828.96
155.04 | -494.154 | 0.660915 | 52051.4 | -3781.89 | -0.00378189 | 0.0132183 | 1828.999
155.045 | -494.154 | 0.660915 | 52052.5 | -3781.89 | -0.00378189 | 0.0132183 | 1829.037
155.05 | -494.154 | 0.660915 | 52053.6 | -3781.89 | -0.00378189 | 0.0132183 | 1829.076
155.055 | -494.154 | 0.660915 | 52054.7 | -3782.02 | -0.00378202 | 0.0132183 | 1829.115
155.06 | -494.154 | 0.660915 | 52055.8 | -3782.12 | -0.00378212 | 0.0132183 | 1829.153
155.065 | -494.154 | 0.660915 | 52056.9 | -3782.12 | -0.00378212 | 0.0132183 | 1829.192
155.07 | -494.153 | 0.660915 | 52057.9 | -3782.12 | -0.00378212 | 0.0132183 | 1829.227
155.075 | -494.153 | 0.660915 | 52059.1 | -3782.25 | -0.00378225 | 0.0132183 | 1829.269
155.08 | -494.153 | 0.660915 | 52060.3 | -3782.35 | -0.00378235 | 0.0132183 | 1829.311
155.085 | -494.153 | 0.660915 | 52061.6 | -3782.35 | -0.00378235 | 0.0132183 | 1829.357
155.09 | -494.153 | 0.660915 | 52062.7 | -3782.35 | -0.00378235 | 0.0132183 | 1829.396
155.095 | -494.153 | 0.660915 | 52064 | -3782.48 | -0.00378248 | 0.0132183 | 1829.441
155.1 | -494.152 | 0.660915 | 52065.1 | -3782.58 | -0.00378258 | 0.0132183 | 1829.48
155.105 | -494.152 | 0.660915 | 52066.3 | -3782.58 | -0.00378258 | 0.0132183 | 1829.522
155.11 | -494.152 | 0.6612 | 52067.5 | -3782.58 | -0.00378258 | 0.013224 | 1829.564
155.115 | -494.152 | 0.661514 | 52068.7 | -3782.7 | -0.0037827 | 0.01323028 | 1829.607
155.12 | -494.152 | 0.661228 | 52069.8 | -3782.81 | -0.00378281 | 0.01322456 | 1829.645
155.125 | -494.152 | 0.660915 | 52071 | -3782.93 | -0.00378293 | 0.0132183 | 1829.687
155.13 | -494.151 | 0.661199 | 52072.1 | -3783.04 | -0.00378304 | 0.01322398 | 1829.726
155.135 | -494.151 | 0.661514 | 52073.2 | -3783.16 | -0.00378316 | 0.01323028 | 1829.765
155.14 | -494.151 | 0.661514 | 52074.3 | -3783.27 | -0.00378327 | 0.01323028 | 1829.803
155.145 | -494.151 | 0.661515 | 52075.6 | -3783.27 | -0.00378327 | 0.0132303 | 1829.849
155.15 | -494.151 | 0.661515 | 52076.7 | -3783.27 | -0.00378327 | 0.0132303 | 1829.888
155.155 | -494.151 | 0.661515 | 52078 | -3783.27 | -0.00378327 | 0.0132303 | 1829.933
155.16 | -494.15 | 0.661515 | 52079.2 | -3783.27 | -0.00378327 | 0.0132303 | 1829.976
155.165 | -494.15 | 0.661515 | 52080.4 | -3783.27 | -0.00378327 | 0.0132303 | 1830.018
155.17 | -494.15 | 0.661515 | 52081.5 | -3783.27 | -0.00378327 | 0.0132303 | 1830.056
155.175 | -494.15 | 0.661515 | 52082.8 | -3783.39 | -0.00378339 | 0.0132303 | 1830.102
155.18 | -494.15 | 0.661515 | 52083.9 | -3783.5 | -0.0037835 | 0.0132303 | 1830.141
155.185 | -494.15 | 0.661515 | 52085.1 | -3783.74 | -0.00378374 | 0.0132303 | 1830.183
155.19 | -494.149 | 0.661515 | 52086.1 | -3783.96 | -0.00378396 | 0.0132303 | 1830.218
155.195 | -494.149 | 0.661515 | 52087.3 | -3784.08 | -0.00378408 | 0.0132303 | 1830.26
155.2 | -494.149 | 0.661515 | 52088.4 | -3784.19 | -0.00378419 | 0.0132303 | 1830.299
155.205 | -494.149 | 0.661515 | 52089.6 | -3784.19 | -0.00378419 | 0.0132303 | 1830.341
155.21 | -494.149 | 0.661515 | 52090.6 | -3784.19 | -0.00378419 | 0.0132303 | 1830.376
155.215 | -494.149 | 0.661515 | 52091.8 | -3784.19 | -0.00378419 | 0.0132303 | 1830.418
155.22 | -494.148 | 0.661515 | 52092.8 | -3784.19 | -0.00378419 | 0.0132303 | 1830.453
155.225 | -494.148 | 0.661515 | 52094 | -3784.31 | -0.00378431 | 0.0132303 | 1830.496
155.23 | -494.148 | 0.661515 | 52095.1 | -3784.42 | -0.00378442 | 0.0132303 | 1830.534
155.235 | -494.148 | 0.661515 | 52096.2 | -3784.54 | -0.00378454 | 0.0132303 | 1830.573
155.245 | -494.148 | 0.661515 | 52098.3 | -3784.65 | -0.00378465 | 0.0132303 | 1830.647
155.25 | -494.147 | 0.661515 | 52099.3 | -3784.65 | -0.00378465 | 0.0132303 | 1830.682
155.255 | -494.147 | 0.661515 | 52100.4 | -3784.77 | -0.00378477 | 0.0132303 | 1830.72
155.26 | -494.147 | 0.661515 | 52101.5 | -3784.88 | -0.00378488 | 0.0132303 | 1830.759
155.265 | -494.147 | 0.661515 | 52102.6 | -3785 | -0.003785 | 0.0132303 | 1830.798
155.27 | -494.147 | 0.661515 | 52103.6 | -3785.11 | -0.00378511 | 0.0132303 | 1830.833
155.275 | -494.147 | 0.661515 | 52104.8 | -3785.11 | -0.00378511 | 0.0132303 | 1830.875
155.28 | -494.146 | 0.661515 | 52105.9 | -3785.11 | -0.00378511 | 0.0132303 | 1830.914
155.285 | -494.146 | 0.661515 | 52107.1 | -3785.23 | -0.00378523 | 0.0132303 | 1830.956
155.29 | -494.146 | 0.661515 | 52108.2 | -3785.34 | -0.00378534 | 0.0132303 | 1830.995
155.295 | -494.146 | 0.661515 | 52109.5 | -3785.46 | -0.00378546 | 0.0132303 | 1831.04
155.3 | -494.146 | 0.661515 | 52110.5 | -3785.57 | -0.00378557 | 0.0132303 | 1831.075
155.305 | -494.146 | 0.661515 | 52111.7 | -3785.57 | -0.00378557 | 0.0132303 | 1831.118
155.31 | -494.145 | 0.661515 | 52112.8 | -3785.57 | -0.00378557 | 0.0132303 | 1831.156
155.315 | -494.145 | 0.661515 | 52114.1 | -3785.69 | -0.00378569 | 0.0132303 | 1831.202
155.32 | -494.145 | 0.661515 | 52115.2 | -3785.8 | -0.0037858 | 0.0132303 | 1831.24
155.325 | -494.145 | 0.661515 | 52116.5 | -3785.68 | -0.00378568 | 0.0132303 | 1831.286
155.33 | -494.145 | 0.661515 | 52117.7 | -3785.57 | -0.00378557 | 0.0132303 | 1831.328
155.335 | -494.145 | 0.661515 | 52119.1 | -3785.69 | -0.00378569 | 0.0132303 | 1831.378
155.34 | -494.144 | 0.661515 | 52120.3 | -3785.8 | -0.0037858 | 0.0132303 | 1831.42
155.345 | -494.144 | 0.661515 | 52121.8 | -3785.92 | -0.00378592 | 0.0132303 | 1831.472
155.35 | -494.144 | 0.661515 | 52122.9 | -3786.03 | -0.00378603 | 0.0132303 | 1831.511
155.355 | -494.144 | 0.661515 | 52124.2 | -3786.03 | -0.00378603 | 0.0132303 | 1831.557
155.36 | -494.144 | 0.661515 | 52125.3 | -3786.03 | -0.00378603 | 0.0132303 | 1831.595
155.365 | -494.144 | 0.661515 | 52126.6 | -3786.27 | -0.00378627 | 0.0132303 | 1831.641
155.37 | -494.143 | 0.6618 | 52127.8 | -3786.49 | -0.00378649 | 0.013236 | 1831.683
155.375 | -494.143 | 0.662113 | 52129.1 | -3786.49 | -0.00378649 | 0.01324226 | 1831.729
155.38 | -494.143 | 0.661829 | 52130.2 | -3786.49 | -0.00378649 | 0.01323658 | 1831.768
155.385 | -494.143 | 0.661515 | 52131.4 | -3786.61 | -0.00378661 | 0.0132303 | 1831.81
155.39 | -494.143 | 0.661799 | 52132.6 | -3786.72 | -0.00378672 | 0.01323598 | 1831.852
155.395 | -494.143 | 0.662113 | 52133.9 | -3786.72 | -0.00378672 | 0.01324226 | 1831.898
155.4 | -494.142 | 0.662114 | 52135 | -3786.72 | -0.00378672 | 0.01324228 | 1831.936
155.405 | -494.142 | 0.662115 | 52136.3 | -3786.84 | -0.00378684 | 0.0132423 | 1831.982
155.41 | -494.142 | 0.662115 | 52137.5 | -3786.95 | -0.00378695 | 0.0132423 | 1832.024
155.415 | -494.142 | 0.662115 | 52138.8 | -3787.07 | -0.00378707 | 0.0132423 | 1832.07
155.42 | -494.142 | 0.661829 | 52139.9 | -3787.18 | -0.00378718 | 0.01323658 | 1832.108
155.425 | -494.142 | 0.661516 | 52141.1 | -3787.18 | -0.00378718 | 0.01323032 | 1832.151
155.43 | -494.141 | 0.661801 | 52142.3 | -3787.18 | -0.00378718 | 0.01323602 | 1832.193
155.435 | -494.141 | 0.662115 | 52143.5 | -3787.3 | -0.0037873 | 0.0132423 | 1832.235
155.44 | -494.141 | 0.662115 | 52144.5 | -3787.41 | -0.00378741 | 0.0132423 | 1832.27
155.445 | -494.141 | 0.662115 | 52145.7 | -3787.53 | -0.00378753 | 0.0132423 | 1832.312
155.45 | -494.141 | 0.662115 | 52146.8 | -3787.64 | -0.00378764 | 0.0132423 | 1832.351
155.455 | -494.141 | 0.662115 | 52148 | -3787.76 | -0.00378776 | 0.0132423 | 1832.393
155.46 | -494.14 | 0.662115 | 52149.2 | -3787.87 | -0.00378787 | 0.0132423 | 1832.435
155.465 | -494.14 | 0.662115 | 52150.4 | -3787.75 | -0.00378775 | 0.0132423 | 1832.477
155.47 | -494.14 | 0.662115 | 52151.5 | -3787.64 | -0.00378764 | 0.0132423 | 1832.516
155.475 | -494.14 | 0.662115 | 52152.8 | -3787.76 | -0.00378776 | 0.0132423 | 1832.562
155.48 | -494.14 | 0.662115 | 52153.8 | -3787.87 | -0.00378787 | 0.0132423 | 1832.597
155.485 | -494.14 | 0.662115 | 52155 | -3787.99 | -0.00378799 | 0.0132423 | 1832.639
155.49 | -494.139 | 0.662115 | 52156.1 | -3788.1 | -0.0037881 | 0.0132423 | 1832.678
155.495 | -494.139 | 0.662115 | 52157.3 | -3788.22 | -0.00378822 | 0.0132423 | 1832.72
155.5 | -494.139 | 0.662115 | 52158.4 | -3788.33 | -0.00378833 | 0.0132423 | 1832.758
155.505 | -494.139 | 0.662115 | 52159.6 | -3788.45 | -0.00378845 | 0.0132423 | 1832.801
155.51 | -494.139 | 0.662115 | 52160.8 | -3788.56 | -0.00378856 | 0.0132423 | 1832.843
155.515 | -494.139 | 0.662115 | 52162.2 | -3788.56 | -0.00378856 | 0.0132423 | 1832.892
155.52 | -494.138 | 0.662115 | 52163.4 | -3788.56 | -0.00378856 | 0.0132423 | 1832.934
155.525 | -494.138 | 0.662115 | 52164.7 | -3788.56 | -0.00378856 | 0.0132423 | 1832.98
155.53 | -494.138 | 0.662399 | 52165.9 | -3788.56 | -0.00378856 | 0.01324798 | 1833.022
155.535 | -494.138 | 0.662713 | 52167.3 | -3788.68 | -0.00378868 | 0.01325426 | 1833.071
155.54 | -494.138 | 0.662427 | 52168.6 | -3788.78 | -0.00378878 | 0.01324854 | 1833.117
155.545 | -494.138 | 0.662115 | 52169.9 | -3788.9 | -0.0037889 | 0.0132423 | 1833.163
155.55 | -494.137 | 0.6624 | 52171.2 | -3789.01 | -0.00378901 | 0.013248 | 1833.208
155.555 | -494.137 | 0.662713 | 52172.6 | -3789.13 | -0.00378913 | 0.01325426 | 1833.257
155.56 | -494.137 | 0.662714 | 52173.8 | -3789.24 | -0.00378924 | 0.01325428 | 1833.3
155.565 | -494.137 | 0.662715 | 52175.2 | -3789.24 | -0.00378924 | 0.0132543 | 1833.349
155.57 | -494.137 | 0.662715 | 52176.5 | -3789.24 | -0.00378924 | 0.0132543 | 1833.394
155.575 | -494.137 | 0.662715 | 52177.9 | -3789.24 | -0.00378924 | 0.0132543 | 1833.444
155.58 | -494.136 | 0.662431 | 52179.1 | -3789.24 | -0.00378924 | 0.01324862 | 1833.486
155.585 | -494.136 | 0.662116 | 52180.5 | -3789.49 | -0.00378949 | 0.01324232 | 1833.535
155.59 | -494.136 | 0.662399 | 52181.7 | -3789.7 | -0.0037897 | 0.01324798 | 1833.577
155.595 | -494.136 | 0.662715 | 52183.1 | -3789.82 | -0.00378982 | 0.0132543 | 1833.626
155.6 | -494.136 | 0.662715 | 52184.4 | -3789.93 | -0.00378993 | 0.0132543 | 1833.672
155.605 | -494.136 | 0.662715 | 52185.8 | -3789.81 | -0.00378981 | 0.0132543 | 1833.721
155.61 | -494.135 | 0.662715 | 52186.9 | -3789.7 | -0.0037897 | 0.0132543 | 1833.76
155.615 | -494.135 | 0.662715 | 52188.1 | -3789.82 | -0.00378982 | 0.0132543 | 1833.802
155.62 | -494.135 | 0.662715 | 52189.3 | -3789.93 | -0.00378993 | 0.0132543 | 1833.844
155.625 | -494.135 | 0.662715 | 52190.6 | -3790.05 | -0.00379005 | 0.0132543 | 1833.89
155.63 | -494.135 | 0.662715 | 52191.7 | -3790.16 | -0.00379016 | 0.0132543 | 1833.929
155.635 | -494.135 | 0.662715 | 52193 | -3790.16 | -0.00379016 | 0.0132543 | 1833.974
155.64 | -494.134 | 0.662715 | 52194.1 | -3790.16 | -0.00379016 | 0.0132543 | 1834.013
155.645 | -494.134 | 0.662715 | 52195.4 | -3790.4 | -0.0037904 | 0.0132543 | 1834.059
155.65 | -494.134 | 0.662715 | 52196.5 | -3790.62 | -0.00379062 | 0.0132543 | 1834.097
155.655 | -494.134 | 0.662715 | 52197.6 | -3790.74 | -0.00379074 | 0.0132543 | 1834.136
155.66 | -494.134 | 0.662715 | 52198.8 | -3790.85 | -0.00379085 | 0.0132543 | 1834.178
155.665 | -494.134 | 0.662715 | 52200.1 | -3790.85 | -0.00379085 | 0.0132543 | 1834.224
155.67 | -494.133 | 0.662715 | 52201.1 | -3790.85 | -0.00379085 | 0.0132543 | 1834.259
155.675 | -494.133 | 0.662715 | 52202.3 | -3790.97 | -0.00379097 | 0.0132543 | 1834.301
155.68 | -494.133 | 0.662429 | 52203.4 | -3791.08 | -0.00379108 | 0.01324858 | 1834.34
155.685 | -494.133 | 0.662116 | 52204.6 | -3791.08 | -0.00379108 | 0.01324232 | 1834.382
155.69 | -494.133 | 0.6624 | 52205.6 | -3791.08 | -0.00379108 | 0.013248 | 1834.417
155.695 | -494.133 | 0.662715 | 52206.8 | -3791.2 | -0.0037912 | 0.0132543 | 1834.459
155.7 | -494.132 | 0.662715 | 52207.8 | -3791.31 | -0.00379131 | 0.0132543 | 1834.494
155.705 | -494.132 | 0.662715 | 52208.9 | -3791.43 | -0.00379143 | 0.0132543 | 1834.533
155.71 | -494.132 | 0.662715 | 52209.9 | -3791.54 | -0.00379154 | 0.0132543 | 1834.568
155.715 | -494.132 | 0.662715 | 52211.1 | -3791.54 | -0.00379154 | 0.0132543 | 1834.61
155.72 | -494.132 | 0.662715 | 52212.1 | -3791.54 | -0.00379154 | 0.0132543 | 1834.645
155.725 | -494.132 | 0.662715 | 52213.3 | -3791.66 | -0.00379166 | 0.0132543 | 1834.688
155.73 | -494.131 | 0.662715 | 52214.4 | -3791.77 | -0.00379177 | 0.0132543 | 1834.726
155.735 | -494.131 | 0.662715 | 52215.6 | -3791.89 | -0.00379189 | 0.0132543 | 1834.768
155.74 | -494.131 | 0.662715 | 52216.7 | -3792 | -0.003792 | 0.0132543 | 1834.807
155.745 | -494.131 | 0.662715 | 52217.8 | -3792.12 | -0.00379212 | 0.0132543 | 1834.846
155.75 | -494.131 | 0.662715 | 52219 | -3792.23 | -0.00379223 | 0.0132543 | 1834.888
155.755 | -494.131 | 0.662715 | 52220.3 | -3792.23 | -0.00379223 | 0.0132543 | 1834.934
155.76 | -494.13 | 0.662999 | 52221.4 | -3792.23 | -0.00379223 | 0.01325998 | 1834.972
155.765 | -494.13 | 0.663314 | 52222.6 | -3792.23 | -0.00379223 | 0.01326628 | 1835.014
155.77 | -494.13 | 0.66303 | 52223.8 | -3792.23 | -0.00379223 | 0.0132606 | 1835.057
155.775 | -494.13 | 0.662715 | 52225 | -3792.35 | -0.00379235 | 0.0132543 | 1835.099
155.78 | -494.13 | 0.662999 | 52226 | -3792.46 | -0.00379246 | 0.01325998 | 1835.134
155.785 | -494.13 | 0.663314 | 52227.2 | -3792.58 | -0.00379258 | 0.01326628 | 1835.176
155.79 | -494.129 | 0.663314 | 52228.3 | -3792.69 | -0.00379269 | 0.01326628 | 1835.215
155.795 | -494.129 | 0.663315 | 52229.5 | -3792.69 | -0.00379269 | 0.0132663 | 1835.257
155.8 | -494.129 | 0.663315 | 52230.7 | -3792.69 | -0.00379269 | 0.0132663 | 1835.299
155.805 | -494.129 | 0.663315 | 52231.9 | -3792.69 | -0.00379269 | 0.0132663 | 1835.341
155.81 | -494.129 | 0.663315 | 52233 | -3792.69 | -0.00379269 | 0.0132663 | 1835.38
155.815 | -494.129 | 0.663315 | 52234.3 | -3792.81 | -0.00379281 | 0.0132663 | 1835.425
155.82 | -494.128 | 0.663315 | 52235.3 | -3792.92 | -0.00379292 | 0.0132663 | 1835.461
155.825 | -494.128 | 0.663315 | 52236.5 | -3793.16 | -0.00379316 | 0.0132663 | 1835.503
155.83 | -494.128 | 0.663315 | 52237.6 | -3793.38 | -0.00379338 | 0.0132663 | 1835.541
155.835 | -494.128 | 0.663315 | 52238.8 | -3793.38 | -0.00379338 | 0.0132663 | 1835.584
155.84 | -494.128 | 0.663315 | 52239.9 | -3793.38 | -0.00379338 | 0.0132663 | 1835.622
155.845 | -494.128 | 0.663315 | 52241.1 | -3793.38 | -0.00379338 | 0.0132663 | 1835.664
155.85 | -494.127 | 0.663315 | 52242.2 | -3793.38 | -0.00379338 | 0.0132663 | 1835.703
155.855 | -494.127 | 0.663315 | 52243.4 | -3793.5 | -0.0037935 | 0.0132663 | 1835.745
155.86 | -494.127 | 0.663315 | 52244.4 | -3793.61 | -0.00379361 | 0.0132663 | 1835.78
155.865 | -494.127 | 0.663315 | 52245.6 | -3793.61 | -0.00379361 | 0.0132663 | 1835.823
155.87 | -494.127 | 0.663315 | 52246.7 | -3793.61 | -0.00379361 | 0.0132663 | 1835.861
155.875 | -494.127 | 0.663315 | 52247.9 | -3793.61 | -0.00379361 | 0.0132663 | 1835.903
155.88 | -494.126 | 0.663599 | 52249.1 | -3793.61 | -0.00379361 | 0.01327198 | 1835.946
155.885 | -494.126 | 0.663913 | 52250.3 | -3793.73 | -0.00379373 | 0.01327826 | 1835.988
155.89 | -494.126 | 0.663629 | 52251.5 | -3793.84 | -0.00379384 | 0.01327258 | 1836.03
155.895 | -494.126 | 0.663315 | 52252.9 | -3793.96 | -0.00379396 | 0.0132663 | 1836.079
155.9 | -494.126 | 0.663598 | 52254 | -3794.07 | -0.00379407 | 0.01327196 | 1836.118
155.905 | -494.126 | 0.663913 | 52255.2 | -3794.19 | -0.00379419 | 0.01327826 | 1836.16
155.91 | -494.125 | 0.663629 | 52256.4 | -3794.3 | -0.0037943 | 0.01327258 | 1836.202
155.915 | -494.125 | 0.663315 | 52257.6 | -3794.42 | -0.00379442 | 0.0132663 | 1836.244
155.92 | -494.125 | 0.663601 | 52258.8 | -3794.53 | -0.00379453 | 0.01327202 | 1836.286
155.925 | -494.125 | 0.663913 | 52260.1 | -3794.53 | -0.00379453 | 0.01327826 | 1836.332
155.93 | -494.125 | 0.663628 | 52261.2 | -3794.53 | -0.00379453 | 0.01327256 | 1836.371
155.935 | -494.125 | 0.663315 | 52262.5 | -3794.65 | -0.00379465 | 0.0132663 | 1836.416
155.94 | -494.124 | 0.663599 | 52263.7 | -3794.76 | -0.00379476 | 0.01327198 | 1836.459
155.945 | -494.124 | 0.663913 | 52264.9 | -3794.88 | -0.00379488 | 0.01327826 | 1836.501
155.95 | -494.124 | 0.663629 | 52266.1 | -3794.99 | -0.00379499 | 0.01327258 | 1836.543
155.955 | -494.124 | 0.663315 | 52267.3 | -3794.99 | -0.00379499 | 0.0132663 | 1836.585
155.96 | -494.124 | 0.663315 | 52268.6 | -3794.99 | -0.00379499 | 0.0132663 | 1836.631
155.965 | -494.124 | 0.663315 | 52269.9 | -3795.11 | -0.00379511 | 0.0132663 | 1836.676
155.97 | -494.123 | 0.663315 | 52271.2 | -3795.22 | -0.00379522 | 0.0132663 | 1836.722
155.975 | -494.123 | 0.663315 | 52272.6 | -3795.1 | -0.0037951 | 0.0132663 | 1836.771
155.98 | -494.123 | 0.663315 | 52273.9 | -3794.99 | -0.00379499 | 0.0132663 | 1836.817
155.985 | -494.123 | 0.663315 | 52275.2 | -3795.23 | -0.00379523 | 0.0132663 | 1836.863
155.99 | -494.123 | 0.663315 | 52276.4 | -3795.45 | -0.00379545 | 0.0132663 | 1836.905
155.995 | -494.123 | 0.663315 | 52277.8 | -3795.57 | -0.00379557 | 0.0132663 | 1836.954
156 | -494.122 | 0.663315 | 52279 | -3795.67 | -0.00379567 | 0.0132663 | 1836.996
156.005 | -494.122 | 0.663315 | 52280.4 | -3795.67 | -0.00379567 | 0.0132663 | 1837.045
156.01 | -494.122 | 0.663599 | 52281.6 | -3795.67 | -0.00379567 | 0.01327198 | 1837.088
156.015 | -494.122 | 0.663913 | 52283 | -3795.67 | -0.00379567 | 0.01327826 | 1837.137
156.02 | -494.122 | 0.663914 | 52284.2 | -3795.67 | -0.00379567 | 0.01327828 | 1837.179
156.025 | -494.122 | 0.663915 | 52285.6 | -3795.8 | -0.0037958 | 0.0132783 | 1837.228
156.03 | -494.121 | 0.663915 | 52286.8 | -3795.9 | -0.0037959 | 0.0132783 | 1837.27
156.035 | -494.121 | 0.663915 | 52288.2 | -3796.02 | -0.00379602 | 0.0132783 | 1837.319
156.04 | -494.121 | 0.663915 | 52289.4 | -3796.13 | -0.00379613 | 0.0132783 | 1837.362
156.045 | -494.121 | 0.663915 | 52290.7 | -3796.25 | -0.00379625 | 0.0132783 | 1837.407
156.05 | -494.121 | 0.663915 | 52292 | -3796.36 | -0.00379636 | 0.0132783 | 1837.453
156.055 | -494.121 | 0.663915 | 52293.3 | -3796.36 | -0.00379636 | 0.0132783 | 1837.499
156.06 | -494.12 | 0.663915 | 52294.5 | -3796.36 | -0.00379636 | 0.0132783 | 1837.541
156.065 | -494.12 | 0.663915 | 52295.8 | -3796.48 | -0.00379648 | 0.0132783 | 1837.586
156.07 | -494.12 | 0.663915 | 52297 | -3796.59 | -0.00379659 | 0.0132783 | 1837.629
156.075 | -494.12 | 0.663915 | 52298.3 | -3796.71 | -0.00379671 | 0.0132783 | 1837.674
156.08 | -494.12 | 0.663915 | 52299.4 | -3796.82 | -0.00379682 | 0.0132783 | 1837.713
156.085 | -494.12 | 0.663915 | 52300.7 | -3796.82 | -0.00379682 | 0.0132783 | 1837.759
156.09 | -494.119 | 0.663915 | 52301.9 | -3796.82 | -0.00379682 | 0.0132783 | 1837.801
156.095 | -494.119 | 0.663915 | 52303.1 | -3796.94 | -0.00379694 | 0.0132783 | 1837.843
156.1 | -494.119 | 0.663915 | 52304.3 | -3797.05 | -0.00379705 | 0.0132783 | 1837.885
156.105 | -494.119 | 0.663915 | 52305.6 | -3797.17 | -0.00379717 | 0.0132783 | 1837.931
156.11 | -494.119 | 0.663915 | 52306.7 | -3797.28 | -0.00379728 | 0.0132783 | 1837.969
156.115 | -494.119 | 0.663915 | 52308 | -3797.28 | -0.00379728 | 0.0132783 | 1838.015
156.12 | -494.118 | 0.663915 | 52309.1 | -3797.28 | -0.00379728 | 0.0132783 | 1838.054
156.125 | -494.118 | 0.663915 | 52310.3 | -3797.4 | -0.0037974 | 0.0132783 | 1838.096
156.13 | -494.118 | 0.663915 | 52311.5 | -3797.51 | -0.00379751 | 0.0132783 | 1838.138
156.135 | -494.118 | 0.663915 | 52312.7 | -3797.51 | -0.00379751 | 0.0132783 | 1838.18
156.14 | -494.118 | 0.663915 | 52313.8 | -3797.51 | -0.00379751 | 0.0132783 | 1838.219
156.145 | -494.118 | 0.663915 | 52315.1 | -3797.63 | -0.00379763 | 0.0132783 | 1838.265
156.15 | -494.117 | 0.663915 | 52316.2 | -3797.74 | -0.00379774 | 0.0132783 | 1838.303
156.155 | -494.117 | 0.663915 | 52317.6 | -3797.86 | -0.00379786 | 0.0132783 | 1838.352
156.16 | -494.117 | 0.663915 | 52318.6 | -3797.97 | -0.00379797 | 0.0132783 | 1838.388
156.165 | -494.117 | 0.663915 | 52319.8 | -3797.97 | -0.00379797 | 0.0132783 | 1838.43
156.17 | -494.117 | 0.663915 | 52320.9 | -3797.97 | -0.00379797 | 0.0132783 | 1838.468
156.175 | -494.117 | 0.663915 | 52322.1 | -3798.09 | -0.00379809 | 0.0132783 | 1838.511
156.18 | -494.116 | 0.663915 | 52323.3 | -3798.2 | -0.0037982 | 0.0132783 | 1838.553
156.185 | -494.116 | 0.663915 | 52324.6 | -3798.32 | -0.00379832 | 0.0132783 | 1838.598
156.19 | -494.116 | 0.663915 | 52325.8 | -3798.43 | -0.00379843 | 0.0132783 | 1838.641
156.195 | -494.116 | 0.663915 | 52327.2 | -3798.43 | -0.00379843 | 0.0132783 | 1838.69
156.2 | -494.116 | 0.663915 | 52328.4 | -3798.43 | -0.00379843 | 0.0132783 | 1838.732
156.205 | -494.116 | 0.663915 | 52329.8 | -3798.55 | -0.00379855 | 0.0132783 | 1838.781
156.21 | -494.115 | 0.663915 | 52331.1 | -3798.66 | -0.00379866 | 0.0132783 | 1838.827
156.215 | -494.115 | 0.663915 | 52332.5 | -3798.78 | -0.00379878 | 0.0132783 | 1838.876
156.22 | -494.115 | 0.664199 | 52333.8 | -3798.89 | -0.00379889 | 0.01328398 | 1838.922
156.225 | -494.115 | 0.664513 | 52335.3 | -3799.01 | -0.00379901 | 0.01329026 | 1838.974
156.23 | -494.115 | 0.664227 | 52336.5 | -3799.12 | -0.00379912 | 0.01328454 | 1839.017
156.235 | -494.115 | 0.663915 | 52337.8 | -3799.12 | -0.00379912 | 0.0132783 | 1839.062
156.24 | -494.114 | 0.6642 | 52339.1 | -3799.12 | -0.00379912 | 0.013284 | 1839.108
156.245 | -494.114 | 0.664513 | 52340.5 | -3799.12 | -0.00379912 | 0.01329026 | 1839.157
156.25 | -494.114 | 0.664514 | 52341.7 | -3799.12 | -0.00379912 | 0.01329028 | 1839.199
156.255 | -494.114 | 0.664515 | 52343 | -3799.24 | -0.00379924 | 0.0132903 | 1839.245
156.26 | -494.114 | 0.664515 | 52344.2 | -3799.35 | -0.00379935 | 0.0132903 | 1839.287
156.265 | -494.114 | 0.664515 | 52345.6 | -3799.47 | -0.00379947 | 0.0132903 | 1839.336
156.27 | -494.113 | 0.664515 | 52346.9 | -3799.58 | -0.00379958 | 0.0132903 | 1839.382
156.275 | -494.113 | 0.664515 | 52348.4 | -3799.7 | -0.0037997 | 0.0132903 | 1839.435
156.28 | -494.113 | 0.664515 | 52349.6 | -3799.81 | -0.00379981 | 0.0132903 | 1839.477
156.285 | -494.113 | 0.664515 | 52350.9 | -3799.93 | -0.00379993 | 0.0132903 | 1839.523
156.29 | -494.113 | 0.664515 | 52352.2 | -3800.04 | -0.00380004 | 0.0132903 | 1839.568
156.295 | -494.113 | 0.664515 | 52353.5 | -3800.04 | -0.00380004 | 0.0132903 | 1839.614
156.3 | -494.112 | 0.664515 | 52354.7 | -3800.04 | -0.00380004 | 0.0132903 | 1839.656
156.305 | -494.112 | 0.664515 | 52356.1 | -3800.04 | -0.00380004 | 0.0132903 | 1839.705
156.31 | -494.112 | 0.664515 | 52357.3 | -3800.04 | -0.00380004 | 0.0132903 | 1839.747
156.315 | -494.112 | 0.664515 | 52358.6 | -3800.16 | -0.00380016 | 0.0132903 | 1839.793
156.32 | -494.112 | 0.664515 | 52359.7 | -3800.27 | -0.00380027 | 0.0132903 | 1839.832
156.325 | -494.112 | 0.664515 | 52360.9 | -3800.39 | -0.00380039 | 0.0132903 | 1839.874
156.33 | -494.111 | 0.664515 | 52362.2 | -3800.5 | -0.0038005 | 0.0132903 | 1839.92
156.335 | -494.111 | 0.664515 | 52363.6 | -3800.62 | -0.00380062 | 0.0132903 | 1839.969
156.34 | -494.111 | 0.664515 | 52364.7 | -3800.73 | -0.00380073 | 0.0132903 | 1840.008
156.345 | -494.111 | 0.664515 | 52366 | -3800.73 | -0.00380073 | 0.0132903 | 1840.053
156.35 | -494.111 | 0.664515 | 52367.2 | -3800.73 | -0.00380073 | 0.0132903 | 1840.095
156.355 | -494.111 | 0.664515 | 52368.5 | -3800.85 | -0.00380085 | 0.0132903 | 1840.141
156.36 | -494.11 | 0.664515 | 52369.7 | -3800.96 | -0.00380096 | 0.0132903 | 1840.183
156.365 | -494.11 | 0.664515 | 52371 | -3801.08 | -0.00380108 | 0.0132903 | 1840.229
156.37 | -494.11 | 0.664515 | 52372.1 | -3801.19 | -0.00380119 | 0.0132903 | 1840.268
156.375 | -494.11 | 0.664515 | 52373.3 | -3801.31 | -0.00380131 | 0.0132903 | 1840.31
156.38 | -494.11 | 0.664799 | 52374.5 | -3801.42 | -0.00380142 | 0.01329598 | 1840.352
156.385 | -494.11 | 0.665114 | 52375.7 | -3801.42 | -0.00380142 | 0.01330228 | 1840.394
156.39 | -494.109 | 0.664829 | 52376.8 | -3801.42 | -0.00380142 | 0.01329658 | 1840.433
156.395 | -494.109 | 0.664515 | 52378.1 | -3801.54 | -0.00380154 | 0.0132903 | 1840.478
156.4 | -494.109 | 0.664798 | 52379.2 | -3801.65 | -0.00380165 | 0.01329596 | 1840.517
156.405 | -494.109 | 0.665114 | 52380.4 | -3801.77 | -0.00380177 | 0.01330228 | 1840.559
156.41 | -494.109 | 0.664829 | 52381.5 | -3801.88 | -0.00380188 | 0.01329658 | 1840.598
156.415 | -494.109 | 0.664515 | 52382.7 | -3801.76 | -0.00380176 | 0.0132903 | 1840.64
156.42 | -494.108 | 0.664801 | 52383.8 | -3801.65 | -0.00380165 | 0.01329602 | 1840.679
156.425 | -494.108 | 0.665114 | 52385.1 | -3801.89 | -0.00380189 | 0.01330228 | 1840.724
156.43 | -494.108 | 0.665114 | 52386.1 | -3802.11 | -0.00380211 | 0.01330228 | 1840.759
156.435 | -494.108 | 0.665115 | 52387.3 | -3801.99 | -0.00380199 | 0.0133023 | 1840.802
156.44 | -494.108 | 0.665115 | 52388.4 | -3801.88 | -0.00380188 | 0.0133023 | 1840.84
156.445 | -494.108 | 0.665115 | 52389.7 | -3802 | -0.003802 | 0.0133023 | 1840.886
156.45 | -494.107 | 0.665115 | 52390.7 | -3802.11 | -0.00380211 | 0.0133023 | 1840.921
156.455 | -494.107 | 0.665115 | 52391.9 | -3802.23 | -0.00380223 | 0.0133023 | 1840.963
156.46 | -494.107 | 0.665115 | 52393 | -3802.33 | -0.00380233 | 0.0133023 | 1841.002
156.465 | -494.107 | 0.665115 | 52394.2 | -3802.46 | -0.00380246 | 0.0133023 | 1841.044
156.47 | -494.107 | 0.665115 | 52395.2 | -3802.56 | -0.00380256 | 0.0133023 | 1841.079
156.475 | -494.107 | 0.665115 | 52396.4 | -3802.56 | -0.00380256 | 0.0133023 | 1841.121
156.48 | -494.106 | 0.665115 | 52397.4 | -3802.56 | -0.00380256 | 0.0133023 | 1841.157
156.485 | -494.106 | 0.665115 | 52398.6 | -3802.68 | -0.00380268 | 0.0133023 | 1841.199
156.49 | -494.106 | 0.665115 | 52399.7 | -3802.79 | -0.00380279 | 0.0133023 | 1841.237
156.495 | -494.106 | 0.665115 | 52400.9 | -3802.91 | -0.00380291 | 0.0133023 | 1841.28
156.5 | -494.106 | 0.665115 | 52401.9 | -3803.02 | -0.00380302 | 0.0133023 | 1841.315
156.505 | -494.106 | 0.665115 | 52403 | -3803.14 | -0.00380314 | 0.0133023 | 1841.353
156.51 | -494.105 | 0.665115 | 52404.1 | -3803.25 | -0.00380325 | 0.0133023 | 1841.392
156.515 | -494.105 | 0.665115 | 52405.4 | -3803.25 | -0.00380325 | 0.0133023 | 1841.438
156.52 | -494.105 | 0.665115 | 52406.5 | -3803.25 | -0.00380325 | 0.0133023 | 1841.476
156.525 | -494.105 | 0.665115 | 52407.8 | -3803.25 | -0.00380325 | 0.0133023 | 1841.522
156.53 | -494.105 | 0.665115 | 52408.9 | -3803.25 | -0.00380325 | 0.0133023 | 1841.561
156.535 | -494.105 | 0.665115 | 52410.1 | -3803.37 | -0.00380337 | 0.0133023 | 1841.603
156.54 | -494.104 | 0.665115 | 52411.3 | -3803.48 | -0.00380348 | 0.0133023 | 1841.645
156.545 | -494.104 | 0.665115 | 52412.5 | -3803.6 | -0.0038036 | 0.0133023 | 1841.687
156.55 | -494.104 | 0.6654 | 52413.6 | -3803.71 | -0.00380371 | 0.013308 | 1841.726
156.555 | -494.104 | 0.665713 | 52414.8 | -3803.71 | -0.00380371 | 0.01331426 | 1841.768
156.56 | -494.104 | 0.665428 | 52416 | -3803.71 | -0.00380371 | 0.01330856 | 1841.81
156.565 | -494.104 | 0.665115 | 52417.3 | -3803.71 | -0.00380371 | 0.0133023 | 1841.856
156.57 | -494.103 | 0.665399 | 52418.4 | -3803.71 | -0.00380371 | 0.01330798 | 1841.894
156.575 | -494.103 | 0.665713 | 52419.6 | -3803.95 | -0.00380395 | 0.01331426 | 1841.937
156.58 | -494.103 | 0.66543 | 52420.7 | -3804.17 | -0.00380417 | 0.0133086 | 1841.975
156.585 | -494.103 | 0.665115 | 52421.9 | -3804.17 | -0.00380417 | 0.0133023 | 1842.017
156.59 | -494.103 | 0.665115 | 52423 | -3804.17 | -0.00380417 | 0.0133023 | 1842.056
156.595 | -494.103 | 0.665115 | 52424.3 | -3804.29 | -0.00380429 | 0.0133023 | 1842.102
156.6 | -494.102 | 0.665399 | 52425.4 | -3804.4 | -0.0038044 | 0.01330798 | 1842.14
156.605 | -494.102 | 0.665713 | 52426.7 | -3804.52 | -0.00380452 | 0.01331426 | 1842.186
156.61 | -494.102 | 0.665714 | 52427.8 | -3804.63 | -0.00380463 | 0.01331428 | 1842.225
156.615 | -494.102 | 0.665715 | 52428.9 | -3804.63 | -0.00380463 | 0.0133143 | 1842.263
156.62 | -494.102 | 0.665429 | 52430.1 | -3804.63 | -0.00380463 | 0.01330858 | 1842.306
156.625 | -494.102 | 0.665116 | 52431.3 | -3804.75 | -0.00380475 | 0.01330232 | 1842.348
156.63 | -494.101 | 0.6654 | 52432.5 | -3804.86 | -0.00380486 | 0.013308 | 1842.39
156.635 | -494.101 | 0.665715 | 52433.7 | -3804.98 | -0.00380498 | 0.0133143 | 1842.432
156.64 | -494.101 | 0.665715 | 52434.9 | -3805.09 | -0.00380509 | 0.0133143 | 1842.474
156.645 | -494.101 | 0.665715 | 52436.2 | -3805.09 | -0.00380509 | 0.0133143 | 1842.52
156.65 | -494.101 | 0.665431 | 52437.4 | -3805.09 | -0.00380509 | 0.01330862 | 1842.562
156.655 | -494.101 | 0.665116 | 52438.7 | -3805.21 | -0.00380521 | 0.01330232 | 1842.608
156.66 | -494.1 | 0.6654 | 52439.9 | -3805.32 | -0.00380532 | 0.013308 | 1842.65
156.665 | -494.1 | 0.665715 | 52441.2 | -3805.32 | -0.00380532 | 0.0133143 | 1842.696
156.67 | -494.1 | 0.665715 | 52442.5 | -3805.32 | -0.00380532 | 0.0133143 | 1842.741
156.675 | -494.1 | 0.665715 | 52444 | -3805.44 | -0.00380544 | 0.0133143 | 1842.794
156.68 | -494.1 | 0.665715 | 52445.3 | -3805.55 | -0.00380555 | 0.0133143 | 1842.84
156.685 | -494.1 | 0.665715 | 52446.8 | -3805.67 | -0.00380567 | 0.0133143 | 1842.892
156.69 | -494.099 | 0.66543 | 52448 | -3805.78 | -0.00380578 | 0.0133086 | 1842.935
156.695 | -494.099 | 0.665116 | 52449.3 | -3805.9 | -0.0038059 | 0.01330232 | 1842.98
156.7 | -494.099 | 0.6654 | 52450.6 | -3806.01 | -0.00380601 | 0.013308 | 1843.026
156.705 | -494.099 | 0.665715 | 52452 | -3806.01 | -0.00380601 | 0.0133143 | 1843.075
156.71 | -494.099 | 0.665715 | 52453.2 | -3806.01 | -0.00380601 | 0.0133143 | 1843.117
156.715 | -494.099 | 0.665715 | 52454.6 | -3806.13 | -0.00380613 | 0.0133143 | 1843.166
156.72 | -494.098 | 0.66543 | 52455.9 | -3806.24 | -0.00380624 | 0.0133086 | 1843.212
156.725 | -494.098 | 0.665116 | 52457.2 | -3806.36 | -0.00380636 | 0.01330232 | 1843.258
156.73 | -494.098 | 0.665688 | 52458.5 | -3806.47 | -0.00380647 | 0.01331376 | 1843.303
156.735 | -494.098 | 0.666313 | 52459.8 | -3806.47 | -0.00380647 | 0.01332626 | 1843.349
156.74 | -494.098 | 0.666028 | 52461 | -3806.47 | -0.00380647 | 0.01332056 | 1843.391
156.745 | -494.098 | 0.665715 | 52462.3 | -3806.47 | -0.00380647 | 0.0133143 | 1843.437
156.75 | -494.097 | 0.665715 | 52463.6 | -3806.47 | -0.00380647 | 0.0133143 | 1843.483
156.755 | -494.097 | 0.665715 | 52465 | -3806.71 | -0.00380671 | 0.0133143 | 1843.532
156.76 | -494.097 | 0.665715 | 52466.2 | -3806.93 | -0.00380693 | 0.0133143 | 1843.574
156.765 | -494.097 | 0.665715 | 52467.5 | -3806.93 | -0.00380693 | 0.0133143 | 1843.62
156.77 | -494.097 | 0.665998 | 52468.7 | -3806.93 | -0.00380693 | 0.01331996 | 1843.662
156.775 | -494.097 | 0.666313 | 52470 | -3807.05 | -0.00380705 | 0.01332626 | 1843.708
156.78 | -494.096 | 0.666029 | 52471.1 | -3807.16 | -0.00380716 | 0.01332058 | 1843.746
156.785 | -494.096 | 0.665715 | 52472.4 | -3807.28 | -0.00380728 | 0.0133143 | 1843.792
156.79 | -494.096 | 0.665715 | 52473.6 | -3807.39 | -0.00380739 | 0.0133143 | 1843.834
156.795 | -494.096 | 0.665715 | 52474.9 | -3807.39 | -0.00380739 | 0.0133143 | 1843.88
156.8 | -494.096 | 0.666 | 52476 | -3807.39 | -0.00380739 | 0.01332 | 1843.918
156.805 | -494.096 | 0.666313 | 52477.2 | -3807.51 | -0.00380751 | 0.01332626 | 1843.961
156.81 | -494.095 | 0.666314 | 52478.3 | -3807.62 | -0.00380762 | 0.01332628 | 1843.999
156.815 | -494.095 | 0.666315 | 52479.5 | -3807.74 | -0.00380774 | 0.0133263 | 1844.041
156.82 | -494.095 | 0.666315 | 52480.6 | -3807.85 | -0.00380785 | 0.0133263 | 1844.08
156.825 | -494.095 | 0.666315 | 52481.8 | -3807.97 | -0.00380797 | 0.0133263 | 1844.122
156.83 | -494.095 | 0.666315 | 52482.9 | -3808.08 | -0.00380808 | 0.0133263 | 1844.161
156.835 | -494.095 | 0.666315 | 52484.2 | -3808.2 | -0.0038082 | 0.0133263 | 1844.207
156.84 | -494.094 | 0.666315 | 52485.3 | -3808.31 | -0.00380831 | 0.0133263 | 1844.245
156.845 | -494.094 | 0.666315 | 52486.5 | -3808.31 | -0.00380831 | 0.0133263 | 1844.287
156.85 | -494.094 | 0.666315 | 52487.7 | -3808.31 | -0.00380831 | 0.0133263 | 1844.33
156.855 | -494.094 | 0.666315 | 52489 | -3808.31 | -0.00380831 | 0.0133263 | 1844.375
156.86 | -494.094 | 0.666029 | 52490.2 | -3808.31 | -0.00380831 | 0.01332058 | 1844.417
156.865 | -494.094 | 0.665716 | 52491.5 | -3808.43 | -0.00380843 | 0.01331432 | 1844.463
156.87 | -494.093 | 0.666001 | 52492.6 | -3808.54 | -0.00380854 | 0.01332002 | 1844.502
156.875 | -494.093 | 0.666315 | 52494 | -3808.66 | -0.00380866 | 0.0133263 | 1844.551
156.88 | -494.093 | 0.666315 | 52495.2 | -3808.77 | -0.00380877 | 0.0133263 | 1844.593
156.885 | -494.093 | 0.666315 | 52496.5 | -3808.77 | -0.00380877 | 0.0133263 | 1844.639
156.89 | -494.093 | 0.666315 | 52497.7 | -3808.77 | -0.00380877 | 0.0133263 | 1844.681
156.895 | -494.093 | 0.666315 | 52499.1 | -3808.89 | -0.00380889 | 0.0133263 | 1844.73
156.9 | -494.092 | 0.666315 | 52500.4 | -3809 | -0.003809 | 0.0133263 | 1844.776
156.905 | -494.092 | 0.666315 | 52501.8 | -3809 | -0.003809 | 0.0133263 | 1844.825
156.91 | -494.092 | 0.666315 | 52503.1 | -3809 | -0.003809 | 0.0133263 | 1844.871
156.915 | -494.092 | 0.666315 | 52504.6 | -3809.12 | -0.00380912 | 0.0133263 | 1844.923
156.92 | -494.092 | 0.666315 | 52505.9 | -3809.23 | -0.00380923 | 0.0133263 | 1844.969
156.925 | -494.092 | 0.666315 | 52507.2 | -3809.35 | -0.00380935 | 0.0133263 | 1845.015
156.93 | -494.091 | 0.666315 | 52508.5 | -3809.45 | -0.00380945 | 0.0133263 | 1845.06
156.935 | -494.091 | 0.666315 | 52509.9 | -3809.57 | -0.00380957 | 0.0133263 | 1845.11
156.94 | -494.091 | 0.666315 | 52511.1 | -3809.68 | -0.00380968 | 0.0133263 | 1845.152
156.945 | -494.091 | 0.666315 | 52512.5 | -3809.68 | -0.00380968 | 0.0133263 | 1845.201
156.95 | -494.091 | 0.666599 | 52513.8 | -3809.68 | -0.00380968 | 0.01333198 | 1845.247
156.955 | -494.091 | 0.666914 | 52515.1 | -3809.68 | -0.00380968 | 0.01333828 | 1845.292
156.96 | -494.09 | 0.666914 | 52516.3 | -3809.68 | -0.00380968 | 0.01333828 | 1845.334
156.965 | -494.09 | 0.666915 | 52517.7 | -3809.81 | -0.00380981 | 0.0133383 | 1845.384
156.97 | -494.09 | 0.66663 | 52518.9 | -3809.91 | -0.00380991 | 0.0133326 | 1845.426
156.975 | -494.09 | 0.666316 | 52520.3 | -3810.03 | -0.00381003 | 0.01332632 | 1845.475
156.98 | -494.09 | 0.666315 | 52521.5 | -3810.14 | -0.00381014 | 0.0133263 | 1845.517
156.985 | -494.09 | 0.666315 | 52522.9 | -3810.26 | -0.00381026 | 0.0133263 | 1845.566
156.99 | -494.089 | 0.666315 | 52524.1 | -3810.37 | -0.00381037 | 0.0133263 | 1845.609
156.995 | -494.089 | 0.666315 | 52525.5 | -3810.37 | -0.00381037 | 0.0133263 | 1845.658
157 | -494.089 | 0.666599 | 52526.7 | -3810.37 | -0.00381037 | 0.01333198 | 1845.7
157.005 | -494.089 | 0.666914 | 52528 | -3810.49 | -0.00381049 | 0.01333828 | 1845.746
157.01 | -494.089 | 0.666914 | 52529.1 | -3810.6 | -0.0038106 | 0.01333828 | 1845.784
157.015 | -494.089 | 0.666915 | 52530.3 | -3810.72 | -0.00381072 | 0.0133383 | 1845.826
157.02 | -494.088 | 0.666915 | 52531.5 | -3810.83 | -0.00381083 | 0.0133383 | 1845.869
157.025 | -494.088 | 0.666915 | 52532.7 | -3810.95 | -0.00381095 | 0.0133383 | 1845.911
157.03 | -494.088 | 0.666915 | 52533.8 | -3811.06 | -0.00381106 | 0.0133383 | 1845.949
157.035 | -494.088 | 0.666915 | 52535 | -3811.06 | -0.00381106 | 0.0133383 | 1845.992
157.04 | -494.088 | 0.666915 | 52536.2 | -3811.06 | -0.00381106 | 0.0133383 | 1846.034
157.045 | -494.088 | 0.666915 | 52537.5 | -3811.18 | -0.00381118 | 0.0133383 | 1846.079
157.05 | -494.087 | 0.666915 | 52538.7 | -3811.29 | -0.00381129 | 0.0133383 | 1846.122
157.055 | -494.087 | 0.666915 | 52539.9 | -3811.41 | -0.00381141 | 0.0133383 | 1846.164
157.06 | -494.087 | 0.66663 | 52541 | -3811.52 | -0.00381152 | 0.0133326 | 1846.202
157.065 | -494.087 | 0.666316 | 52542.2 | -3811.52 | -0.00381152 | 0.01332632 | 1846.245
157.07 | -494.087 | 0.6666 | 52543.3 | -3811.52 | -0.00381152 | 0.013332 | 1846.283
157.075 | -494.087 | 0.666915 | 52544.6 | -3811.52 | -0.00381152 | 0.0133383 | 1846.329
157.08 | -494.086 | 0.666915 | 52545.7 | -3811.52 | -0.00381152 | 0.0133383 | 1846.368
157.085 | -494.086 | 0.666915 | 52547 | -3811.76 | -0.00381176 | 0.0133383 | 1846.413
157.09 | -494.086 | 0.666915 | 52548.1 | -3811.98 | -0.00381198 | 0.0133383 | 1846.452
157.095 | -494.086 | 0.666915 | 52549.4 | -3812.1 | -0.0038121 | 0.0133383 | 1846.498
157.1 | -494.086 | 0.666915 | 52550.6 | -3812.21 | -0.00381221 | 0.0133383 | 1846.54
157.105 | -494.086 | 0.666915 | 52552 | -3812.21 | -0.00381221 | 0.0133383 | 1846.589
157.11 | -494.085 | 0.666915 | 52553.2 | -3812.21 | -0.00381221 | 0.0133383 | 1846.631
157.115 | -494.085 | 0.666915 | 52554.6 | -3812.21 | -0.00381221 | 0.0133383 | 1846.68
157.12 | -494.085 | 0.666915 | 52555.8 | -3812.21 | -0.00381221 | 0.0133383 | 1846.722
157.125 | -494.085 | 0.666915 | 52557.1 | -3812.21 | -0.00381221 | 0.0133383 | 1846.768
157.13 | -494.085 | 0.666915 | 52558.4 | -3812.21 | -0.00381221 | 0.0133383 | 1846.814
157.135 | -494.085 | 0.666915 | 52559.8 | -3812.33 | -0.00381233 | 0.0133383 | 1846.863
157.14 | -494.084 | 0.666915 | 52560.9 | -3812.44 | -0.00381244 | 0.0133383 | 1846.902
157.145 | -494.084 | 0.666915 | 52562.2 | -3812.56 | -0.00381256 | 0.0133383 | 1846.947
157.15 | -494.084 | 0.666915 | 52563.5 | -3812.67 | -0.00381267 | 0.0133383 | 1846.993
157.155 | -494.084 | 0.666915 | 52565 | -3812.79 | -0.00381279 | 0.0133383 | 1847.046
157.16 | -494.084 | 0.666915 | 52566.3 | -3812.9 | -0.0038129 | 0.0133383 | 1847.091
157.165 | -494.084 | 0.666915 | 52567.7 | -3813.02 | -0.00381302 | 0.0133383 | 1847.141
157.17 | -494.083 | 0.666915 | 52568.9 | -3813.13 | -0.00381313 | 0.0133383 | 1847.183
157.175 | -494.083 | 0.666915 | 52570.3 | -3813.25 | -0.00381325 | 0.0133383 | 1847.232
157.18 | -494.083 | 0.666915 | 52571.6 | -3813.36 | -0.00381336 | 0.0133383 | 1847.278
157.185 | -494.083 | 0.666915 | 52573 | -3813.36 | -0.00381336 | 0.0133383 | 1847.327
157.19 | -494.083 | 0.666915 | 52574.2 | -3813.36 | -0.00381336 | 0.0133383 | 1847.369
157.195 | -494.083 | 0.666915 | 52575.6 | -3813.36 | -0.00381336 | 0.0133383 | 1847.418
157.2 | -494.082 | 0.666915 | 52576.8 | -3813.36 | -0.00381336 | 0.0133383 | 1847.46
157.205 | -494.082 | 0.666915 | 52578.1 | -3813.48 | -0.00381348 | 0.0133383 | 1847.506
157.21 | -494.082 | 0.666915 | 52579.3 | -3813.59 | -0.00381359 | 0.0133383 | 1847.548
157.215 | -494.082 | 0.666915 | 52580.7 | -3813.71 | -0.00381371 | 0.0133383 | 1847.597
157.22 | -494.082 | 0.666915 | 52581.9 | -3813.82 | -0.00381382 | 0.0133383 | 1847.64
157.225 | -494.082 | 0.666915 | 52583.2 | -3813.94 | -0.00381394 | 0.0133383 | 1847.685
157.23 | -494.081 | 0.667199 | 52584.5 | -3814.05 | -0.00381405 | 0.01334398 | 1847.731
157.235 | -494.081 | 0.667513 | 52585.8 | -3814.05 | -0.00381405 | 0.01335026 | 1847.777
157.24 | -494.081 | 0.667514 | 52587.1 | -3814.05 | -0.00381405 | 0.01335028 | 1847.822
157.245 | -494.081 | 0.667515 | 52588.4 | -3814.17 | -0.00381417 | 0.0133503 | 1847.868
157.25 | -494.081 | 0.667515 | 52589.5 | -3814.28 | -0.00381428 | 0.0133503 | 1847.907
157.255 | -494.081 | 0.667515 | 52590.7 | -3814.4 | -0.0038144 | 0.0133503 | 1847.949
157.26 | -494.08 | 0.667515 | 52591.8 | -3814.51 | -0.00381451 | 0.0133503 | 1847.987
157.265 | -494.08 | 0.667515 | 52593 | -3814.51 | -0.00381451 | 0.0133503 | 1848.03
157.27 | -494.08 | 0.667515 | 52594.1 | -3814.51 | -0.00381451 | 0.0133503 | 1848.068
157.275 | -494.08 | 0.667515 | 52595.3 | -3814.63 | -0.00381463 | 0.0133503 | 1848.11
157.28 | -494.08 | 0.667515 | 52596.4 | -3814.74 | -0.00381474 | 0.0133503 | 1848.149
157.285 | -494.08 | 0.667515 | 52597.7 | -3814.74 | -0.00381474 | 0.0133503 | 1848.195
157.29 | -494.079 | 0.667515 | 52598.8 | -3814.74 | -0.00381474 | 0.0133503 | 1848.233
157.295 | -494.079 | 0.667515 | 52600.1 | -3814.86 | -0.00381486 | 0.0133503 | 1848.279
157.3 | -494.079 | 0.667515 | 52601.3 | -3814.97 | -0.00381497 | 0.0133503 | 1848.321
157.305 | -494.079 | 0.667515 | 52602.5 | -3814.97 | -0.00381497 | 0.0133503 | 1848.363
157.31 | -494.079 | 0.667515 | 52603.7 | -3814.97 | -0.00381497 | 0.0133503 | 1848.406
157.315 | -494.079 | 0.667515 | 52605 | -3815.21 | -0.00381521 | 0.0133503 | 1848.451
157.32 | -494.078 | 0.667515 | 52606.3 | -3815.43 | -0.00381543 | 0.0133503 | 1848.497
157.325 | -494.078 | 0.667515 | 52607.8 | -3815.43 | -0.00381543 | 0.0133503 | 1848.55
157.33 | -494.078 | 0.667515 | 52609 | -3815.43 | -0.00381543 | 0.0133503 | 1848.592
157.335 | -494.078 | 0.667515 | 52610.3 | -3815.55 | -0.00381555 | 0.0133503 | 1848.637
157.34 | -494.078 | 0.667515 | 52611.6 | -3815.66 | -0.00381566 | 0.0133503 | 1848.683
157.345 | -494.078 | 0.667515 | 52613.1 | -3815.66 | -0.00381566 | 0.0133503 | 1848.736
157.35 | -494.077 | 0.667515 | 52614.5 | -3815.66 | -0.00381566 | 0.0133503 | 1848.785
157.355 | -494.077 | 0.667515 | 52616.1 | -3815.78 | -0.00381578 | 0.0133503 | 1848.841
157.36 | -494.077 | 0.667515 | 52617.4 | -3815.89 | -0.00381589 | 0.0133503 | 1848.887
157.365 | -494.077 | 0.667515 | 52618.9 | -3815.89 | -0.00381589 | 0.0133503 | 1848.94
157.37 | -494.077 | 0.667515 | 52620.3 | -3815.89 | -0.00381589 | 0.0133503 | 1848.989
157.375 | -494.077 | 0.667515 | 52621.8 | -3816.01 | -0.00381601 | 0.0133503 | 1849.042
157.38 | -494.076 | 0.667515 | 52623.1 | -3816.11 | -0.00381611 | 0.0133503 | 1849.087
157.385 | -494.076 | 0.667515 | 52624.5 | -3816.24 | -0.00381624 | 0.0133503 | 1849.136
157.39 | -494.076 | 0.667515 | 52625.8 | -3816.34 | -0.00381634 | 0.0133503 | 1849.182
157.395 | -494.076 | 0.667515 | 52627.3 | -3816.34 | -0.00381634 | 0.0133503 | 1849.235
157.4 | -494.076 | 0.667799 | 52628.6 | -3816.34 | -0.00381634 | 0.01335598 | 1849.281
157.405 | -494.076 | 0.668113 | 52630 | -3816.47 | -0.00381647 | 0.01336226 | 1849.33
157.41 | -494.075 | 0.66783 | 52631.3 | -3816.57 | -0.00381657 | 0.0133566 | 1849.375
157.415 | -494.075 | 0.667515 | 52632.6 | -3816.82 | -0.00381682 | 0.0133503 | 1849.421
157.42 | -494.075 | 0.667799 | 52633.9 | -3817.03 | -0.00381703 | 0.01335598 | 1849.467
157.425 | -494.075 | 0.668113 | 52635.3 | -3817.03 | -0.00381703 | 0.01336226 | 1849.516
157.43 | -494.075 | 0.667828 | 52636.6 | -3817.03 | -0.00381703 | 0.01335656 | 1849.562
157.435 | -494.075 | 0.667515 | 52638.1 | -3817.15 | -0.00381715 | 0.0133503 | 1849.614
157.44 | -494.074 | 0.6678 | 52639.2 | -3817.26 | -0.00381726 | 0.013356 | 1849.653
157.445 | -494.074 | 0.668113 | 52640.5 | -3817.26 | -0.00381726 | 0.01336226 | 1849.699
157.45 | -494.074 | 0.668114 | 52641.6 | -3817.26 | -0.00381726 | 0.01336228 | 1849.737
157.455 | -494.074 | 0.668115 | 52642.9 | -3817.38 | -0.00381738 | 0.0133623 | 1849.783
157.46 | -494.074 | 0.668115 | 52644.1 | -3817.49 | -0.00381749 | 0.0133623 | 1849.825
157.465 | -494.074 | 0.668115 | 52645.5 | -3817.61 | -0.00381761 | 0.0133623 | 1849.874
157.47 | -494.073 | 0.668115 | 52646.7 | -3817.72 | -0.00381772 | 0.0133623 | 1849.917
157.475 | -494.073 | 0.668115 | 52648 | -3817.84 | -0.00381784 | 0.0133623 | 1849.962
157.48 | -494.073 | 0.668115 | 52649.2 | -3817.95 | -0.00381795 | 0.0133623 | 1850.004
157.485 | -494.073 | 0.668115 | 52650.6 | -3817.95 | -0.00381795 | 0.0133623 | 1850.054
157.49 | -494.073 | 0.668115 | 52651.7 | -3817.95 | -0.00381795 | 0.0133623 | 1850.092
157.495 | -494.073 | 0.668115 | 52653 | -3818.07 | -0.00381807 | 0.0133623 | 1850.138
157.5 | -494.072 | 0.668115 | 52654.3 | -3818.18 | -0.00381818 | 0.0133623 | 1850.184
157.505 | -494.072 | 0.668115 | 52655.6 | -3818.3 | -0.0038183 | 0.0133623 | 1850.229
157.51 | -494.072 | 0.668115 | 52656.9 | -3818.41 | -0.00381841 | 0.0133623 | 1850.275
157.515 | -494.072 | 0.668115 | 52658.3 | -3818.53 | -0.00381853 | 0.0133623 | 1850.324
157.52 | -494.072 | 0.668115 | 52659.6 | -3818.64 | -0.00381864 | 0.0133623 | 1850.37
157.525 | -494.072 | 0.668115 | 52661.1 | -3818.64 | -0.00381864 | 0.0133623 | 1850.423
157.53 | -494.071 | 0.668115 | 52662.4 | -3818.64 | -0.00381864 | 0.0133623 | 1850.468
157.535 | -494.071 | 0.668115 | 52663.9 | -3818.64 | -0.00381864 | 0.0133623 | 1850.521
157.54 | -494.071 | 0.668399 | 52665.3 | -3818.64 | -0.00381864 | 0.01336798 | 1850.57
157.545 | -494.071 | 0.668714 | 52666.8 | -3818.76 | -0.00381876 | 0.01337428 | 1850.623
157.55 | -494.071 | 0.668427 | 52668.3 | -3818.87 | -0.00381887 | 0.01336854 | 1850.675
157.555 | -494.071 | 0.668115 | 52669.8 | -3818.99 | -0.00381899 | 0.0133623 | 1850.728
157.56 | -494.07 | 0.6684 | 52671.2 | -3819.1 | -0.0038191 | 0.013368 | 1850.777
157.565 | -494.07 | 0.668714 | 52672.8 | -3819.22 | -0.00381922 | 0.01337428 | 1850.834
157.57 | -494.07 | 0.668428 | 52674.2 | -3819.33 | -0.00381933 | 0.01336856 | 1850.883
157.575 | -494.07 | 0.668115 | 52675.7 | -3819.33 | -0.00381933 | 0.0133623 | 1850.936
157.58 | -494.07 | 0.668399 | 52677.1 | -3819.33 | -0.00381933 | 0.01336798 | 1850.985
157.585 | -494.07 | 0.668714 | 52678.7 | -3819.45 | -0.00381945 | 0.01337428 | 1851.041
157.59 | -494.069 | 0.66843 | 52680.1 | -3819.56 | -0.00381956 | 0.0133686 | 1851.09
157.595 | -494.069 | 0.668115 | 52681.7 | -3819.56 | -0.00381956 | 0.0133623 | 1851.146
157.6 | -494.069 | 0.668115 | 52683.1 | -3819.56 | -0.00381956 | 0.0133623 | 1851.196
157.605 | -494.069 | 0.668115 | 52684.8 | -3819.68 | -0.00381968 | 0.0133623 | 1851.255
157.61 | -494.069 | 0.668399 | 52686.2 | -3819.79 | -0.00381979 | 0.01336798 | 1851.304
157.615 | -494.069 | 0.668714 | 52687.8 | -3819.91 | -0.00381991 | 0.01337428 | 1851.361
157.62 | -494.068 | 0.668714 | 52689.1 | -3820.02 | -0.00382002 | 0.01337428 | 1851.406
157.625 | -494.068 | 0.668715 | 52690.5 | -3820.14 | -0.00382014 | 0.0133743 | 1851.456
157.63 | -494.068 | 0.668715 | 52691.7 | -3820.25 | -0.00382025 | 0.0133743 | 1851.498
157.635 | -494.068 | 0.668715 | 52693.1 | -3820.37 | -0.00382037 | 0.0133743 | 1851.547
157.64 | -494.068 | 0.66843 | 52694.4 | -3820.48 | -0.00382048 | 0.0133686 | 1851.593
157.645 | -494.068 | 0.668116 | 52695.7 | -3820.48 | -0.00382048 | 0.01336232 | 1851.638
157.65 | -494.067 | 0.6684 | 52697 | -3820.48 | -0.00382048 | 0.013368 | 1851.684
157.655 | -494.067 | 0.668715 | 52698.4 | -3820.72 | -0.00382072 | 0.0133743 | 1851.733
157.66 | -494.067 | 0.668431 | 52699.5 | -3820.94 | -0.00382094 | 0.01336862 | 1851.772
157.665 | -494.067 | 0.668116 | 52700.8 | -3821.06 | -0.00382106 | 0.01336232 | 1851.817
157.67 | -494.067 | 0.6684 | 52702 | -3821.17 | -0.00382117 | 0.013368 | 1851.86
157.675 | -494.067 | 0.668715 | 52703.3 | -3821.17 | -0.00382117 | 0.0133743 | 1851.905
157.68 | -494.066 | 0.668429 | 52704.5 | -3821.17 | -0.00382117 | 0.01336858 | 1851.948
157.685 | -494.066 | 0.668116 | 52705.8 | -3821.17 | -0.00382117 | 0.01336232 | 1851.993
157.69 | -494.066 | 0.668401 | 52707 | -3821.17 | -0.00382117 | 0.01336802 | 1852.035
157.695 | -494.066 | 0.668715 | 52708.3 | -3821.29 | -0.00382129 | 0.0133743 | 1852.081
157.7 | -494.066 | 0.668715 | 52709.5 | -3821.4 | -0.0038214 | 0.0133743 | 1852.123
157.705 | -494.066 | 0.668715 | 52710.9 | -3821.52 | -0.00382152 | 0.0133743 | 1852.172
157.71 | -494.065 | 0.668715 | 52712.1 | -3821.63 | -0.00382163 | 0.0133743 | 1852.215
157.715 | -494.065 | 0.668715 | 52713.4 | -3821.75 | -0.00382175 | 0.0133743 | 1852.26
157.72 | -494.065 | 0.668998 | 52714.5 | -3821.86 | -0.00382186 | 0.01337996 | 1852.299
157.725 | -494.065 | 0.669313 | 52715.8 | -3821.98 | -0.00382198 | 0.01338626 | 1852.345
157.73 | -494.065 | 0.669029 | 52717.1 | -3822.09 | -0.00382209 | 0.01338058 | 1852.39
157.735 | -494.065 | 0.668715 | 52718.5 | -3821.97 | -0.00382197 | 0.0133743 | 1852.439
157.74 | -494.064 | 0.668715 | 52719.7 | -3821.86 | -0.00382186 | 0.0133743 | 1852.482
157.745 | -494.064 | 0.668715 | 52721.1 | -3822.1 | -0.0038221 | 0.0133743 | 1852.531
157.75 | -494.064 | 0.669 | 52722.3 | -3822.32 | -0.00382232 | 0.01338 | 1852.573
157.755 | -494.064 | 0.669313 | 52723.6 | -3822.44 | -0.00382244 | 0.01338626 | 1852.619
157.76 | -494.064 | 0.669314 | 52724.8 | -3822.55 | -0.00382255 | 0.01338628 | 1852.661
157.765 | -494.064 | 0.669315 | 52726.2 | -3822.55 | -0.00382255 | 0.0133863 | 1852.71
157.77 | -494.063 | 0.66903 | 52727.6 | -3822.55 | -0.00382255 | 0.0133806 | 1852.759
157.775 | -494.063 | 0.668716 | 52729.1 | -3822.55 | -0.00382255 | 0.01337432 | 1852.812
157.78 | -494.063 | 0.668999 | 52730.3 | -3822.55 | -0.00382255 | 0.01337998 | 1852.854
157.785 | -494.063 | 0.669315 | 52731.7 | -3822.67 | -0.00382267 | 0.0133863 | 1852.903
157.79 | -494.063 | 0.669315 | 52733 | -3822.78 | -0.00382278 | 0.0133863 | 1852.949
157.795 | -494.063 | 0.669315 | 52734.3 | -3823.01 | -0.00382301 | 0.0133863 | 1852.995
157.8 | -494.062 | 0.669315 | 52735.5 | -3823.23 | -0.00382323 | 0.0133863 | 1853.037
157.805 | -494.062 | 0.669315 | 52736.7 | -3823.23 | -0.00382323 | 0.0133863 | 1853.079
157.81 | -494.062 | 0.669315 | 52737.9 | -3823.23 | -0.00382323 | 0.0133863 | 1853.121
157.815 | -494.062 | 0.669315 | 52739.2 | -3823.35 | -0.00382335 | 0.0133863 | 1853.167
157.82 | -494.062 | 0.669315 | 52740.4 | -3823.46 | -0.00382346 | 0.0133863 | 1853.209
157.825 | -494.062 | 0.669315 | 52741.8 | -3823.46 | -0.00382346 | 0.0133863 | 1853.258
157.83 | -494.061 | 0.669315 | 52742.9 | -3823.46 | -0.00382346 | 0.0133863 | 1853.297
157.835 | -494.061 | 0.669315 | 52744.2 | -3823.46 | -0.00382346 | 0.0133863 | 1853.342
157.84 | -494.061 | 0.669031 | 52745.4 | -3823.46 | -0.00382346 | 0.01338062 | 1853.385
157.845 | -494.061 | 0.668716 | 52746.7 | -3823.59 | -0.00382359 | 0.01337432 | 1853.43
157.85 | -494.061 | 0.668999 | 52747.9 | -3823.69 | -0.00382369 | 0.01337998 | 1853.473
157.855 | -494.061 | 0.669315 | 52749.2 | -3823.81 | -0.00382381 | 0.0133863 | 1853.518
157.86 | -494.06 | 0.669315 | 52750.5 | -3823.92 | -0.00382392 | 0.0133863 | 1853.564
157.865 | -494.06 | 0.669315 | 52751.9 | -3824.04 | -0.00382404 | 0.0133863 | 1853.613
157.87 | -494.06 | 0.669315 | 52753 | -3824.15 | -0.00382415 | 0.0133863 | 1853.652
157.875 | -494.06 | 0.669315 | 52754.3 | -3824.15 | -0.00382415 | 0.0133863 | 1853.697
157.88 | -494.06 | 0.669315 | 52755.5 | -3824.15 | -0.00382415 | 0.0133863 | 1853.74
157.885 | -494.06 | 0.669315 | 52756.9 | -3824.15 | -0.00382415 | 0.0133863 | 1853.789
157.89 | -494.059 | 0.669315 | 52758.1 | -3824.15 | -0.00382415 | 0.0133863 | 1853.831
157.895 | -494.059 | 0.669315 | 52759.4 | -3824.27 | -0.00382427 | 0.0133863 | 1853.877
157.9 | -494.059 | 0.669315 | 52760.7 | -3824.38 | -0.00382438 | 0.0133863 | 1853.922
157.905 | -494.059 | 0.669315 | 52762.2 | -3824.5 | -0.0038245 | 0.0133863 | 1853.975
157.91 | -494.059 | 0.669315 | 52763.4 | -3824.61 | -0.00382461 | 0.0133863 | 1854.017
157.915 | -494.059 | 0.669315 | 52764.9 | -3824.61 | -0.00382461 | 0.0133863 | 1854.07
157.92 | -494.058 | 0.669315 | 52766.1 | -3824.61 | -0.00382461 | 0.0133863 | 1854.112
157.925 | -494.058 | 0.669315 | 52767.4 | -3824.85 | -0.00382485 | 0.0133863 | 1854.158
157.93 | -494.058 | 0.669315 | 52768.7 | -3825.07 | -0.00382507 | 0.0133863 | 1854.203
157.935 | -494.058 | 0.669315 | 52770.2 | -3825.07 | -0.00382507 | 0.0133863 | 1854.256
157.94 | -494.058 | 0.669315 | 52771.5 | -3825.07 | -0.00382507 | 0.0133863 | 1854.302
157.945 | -494.058 | 0.669315 | 52772.9 | -3825.07 | -0.00382507 | 0.0133863 | 1854.351
157.95 | -494.057 | 0.669315 | 52774.1 | -3825.07 | -0.00382507 | 0.0133863 | 1854.393
157.955 | -494.057 | 0.669315 | 52775.5 | -3825.31 | -0.00382531 | 0.0133863 | 1854.442
157.96 | -494.057 | 0.669315 | 52776.7 | -3825.53 | -0.00382553 | 0.0133863 | 1854.484
157.965 | -494.057 | 0.669315 | 52778 | -3825.53 | -0.00382553 | 0.0133863 | 1854.53
157.97 | -494.057 | 0.669598 | 52779.4 | -3825.53 | -0.00382553 | 0.01339196 | 1854.579
157.975 | -494.057 | 0.669913 | 52780.9 | -3825.65 | -0.00382565 | 0.01339826 | 1854.632
157.98 | -494.056 | 0.669629 | 52782.2 | -3825.76 | -0.00382576 | 0.01339258 | 1854.678
157.985 | -494.056 | 0.669315 | 52783.7 | -3825.76 | -0.00382576 | 0.0133863 | 1854.73
157.99 | -494.056 | 0.669601 | 52784.9 | -3825.76 | -0.00382576 | 0.01339202 | 1854.773
157.995 | -494.056 | 0.669913 | 52786.3 | -3825.88 | -0.00382588 | 0.01339826 | 1854.822
158 | -494.056 | 0.669914 | 52787.7 | -3825.99 | -0.00382599 | 0.01339828 | 1854.871
158.005 | -494.056 | 0.669915 | 52789.3 | -3826.11 | -0.00382611 | 0.0133983 | 1854.927
158.01 | -494.055 | 0.669915 | 52790.7 | -3826.22 | -0.00382622 | 0.0133983 | 1854.976
158.015 | -494.055 | 0.669915 | 52792.2 | -3826.22 | -0.00382622 | 0.0133983 | 1855.029
158.02 | -494.055 | 0.669915 | 52793.6 | -3826.22 | -0.00382622 | 0.0133983 | 1855.078
158.025 | -494.055 | 0.669915 | 52795.1 | -3826.46 | -0.00382646 | 0.0133983 | 1855.131
158.03 | -494.055 | 0.669915 | 52796.5 | -3826.68 | -0.00382668 | 0.0133983 | 1855.18
158.035 | -494.055 | 0.669915 | 52798 | -3826.68 | -0.00382668 | 0.0133983 | 1855.233
158.04 | -494.054 | 0.669915 | 52799.3 | -3826.68 | -0.00382668 | 0.0133983 | 1855.279
158.045 | -494.054 | 0.669915 | 52800.7 | -3826.8 | -0.0038268 | 0.0133983 | 1855.328
158.05 | -494.054 | 0.669915 | 52802.1 | -3826.91 | -0.00382691 | 0.0133983 | 1855.377
158.055 | -494.054 | 0.669915 | 52803.5 | -3826.91 | -0.00382691 | 0.0133983 | 1855.426
158.06 | -494.054 | 0.669915 | 52804.9 | -3826.91 | -0.00382691 | 0.0133983 | 1855.475
158.065 | -494.054 | 0.669915 | 52806.3 | -3826.91 | -0.00382691 | 0.0133983 | 1855.525
158.07 | -494.053 | 0.669915 | 52807.6 | -3826.91 | -0.00382691 | 0.0133983 | 1855.57
158.075 | -494.053 | 0.669915 | 52808.9 | -3827.15 | -0.00382715 | 0.0133983 | 1855.616
158.08 | -494.053 | 0.669915 | 52810.3 | -3827.37 | -0.00382737 | 0.0133983 | 1855.665
158.085 | -494.053 | 0.669915 | 52811.8 | -3827.49 | -0.00382749 | 0.0133983 | 1855.718
158.09 | -494.053 | 0.669915 | 52813.2 | -3827.6 | -0.0038276 | 0.0133983 | 1855.767
158.095 | -494.053 | 0.669915 | 52814.8 | -3827.72 | -0.00382772 | 0.0133983 | 1855.823
158.1 | -494.052 | 0.669915 | 52816 | -3827.83 | -0.00382783 | 0.0133983 | 1855.865
158.105 | -494.052 | 0.669915 | 52817.4 | -3827.95 | -0.00382795 | 0.0133983 | 1855.915
158.11 | -494.052 | 0.669915 | 52818.6 | -3828.06 | -0.00382806 | 0.0133983 | 1855.957
158.115 | -494.052 | 0.669915 | 52820 | -3828.06 | -0.00382806 | 0.0133983 | 1856.006
158.12 | -494.052 | 0.669915 | 52821.2 | -3828.06 | -0.00382806 | 0.0133983 | 1856.048
158.125 | -494.052 | 0.669915 | 52822.6 | -3828.18 | -0.00382818 | 0.0133983 | 1856.097
158.13 | -494.051 | 0.669915 | 52823.9 | -3828.29 | -0.00382829 | 0.0133983 | 1856.143
158.135 | -494.051 | 0.669915 | 52825.3 | -3828.29 | -0.00382829 | 0.0133983 | 1856.192
158.14 | -494.051 | 0.669915 | 52826.5 | -3828.29 | -0.00382829 | 0.0133983 | 1856.234
158.145 | -494.051 | 0.669915 | 52827.8 | -3828.41 | -0.00382841 | 0.0133983 | 1856.28
158.15 | -494.051 | 0.669915 | 52829.1 | -3828.52 | -0.00382852 | 0.0133983 | 1856.326
158.155 | -494.051 | 0.669915 | 52830.5 | -3828.64 | -0.00382864 | 0.0133983 | 1856.375
158.16 | -494.05 | 0.669915 | 52831.7 | -3828.75 | -0.00382875 | 0.0133983 | 1856.417
158.165 | -494.05 | 0.669915 | 52833.1 | -3828.75 | -0.00382875 | 0.0133983 | 1856.466
158.17 | -494.05 | 0.670199 | 52834.4 | -3828.75 | -0.00382875 | 0.01340398 | 1856.512
158.175 | -494.05 | 0.670514 | 52835.9 | -3828.87 | -0.00382887 | 0.01341028 | 1856.565
158.18 | -494.05 | 0.670514 | 52837 | -3828.98 | -0.00382898 | 0.01341028 | 1856.603
158.185 | -494.05 | 0.670515 | 52838.3 | -3829.1 | -0.0038291 | 0.0134103 | 1856.649
158.19 | -494.049 | 0.670229 | 52839.6 | -3829.21 | -0.00382921 | 0.01340458 | 1856.695
158.195 | -494.049 | 0.669916 | 52840.9 | -3829.33 | -0.00382933 | 0.01339832 | 1856.74
158.2 | -494.049 | 0.6702 | 52842.2 | -3829.44 | -0.00382944 | 0.013404 | 1856.786
158.205 | -494.049 | 0.670515 | 52843.7 | -3829.44 | -0.00382944 | 0.0134103 | 1856.839
158.21 | -494.049 | 0.670515 | 52845 | -3829.44 | -0.00382944 | 0.0134103 | 1856.884
158.215 | -494.049 | 0.670515 | 52846.6 | -3829.56 | -0.00382956 | 0.0134103 | 1856.941
158.22 | -494.048 | 0.670515 | 52847.9 | -3829.67 | -0.00382967 | 0.0134103 | 1856.986
158.225 | -494.048 | 0.670515 | 52849.4 | -3829.79 | -0.00382979 | 0.0134103 | 1857.039
158.23 | -494.048 | 0.670515 | 52850.8 | -3829.89 | -0.00382989 | 0.0134103 | 1857.088
158.235 | -494.048 | 0.670515 | 52852.3 | -3829.89 | -0.00382989 | 0.0134103 | 1857.141
158.24 | -494.048 | 0.670515 | 52853.8 | -3829.89 | -0.00382989 | 0.0134103 | 1857.194
158.245 | -494.048 | 0.670515 | 52855.3 | -3830.01 | -0.00383001 | 0.0134103 | 1857.246
158.25 | -494.047 | 0.670515 | 52856.7 | -3830.12 | -0.00383012 | 0.0134103 | 1857.296
158.255 | -494.047 | 0.670515 | 52858.3 | -3830.12 | -0.00383012 | 0.0134103 | 1857.352
158.26 | -494.047 | 0.670515 | 52859.8 | -3830.12 | -0.00383012 | 0.0134103 | 1857.404
158.265 | -494.047 | 0.670515 | 52861.4 | -3830.25 | -0.00383025 | 0.0134103 | 1857.461
158.27 | -494.047 | 0.670515 | 52862.8 | -3830.35 | -0.00383035 | 0.0134103 | 1857.51
158.275 | -494.047 | 0.670515 | 52864.3 | -3830.47 | -0.00383047 | 0.0134103 | 1857.563
158.28 | -494.046 | 0.670515 | 52865.8 | -3830.58 | -0.00383058 | 0.0134103 | 1857.615
158.285 | -494.046 | 0.670515 | 52867.5 | -3830.7 | -0.0038307 | 0.0134103 | 1857.675
158.29 | -494.046 | 0.670515 | 52868.9 | -3830.81 | -0.00383081 | 0.0134103 | 1857.724
158.295 | -494.046 | 0.670515 | 52870.4 | -3830.93 | -0.00383093 | 0.0134103 | 1857.777
158.3 | -494.046 | 0.670515 | 52871.8 | -3831.04 | -0.00383104 | 0.0134103 | 1857.826
158.305 | -494.046 | 0.670515 | 52873.4 | -3831.16 | -0.00383116 | 0.0134103 | 1857.882
158.31 | -494.045 | 0.670515 | 52874.7 | -3831.27 | -0.00383127 | 0.0134103 | 1857.928
158.315 | -494.045 | 0.670515 | 52876.2 | -3831.27 | -0.00383127 | 0.0134103 | 1857.981
158.32 | -494.045 | 0.670515 | 52877.6 | -3831.27 | -0.00383127 | 0.0134103 | 1858.03
158.325 | -494.045 | 0.670515 | 52879.1 | -3831.39 | -0.00383139 | 0.0134103 | 1858.083
158.33 | -494.045 | 0.670515 | 52880.4 | -3831.5 | -0.0038315 | 0.0134103 | 1858.128
158.335 | -494.045 | 0.670515 | 52881.8 | -3831.62 | -0.00383162 | 0.0134103 | 1858.178
158.34 | -494.044 | 0.670798 | 52883 | -3831.73 | -0.00383173 | 0.01341596 | 1858.22
158.345 | -494.044 | 0.671113 | 52884.4 | -3831.85 | -0.00383185 | 0.01342226 | 1858.269
158.35 | -494.044 | 0.67083 | 52885.6 | -3831.96 | -0.00383196 | 0.0134166 | 1858.311
158.355 | -494.044 | 0.670515 | 52886.9 | -3831.96 | -0.00383196 | 0.0134103 | 1858.357
158.36 | -494.044 | 0.670799 | 52888.2 | -3831.96 | -0.00383196 | 0.01341598 | 1858.402
158.365 | -494.044 | 0.671113 | 52889.5 | -3832.08 | -0.00383208 | 0.01342226 | 1858.448
158.37 | -494.043 | 0.671114 | 52890.7 | -3832.19 | -0.00383219 | 0.01342228 | 1858.49
158.375 | -494.043 | 0.671115 | 52892 | -3832.31 | -0.00383231 | 0.0134223 | 1858.536
158.38 | -494.043 | 0.670829 | 52893.1 | -3832.42 | -0.00383242 | 0.01341658 | 1858.575
158.385 | -494.043 | 0.670516 | 52894.3 | -3832.42 | -0.00383242 | 0.01341032 | 1858.617
158.39 | -494.043 | 0.6708 | 52895.5 | -3832.42 | -0.00383242 | 0.013416 | 1858.659
158.395 | -494.043 | 0.671115 | 52896.8 | -3832.54 | -0.00383254 | 0.0134223 | 1858.705
158.4 | -494.042 | 0.671115 | 52897.9 | -3832.65 | -0.00383265 | 0.0134223 | 1858.743
158.405 | -494.042 | 0.671115 | 52899.2 | -3832.89 | -0.00383289 | 0.0134223 | 1858.789
158.41 | -494.042 | 0.671115 | 52900.4 | -3833.11 | -0.00383311 | 0.0134223 | 1858.831
158.415 | -494.042 | 0.671115 | 52901.6 | -3833.11 | -0.00383311 | 0.0134223 | 1858.873
158.42 | -494.042 | 0.671115 | 52902.9 | -3833.11 | -0.00383311 | 0.0134223 | 1858.919
158.425 | -494.042 | 0.671115 | 52904.2 | -3833.11 | -0.00383311 | 0.0134223 | 1858.965
158.43 | -494.041 | 0.671115 | 52905.4 | -3833.11 | -0.00383311 | 0.0134223 | 1859.007
158.435 | -494.041 | 0.671115 | 52906.7 | -3833.23 | -0.00383323 | 0.0134223 | 1859.052
158.44 | -494.041 | 0.671115 | 52908 | -3833.34 | -0.00383334 | 0.0134223 | 1859.098
158.445 | -494.041 | 0.671115 | 52909.3 | -3833.34 | -0.00383334 | 0.0134223 | 1859.144
158.45 | -494.041 | 0.671115 | 52910.6 | -3833.34 | -0.00383334 | 0.0134223 | 1859.19
158.455 | -494.041 | 0.671115 | 52911.9 | -3833.46 | -0.00383346 | 0.0134223 | 1859.235
158.46 | -494.04 | 0.671115 | 52913.2 | -3833.57 | -0.00383357 | 0.0134223 | 1859.281
158.465 | -494.04 | 0.671115 | 52914.6 | -3833.81 | -0.00383381 | 0.0134223 | 1859.33
158.47 | -494.04 | 0.671115 | 52915.9 | -3834.03 | -0.00383403 | 0.0134223 | 1859.376
158.475 | -494.04 | 0.671115 | 52917.3 | -3833.91 | -0.00383391 | 0.0134223 | 1859.425
158.48 | -494.04 | 0.671399 | 52918.7 | -3833.8 | -0.0038338 | 0.01342798 | 1859.474
158.485 | -494.04 | 0.671713 | 52920.1 | -3833.92 | -0.00383392 | 0.01343426 | 1859.523
158.49 | -494.039 | 0.671427 | 52921.3 | -3834.03 | -0.00383403 | 0.01342854 | 1859.565
158.495 | -494.039 | 0.671115 | 52922.7 | -3834.15 | -0.00383415 | 0.0134223 | 1859.615
158.5 | -494.039 | 0.6714 | 52923.8 | -3834.26 | -0.00383426 | 0.013428 | 1859.653
158.505 | -494.039 | 0.671713 | 52925.1 | -3834.26 | -0.00383426 | 0.01343426 | 1859.699
158.51 | -494.039 | 0.671429 | 52926.4 | -3834.26 | -0.00383426 | 0.01342858 | 1859.745
158.515 | -494.039 | 0.671115 | 52927.8 | -3834.38 | -0.00383438 | 0.0134223 | 1859.794
158.52 | -494.038 | 0.671399 | 52929 | -3834.49 | -0.00383449 | 0.01342798 | 1859.836
158.525 | -494.038 | 0.671713 | 52930.4 | -3834.61 | -0.00383461 | 0.01343426 | 1859.885
158.53 | -494.038 | 0.67143 | 52931.8 | -3834.72 | -0.00383472 | 0.0134286 | 1859.934
158.535 | -494.038 | 0.671115 | 52933.3 | -3834.84 | -0.00383484 | 0.0134223 | 1859.987
158.54 | -494.038 | 0.671399 | 52934.5 | -3834.95 | -0.00383495 | 0.01342798 | 1860.029
158.545 | -494.038 | 0.671713 | 52935.9 | -3834.95 | -0.00383495 | 0.01343426 | 1860.079
158.55 | -494.037 | 0.671427 | 52937.1 | -3834.95 | -0.00383495 | 0.01342854 | 1860.121
158.555 | -494.037 | 0.671115 | 52938.5 | -3834.95 | -0.00383495 | 0.0134223 | 1860.17
158.56 | -494.037 | 0.671115 | 52939.7 | -3834.95 | -0.00383495 | 0.0134223 | 1860.212
158.565 | -494.037 | 0.671115 | 52941.1 | -3835.19 | -0.00383519 | 0.0134223 | 1860.261
158.57 | -494.037 | 0.6714 | 52942.3 | -3835.41 | -0.00383541 | 0.013428 | 1860.303
158.575 | -494.037 | 0.671713 | 52943.6 | -3835.41 | -0.00383541 | 0.01343426 | 1860.349
158.58 | -494.036 | 0.671429 | 52944.8 | -3835.41 | -0.00383541 | 0.01342858 | 1860.391
158.585 | -494.036 | 0.671115 | 52946.2 | -3835.53 | -0.00383553 | 0.0134223 | 1860.44
158.59 | -494.036 | 0.671398 | 52947.4 | -3835.64 | -0.00383564 | 0.01342796 | 1860.483
158.595 | -494.036 | 0.671713 | 52948.8 | -3835.76 | -0.00383576 | 0.01343426 | 1860.532
158.6 | -494.036 | 0.671714 | 52950.1 | -3835.87 | -0.00383587 | 0.01343428 | 1860.577
158.605 | -494.036 | 0.671715 | 52951.5 | -3835.87 | -0.00383587 | 0.0134343 | 1860.627
158.61 | -494.035 | 0.671715 | 52952.7 | -3835.87 | -0.00383587 | 0.0134343 | 1860.669
158.615 | -494.035 | 0.671715 | 52954 | -3836.11 | -0.00383611 | 0.0134343 | 1860.715
158.62 | -494.035 | 0.671715 | 52955.2 | -3836.33 | -0.00383633 | 0.0134343 | 1860.757
158.625 | -494.035 | 0.671715 | 52956.6 | -3836.33 | -0.00383633 | 0.0134343 | 1860.806
158.63 | -494.035 | 0.671715 | 52957.8 | -3836.33 | -0.00383633 | 0.0134343 | 1860.848
158.635 | -494.035 | 0.671715 | 52959.3 | -3836.45 | -0.00383645 | 0.0134343 | 1860.901
158.64 | -494.034 | 0.671715 | 52960.6 | -3836.56 | -0.00383656 | 0.0134343 | 1860.946
158.645 | -494.034 | 0.671715 | 52962 | -3836.8 | -0.0038368 | 0.0134343 | 1860.996
158.65 | -494.034 | 0.671715 | 52963.4 | -3837.01 | -0.00383701 | 0.0134343 | 1861.045
158.655 | -494.034 | 0.671715 | 52964.9 | -3836.89 | -0.00383689 | 0.0134343 | 1861.098
158.66 | -494.034 | 0.671715 | 52966.3 | -3836.78 | -0.00383678 | 0.0134343 | 1861.147
158.665 | -494.034 | 0.671715 | 52967.8 | -3836.91 | -0.00383691 | 0.0134343 | 1861.199
158.67 | -494.033 | 0.671715 | 52969.3 | -3837.01 | -0.00383701 | 0.0134343 | 1861.252
158.675 | -494.033 | 0.671715 | 52970.9 | -3837.01 | -0.00383701 | 0.0134343 | 1861.308
158.68 | -494.033 | 0.671715 | 52972.4 | -3837.01 | -0.00383701 | 0.0134343 | 1861.361
158.685 | -494.033 | 0.671715 | 52974 | -3837.13 | -0.00383713 | 0.0134343 | 1861.417
158.69 | -494.033 | 0.671715 | 52975.4 | -3837.24 | -0.00383724 | 0.0134343 | 1861.466
158.695 | -494.033 | 0.671715 | 52976.9 | -3837.36 | -0.00383736 | 0.0134343 | 1861.519
158.7 | -494.032 | 0.671715 | 52978.4 | -3837.47 | -0.00383747 | 0.0134343 | 1861.572
158.705 | -494.032 | 0.671715 | 52979.9 | -3837.47 | -0.00383747 | 0.0134343 | 1861.625
158.71 | -494.032 | 0.671715 | 52981.3 | -3837.47 | -0.00383747 | 0.0134343 | 1861.674
158.715 | -494.032 | 0.671715 | 52982.9 | -3837.47 | -0.00383747 | 0.0134343 | 1861.73
158.72 | -494.032 | 0.671998 | 52984.3 | -3837.47 | -0.00383747 | 0.01343996 | 1861.779
158.725 | -494.032 | 0.672313 | 52985.8 | -3837.59 | -0.00383759 | 0.01344626 | 1861.832
158.73 | -494.031 | 0.672314 | 52987.1 | -3837.7 | -0.0038377 | 0.01344628 | 1861.878
158.735 | -494.031 | 0.672315 | 52988.5 | -3837.94 | -0.00383794 | 0.0134463 | 1861.927
158.74 | -494.031 | 0.672315 | 52989.8 | -3838.16 | -0.00383816 | 0.0134463 | 1861.972
158.745 | -494.031 | 0.672315 | 52991.3 | -3838.28 | -0.00383828 | 0.0134463 | 1862.025
158.75 | -494.031 | 0.672315 | 52992.6 | -3838.39 | -0.00383839 | 0.0134463 | 1862.071
158.755 | -494.031 | 0.672315 | 52994 | -3838.51 | -0.00383851 | 0.0134463 | 1862.12
158.76 | -494.03 | 0.672315 | 52995.2 | -3838.62 | -0.00383862 | 0.0134463 | 1862.162
158.765 | -494.03 | 0.672315 | 52996.6 | -3838.74 | -0.00383874 | 0.0134463 | 1862.211
158.77 | -494.03 | 0.672315 | 52997.9 | -3838.85 | -0.00383885 | 0.0134463 | 1862.257
158.775 | -494.03 | 0.672315 | 52999.3 | -3838.85 | -0.00383885 | 0.0134463 | 1862.306
158.78 | -494.03 | 0.672315 | 53000.5 | -3838.85 | -0.00383885 | 0.0134463 | 1862.348
158.785 | -494.03 | 0.672315 | 53001.8 | -3838.85 | -0.00383885 | 0.0134463 | 1862.394
158.79 | -494.029 | 0.672315 | 53003 | -3838.85 | -0.00383885 | 0.0134463 | 1862.436
158.795 | -494.029 | 0.672315 | 53004.3 | -3838.97 | -0.00383897 | 0.0134463 | 1862.482
158.8 | -494.029 | 0.672315 | 53005.5 | -3839.08 | -0.00383908 | 0.0134463 | 1862.524
158.805 | -494.029 | 0.672315 | 53006.8 | -3839.2 | -0.0038392 | 0.0134463 | 1862.57
158.81 | -494.029 | 0.672315 | 53008.1 | -3839.31 | -0.00383931 | 0.0134463 | 1862.615
158.815 | -494.029 | 0.672315 | 53009.4 | -3839.31 | -0.00383931 | 0.0134463 | 1862.661
158.82 | -494.028 | 0.672315 | 53010.5 | -3839.31 | -0.00383931 | 0.0134463 | 1862.7
158.825 | -494.028 | 0.672315 | 53011.8 | -3839.43 | -0.00383943 | 0.0134463 | 1862.746
158.83 | -494.028 | 0.672315 | 53013 | -3839.54 | -0.00383954 | 0.0134463 | 1862.788
158.835 | -494.028 | 0.672315 | 53014.3 | -3839.54 | -0.00383954 | 0.0134463 | 1862.833
158.84 | -494.028 | 0.672315 | 53015.5 | -3839.54 | -0.00383954 | 0.0134463 | 1862.876
158.845 | -494.028 | 0.672315 | 53016.7 | -3839.66 | -0.00383966 | 0.0134463 | 1862.918
158.85 | -494.027 | 0.672315 | 53017.9 | -3839.77 | -0.00383977 | 0.0134463 | 1862.96
158.855 | -494.027 | 0.672315 | 53019.2 | -3839.89 | -0.00383989 | 0.0134463 | 1863.006
158.86 | -494.027 | 0.672315 | 53020.4 | -3840 | -0.00384 | 0.0134463 | 1863.048
158.865 | -494.027 | 0.672315 | 53021.7 | -3840.12 | -0.00384012 | 0.0134463 | 1863.093
158.87 | -494.027 | 0.672315 | 53022.9 | -3840.23 | -0.00384023 | 0.0134463 | 1863.136
158.875 | -494.027 | 0.672315 | 53024.2 | -3840.23 | -0.00384023 | 0.0134463 | 1863.181
158.88 | -494.026 | 0.672315 | 53025.5 | -3840.23 | -0.00384023 | 0.0134463 | 1863.227
158.885 | -494.026 | 0.672315 | 53026.8 | -3840.35 | -0.00384035 | 0.0134463 | 1863.273
158.89 | -494.026 | 0.672315 | 53028.2 | -3840.46 | -0.00384046 | 0.0134463 | 1863.322
158.895 | -494.026 | 0.672315 | 53029.6 | -3840.58 | -0.00384058 | 0.0134463 | 1863.371
158.9 | -494.026 | 0.672315 | 53031 | -3840.69 | -0.00384069 | 0.0134463 | 1863.42
158.905 | -494.026 | 0.672315 | 53032.5 | -3840.81 | -0.00384081 | 0.0134463 | 1863.473
158.91 | -494.025 | 0.672315 | 53033.9 | -3840.92 | -0.00384092 | 0.0134463 | 1863.522
158.915 | -494.025 | 0.672315 | 53035.4 | -3840.92 | -0.00384092 | 0.0134463 | 1863.575
158.92 | -494.025 | 0.672599 | 53036.8 | -3840.92 | -0.00384092 | 0.01345198 | 1863.624
158.925 | -494.025 | 0.672913 | 53038.3 | -3840.92 | -0.00384092 | 0.01345826 | 1863.677
158.93 | -494.025 | 0.672628 | 53039.6 | -3840.92 | -0.00384092 | 0.01345256 | 1863.722
158.935 | -494.025 | 0.672315 | 53041.1 | -3841.04 | -0.00384104 | 0.0134463 | 1863.775
158.94 | -494.024 | 0.6726 | 53042.5 | -3841.15 | -0.00384115 | 0.013452 | 1863.824
158.945 | -494.024 | 0.672913 | 53044 | -3841.27 | -0.00384127 | 0.01345826 | 1863.877
158.95 | -494.024 | 0.672629 | 53045.3 | -3841.38 | -0.00384138 | 0.01345258 | 1863.923
158.955 | -494.024 | 0.672315 | 53046.8 | -3841.62 | -0.00384162 | 0.0134463 | 1863.975
158.96 | -494.024 | 0.672599 | 53048.1 | -3841.84 | -0.00384184 | 0.01345198 | 1864.021
158.965 | -494.024 | 0.672913 | 53049.5 | -3841.84 | -0.00384184 | 0.01345826 | 1864.07
158.97 | -494.023 | 0.672914 | 53050.8 | -3841.84 | -0.00384184 | 0.01345828 | 1864.116
158.975 | -494.023 | 0.672915 | 53052.2 | -3841.84 | -0.00384184 | 0.0134583 | 1864.165
158.98 | -494.023 | 0.672915 | 53053.6 | -3841.84 | -0.00384184 | 0.0134583 | 1864.214
158.985 | -494.023 | 0.672915 | 53055.1 | -3842.08 | -0.00384208 | 0.0134583 | 1864.267
158.99 | -494.023 | 0.672915 | 53056.5 | -3842.3 | -0.0038423 | 0.0134583 | 1864.316
158.995 | -494.023 | 0.672915 | 53058 | -3842.42 | -0.00384242 | 0.0134583 | 1864.369
159 | -494.022 | 0.672915 | 53059.3 | -3842.53 | -0.00384253 | 0.0134583 | 1864.415
159.005 | -494.022 | 0.672915 | 53060.7 | -3842.53 | -0.00384253 | 0.0134583 | 1864.464
159.01 | -494.022 | 0.672915 | 53061.9 | -3842.53 | -0.00384253 | 0.0134583 | 1864.506
159.015 | -494.022 | 0.672915 | 53063.3 | -3842.65 | -0.00384265 | 0.0134583 | 1864.555
159.02 | -494.022 | 0.672915 | 53064.6 | -3842.76 | -0.00384276 | 0.0134583 | 1864.601
159.025 | -494.022 | 0.672915 | 53066 | -3842.88 | -0.00384288 | 0.0134583 | 1864.65
159.03 | -494.021 | 0.672915 | 53067.3 | -3842.99 | -0.00384299 | 0.0134583 | 1864.696
159.035 | -494.021 | 0.672915 | 53068.8 | -3842.99 | -0.00384299 | 0.0134583 | 1864.748
159.04 | -494.021 | 0.672915 | 53070 | -3842.99 | -0.00384299 | 0.0134583 | 1864.791
159.045 | -494.021 | 0.672915 | 53071.4 | -3843.11 | -0.00384311 | 0.0134583 | 1864.84
159.05 | -494.021 | 0.672915 | 53072.7 | -3843.22 | -0.00384322 | 0.0134583 | 1864.885
159.055 | -494.021 | 0.672915 | 53074.1 | -3843.22 | -0.00384322 | 0.0134583 | 1864.935
159.06 | -494.02 | 0.672915 | 53075.4 | -3843.22 | -0.00384322 | 0.0134583 | 1864.98
159.065 | -494.02 | 0.672915 | 53076.9 | -3843.46 | -0.00384346 | 0.0134583 | 1865.033
159.07 | -494.02 | 0.672915 | 53078.1 | -3843.67 | -0.00384367 | 0.0134583 | 1865.075
159.075 | -494.02 | 0.672915 | 53079.5 | -3843.8 | -0.0038438 | 0.0134583 | 1865.124
159.08 | -494.02 | 0.673199 | 53080.7 | -3843.9 | -0.0038439 | 0.01346398 | 1865.167
159.085 | -494.02 | 0.673513 | 53082 | -3844.03 | -0.00384403 | 0.01347026 | 1865.212
159.09 | -494.019 | 0.67323 | 53083.2 | -3844.13 | -0.00384413 | 0.0134646 | 1865.254
159.095 | -494.019 | 0.672915 | 53084.5 | -3844.01 | -0.00384401 | 0.0134583 | 1865.3
159.1 | -494.019 | 0.673198 | 53085.7 | -3843.9 | -0.0038439 | 0.01346396 | 1865.342
159.105 | -494.019 | 0.673513 | 53087 | -3844.03 | -0.00384403 | 0.01347026 | 1865.388
159.11 | -494.019 | 0.673229 | 53088.3 | -3844.13 | -0.00384413 | 0.01346458 | 1865.434
159.115 | -494.019 | 0.672915 | 53089.8 | -3844.13 | -0.00384413 | 0.0134583 | 1865.486
159.12 | -494.018 | 0.6732 | 53091 | -3844.13 | -0.00384413 | 0.013464 | 1865.528
159.125 | -494.018 | 0.673513 | 53092.4 | -3844.25 | -0.00384425 | 0.01347026 | 1865.578
159.13 | -494.018 | 0.673514 | 53093.7 | -3844.36 | -0.00384436 | 0.01347028 | 1865.623
159.135 | -494.018 | 0.673515 | 53095 | -3844.12 | -0.00384412 | 0.0134703 | 1865.669
159.14 | -494.018 | 0.673515 | 53096.3 | -3843.9 | -0.0038439 | 0.0134703 | 1865.715
159.145 | -494.018 | 0.673515 | 53097.8 | -3843.78 | -0.00384378 | 0.0134703 | 1865.767
159.15 | -494.017 | 0.673515 | 53099.1 | -3843.67 | -0.00384367 | 0.0134703 | 1865.813
159.155 | -494.017 | 0.673515 | 53100.5 | -3843.8 | -0.0038438 | 0.0134703 | 1865.862
159.16 | -494.017 | 0.673515 | 53101.8 | -3843.9 | -0.0038439 | 0.0134703 | 1865.908
159.165 | -494.017 | 0.673515 | 53103.2 | -3843.9 | -0.0038439 | 0.0134703 | 1865.957
159.17 | -494.017 | 0.673515 | 53104.4 | -3843.9 | -0.0038439 | 0.0134703 | 1865.999
159.175 | -494.017 | 0.673515 | 53105.9 | -3843.9 | -0.0038439 | 0.0134703 | 1866.052
159.18 | -494.016 | 0.673515 | 53107.1 | -3843.9 | -0.0038439 | 0.0134703 | 1866.094
159.185 | -494.016 | 0.673515 | 53108.5 | -3844.14 | -0.00384414 | 0.0134703 | 1866.143
159.19 | -494.016 | 0.6738 | 53109.9 | -3844.36 | -0.00384436 | 0.013476 | 1866.193
159.195 | -494.016 | 0.674113 | 53111.4 | -3844.36 | -0.00384436 | 0.01348226 | 1866.245
159.2 | -494.016 | 0.673829 | 53112.7 | -3844.36 | -0.00384436 | 0.01347658 | 1866.291
159.205 | -494.016 | 0.673515 | 53114.2 | -3844.48 | -0.00384448 | 0.0134703 | 1866.344
159.21 | -494.015 | 0.673515 | 53115.6 | -3844.59 | -0.00384459 | 0.0134703 | 1866.393
159.215 | -494.015 | 0.673515 | 53117.1 | -3844.71 | -0.00384471 | 0.0134703 | 1866.446
159.22 | -494.015 | 0.673515 | 53118.4 | -3844.82 | -0.00384482 | 0.0134703 | 1866.491
159.225 | -494.015 | 0.673515 | 53119.9 | -3844.82 | -0.00384482 | 0.0134703 | 1866.544
159.23 | -494.015 | 0.673515 | 53121.3 | -3844.82 | -0.00384482 | 0.0134703 | 1866.593
159.235 | -494.015 | 0.673515 | 53122.8 | -3844.94 | -0.00384494 | 0.0134703 | 1866.646
159.24 | -494.014 | 0.673515 | 53124.1 | -3845.05 | -0.00384505 | 0.0134703 | 1866.692
159.245 | -494.014 | 0.673515 | 53125.6 | -3845.17 | -0.00384517 | 0.0134703 | 1866.744
159.25 | -494.014 | 0.673515 | 53126.9 | -3845.28 | -0.00384528 | 0.0134703 | 1866.79
159.255 | -494.014 | 0.673515 | 53128.3 | -3845.28 | -0.00384528 | 0.0134703 | 1866.839
159.26 | -494.014 | 0.673515 | 53129.5 | -3845.28 | -0.00384528 | 0.0134703 | 1866.881
159.265 | -494.014 | 0.673515 | 53130.9 | -3845.28 | -0.00384528 | 0.0134703 | 1866.93
159.27 | -494.013 | 0.673515 | 53132.3 | -3845.28 | -0.00384528 | 0.0134703 | 1866.98
159.275 | -494.013 | 0.673515 | 53133.8 | -3845.4 | -0.0038454 | 0.0134703 | 1867.032
159.28 | -494.013 | 0.673515 | 53135.1 | -3845.51 | -0.00384551 | 0.0134703 | 1867.078
159.285 | -494.013 | 0.673515 | 53136.6 | -3845.63 | -0.00384563 | 0.0134703 | 1867.131
159.29 | -494.013 | 0.673515 | 53137.8 | -3845.74 | -0.00384574 | 0.0134703 | 1867.173
159.295 | -494.013 | 0.673515 | 53139.1 | -3845.86 | -0.00384586 | 0.0134703 | 1867.219
159.3 | -494.012 | 0.673515 | 53140.4 | -3845.97 | -0.00384597 | 0.0134703 | 1867.264
159.305 | -494.012 | 0.673515 | 53141.8 | -3846.09 | -0.00384609 | 0.0134703 | 1867.313
159.31 | -494.012 | 0.6738 | 53143.2 | -3846.2 | -0.0038462 | 0.013476 | 1867.363
159.315 | -494.012 | 0.674113 | 53144.6 | -3846.32 | -0.00384632 | 0.01348226 | 1867.412
159.32 | -494.012 | 0.674114 | 53145.9 | -3846.43 | -0.00384643 | 0.01348228 | 1867.458
159.325 | -494.012 | 0.674115 | 53147.4 | -3846.55 | -0.00384655 | 0.0134823 | 1867.51
159.33 | -494.011 | 0.674115 | 53148.7 | -3846.66 | -0.00384666 | 0.0134823 | 1867.556
159.335 | -494.011 | 0.674115 | 53150.1 | -3846.54 | -0.00384654 | 0.0134823 | 1867.605
159.34 | -494.011 | 0.674115 | 53151.5 | -3846.43 | -0.00384643 | 0.0134823 | 1867.654
159.345 | -494.011 | 0.674115 | 53153 | -3846.55 | -0.00384655 | 0.0134823 | 1867.707
159.35 | -494.011 | 0.674115 | 53154.4 | -3846.66 | -0.00384666 | 0.0134823 | 1867.756
159.355 | -494.011 | 0.674115 | 53156.1 | -3846.66 | -0.00384666 | 0.0134823 | 1867.816
159.36 | -494.01 | 0.674115 | 53157.4 | -3846.66 | -0.00384666 | 0.0134823 | 1867.862
159.365 | -494.01 | 0.674115 | 53158.9 | -3846.9 | -0.0038469 | 0.0134823 | 1867.914
159.37 | -494.01 | 0.674115 | 53160.3 | -3847.12 | -0.00384712 | 0.0134823 | 1867.964
159.375 | -494.01 | 0.674115 | 53161.8 | -3847.12 | -0.00384712 | 0.0134823 | 1868.016
159.38 | -494.01 | 0.674115 | 53163.2 | -3847.12 | -0.00384712 | 0.0134823 | 1868.065
159.385 | -494.01 | 0.674115 | 53164.8 | -3847.24 | -0.00384724 | 0.0134823 | 1868.122
159.39 | -494.009 | 0.674115 | 53166.3 | -3847.35 | -0.00384735 | 0.0134823 | 1868.174
159.395 | -494.009 | 0.674115 | 53168 | -3847.47 | -0.00384747 | 0.0134823 | 1868.234
159.4 | -494.009 | 0.674115 | 53169.3 | -3847.58 | -0.00384758 | 0.0134823 | 1868.28
159.405 | -494.009 | 0.674115 | 53170.8 | -3847.7 | -0.0038477 | 0.0134823 | 1868.333
159.41 | -494.009 | 0.674398 | 53172.2 | -3847.81 | -0.00384781 | 0.01348796 | 1868.382
159.415 | -494.009 | 0.674713 | 53173.6 | -3847.81 | -0.00384781 | 0.01349426 | 1868.431
159.42 | -494.008 | 0.674429 | 53175 | -3847.81 | -0.00384781 | 0.01348858 | 1868.48
159.425 | -494.008 | 0.674115 | 53176.6 | -3847.93 | -0.00384793 | 0.0134823 | 1868.536
159.43 | -494.008 | 0.674115 | 53178 | -3848.04 | -0.00384804 | 0.0134823 | 1868.585
159.435 | -494.008 | 0.674115 | 53179.5 | -3848.16 | -0.00384816 | 0.0134823 | 1868.638
159.44 | -494.008 | 0.6744 | 53180.9 | -3848.27 | -0.00384827 | 0.013488 | 1868.687
159.445 | -494.008 | 0.674713 | 53182.3 | -3848.39 | -0.00384839 | 0.01349426 | 1868.737
159.45 | -494.007 | 0.674714 | 53183.6 | -3848.5 | -0.0038485 | 0.01349428 | 1868.782
159.455 | -494.007 | 0.674715 | 53185.1 | -3848.62 | -0.00384862 | 0.0134943 | 1868.835
159.46 | -494.007 | 0.674715 | 53186.4 | -3848.73 | -0.00384873 | 0.0134943 | 1868.881
159.465 | -494.007 | 0.674715 | 53188 | -3848.85 | -0.00384885 | 0.0134943 | 1868.937
159.47 | -494.007 | 0.674715 | 53189.2 | -3848.96 | -0.00384896 | 0.0134943 | 1868.979
159.475 | -494.007 | 0.674715 | 53190.6 | -3848.96 | -0.00384896 | 0.0134943 | 1869.028
159.48 | -494.006 | 0.67443 | 53191.8 | -3848.96 | -0.00384896 | 0.0134886 | 1869.07
159.485 | -494.006 | 0.674116 | 53193.2 | -3849.08 | -0.00384908 | 0.01348232 | 1869.12
159.49 | -494.006 | 0.674402 | 53194.3 | -3849.19 | -0.00384919 | 0.01348804 | 1869.158
159.495 | -494.006 | 0.674715 | 53195.5 | -3849.19 | -0.00384919 | 0.0134943 | 1869.2
159.5 | -494.006 | 0.674429 | 53196.7 | -3849.19 | -0.00384919 | 0.01348858 | 1869.243
159.505 | -494.006 | 0.674116 | 53198.1 | -3849.43 | -0.00384943 | 0.01348232 | 1869.292
159.51 | -494.005 | 0.674401 | 53199.3 | -3849.65 | -0.00384965 | 0.01348802 | 1869.334
159.515 | -494.005 | 0.674715 | 53200.6 | -3849.65 | -0.00384965 | 0.0134943 | 1869.38
159.52 | -494.005 | 0.674715 | 53201.8 | -3849.65 | -0.00384965 | 0.0134943 | 1869.422
159.525 | -494.005 | 0.674715 | 53203.1 | -3849.65 | -0.00384965 | 0.0134943 | 1869.467
159.53 | -494.005 | 0.674715 | 53204.3 | -3849.65 | -0.00384965 | 0.0134943 | 1869.51
159.535 | -494.005 | 0.674715 | 53205.7 | -3849.77 | -0.00384977 | 0.0134943 | 1869.559
159.54 | -494.004 | 0.674715 | 53207 | -3849.88 | -0.00384988 | 0.0134943 | 1869.605
159.545 | -494.004 | 0.674715 | 53208.5 | -3850 | -0.00385 | 0.0134943 | 1869.657
159.55 | -494.004 | 0.674715 | 53209.8 | -3850.11 | -0.00385011 | 0.0134943 | 1869.703
159.555 | -494.004 | 0.674715 | 53211.3 | -3850.23 | -0.00385023 | 0.0134943 | 1869.756
159.56 | -494.004 | 0.674715 | 53212.7 | -3850.33 | -0.00385033 | 0.0134943 | 1869.805
159.565 | -494.004 | 0.674715 | 53214.2 | -3850.33 | -0.00385033 | 0.0134943 | 1869.858
159.57 | -494.003 | 0.674715 | 53215.7 | -3850.33 | -0.00385033 | 0.0134943 | 1869.91
159.575 | -494.003 | 0.674715 | 53217.3 | -3850.46 | -0.00385046 | 0.0134943 | 1869.966
159.58 | -494.003 | 0.674715 | 53218.8 | -3850.56 | -0.00385056 | 0.0134943 | 1870.019
159.585 | -494.003 | 0.674715 | 53220.4 | -3850.44 | -0.00385044 | 0.0134943 | 1870.075
159.59 | -494.003 | 0.674715 | 53221.9 | -3850.33 | -0.00385033 | 0.0134943 | 1870.128
159.595 | -494.003 | 0.674715 | 53223.6 | -3850.46 | -0.00385046 | 0.0134943 | 1870.188
159.6 | -494.002 | 0.674715 | 53225 | -3850.56 | -0.00385056 | 0.0134943 | 1870.237
159.605 | -494.002 | 0.674715 | 53226.6 | -3850.81 | -0.00385081 | 0.0134943 | 1870.293
159.61 | -494.002 | 0.674715 | 53228.1 | -3851.02 | -0.00385102 | 0.0134943 | 1870.346
159.615 | -494.002 | 0.674715 | 53229.6 | -3851.14 | -0.00385114 | 0.0134943 | 1870.399
159.62 | -494.002 | 0.675 | 53231.1 | -3851.25 | -0.00385125 | 0.0135 | 1870.451
159.625 | -494.002 | 0.675313 | 53232.6 | -3851.25 | -0.00385125 | 0.01350626 | 1870.504
159.63 | -494.001 | 0.675028 | 53234 | -3851.25 | -0.00385125 | 0.01350056 | 1870.553
159.635 | -494.001 | 0.674715 | 53235.5 | -3851.37 | -0.00385137 | 0.0134943 | 1870.606
159.64 | -494.001 | 0.674999 | 53236.8 | -3851.48 | -0.00385148 | 0.01349998 | 1870.652
159.645 | -494.001 | 0.675313 | 53238.4 | -3851.6 | -0.0038516 | 0.01350626 | 1870.708
159.65 | -494.001 | 0.675314 | 53239.7 | -3851.71 | -0.00385171 | 0.01350628 | 1870.754
159.655 | -494.001 | 0.675315 | 53241.1 | -3851.83 | -0.00385183 | 0.0135063 | 1870.803
159.66 | -494 | 0.675315 | 53242.4 | -3851.94 | -0.00385194 | 0.0135063 | 1870.848
159.665 | -494 | 0.675315 | 53243.8 | -3852.06 | -0.00385206 | 0.0135063 | 1870.898
159.67 | -494 | 0.675315 | 53245.1 | -3852.17 | -0.00385217 | 0.0135063 | 1870.943
159.675 | -494 | 0.675315 | 53246.4 | -3852.17 | -0.00385217 | 0.0135063 | 1870.989
159.68 | -494 | 0.675315 | 53247.7 | -3852.17 | -0.00385217 | 0.0135063 | 1871.035
159.685 | -494 | 0.675315 | 53249 | -3852.29 | -0.00385229 | 0.0135063 | 1871.08
159.69 | -493.999 | 0.675315 | 53250.2 | -3852.4 | -0.0038524 | 0.0135063 | 1871.122
159.695 | -493.999 | 0.675315 | 53251.6 | -3852.4 | -0.0038524 | 0.0135063 | 1871.172
159.7 | -493.999 | 0.675315 | 53252.8 | -3852.4 | -0.0038524 | 0.0135063 | 1871.214
159.705 | -493.999 | 0.675315 | 53254.1 | -3852.52 | -0.00385252 | 0.0135063 | 1871.26
159.71 | -493.999 | 0.675315 | 53255.3 | -3852.63 | -0.00385263 | 0.0135063 | 1871.302
159.715 | -493.999 | 0.675315 | 53256.7 | -3852.75 | -0.00385275 | 0.0135063 | 1871.351
159.72 | -493.998 | 0.675315 | 53257.9 | -3852.86 | -0.00385286 | 0.0135063 | 1871.393
159.725 | -493.998 | 0.675315 | 53259.2 | -3852.98 | -0.00385298 | 0.0135063 | 1871.439
159.73 | -493.998 | 0.675315 | 53260.4 | -3853.09 | -0.00385309 | 0.0135063 | 1871.481
159.735 | -493.998 | 0.675315 | 53261.8 | -3853.09 | -0.00385309 | 0.0135063 | 1871.53
159.74 | -493.998 | 0.675315 | 53262.9 | -3853.09 | -0.00385309 | 0.0135063 | 1871.569
159.745 | -493.998 | 0.675315 | 53264.1 | -3853.21 | -0.00385321 | 0.0135063 | 1871.611
159.75 | -493.997 | 0.675315 | 53265.4 | -3853.32 | -0.00385332 | 0.0135063 | 1871.657
159.755 | -493.997 | 0.675315 | 53266.8 | -3853.44 | -0.00385344 | 0.0135063 | 1871.706
159.76 | -493.997 | 0.675315 | 53268 | -3853.55 | -0.00385355 | 0.0135063 | 1871.748
159.765 | -493.997 | 0.675315 | 53269.3 | -3853.55 | -0.00385355 | 0.0135063 | 1871.794
159.77 | -493.997 | 0.675315 | 53270.6 | -3853.55 | -0.00385355 | 0.0135063 | 1871.839
159.775 | -493.997 | 0.675315 | 53272.1 | -3853.67 | -0.00385367 | 0.0135063 | 1871.892
159.78 | -493.996 | 0.675315 | 53273.4 | -3853.78 | -0.00385378 | 0.0135063 | 1871.938
159.785 | -493.996 | 0.675315 | 53274.9 | -3853.9 | -0.0038539 | 0.0135063 | 1871.99
159.79 | -493.996 | 0.675315 | 53276.3 | -3854.01 | -0.00385401 | 0.0135063 | 1872.04
159.795 | -493.996 | 0.675315 | 53277.8 | -3854.13 | -0.00385413 | 0.0135063 | 1872.092
159.8 | -493.996 | 0.675315 | 53279.1 | -3854.24 | -0.00385424 | 0.0135063 | 1872.138
159.805 | -493.996 | 0.675315 | 53280.6 | -3854.24 | -0.00385424 | 0.0135063 | 1872.191
159.81 | -493.995 | 0.675315 | 53281.9 | -3854.24 | -0.00385424 | 0.0135063 | 1872.236
159.815 | -493.995 | 0.675315 | 53283.3 | -3854.24 | -0.00385424 | 0.0135063 | 1872.286
159.82 | -493.995 | 0.675315 | 53284.7 | -3854.24 | -0.00385424 | 0.0135063 | 1872.335
159.825 | -493.995 | 0.675315 | 53286.1 | -3854.36 | -0.00385436 | 0.0135063 | 1872.384
159.83 | -493.995 | 0.675315 | 53287.5 | -3854.47 | -0.00385447 | 0.0135063 | 1872.433
159.835 | -493.995 | 0.675315 | 53289 | -3854.59 | -0.00385459 | 0.0135063 | 1872.486
159.84 | -493.994 | 0.675598 | 53290.4 | -3854.7 | -0.0038547 | 0.01351196 | 1872.535
159.845 | -493.994 | 0.675913 | 53291.9 | -3854.82 | -0.00385482 | 0.01351826 | 1872.588
159.85 | -493.994 | 0.67563 | 53293.1 | -3854.93 | -0.00385493 | 0.0135126 | 1872.63
159.855 | -493.994 | 0.675315 | 53294.5 | -3855.05 | -0.00385505 | 0.0135063 | 1872.679
159.86 | -493.994 | 0.675599 | 53295.9 | -3855.16 | -0.00385516 | 0.01351198 | 1872.728
159.865 | -493.994 | 0.675913 | 53297.4 | -3855.28 | -0.00385528 | 0.01351826 | 1872.781
159.87 | -493.993 | 0.675628 | 53298.7 | -3855.39 | -0.00385539 | 0.01351256 | 1872.827
159.875 | -493.993 | 0.675315 | 53300.1 | -3855.51 | -0.00385551 | 0.0135063 | 1872.876
159.88 | -493.993 | 0.6756 | 53301.3 | -3855.62 | -0.00385562 | 0.013512 | 1872.918
159.885 | -493.993 | 0.675913 | 53302.7 | -3855.62 | -0.00385562 | 0.01351826 | 1872.967
159.89 | -493.993 | 0.675914 | 53303.9 | -3855.62 | -0.00385562 | 0.01351828 | 1873.009
159.895 | -493.993 | 0.675915 | 53305.3 | -3855.74 | -0.00385574 | 0.0135183 | 1873.059
159.9 | -493.992 | 0.675915 | 53306.5 | -3855.85 | -0.00385585 | 0.0135183 | 1873.101
159.905 | -493.992 | 0.675915 | 53307.9 | -3855.97 | -0.00385597 | 0.0135183 | 1873.15
159.91 | -493.992 | 0.675915 | 53309.2 | -3856.08 | -0.00385608 | 0.0135183 | 1873.196
159.915 | -493.992 | 0.675915 | 53310.6 | -3856.08 | -0.00385608 | 0.0135183 | 1873.245
159.92 | -493.992 | 0.675915 | 53311.8 | -3856.08 | -0.00385608 | 0.0135183 | 1873.287
159.925 | -493.992 | 0.675915 | 53313.2 | -3856.2 | -0.0038562 | 0.0135183 | 1873.336
159.93 | -493.991 | 0.675915 | 53314.5 | -3856.31 | -0.00385631 | 0.0135183 | 1873.382
159.935 | -493.991 | 0.675915 | 53315.9 | -3856.43 | -0.00385643 | 0.0135183 | 1873.431
159.94 | -493.991 | 0.675915 | 53317.2 | -3856.54 | -0.00385654 | 0.0135183 | 1873.477
159.945 | -493.991 | 0.675915 | 53318.7 | -3856.66 | -0.00385666 | 0.0135183 | 1873.529
159.95 | -493.991 | 0.675915 | 53320 | -3856.77 | -0.00385677 | 0.0135183 | 1873.575
159.955 | -493.991 | 0.675915 | 53321.4 | -3856.77 | -0.00385677 | 0.0135183 | 1873.624
159.96 | -493.99 | 0.675915 | 53322.6 | -3856.77 | -0.00385677 | 0.0135183 | 1873.667
159.965 | -493.99 | 0.675915 | 53323.9 | -3856.89 | -0.00385689 | 0.0135183 | 1873.712
159.97 | -493.99 | 0.675915 | 53325.3 | -3857 | -0.003857 | 0.0135183 | 1873.761
159.975 | -493.99 | 0.675915 | 53326.7 | -3857 | -0.003857 | 0.0135183 | 1873.811
159.98 | -493.99 | 0.675915 | 53328.1 | -3857 | -0.003857 | 0.0135183 | 1873.86
159.985 | -493.99 | 0.675915 | 53329.6 | -3857.12 | -0.00385712 | 0.0135183 | 1873.912
159.99 | -493.989 | 0.675915 | 53331 | -3857.23 | -0.00385723 | 0.0135183 | 1873.962
159.995 | -493.989 | 0.675915 | 53332.5 | -3857.34 | -0.00385734 | 0.0135183 | 1874.014
160 | -493.989 | 0.675915 | 53334 | -3857.45 | -0.00385745 | 0.0135183 | 1874.067
160.005 | -493.989 | 0.675915 | 53335.6 | -3857.57 | -0.00385757 | 0.0135183 | 1874.123
160.01 | -493.989 | 0.675915 | 53337 | -3857.68 | -0.00385768 | 0.0135183 | 1874.172
160.015 | -493.989 | 0.675915 | 53338.7 | -3857.68 | -0.00385768 | 0.0135183 | 1874.232
160.02 | -493.988 | 0.675915 | 53340.3 | -3857.68 | -0.00385768 | 0.0135183 | 1874.288
160.025 | -493.988 | 0.675915 | 53342 | -3857.81 | -0.00385781 | 0.0135183 | 1874.348
160.03 | -493.988 | 0.675915 | 53343.5 | -3857.91 | -0.00385791 | 0.0135183 | 1874.401
160.035 | -493.988 | 0.675915 | 53345.1 | -3858.03 | -0.00385803 | 0.0135183 | 1874.457
160.04 | -493.988 | 0.676199 | 53346.6 | -3858.14 | -0.00385814 | 0.01352398 | 1874.51
160.045 | -493.988 | 0.676513 | 53348.1 | -3858.26 | -0.00385826 | 0.01353026 | 1874.563
160.05 | -493.987 | 0.676227 | 53349.6 | -3858.37 | -0.00385837 | 0.01352454 | 1874.615
160.055 | -493.987 | 0.675915 | 53351.2 | -3858.37 | -0.00385837 | 0.0135183 | 1874.671
160.06 | -493.987 | 0.6762 | 53352.7 | -3858.37 | -0.00385837 | 0.013524 | 1874.724
160.065 | -493.987 | 0.676513 | 53354.3 | -3858.49 | -0.00385849 | 0.01353026 | 1874.78
160.07 | -493.987 | 0.676514 | 53355.8 | -3858.6 | -0.0038586 | 0.01353028 | 1874.833
160.075 | -493.987 | 0.676515 | 53357.4 | -3858.6 | -0.0038586 | 0.0135303 | 1874.889
160.08 | -493.986 | 0.676515 | 53358.8 | -3858.6 | -0.0038586 | 0.0135303 | 1874.939
160.085 | -493.986 | 0.676515 | 53360.4 | -3858.72 | -0.00385872 | 0.0135303 | 1874.995
160.09 | -493.986 | 0.676515 | 53361.9 | -3858.83 | -0.00385883 | 0.0135303 | 1875.047
160.095 | -493.986 | 0.676515 | 53363.5 | -3859.07 | -0.00385907 | 0.0135303 | 1875.104
160.1 | -493.986 | 0.676515 | 53364.9 | -3859.29 | -0.00385929 | 0.0135303 | 1875.153
160.105 | -493.986 | 0.676515 | 53366.4 | -3859.41 | -0.00385941 | 0.0135303 | 1875.206
160.11 | -493.985 | 0.676515 | 53367.8 | -3859.52 | -0.00385952 | 0.0135303 | 1875.255
160.115 | -493.985 | 0.676515 | 53369.4 | -3859.52 | -0.00385952 | 0.0135303 | 1875.311
160.12 | -493.985 | 0.676515 | 53370.7 | -3859.52 | -0.00385952 | 0.0135303 | 1875.357
160.125 | -493.985 | 0.676515 | 53372.1 | -3859.52 | -0.00385952 | 0.0135303 | 1875.406
160.13 | -493.985 | 0.676515 | 53373.4 | -3859.52 | -0.00385952 | 0.0135303 | 1875.452
160.135 | -493.985 | 0.676515 | 53374.9 | -3859.64 | -0.00385964 | 0.0135303 | 1875.504
160.14 | -493.984 | 0.676515 | 53376.2 | -3859.75 | -0.00385975 | 0.0135303 | 1875.55
160.145 | -493.984 | 0.676515 | 53377.7 | -3859.87 | -0.00385987 | 0.0135303 | 1875.603
160.15 | -493.984 | 0.676515 | 53379.1 | -3859.98 | -0.00385998 | 0.0135303 | 1875.652
160.155 | -493.984 | 0.676515 | 53380.6 | -3860.1 | -0.0038601 | 0.0135303 | 1875.705
160.16 | -493.984 | 0.676798 | 53381.9 | -3860.21 | -0.00386021 | 0.01353596 | 1875.75
160.165 | -493.984 | 0.677113 | 53383.5 | -3860.33 | -0.00386033 | 0.01354226 | 1875.806
160.17 | -493.983 | 0.676829 | 53384.7 | -3860.44 | -0.00386044 | 0.01353658 | 1875.849
160.175 | -493.983 | 0.676515 | 53386.1 | -3860.44 | -0.00386044 | 0.0135303 | 1875.898
160.18 | -493.983 | 0.6768 | 53387.4 | -3860.44 | -0.00386044 | 0.013536 | 1875.943
160.185 | -493.983 | 0.677113 | 53388.8 | -3860.56 | -0.00386056 | 0.01354226 | 1875.993
160.19 | -493.983 | 0.676828 | 53390.1 | -3860.67 | -0.00386067 | 0.01353656 | 1876.038
160.195 | -493.983 | 0.676515 | 53391.5 | -3860.79 | -0.00386079 | 0.0135303 | 1876.088
160.2 | -493.982 | 0.676515 | 53392.8 | -3860.9 | -0.0038609 | 0.0135303 | 1876.133
160.205 | -493.982 | 0.676515 | 53394.3 | -3861.02 | -0.00386102 | 0.0135303 | 1876.186
160.21 | -493.982 | 0.676515 | 53395.6 | -3861.13 | -0.00386113 | 0.0135303 | 1876.232
160.215 | -493.982 | 0.676515 | 53397.1 | -3861.13 | -0.00386113 | 0.0135303 | 1876.284
160.22 | -493.982 | 0.676515 | 53398.5 | -3861.13 | -0.00386113 | 0.0135303 | 1876.333
160.225 | -493.982 | 0.676515 | 53400.1 | -3861.25 | -0.00386125 | 0.0135303 | 1876.39
160.23 | -493.981 | 0.676799 | 53401.5 | -3861.36 | -0.00386136 | 0.01353598 | 1876.439
160.235 | -493.981 | 0.677113 | 53403.1 | -3861.48 | -0.00386148 | 0.01354226 | 1876.495
160.24 | -493.981 | 0.676827 | 53404.5 | -3861.59 | -0.00386159 | 0.01353654 | 1876.544
160.245 | -493.981 | 0.676515 | 53406.1 | -3861.59 | -0.00386159 | 0.0135303 | 1876.601
160.25 | -493.981 | 0.6768 | 53407.6 | -3861.59 | -0.00386159 | 0.013536 | 1876.653
160.255 | -493.981 | 0.677113 | 53409.2 | -3861.71 | -0.00386171 | 0.01354226 | 1876.709
160.26 | -493.98 | 0.677114 | 53410.6 | -3861.82 | -0.00386182 | 0.01354228 | 1876.759
160.265 | -493.98 | 0.677115 | 53412.2 | -3861.94 | -0.00386194 | 0.0135423 | 1876.815
160.27 | -493.98 | 0.677115 | 53413.7 | -3862.05 | -0.00386205 | 0.0135423 | 1876.868
160.275 | -493.98 | 0.677115 | 53415.4 | -3862.17 | -0.00386217 | 0.0135423 | 1876.927
160.28 | -493.98 | 0.677115 | 53416.8 | -3862.28 | -0.00386228 | 0.0135423 | 1876.977
160.285 | -493.98 | 0.677115 | 53418.4 | -3862.28 | -0.00386228 | 0.0135423 | 1877.033
160.29 | -493.979 | 0.677115 | 53419.8 | -3862.28 | -0.00386228 | 0.0135423 | 1877.082
160.295 | -493.979 | 0.677115 | 53421.4 | -3862.4 | -0.0038624 | 0.0135423 | 1877.138
160.3 | -493.979 | 0.677115 | 53422.8 | -3862.51 | -0.00386251 | 0.0135423 | 1877.187
160.305 | -493.979 | 0.677115 | 53424.3 | -3862.63 | -0.00386263 | 0.0135423 | 1877.24
160.31 | -493.979 | 0.677115 | 53425.7 | -3862.74 | -0.00386274 | 0.0135423 | 1877.289
160.315 | -493.979 | 0.677115 | 53427.3 | -3862.86 | -0.00386286 | 0.0135423 | 1877.345
160.32 | -493.978 | 0.677115 | 53428.5 | -3862.97 | -0.00386297 | 0.0135423 | 1877.388
160.325 | -493.978 | 0.677115 | 53430 | -3863.09 | -0.00386309 | 0.0135423 | 1877.44
160.33 | -493.978 | 0.677115 | 53431.3 | -3863.2 | -0.0038632 | 0.0135423 | 1877.486
160.335 | -493.978 | 0.677115 | 53432.7 | -3863.32 | -0.00386332 | 0.0135423 | 1877.535
160.34 | -493.978 | 0.677115 | 53434 | -3863.43 | -0.00386343 | 0.0135423 | 1877.581
160.345 | -493.978 | 0.677115 | 53435.4 | -3863.43 | -0.00386343 | 0.0135423 | 1877.63
160.35 | -493.977 | 0.677398 | 53436.7 | -3863.43 | -0.00386343 | 0.01354796 | 1877.676
160.355 | -493.977 | 0.677713 | 53438.1 | -3863.55 | -0.00386355 | 0.01355426 | 1877.725
160.36 | -493.977 | 0.677429 | 53439.3 | -3863.66 | -0.00386366 | 0.01354858 | 1877.767
160.365 | -493.977 | 0.677115 | 53440.6 | -3863.66 | -0.00386366 | 0.0135423 | 1877.813
160.37 | -493.977 | 0.677115 | 53441.8 | -3863.66 | -0.00386366 | 0.0135423 | 1877.855
160.375 | -493.977 | 0.677115 | 53443.1 | -3863.78 | -0.00386378 | 0.0135423 | 1877.901
160.38 | -493.976 | 0.6774 | 53444.3 | -3863.89 | -0.00386389 | 0.013548 | 1877.943
160.385 | -493.976 | 0.677713 | 53445.6 | -3864.01 | -0.00386401 | 0.01355426 | 1877.989
160.39 | -493.976 | 0.677714 | 53446.8 | -3864.11 | -0.00386411 | 0.01355428 | 1878.031
160.395 | -493.976 | 0.677715 | 53448.1 | -3864.24 | -0.00386424 | 0.0135543 | 1878.076
160.4 | -493.976 | 0.677715 | 53449.3 | -3864.34 | -0.00386434 | 0.0135543 | 1878.119
160.405 | -493.976 | 0.677715 | 53450.6 | -3864.47 | -0.00386447 | 0.0135543 | 1878.164
160.41 | -493.975 | 0.677715 | 53451.7 | -3864.57 | -0.00386457 | 0.0135543 | 1878.203
160.415 | -493.975 | 0.677715 | 53452.9 | -3864.7 | -0.0038647 | 0.0135543 | 1878.245
160.42 | -493.975 | 0.677715 | 53454.1 | -3864.8 | -0.0038648 | 0.0135543 | 1878.287
160.425 | -493.975 | 0.677715 | 53455.4 | -3864.8 | -0.0038648 | 0.0135543 | 1878.333
160.43 | -493.975 | 0.677715 | 53456.7 | -3864.8 | -0.0038648 | 0.0135543 | 1878.379
160.435 | -493.975 | 0.677715 | 53458.1 | -3864.92 | -0.00386492 | 0.0135543 | 1878.428
160.44 | -493.974 | 0.677715 | 53459.3 | -3865.03 | -0.00386503 | 0.0135543 | 1878.47
160.445 | -493.974 | 0.677715 | 53460.7 | -3865.03 | -0.00386503 | 0.0135543 | 1878.519
160.45 | -493.974 | 0.677715 | 53462 | -3865.03 | -0.00386503 | 0.0135543 | 1878.565
160.455 | -493.974 | 0.677715 | 53463.5 | -3865.15 | -0.00386515 | 0.0135543 | 1878.617
160.46 | -493.974 | 0.677715 | 53464.8 | -3865.26 | -0.00386526 | 0.0135543 | 1878.663
160.465 | -493.974 | 0.677715 | 53466.2 | -3865.38 | -0.00386538 | 0.0135543 | 1878.712
160.47 | -493.973 | 0.677715 | 53467.5 | -3865.49 | -0.00386549 | 0.0135543 | 1878.758
160.475 | -493.973 | 0.677715 | 53469 | -3865.49 | -0.00386549 | 0.0135543 | 1878.811
160.48 | -493.973 | 0.677715 | 53470.3 | -3865.49 | -0.00386549 | 0.0135543 | 1878.856
160.485 | -493.973 | 0.677715 | 53471.8 | -3865.61 | -0.00386561 | 0.0135543 | 1878.909
160.49 | -493.973 | 0.677715 | 53473 | -3865.72 | -0.00386572 | 0.0135543 | 1878.951
160.495 | -493.973 | 0.677715 | 53474.4 | -3865.84 | -0.00386584 | 0.0135543 | 1879
160.5 | -493.972 | 0.677715 | 53475.7 | -3865.95 | -0.00386595 | 0.0135543 | 1879.046
160.505 | -493.972 | 0.677715 | 53477.2 | -3865.95 | -0.00386595 | 0.0135543 | 1879.099
160.51 | -493.972 | 0.677715 | 53478.5 | -3865.95 | -0.00386595 | 0.0135543 | 1879.145
160.515 | -493.972 | 0.677715 | 53479.9 | -3865.95 | -0.00386595 | 0.0135543 | 1879.194
160.52 | -493.972 | 0.677715 | 53481.1 | -3865.95 | -0.00386595 | 0.0135543 | 1879.236
160.525 | -493.972 | 0.677715 | 53482.5 | -3866.07 | -0.00386607 | 0.0135543 | 1879.285
160.53 | -493.971 | 0.677998 | 53483.7 | -3866.18 | -0.00386618 | 0.01355996 | 1879.327
160.535 | -493.971 | 0.678313 | 53485.1 | -3866.3 | -0.0038663 | 0.01356626 | 1879.376
160.54 | -493.971 | 0.678029 | 53486.3 | -3866.41 | -0.00386641 | 0.01356058 | 1879.419
160.545 | -493.971 | 0.677715 | 53487.6 | -3866.53 | -0.00386653 | 0.0135543 | 1879.464
160.55 | -493.971 | 0.677715 | 53488.8 | -3866.64 | -0.00386664 | 0.0135543 | 1879.506
160.555 | -493.971 | 0.677715 | 53490.2 | -3866.64 | -0.00386664 | 0.0135543 | 1879.556
160.56 | -493.97 | 0.677715 | 53491.4 | -3866.64 | -0.00386664 | 0.0135543 | 1879.598
160.565 | -493.97 | 0.677715 | 53492.8 | -3866.76 | -0.00386676 | 0.0135543 | 1879.647
160.57 | -493.97 | 0.678 | 53494 | -3866.87 | -0.00386687 | 0.01356 | 1879.689
160.575 | -493.97 | 0.678313 | 53495.4 | -3867.11 | -0.00386711 | 0.01356626 | 1879.738
160.58 | -493.97 | 0.678029 | 53496.6 | -3867.33 | -0.00386733 | 0.01356058 | 1879.781
160.585 | -493.97 | 0.677715 | 53498 | -3867.21 | -0.00386721 | 0.0135543 | 1879.83
160.59 | -493.969 | 0.677715 | 53499.3 | -3867.1 | -0.0038671 | 0.0135543 | 1879.875
160.595 | -493.969 | 0.677715 | 53500.6 | -3867.22 | -0.00386722 | 0.0135543 | 1879.921
160.6 | -493.969 | 0.677998 | 53501.8 | -3867.33 | -0.00386733 | 0.01355996 | 1879.963
160.605 | -493.969 | 0.678313 | 53503.2 | -3867.57 | -0.00386757 | 0.01356626 | 1880.012
160.61 | -493.969 | 0.678029 | 53504.5 | -3867.79 | -0.00386779 | 0.01356058 | 1880.058
160.615 | -493.969 | 0.677715 | 53505.9 | -3867.79 | -0.00386779 | 0.0135543 | 1880.107
160.62 | -493.968 | 0.678 | 53507.2 | -3867.79 | -0.00386779 | 0.01356 | 1880.153
160.625 | -493.968 | 0.678313 | 53508.6 | -3867.79 | -0.00386779 | 0.01356626 | 1880.202
160.63 | -493.968 | 0.678314 | 53509.8 | -3867.79 | -0.00386779 | 0.01356628 | 1880.244
160.635 | -493.968 | 0.678315 | 53511.2 | -3867.91 | -0.00386791 | 0.0135663 | 1880.294
160.64 | -493.968 | 0.678315 | 53512.5 | -3868.02 | -0.00386802 | 0.0135663 | 1880.339
160.645 | -493.968 | 0.678315 | 53513.9 | -3868.02 | -0.00386802 | 0.0135663 | 1880.388
160.65 | -493.967 | 0.678315 | 53515.2 | -3868.02 | -0.00386802 | 0.0135663 | 1880.434
160.655 | -493.967 | 0.678315 | 53516.6 | -3868.14 | -0.00386814 | 0.0135663 | 1880.483
160.66 | -493.967 | 0.678315 | 53517.9 | -3868.25 | -0.00386825 | 0.0135663 | 1880.529
160.665 | -493.967 | 0.678315 | 53519.3 | -3868.25 | -0.00386825 | 0.0135663 | 1880.578
160.67 | -493.967 | 0.678315 | 53520.6 | -3868.25 | -0.00386825 | 0.0135663 | 1880.624
160.675 | -493.967 | 0.678315 | 53522.1 | -3868.37 | -0.00386837 | 0.0135663 | 1880.677
160.68 | -493.966 | 0.678315 | 53523.4 | -3868.48 | -0.00386848 | 0.0135663 | 1880.722
160.685 | -493.966 | 0.678315 | 53524.9 | -3868.6 | -0.0038686 | 0.0135663 | 1880.775
160.69 | -493.966 | 0.678315 | 53526.4 | -3868.71 | -0.00386871 | 0.0135663 | 1880.828
160.695 | -493.966 | 0.678315 | 53528 | -3868.83 | -0.00386883 | 0.0135663 | 1880.884
160.7 | -493.966 | 0.678315 | 53529.4 | -3868.94 | -0.00386894 | 0.0135663 | 1880.933
160.705 | -493.966 | 0.678315 | 53530.9 | -3868.94 | -0.00386894 | 0.0135663 | 1880.986
160.71 | -493.965 | 0.678599 | 53532.3 | -3868.94 | -0.00386894 | 0.01357198 | 1881.035
160.715 | -493.965 | 0.678913 | 53533.8 | -3869.06 | -0.00386906 | 0.01357826 | 1881.088
160.72 | -493.965 | 0.67863 | 53535.2 | -3869.17 | -0.00386917 | 0.0135726 | 1881.137
160.725 | -493.965 | 0.678315 | 53536.8 | -3869.17 | -0.00386917 | 0.0135663 | 1881.193
160.73 | -493.965 | 0.678315 | 53538.1 | -3869.17 | -0.00386917 | 0.0135663 | 1881.239
160.735 | -493.965 | 0.678315 | 53539.6 | -3869.29 | -0.00386929 | 0.0135663 | 1881.292
160.74 | -493.964 | 0.678315 | 53541 | -3869.4 | -0.0038694 | 0.0135663 | 1881.341
160.745 | -493.964 | 0.678315 | 53542.5 | -3869.52 | -0.00386952 | 0.0135663 | 1881.393
160.75 | -493.964 | 0.678315 | 53543.9 | -3869.63 | -0.00386963 | 0.0135663 | 1881.443
160.755 | -493.964 | 0.678315 | 53545.4 | -3869.75 | -0.00386975 | 0.0135663 | 1881.495
160.76 | -493.964 | 0.678315 | 53546.7 | -3869.86 | -0.00386986 | 0.0135663 | 1881.541
160.765 | -493.964 | 0.678315 | 53548.2 | -3869.98 | -0.00386998 | 0.0135663 | 1881.594
160.77 | -493.963 | 0.678315 | 53549.5 | -3870.09 | -0.00387009 | 0.0135663 | 1881.639
160.775 | -493.963 | 0.678315 | 53550.9 | -3870.09 | -0.00387009 | 0.0135663 | 1881.689
160.78 | -493.963 | 0.678598 | 53552.2 | -3870.09 | -0.00387009 | 0.01357196 | 1881.734
160.785 | -493.963 | 0.678913 | 53553.6 | -3870.21 | -0.00387021 | 0.01357826 | 1881.783
160.79 | -493.963 | 0.678629 | 53554.8 | -3870.32 | -0.00387032 | 0.01357258 | 1881.826
160.795 | -493.963 | 0.678315 | 53556.1 | -3870.44 | -0.00387044 | 0.0135663 | 1881.871
160.8 | -493.962 | 0.678601 | 53557.4 | -3870.55 | -0.00387055 | 0.01357202 | 1881.917
160.805 | -493.962 | 0.678913 | 53558.7 | -3870.67 | -0.00387067 | 0.01357826 | 1881.963
160.81 | -493.962 | 0.678914 | 53559.9 | -3870.78 | -0.00387078 | 0.01357828 | 1882.005
160.815 | -493.962 | 0.678915 | 53561.2 | -3870.78 | -0.00387078 | 0.0135783 | 1882.051
160.82 | -493.962 | 0.678915 | 53562.5 | -3870.78 | -0.00387078 | 0.0135783 | 1882.096
160.825 | -493.962 | 0.678915 | 53563.9 | -3870.9 | -0.0038709 | 0.0135783 | 1882.145
160.83 | -493.961 | 0.678915 | 53565.2 | -3871 | -0.003871 | 0.0135783 | 1882.191
160.835 | -493.961 | 0.678915 | 53566.7 | -3871.13 | -0.00387113 | 0.0135783 | 1882.244
160.84 | -493.961 | 0.678915 | 53567.9 | -3871.23 | -0.00387123 | 0.0135783 | 1882.286
160.845 | -493.961 | 0.678915 | 53569.3 | -3871.23 | -0.00387123 | 0.0135783 | 1882.335
160.85 | -493.961 | 0.678915 | 53570.6 | -3871.23 | -0.00387123 | 0.0135783 | 1882.381
160.855 | -493.961 | 0.678915 | 53572 | -3871.36 | -0.00387136 | 0.0135783 | 1882.43
160.86 | -493.96 | 0.678915 | 53573.3 | -3871.46 | -0.00387146 | 0.0135783 | 1882.476
160.865 | -493.96 | 0.678915 | 53574.7 | -3871.58 | -0.00387158 | 0.0135783 | 1882.525
160.87 | -493.96 | 0.678915 | 53575.9 | -3871.69 | -0.00387169 | 0.0135783 | 1882.567
160.875 | -493.96 | 0.678915 | 53577.2 | -3871.81 | -0.00387181 | 0.0135783 | 1882.613
160.88 | -493.96 | 0.678915 | 53578.5 | -3871.92 | -0.00387192 | 0.0135783 | 1882.658
160.885 | -493.96 | 0.678915 | 53579.9 | -3872.04 | -0.00387204 | 0.0135783 | 1882.708
160.89 | -493.959 | 0.678915 | 53581.2 | -3872.15 | -0.00387215 | 0.0135783 | 1882.753
160.895 | -493.959 | 0.678915 | 53582.5 | -3872.15 | -0.00387215 | 0.0135783 | 1882.799
160.9 | -493.959 | 0.678915 | 53583.8 | -3872.15 | -0.00387215 | 0.0135783 | 1882.845
160.905 | -493.959 | 0.678915 | 53585.2 | -3872.15 | -0.00387215 | 0.0135783 | 1882.894
160.91 | -493.959 | 0.678915 | 53586.4 | -3872.15 | -0.00387215 | 0.0135783 | 1882.936
160.915 | -493.959 | 0.678915 | 53587.7 | -3872.27 | -0.00387227 | 0.0135783 | 1882.982
160.92 | -493.958 | 0.678915 | 53588.8 | -3872.38 | -0.00387238 | 0.0135783 | 1883.02
160.925 | -493.958 | 0.678915 | 53590.1 | -3872.5 | -0.0038725 | 0.0135783 | 1883.066
160.93 | -493.958 | 0.678915 | 53591.2 | -3872.61 | -0.00387261 | 0.0135783 | 1883.105
160.935 | -493.958 | 0.678915 | 53592.5 | -3872.61 | -0.00387261 | 0.0135783 | 1883.15
160.94 | -493.958 | 0.678915 | 53593.6 | -3872.61 | -0.00387261 | 0.0135783 | 1883.189
160.945 | -493.958 | 0.678915 | 53595 | -3872.73 | -0.00387273 | 0.0135783 | 1883.238
160.95 | -493.957 | 0.678915 | 53596.1 | -3872.84 | -0.00387284 | 0.0135783 | 1883.277
160.955 | -493.957 | 0.678915 | 53597.3 | -3872.96 | -0.00387296 | 0.0135783 | 1883.319
160.96 | -493.957 | 0.678915 | 53598.4 | -3873.07 | -0.00387307 | 0.0135783 | 1883.358
160.965 | -493.957 | 0.678915 | 53599.6 | -3873.19 | -0.00387319 | 0.0135783 | 1883.4
160.97 | -493.957 | 0.678915 | 53600.9 | -3873.3 | -0.0038733 | 0.0135783 | 1883.445
160.975 | -493.957 | 0.678915 | 53602.2 | -3873.3 | -0.0038733 | 0.0135783 | 1883.491
160.98 | -493.956 | 0.679199 | 53603.3 | -3873.3 | -0.0038733 | 0.01358398 | 1883.53
160.985 | -493.956 | 0.679513 | 53604.5 | -3873.42 | -0.00387342 | 0.01359026 | 1883.572
160.99 | -493.956 | 0.679227 | 53605.7 | -3873.53 | -0.00387353 | 0.01358454 | 1883.614
160.995 | -493.956 | 0.678915 | 53607 | -3873.65 | -0.00387365 | 0.0135783 | 1883.66
161 | -493.956 | 0.6792 | 53608.2 | -3873.76 | -0.00387376 | 0.013584 | 1883.702
161.005 | -493.956 | 0.679513 | 53609.4 | -3873.76 | -0.00387376 | 0.01359026 | 1883.744
161.01 | -493.955 | 0.679514 | 53610.7 | -3873.76 | -0.00387376 | 0.01359028 | 1883.79
161.015 | -493.955 | 0.679515 | 53612 | -3873.88 | -0.00387388 | 0.0135903 | 1883.836
161.02 | -493.955 | 0.679515 | 53613.3 | -3873.99 | -0.00387399 | 0.0135903 | 1883.881
161.025 | -493.955 | 0.679515 | 53614.8 | -3874.23 | -0.00387423 | 0.0135903 | 1883.934
161.03 | -493.955 | 0.679515 | 53616 | -3874.45 | -0.00387445 | 0.0135903 | 1883.976
161.035 | -493.955 | 0.679515 | 53617.3 | -3874.45 | -0.00387445 | 0.0135903 | 1884.022
161.04 | -493.954 | 0.679515 | 53618.6 | -3874.45 | -0.00387445 | 0.0135903 | 1884.067
161.045 | -493.954 | 0.679515 | 53619.9 | -3874.57 | -0.00387457 | 0.0135903 | 1884.113
161.05 | -493.954 | 0.679515 | 53621.2 | -3874.68 | -0.00387468 | 0.0135903 | 1884.159
161.055 | -493.954 | 0.679515 | 53622.5 | -3874.8 | -0.0038748 | 0.0135903 | 1884.204
161.06 | -493.954 | 0.679515 | 53623.7 | -3874.91 | -0.00387491 | 0.0135903 | 1884.247
161.065 | -493.954 | 0.679515 | 53625.1 | -3874.91 | -0.00387491 | 0.0135903 | 1884.296
161.07 | -493.953 | 0.679515 | 53626.3 | -3874.91 | -0.00387491 | 0.0135903 | 1884.338
161.075 | -493.953 | 0.679515 | 53627.6 | -3875.03 | -0.00387503 | 0.0135903 | 1884.384
161.08 | -493.953 | 0.679515 | 53628.8 | -3875.14 | -0.00387514 | 0.0135903 | 1884.426
161.085 | -493.953 | 0.679515 | 53630.1 | -3875.14 | -0.00387514 | 0.0135903 | 1884.472
161.09 | -493.953 | 0.679515 | 53631.3 | -3875.14 | -0.00387514 | 0.0135903 | 1884.514
161.095 | -493.953 | 0.679515 | 53632.7 | -3875.26 | -0.00387526 | 0.0135903 | 1884.563
161.1 | -493.952 | 0.679515 | 53633.9 | -3875.37 | -0.00387537 | 0.0135903 | 1884.605
161.105 | -493.952 | 0.679515 | 53635.2 | -3875.49 | -0.00387549 | 0.0135903 | 1884.651
161.11 | -493.952 | 0.679515 | 53636.4 | -3875.6 | -0.0038756 | 0.0135903 | 1884.693
161.115 | -493.952 | 0.679515 | 53637.8 | -3875.72 | -0.00387572 | 0.0135903 | 1884.742
161.12 | -493.952 | 0.679515 | 53639.1 | -3875.83 | -0.00387583 | 0.0135903 | 1884.788
161.125 | -493.952 | 0.679515 | 53640.4 | -3875.83 | -0.00387583 | 0.0135903 | 1884.833
161.13 | -493.951 | 0.679515 | 53641.7 | -3875.83 | -0.00387583 | 0.0135903 | 1884.879
161.135 | -493.951 | 0.679515 | 53643.2 | -3875.95 | -0.00387595 | 0.0135903 | 1884.932
161.14 | -493.951 | 0.679515 | 53644.5 | -3876.06 | -0.00387606 | 0.0135903 | 1884.978
161.145 | -493.951 | 0.679515 | 53645.9 | -3876.18 | -0.00387618 | 0.0135903 | 1885.027
161.15 | -493.951 | 0.679515 | 53647.2 | -3876.29 | -0.00387629 | 0.0135903 | 1885.072
161.155 | -493.951 | 0.679515 | 53648.6 | -3876.29 | -0.00387629 | 0.0135903 | 1885.122
161.16 | -493.95 | 0.679515 | 53649.9 | -3876.29 | -0.00387629 | 0.0135903 | 1885.167
161.165 | -493.95 | 0.679515 | 53651.3 | -3876.29 | -0.00387629 | 0.0135903 | 1885.216
161.17 | -493.95 | 0.679515 | 53652.6 | -3876.29 | -0.00387629 | 0.0135903 | 1885.262
161.175 | -493.95 | 0.679515 | 53654.1 | -3876.41 | -0.00387641 | 0.0135903 | 1885.315
161.18 | -493.95 | 0.679801 | 53655.4 | -3876.52 | -0.00387652 | 0.01359602 | 1885.361
161.185 | -493.95 | 0.680113 | 53656.8 | -3876.64 | -0.00387664 | 0.01360226 | 1885.41
161.19 | -493.949 | 0.679828 | 53658.1 | -3876.75 | -0.00387675 | 0.01359656 | 1885.455
161.195 | -493.949 | 0.679515 | 53659.6 | -3876.87 | -0.00387687 | 0.0135903 | 1885.508
161.2 | -493.949 | 0.679799 | 53660.9 | -3876.98 | -0.00387698 | 0.01359598 | 1885.554
161.205 | -493.949 | 0.680113 | 53662.4 | -3877.1 | -0.0038771 | 0.01360226 | 1885.607
161.21 | -493.949 | 0.679829 | 53663.7 | -3877.21 | -0.00387721 | 0.01359658 | 1885.652
161.215 | -493.949 | 0.679515 | 53665.1 | -3877.33 | -0.00387733 | 0.0135903 | 1885.701
161.22 | -493.948 | 0.679798 | 53666.4 | -3877.44 | -0.00387744 | 0.01359596 | 1885.747
161.225 | -493.948 | 0.680113 | 53667.8 | -3877.44 | -0.00387744 | 0.01360226 | 1885.796
161.23 | -493.948 | 0.679829 | 53669.1 | -3877.44 | -0.00387744 | 0.01359658 | 1885.842
161.235 | -493.948 | 0.679515 | 53670.6 | -3877.56 | -0.00387756 | 0.0135903 | 1885.895
161.24 | -493.948 | 0.679801 | 53671.9 | -3877.67 | -0.00387767 | 0.01359602 | 1885.94
161.245 | -493.948 | 0.680113 | 53673.3 | -3877.67 | -0.00387767 | 0.01360226 | 1885.99
161.25 | -493.947 | 0.680114 | 53674.6 | -3877.67 | -0.00387767 | 0.01360228 | 1886.035
161.255 | -493.947 | 0.680115 | 53675.9 | -3877.79 | -0.00387779 | 0.0136023 | 1886.081
161.26 | -493.947 | 0.680115 | 53677.2 | -3877.89 | -0.00387789 | 0.0136023 | 1886.127
161.265 | -493.947 | 0.680115 | 53678.7 | -3878.02 | -0.00387802 | 0.0136023 | 1886.179
161.27 | -493.947 | 0.680115 | 53679.9 | -3878.12 | -0.00387812 | 0.0136023 | 1886.221
161.275 | -493.947 | 0.680115 | 53681.3 | -3878.12 | -0.00387812 | 0.0136023 | 1886.271
161.28 | -493.946 | 0.680115 | 53682.5 | -3878.12 | -0.00387812 | 0.0136023 | 1886.313
161.285 | -493.946 | 0.680115 | 53683.9 | -3878.37 | -0.00387837 | 0.0136023 | 1886.362
161.29 | -493.946 | 0.680399 | 53685.1 | -3878.58 | -0.00387858 | 0.01360798 | 1886.404
161.295 | -493.946 | 0.680713 | 53686.4 | -3878.58 | -0.00387858 | 0.01361426 | 1886.45
161.3 | -493.946 | 0.680427 | 53687.8 | -3878.58 | -0.00387858 | 0.01360854 | 1886.499
161.305 | -493.946 | 0.680115 | 53689.3 | -3878.7 | -0.0038787 | 0.0136023 | 1886.552
161.31 | -493.945 | 0.6804 | 53690.5 | -3878.81 | -0.00387881 | 0.013608 | 1886.594
161.315 | -493.945 | 0.680713 | 53691.9 | -3878.93 | -0.00387893 | 0.01361426 | 1886.643
161.32 | -493.945 | 0.680428 | 53693.2 | -3879.04 | -0.00387904 | 0.01360856 | 1886.689
161.325 | -493.945 | 0.680115 | 53694.6 | -3879.04 | -0.00387904 | 0.0136023 | 1886.738
161.33 | -493.945 | 0.680399 | 53695.8 | -3879.04 | -0.00387904 | 0.01360798 | 1886.78
161.335 | -493.945 | 0.680713 | 53697.2 | -3879.04 | -0.00387904 | 0.01361426 | 1886.829
161.34 | -493.944 | 0.68043 | 53698.5 | -3879.04 | -0.00387904 | 0.0136086 | 1886.875
161.345 | -493.944 | 0.680115 | 53700 | -3879.16 | -0.00387916 | 0.0136023 | 1886.928
161.35 | -493.944 | 0.680398 | 53701.3 | -3879.27 | -0.00387927 | 0.01360796 | 1886.973
161.355 | -493.944 | 0.680713 | 53702.8 | -3879.39 | -0.00387939 | 0.01361426 | 1887.026
161.36 | -493.944 | 0.680714 | 53704.3 | -3879.5 | -0.0038795 | 0.01361428 | 1887.079
161.365 | -493.944 | 0.680715 | 53705.9 | -3879.62 | -0.00387962 | 0.0136143 | 1887.135
161.37 | -493.943 | 0.680429 | 53707.3 | -3879.73 | -0.00387973 | 0.01360858 | 1887.184
161.375 | -493.943 | 0.680116 | 53708.8 | -3879.85 | -0.00387985 | 0.01360232 | 1887.237
161.38 | -493.943 | 0.680401 | 53710.3 | -3879.96 | -0.00387996 | 0.01360802 | 1887.29
161.385 | -493.943 | 0.680715 | 53711.9 | -3879.96 | -0.00387996 | 0.0136143 | 1887.346
161.39 | -493.943 | 0.680715 | 53713.3 | -3879.96 | -0.00387996 | 0.0136143 | 1887.395
161.395 | -493.943 | 0.680715 | 53714.8 | -3880.08 | -0.00388008 | 0.0136143 | 1887.448
161.4 | -493.942 | 0.680715 | 53716.1 | -3880.19 | -0.00388019 | 0.0136143 | 1887.493
161.405 | -493.942 | 0.680715 | 53717.5 | -3880.31 | -0.00388031 | 0.0136143 | 1887.543
161.41 | -493.942 | 0.680715 | 53718.9 | -3880.42 | -0.00388042 | 0.0136143 | 1887.592
161.415 | -493.942 | 0.680715 | 53720.4 | -3880.54 | -0.00388054 | 0.0136143 | 1887.645
161.42 | -493.942 | 0.680715 | 53721.7 | -3880.65 | -0.00388065 | 0.0136143 | 1887.69
161.425 | -493.942 | 0.680715 | 53723.2 | -3880.77 | -0.00388077 | 0.0136143 | 1887.743
161.43 | -493.941 | 0.680715 | 53724.5 | -3880.88 | -0.00388088 | 0.0136143 | 1887.789
161.435 | -493.941 | 0.680715 | 53726 | -3881 | -0.003881 | 0.0136143 | 1887.841
161.44 | -493.941 | 0.680715 | 53727.3 | -3881.11 | -0.00388111 | 0.0136143 | 1887.887
161.445 | -493.941 | 0.680715 | 53728.7 | -3880.99 | -0.00388099 | 0.0136143 | 1887.936
161.45 | -493.941 | 0.680715 | 53730 | -3880.88 | -0.00388088 | 0.0136143 | 1887.982
161.455 | -493.941 | 0.680715 | 53731.3 | -3881.12 | -0.00388112 | 0.0136143 | 1888.028
161.46 | -493.94 | 0.680715 | 53732.5 | -3881.34 | -0.00388134 | 0.0136143 | 1888.07
161.465 | -493.94 | 0.680715 | 53733.8 | -3881.46 | -0.00388146 | 0.0136143 | 1888.115
161.47 | -493.94 | 0.680715 | 53735 | -3881.57 | -0.00388157 | 0.0136143 | 1888.158
161.475 | -493.94 | 0.680715 | 53736.4 | -3881.57 | -0.00388157 | 0.0136143 | 1888.207
161.48 | -493.94 | 0.680715 | 53737.6 | -3881.57 | -0.00388157 | 0.0136143 | 1888.249
161.485 | -493.94 | 0.680715 | 53738.9 | -3881.57 | -0.00388157 | 0.0136143 | 1888.295
161.49 | -493.939 | 0.680715 | 53740.1 | -3881.57 | -0.00388157 | 0.0136143 | 1888.337
161.495 | -493.939 | 0.680715 | 53741.5 | -3881.81 | -0.00388181 | 0.0136143 | 1888.386
161.5 | -493.939 | 0.680715 | 53742.6 | -3882.03 | -0.00388203 | 0.0136143 | 1888.425
161.505 | -493.939 | 0.680715 | 53743.9 | -3882.15 | -0.00388215 | 0.0136143 | 1888.47
161.51 | -493.939 | 0.680715 | 53745.1 | -3882.26 | -0.00388226 | 0.0136143 | 1888.512
161.515 | -493.939 | 0.680715 | 53746.5 | -3882.26 | -0.00388226 | 0.0136143 | 1888.562
161.52 | -493.938 | 0.680999 | 53747.7 | -3882.26 | -0.00388226 | 0.01361998 | 1888.604
161.525 | -493.938 | 0.681313 | 53749.1 | -3882.38 | -0.00388238 | 0.01362626 | 1888.653
161.53 | -493.938 | 0.68103 | 53750.3 | -3882.49 | -0.00388249 | 0.0136206 | 1888.695
161.535 | -493.938 | 0.680715 | 53751.6 | -3882.49 | -0.00388249 | 0.0136143 | 1888.741
161.54 | -493.938 | 0.680999 | 53752.8 | -3882.49 | -0.00388249 | 0.01361998 | 1888.783
161.545 | -493.938 | 0.681313 | 53754.2 | -3882.61 | -0.00388261 | 0.01362626 | 1888.832
161.55 | -493.937 | 0.681027 | 53755.5 | -3882.72 | -0.00388272 | 0.01362054 | 1888.878
161.555 | -493.937 | 0.680715 | 53756.9 | -3882.84 | -0.00388284 | 0.0136143 | 1888.927
161.56 | -493.937 | 0.681 | 53758.3 | -3882.95 | -0.00388295 | 0.01362 | 1888.976
161.565 | -493.937 | 0.681313 | 53759.9 | -3882.95 | -0.00388295 | 0.01362626 | 1889.032
161.57 | -493.937 | 0.681314 | 53761.3 | -3882.95 | -0.00388295 | 0.01362628 | 1889.082
161.575 | -493.937 | 0.681315 | 53762.8 | -3883.07 | -0.00388307 | 0.0136263 | 1889.134
161.58 | -493.936 | 0.681315 | 53764.2 | -3883.18 | -0.00388318 | 0.0136263 | 1889.184
161.585 | -493.936 | 0.681315 | 53765.8 | -3883.3 | -0.0038833 | 0.0136263 | 1889.24
161.59 | -493.936 | 0.681315 | 53767.3 | -3883.41 | -0.00388341 | 0.0136263 | 1889.293
161.595 | -493.936 | 0.681315 | 53768.9 | -3883.41 | -0.00388341 | 0.0136263 | 1889.349
161.6 | -493.936 | 0.681315 | 53770.5 | -3883.41 | -0.00388341 | 0.0136263 | 1889.405
161.605 | -493.936 | 0.681315 | 53772.3 | -3883.53 | -0.00388353 | 0.0136263 | 1889.468
161.61 | -493.935 | 0.681315 | 53773.7 | -3883.64 | -0.00388364 | 0.0136263 | 1889.517
161.615 | -493.935 | 0.681315 | 53775.3 | -3883.64 | -0.00388364 | 0.0136263 | 1889.574
161.62 | -493.935 | 0.681315 | 53776.8 | -3883.64 | -0.00388364 | 0.0136263 | 1889.626
161.625 | -493.935 | 0.681315 | 53778.5 | -3883.76 | -0.00388376 | 0.0136263 | 1889.686
161.63 | -493.935 | 0.681315 | 53780 | -3883.87 | -0.00388387 | 0.0136263 | 1889.739
161.635 | -493.935 | 0.681315 | 53781.7 | -3883.87 | -0.00388387 | 0.0136263 | 1889.799
161.64 | -493.934 | 0.681315 | 53783.1 | -3883.87 | -0.00388387 | 0.0136263 | 1889.848
161.645 | -493.934 | 0.681315 | 53784.7 | -3884.11 | -0.00388411 | 0.0136263 | 1889.904
161.65 | -493.934 | 0.681315 | 53786.1 | -3884.33 | -0.00388433 | 0.0136263 | 1889.953
161.655 | -493.934 | 0.681315 | 53787.6 | -3884.45 | -0.00388445 | 0.0136263 | 1890.006
161.66 | -493.934 | 0.681315 | 53788.9 | -3884.56 | -0.00388456 | 0.0136263 | 1890.051
161.665 | -493.934 | 0.681315 | 53790.4 | -3884.68 | -0.00388468 | 0.0136263 | 1890.104
161.67 | -493.933 | 0.681315 | 53791.8 | -3884.78 | -0.00388478 | 0.0136263 | 1890.153
161.675 | -493.933 | 0.681315 | 53793.3 | -3884.9 | -0.0038849 | 0.0136263 | 1890.206
161.68 | -493.933 | 0.681315 | 53794.7 | -3885.01 | -0.00388501 | 0.0136263 | 1890.255
161.685 | -493.933 | 0.681315 | 53796.2 | -3885.01 | -0.00388501 | 0.0136263 | 1890.308
161.69 | -493.933 | 0.681315 | 53797.5 | -3885.01 | -0.00388501 | 0.0136263 | 1890.354
161.695 | -493.933 | 0.681315 | 53798.9 | -3885.13 | -0.00388513 | 0.0136263 | 1890.403
161.7 | -493.932 | 0.681315 | 53800.1 | -3885.24 | -0.00388524 | 0.0136263 | 1890.445
161.705 | -493.932 | 0.681315 | 53801.3 | -3885.36 | -0.00388536 | 0.0136263 | 1890.487
161.71 | -493.932 | 0.681315 | 53802.5 | -3885.47 | -0.00388547 | 0.0136263 | 1890.529
161.715 | -493.932 | 0.681315 | 53803.8 | -3885.59 | -0.00388559 | 0.0136263 | 1890.575
161.72 | -493.932 | 0.681315 | 53805 | -3885.7 | -0.0038857 | 0.0136263 | 1890.617
161.725 | -493.932 | 0.681315 | 53806.4 | -3885.82 | -0.00388582 | 0.0136263 | 1890.666
161.73 | -493.931 | 0.681315 | 53807.5 | -3885.93 | -0.00388593 | 0.0136263 | 1890.705
161.735 | -493.931 | 0.681315 | 53808.7 | -3885.93 | -0.00388593 | 0.0136263 | 1890.747
161.74 | -493.931 | 0.681601 | 53809.9 | -3885.93 | -0.00388593 | 0.01363202 | 1890.789
161.745 | -493.931 | 0.681913 | 53811.2 | -3886.05 | -0.00388605 | 0.01363826 | 1890.835
161.75 | -493.931 | 0.681628 | 53812.4 | -3886.16 | -0.00388616 | 0.01363256 | 1890.877
161.755 | -493.931 | 0.681315 | 53813.6 | -3886.16 | -0.00388616 | 0.0136263 | 1890.919
161.76 | -493.93 | 0.681599 | 53814.8 | -3886.16 | -0.00388616 | 0.01363198 | 1890.962
161.765 | -493.93 | 0.681913 | 53816.1 | -3886.28 | -0.00388628 | 0.01363826 | 1891.007
161.77 | -493.93 | 0.681914 | 53817.3 | -3886.39 | -0.00388639 | 0.01363828 | 1891.049
161.775 | -493.93 | 0.681915 | 53818.6 | -3886.51 | -0.00388651 | 0.0136383 | 1891.095
161.78 | -493.93 | 0.681915 | 53819.7 | -3886.62 | -0.00388662 | 0.0136383 | 1891.134
161.785 | -493.93 | 0.681915 | 53821 | -3886.74 | -0.00388674 | 0.0136383 | 1891.179
161.79 | -493.929 | 0.681915 | 53822.2 | -3886.85 | -0.00388685 | 0.0136383 | 1891.222
161.795 | -493.929 | 0.681915 | 53823.5 | -3886.85 | -0.00388685 | 0.0136383 | 1891.267
161.8 | -493.929 | 0.681915 | 53824.8 | -3886.85 | -0.00388685 | 0.0136383 | 1891.313
161.805 | -493.929 | 0.681915 | 53826.1 | -3886.97 | -0.00388697 | 0.0136383 | 1891.359
161.81 | -493.929 | 0.681915 | 53827.5 | -3887.08 | -0.00388708 | 0.0136383 | 1891.408
161.815 | -493.929 | 0.681915 | 53829 | -3887.08 | -0.00388708 | 0.0136383 | 1891.461
161.82 | -493.928 | 0.68163 | 53830.2 | -3887.08 | -0.00388708 | 0.0136326 | 1891.503
161.825 | -493.928 | 0.681316 | 53831.6 | -3887.2 | -0.0038872 | 0.01362632 | 1891.552
161.83 | -493.928 | 0.6816 | 53833 | -3887.31 | -0.00388731 | 0.013632 | 1891.601
161.835 | -493.928 | 0.681915 | 53834.5 | -3887.31 | -0.00388731 | 0.0136383 | 1891.654
161.84 | -493.928 | 0.681915 | 53835.8 | -3887.31 | -0.00388731 | 0.0136383 | 1891.699
161.845 | -493.928 | 0.681915 | 53837.2 | -3887.55 | -0.00388755 | 0.0136383 | 1891.749
161.85 | -493.927 | 0.681915 | 53838.5 | -3887.77 | -0.00388777 | 0.0136383 | 1891.794
161.855 | -493.927 | 0.681915 | 53840 | -3887.77 | -0.00388777 | 0.0136383 | 1891.847
161.86 | -493.927 | 0.681915 | 53841.3 | -3887.77 | -0.00388777 | 0.0136383 | 1891.893
161.865 | -493.927 | 0.681915 | 53842.8 | -3887.89 | -0.00388789 | 0.0136383 | 1891.945
161.87 | -493.927 | 0.681915 | 53844 | -3888 | -0.003888 | 0.0136383 | 1891.988
161.875 | -493.927 | 0.681915 | 53845.4 | -3888 | -0.003888 | 0.0136383 | 1892.037
161.88 | -493.926 | 0.681915 | 53846.6 | -3888 | -0.003888 | 0.0136383 | 1892.079
161.885 | -493.926 | 0.681915 | 53847.9 | -3888.12 | -0.00388812 | 0.0136383 | 1892.125
161.89 | -493.926 | 0.681915 | 53849.2 | -3888.23 | -0.00388823 | 0.0136383 | 1892.17
161.895 | -493.926 | 0.681915 | 53850.6 | -3888.23 | -0.00388823 | 0.0136383 | 1892.22
161.9 | -493.926 | 0.681915 | 53851.8 | -3888.23 | -0.00388823 | 0.0136383 | 1892.262
161.905 | -493.926 | 0.681915 | 53853.2 | -3888.35 | -0.00388835 | 0.0136383 | 1892.311
161.91 | -493.925 | 0.681915 | 53854.5 | -3888.46 | -0.00388846 | 0.0136383 | 1892.357
161.915 | -493.925 | 0.681915 | 53855.9 | -3888.58 | -0.00388858 | 0.0136383 | 1892.406
161.92 | -493.925 | 0.681915 | 53857.1 | -3888.69 | -0.00388869 | 0.0136383 | 1892.448
161.925 | -493.925 | 0.681915 | 53858.5 | -3888.81 | -0.00388881 | 0.0136383 | 1892.497
161.93 | -493.925 | 0.681915 | 53859.7 | -3888.92 | -0.00388892 | 0.0136383 | 1892.539
161.935 | -493.925 | 0.681915 | 53861.1 | -3889.04 | -0.00388904 | 0.0136383 | 1892.588
161.94 | -493.924 | 0.681915 | 53862.2 | -3889.15 | -0.00388915 | 0.0136383 | 1892.627
161.945 | -493.924 | 0.681915 | 53863.5 | -3889.15 | -0.00388915 | 0.0136383 | 1892.673
161.95 | -493.924 | 0.682199 | 53864.8 | -3889.15 | -0.00388915 | 0.01364398 | 1892.718
161.955 | -493.924 | 0.682513 | 53866.3 | -3889.27 | -0.00388927 | 0.01365026 | 1892.771
161.96 | -493.924 | 0.682514 | 53867.5 | -3889.38 | -0.00388938 | 0.01365028 | 1892.813
161.965 | -493.924 | 0.682515 | 53868.9 | -3889.5 | -0.0038895 | 0.0136503 | 1892.863
161.97 | -493.923 | 0.682515 | 53870.2 | -3889.61 | -0.00388961 | 0.0136503 | 1892.908
161.975 | -493.923 | 0.682515 | 53871.7 | -3889.61 | -0.00388961 | 0.0136503 | 1892.961
161.98 | -493.923 | 0.682515 | 53873 | -3889.61 | -0.00388961 | 0.0136503 | 1893.007
161.985 | -493.923 | 0.682515 | 53874.5 | -3889.73 | -0.00388973 | 0.0136503 | 1893.059
161.99 | -493.923 | 0.682515 | 53875.8 | -3889.84 | -0.00388984 | 0.0136503 | 1893.105
161.995 | -493.923 | 0.682515 | 53877.3 | -3889.96 | -0.00388996 | 0.0136503 | 1893.158
162 | -493.922 | 0.682515 | 53878.7 | -3890.07 | -0.00389007 | 0.0136503 | 1893.207
162.005 | -493.922 | 0.682515 | 53880.2 | -3890.07 | -0.00389007 | 0.0136503 | 1893.26
162.01 | -493.922 | 0.682515 | 53881.6 | -3890.07 | -0.00389007 | 0.0136503 | 1893.309
162.015 | -493.922 | 0.682515 | 53883.2 | -3890.31 | -0.00389031 | 0.0136503 | 1893.365
162.02 | -493.922 | 0.682515 | 53884.5 | -3890.53 | -0.00389053 | 0.0136503 | 1893.411
162.025 | -493.922 | 0.682515 | 53886.1 | -3890.53 | -0.00389053 | 0.0136503 | 1893.467
162.03 | -493.921 | 0.682515 | 53887.5 | -3890.53 | -0.00389053 | 0.0136503 | 1893.516
162.035 | -493.921 | 0.682515 | 53889 | -3890.53 | -0.00389053 | 0.0136503 | 1893.569
162.04 | -493.921 | 0.682515 | 53890.5 | -3890.53 | -0.00389053 | 0.0136503 | 1893.622
162.045 | -493.921 | 0.682515 | 53892.1 | -3890.65 | -0.00389065 | 0.0136503 | 1893.678
162.05 | -493.921 | 0.682801 | 53893.6 | -3890.76 | -0.00389076 | 0.01365602 | 1893.73
162.055 | -493.921 | 0.683113 | 53895.2 | -3890.88 | -0.00389088 | 0.01366226 | 1893.787
162.06 | -493.92 | 0.682828 | 53896.6 | -3890.99 | -0.00389099 | 0.01365656 | 1893.836
162.065 | -493.92 | 0.682515 | 53898.2 | -3890.99 | -0.00389099 | 0.0136503 | 1893.892
162.07 | -493.92 | 0.6828 | 53899.5 | -3890.99 | -0.00389099 | 0.013656 | 1893.938
162.075 | -493.92 | 0.683113 | 53901 | -3891.11 | -0.00389111 | 0.01366226 | 1893.991
162.08 | -493.92 | 0.683114 | 53902.4 | -3891.22 | -0.00389122 | 0.01366228 | 1894.04
162.085 | -493.92 | 0.683115 | 53903.9 | -3891.34 | -0.00389134 | 0.0136623 | 1894.092
162.09 | -493.919 | 0.682831 | 53905.3 | -3891.45 | -0.00389145 | 0.01365662 | 1894.142
162.095 | -493.919 | 0.682516 | 53906.8 | -3891.57 | -0.00389157 | 0.01365032 | 1894.194
162.1 | -493.919 | 0.682515 | 53908.1 | -3891.67 | -0.00389167 | 0.0136503 | 1894.24
162.105 | -493.919 | 0.682515 | 53909.5 | -3891.8 | -0.0038918 | 0.0136503 | 1894.289
162.11 | -493.919 | 0.682798 | 53910.8 | -3891.9 | -0.0038919 | 0.01365596 | 1894.335
162.115 | -493.919 | 0.683115 | 53912.3 | -3892.03 | -0.00389203 | 0.0136623 | 1894.388
162.12 | -493.918 | 0.683115 | 53913.5 | -3892.13 | -0.00389213 | 0.0136623 | 1894.43
162.125 | -493.918 | 0.683115 | 53914.9 | -3892.13 | -0.00389213 | 0.0136623 | 1894.479
162.13 | -493.918 | 0.682829 | 53916.2 | -3892.13 | -0.00389213 | 0.01365658 | 1894.525
162.135 | -493.918 | 0.682516 | 53917.6 | -3892.13 | -0.00389213 | 0.01365032 | 1894.574
162.14 | -493.918 | 0.682801 | 53918.9 | -3892.13 | -0.00389213 | 0.01365602 | 1894.619
162.145 | -493.918 | 0.683115 | 53920.4 | -3892.25 | -0.00389225 | 0.0136623 | 1894.672
162.15 | -493.917 | 0.68283 | 53921.6 | -3892.36 | -0.00389236 | 0.0136566 | 1894.714
162.155 | -493.917 | 0.682516 | 53922.9 | -3892.48 | -0.00389248 | 0.01365032 | 1894.76
162.16 | -493.917 | 0.6828 | 53924.1 | -3892.59 | -0.00389259 | 0.013656 | 1894.802
162.165 | -493.917 | 0.683115 | 53925.4 | -3892.71 | -0.00389271 | 0.0136623 | 1894.848
162.17 | -493.917 | 0.683115 | 53926.6 | -3892.82 | -0.00389282 | 0.0136623 | 1894.89
162.175 | -493.917 | 0.683115 | 53928 | -3892.94 | -0.00389294 | 0.0136623 | 1894.939
162.18 | -493.916 | 0.683115 | 53929.2 | -3893.05 | -0.00389305 | 0.0136623 | 1894.981
162.185 | -493.916 | 0.683115 | 53930.6 | -3893.05 | -0.00389305 | 0.0136623 | 1895.031
162.19 | -493.916 | 0.683115 | 53931.8 | -3893.05 | -0.00389305 | 0.0136623 | 1895.073
162.195 | -493.916 | 0.683115 | 53933.1 | -3893.29 | -0.00389329 | 0.0136623 | 1895.118
162.2 | -493.916 | 0.683115 | 53934.3 | -3893.51 | -0.00389351 | 0.0136623 | 1895.161
162.205 | -493.916 | 0.683115 | 53935.7 | -3893.51 | -0.00389351 | 0.0136623 | 1895.21
162.21 | -493.915 | 0.683115 | 53937 | -3893.51 | -0.00389351 | 0.0136623 | 1895.255
162.215 | -493.915 | 0.683115 | 53938.5 | -3893.51 | -0.00389351 | 0.0136623 | 1895.308
162.22 | -493.915 | 0.683115 | 53939.8 | -3893.51 | -0.00389351 | 0.0136623 | 1895.354
162.225 | -493.915 | 0.683115 | 53941.3 | -3893.63 | -0.00389363 | 0.0136623 | 1895.407
162.23 | -493.915 | 0.683115 | 53942.7 | -3893.74 | -0.00389374 | 0.0136623 | 1895.456
162.235 | -493.915 | 0.683115 | 53944.2 | -3893.86 | -0.00389386 | 0.0136623 | 1895.508
162.24 | -493.914 | 0.683115 | 53945.6 | -3893.97 | -0.00389397 | 0.0136623 | 1895.558
162.245 | -493.914 | 0.683115 | 53947.1 | -3894.09 | -0.00389409 | 0.0136623 | 1895.61
162.25 | -493.914 | 0.683115 | 53948.5 | -3894.2 | -0.0038942 | 0.0136623 | 1895.66
162.255 | -493.914 | 0.683115 | 53950.1 | -3894.2 | -0.0038942 | 0.0136623 | 1895.716
162.26 | -493.914 | 0.683115 | 53951.6 | -3894.2 | -0.0038942 | 0.0136623 | 1895.769
162.265 | -493.914 | 0.683115 | 53953.3 | -3894.32 | -0.00389432 | 0.0136623 | 1895.828
162.27 | -493.913 | 0.683115 | 53954.9 | -3894.43 | -0.00389443 | 0.0136623 | 1895.884
162.275 | -493.913 | 0.683115 | 53956.6 | -3894.55 | -0.00389455 | 0.0136623 | 1895.944
162.28 | -493.913 | 0.683399 | 53958.1 | -3894.66 | -0.00389466 | 0.01366798 | 1895.997
162.285 | -493.913 | 0.683713 | 53959.7 | -3894.78 | -0.00389478 | 0.01367426 | 1896.053
162.29 | -493.913 | 0.68343 | 53961.2 | -3894.89 | -0.00389489 | 0.0136686 | 1896.106
162.295 | -493.913 | 0.683115 | 53962.8 | -3895.01 | -0.00389501 | 0.0136623 | 1896.162
162.3 | -493.912 | 0.683399 | 53964.3 | -3895.12 | -0.00389512 | 0.01366798 | 1896.215
162.305 | -493.912 | 0.683713 | 53965.9 | -3895.12 | -0.00389512 | 0.01367426 | 1896.271
162.31 | -493.912 | 0.683427 | 53967.3 | -3895.12 | -0.00389512 | 0.01366854 | 1896.32
162.315 | -493.912 | 0.683115 | 53968.8 | -3895.24 | -0.00389524 | 0.0136623 | 1896.373
162.32 | -493.912 | 0.6834 | 53970.3 | -3895.35 | -0.00389535 | 0.013668 | 1896.426
162.325 | -493.912 | 0.683713 | 53971.9 | -3895.47 | -0.00389547 | 0.01367426 | 1896.482
162.33 | -493.911 | 0.683714 | 53973.3 | -3895.58 | -0.00389558 | 0.01367428 | 1896.531
162.335 | -493.911 | 0.683715 | 53974.8 | -3895.7 | -0.0038957 | 0.0136743 | 1896.584
162.34 | -493.911 | 0.683715 | 53976.2 | -3895.81 | -0.00389581 | 0.0136743 | 1896.633
162.345 | -493.911 | 0.683715 | 53977.7 | -3895.93 | -0.00389593 | 0.0136743 | 1896.686
162.35 | -493.911 | 0.683715 | 53979 | -3896.04 | -0.00389604 | 0.0136743 | 1896.731
162.355 | -493.911 | 0.683715 | 53980.5 | -3896.04 | -0.00389604 | 0.0136743 | 1896.784
162.36 | -493.91 | 0.683715 | 53981.8 | -3896.04 | -0.00389604 | 0.0136743 | 1896.83
162.365 | -493.91 | 0.683715 | 53983.2 | -3896.16 | -0.00389616 | 0.0136743 | 1896.879
162.37 | -493.91 | 0.683715 | 53984.5 | -3896.27 | -0.00389627 | 0.0136743 | 1896.925
162.375 | -493.91 | 0.683715 | 53985.8 | -3896.39 | -0.00389639 | 0.0136743 | 1896.97
162.38 | -493.91 | 0.683715 | 53987.1 | -3896.5 | -0.0038965 | 0.0136743 | 1897.016
162.385 | -493.91 | 0.683715 | 53988.4 | -3896.62 | -0.00389662 | 0.0136743 | 1897.062
162.39 | -493.909 | 0.683715 | 53989.6 | -3896.73 | -0.00389673 | 0.0136743 | 1897.104
162.395 | -493.909 | 0.683715 | 53990.9 | -3896.73 | -0.00389673 | 0.0136743 | 1897.149
162.4 | -493.909 | 0.683715 | 53992.1 | -3896.73 | -0.00389673 | 0.0136743 | 1897.192
162.405 | -493.909 | 0.683715 | 53993.4 | -3896.85 | -0.00389685 | 0.0136743 | 1897.237
162.41 | -493.909 | 0.683715 | 53994.5 | -3896.96 | -0.00389696 | 0.0136743 | 1897.276
162.415 | -493.909 | 0.683715 | 53995.8 | -3896.96 | -0.00389696 | 0.0136743 | 1897.322
162.42 | -493.908 | 0.683715 | 53996.9 | -3896.96 | -0.00389696 | 0.0136743 | 1897.36
162.425 | -493.908 | 0.683715 | 53998.2 | -3897.2 | -0.0038972 | 0.0136743 | 1897.406
162.43 | -493.908 | 0.683715 | 53999.3 | -3897.42 | -0.00389742 | 0.0136743 | 1897.445
162.435 | -493.908 | 0.683715 | 54000.6 | -3897.42 | -0.00389742 | 0.0136743 | 1897.49
162.44 | -493.908 | 0.683715 | 54001.8 | -3897.42 | -0.00389742 | 0.0136743 | 1897.532
162.445 | -493.908 | 0.683715 | 54003.1 | -3897.54 | -0.00389754 | 0.0136743 | 1897.578
162.45 | -493.907 | 0.683715 | 54004.4 | -3897.65 | -0.00389765 | 0.0136743 | 1897.624
162.455 | -493.907 | 0.683715 | 54005.7 | -3897.65 | -0.00389765 | 0.0136743 | 1897.669
162.46 | -493.907 | 0.683715 | 54007 | -3897.65 | -0.00389765 | 0.0136743 | 1897.715
162.465 | -493.907 | 0.683715 | 54008.3 | -3897.77 | -0.00389777 | 0.0136743 | 1897.761
162.47 | -493.907 | 0.683715 | 54009.6 | -3897.88 | -0.00389788 | 0.0136743 | 1897.807
162.475 | -493.907 | 0.683715 | 54011 | -3898 | -0.003898 | 0.0136743 | 1897.856
162.48 | -493.906 | 0.683715 | 54012.3 | -3898.11 | -0.00389811 | 0.0136743 | 1897.901
162.485 | -493.906 | 0.683715 | 54013.7 | -3898.11 | -0.00389811 | 0.0136743 | 1897.951
162.49 | -493.906 | 0.683715 | 54015.1 | -3898.11 | -0.00389811 | 0.0136743 | 1898
162.495 | -493.906 | 0.683715 | 54016.5 | -3898.11 | -0.00389811 | 0.0136743 | 1898.049
162.5 | -493.906 | 0.684001 | 54017.8 | -3898.11 | -0.00389811 | 0.01368002 | 1898.095
162.505 | -493.906 | 0.684313 | 54019.2 | -3898.23 | -0.00389823 | 0.01368626 | 1898.144
162.51 | -493.905 | 0.684028 | 54020.5 | -3898.33 | -0.00389833 | 0.01368056 | 1898.19
162.515 | -493.905 | 0.683715 | 54021.9 | -3898.46 | -0.00389846 | 0.0136743 | 1898.239
162.52 | -493.905 | 0.683999 | 54023.2 | -3898.56 | -0.00389856 | 0.01367998 | 1898.284
162.525 | -493.905 | 0.684313 | 54024.6 | -3898.56 | -0.00389856 | 0.01368626 | 1898.334
162.53 | -493.905 | 0.684029 | 54025.8 | -3898.56 | -0.00389856 | 0.01368058 | 1898.376
162.535 | -493.905 | 0.683715 | 54027.1 | -3898.69 | -0.00389869 | 0.0136743 | 1898.421
162.54 | -493.904 | 0.683998 | 54028.3 | -3898.79 | -0.00389879 | 0.01367996 | 1898.464
162.545 | -493.904 | 0.684313 | 54029.6 | -3898.92 | -0.00389892 | 0.01368626 | 1898.509
162.55 | -493.904 | 0.684314 | 54030.8 | -3899.02 | -0.00389902 | 0.01368628 | 1898.551
162.555 | -493.904 | 0.684315 | 54032.2 | -3899.14 | -0.00389914 | 0.0136863 | 1898.601
162.56 | -493.904 | 0.684315 | 54033.4 | -3899.25 | -0.00389925 | 0.0136863 | 1898.643
162.565 | -493.904 | 0.684315 | 54034.7 | -3899.37 | -0.00389937 | 0.0136863 | 1898.688
162.57 | -493.903 | 0.684315 | 54035.9 | -3899.48 | -0.00389948 | 0.0136863 | 1898.731
162.575 | -493.903 | 0.684315 | 54037.2 | -3899.48 | -0.00389948 | 0.0136863 | 1898.776
162.58 | -493.903 | 0.684315 | 54038.4 | -3899.48 | -0.00389948 | 0.0136863 | 1898.819
162.585 | -493.903 | 0.684315 | 54039.8 | -3899.6 | -0.0038996 | 0.0136863 | 1898.868
162.59 | -493.903 | 0.684315 | 54041.1 | -3899.71 | -0.00389971 | 0.0136863 | 1898.913
162.595 | -493.903 | 0.684315 | 54042.5 | -3899.83 | -0.00389983 | 0.0136863 | 1898.963
162.6 | -493.902 | 0.684315 | 54043.7 | -3899.94 | -0.00389994 | 0.0136863 | 1899.005
162.605 | -493.902 | 0.684315 | 54045.1 | -3899.94 | -0.00389994 | 0.0136863 | 1899.054
162.61 | -493.902 | 0.684315 | 54046.3 | -3899.94 | -0.00389994 | 0.0136863 | 1899.096
162.615 | -493.902 | 0.684315 | 54047.6 | -3900.19 | -0.00390019 | 0.0136863 | 1899.142
162.62 | -493.902 | 0.684315 | 54048.9 | -3900.4 | -0.0039004 | 0.0136863 | 1899.187
162.625 | -493.902 | 0.684315 | 54050.2 | -3900.28 | -0.00390028 | 0.0136863 | 1899.233
162.63 | -493.901 | 0.684315 | 54051.4 | -3900.17 | -0.00390017 | 0.0136863 | 1899.275
162.635 | -493.901 | 0.684315 | 54052.7 | -3900.41 | -0.00390041 | 0.0136863 | 1899.321
162.64 | -493.901 | 0.684315 | 54054 | -3900.63 | -0.00390063 | 0.0136863 | 1899.367
162.645 | -493.901 | 0.684315 | 54055.5 | -3900.63 | -0.00390063 | 0.0136863 | 1899.419
162.65 | -493.901 | 0.684315 | 54056.7 | -3900.63 | -0.00390063 | 0.0136863 | 1899.462
162.655 | -493.901 | 0.684315 | 54058.1 | -3900.63 | -0.00390063 | 0.0136863 | 1899.511
162.66 | -493.9 | 0.684315 | 54059.4 | -3900.63 | -0.00390063 | 0.0136863 | 1899.556
162.665 | -493.9 | 0.684315 | 54060.8 | -3900.75 | -0.00390075 | 0.0136863 | 1899.606
162.67 | -493.9 | 0.684315 | 54062.1 | -3900.86 | -0.00390086 | 0.0136863 | 1899.651
162.675 | -493.9 | 0.684315 | 54063.6 | -3901.1 | -0.0039011 | 0.0136863 | 1899.704
162.68 | -493.9 | 0.684315 | 54065 | -3901.32 | -0.00390132 | 0.0136863 | 1899.753
162.685 | -493.9 | 0.684315 | 54066.5 | -3901.32 | -0.00390132 | 0.0136863 | 1899.806
162.69 | -493.899 | 0.684315 | 54067.9 | -3901.32 | -0.00390132 | 0.0136863 | 1899.855
162.695 | -493.899 | 0.684315 | 54069.4 | -3901.44 | -0.00390144 | 0.0136863 | 1899.908
162.7 | -493.899 | 0.684315 | 54070.9 | -3901.55 | -0.00390155 | 0.0136863 | 1899.961
162.705 | -493.899 | 0.684315 | 54072.6 | -3901.55 | -0.00390155 | 0.0136863 | 1900.02
162.71 | -493.899 | 0.684315 | 54074.1 | -3901.55 | -0.00390155 | 0.0136863 | 1900.073
162.715 | -493.899 | 0.684315 | 54075.7 | -3901.67 | -0.00390167 | 0.0136863 | 1900.129
162.72 | -493.898 | 0.684599 | 54077.2 | -3901.78 | -0.00390178 | 0.01369198 | 1900.182
162.725 | -493.898 | 0.684913 | 54078.9 | -3901.9 | -0.0039019 | 0.01369826 | 1900.242
162.73 | -493.898 | 0.684914 | 54080.4 | -3902.01 | -0.00390201 | 0.01369828 | 1900.294
162.735 | -493.898 | 0.684915 | 54082.1 | -3902.01 | -0.00390201 | 0.0136983 | 1900.354
162.74 | -493.898 | 0.684915 | 54083.6 | -3902.01 | -0.00390201 | 0.0136983 | 1900.407
162.745 | -493.898 | 0.684915 | 54085.2 | -3902.13 | -0.00390213 | 0.0136983 | 1900.463
162.75 | -493.897 | 0.684915 | 54086.7 | -3902.24 | -0.00390224 | 0.0136983 | 1900.516
162.755 | -493.897 | 0.684915 | 54088.3 | -3902.36 | -0.00390236 | 0.0136983 | 1900.572
162.76 | -493.897 | 0.684915 | 54089.7 | -3902.47 | -0.00390247 | 0.0136983 | 1900.621
162.765 | -493.897 | 0.684915 | 54091.1 | -3902.47 | -0.00390247 | 0.0136983 | 1900.67
162.77 | -493.897 | 0.684915 | 54092.5 | -3902.47 | -0.00390247 | 0.0136983 | 1900.719
162.775 | -493.897 | 0.684915 | 54094 | -3902.59 | -0.00390259 | 0.0136983 | 1900.772
162.78 | -493.896 | 0.684915 | 54095.4 | -3902.7 | -0.0039027 | 0.0136983 | 1900.821
162.785 | -493.896 | 0.684915 | 54096.9 | -3902.94 | -0.00390294 | 0.0136983 | 1900.874
162.79 | -493.896 | 0.684915 | 54098.2 | -3903.16 | -0.00390316 | 0.0136983 | 1900.92
162.795 | -493.896 | 0.684915 | 54099.6 | -3903.28 | -0.00390328 | 0.0136983 | 1900.969
162.8 | -493.896 | 0.684915 | 54100.8 | -3903.39 | -0.00390339 | 0.0136983 | 1901.011
162.805 | -493.896 | 0.684915 | 54102.1 | -3903.39 | -0.00390339 | 0.0136983 | 1901.057
162.81 | -493.895 | 0.684915 | 54103.3 | -3903.39 | -0.00390339 | 0.0136983 | 1901.099
162.815 | -493.895 | 0.684915 | 54104.7 | -3903.51 | -0.00390351 | 0.0136983 | 1901.148
162.82 | -493.895 | 0.684915 | 54105.9 | -3903.62 | -0.00390362 | 0.0136983 | 1901.19
162.825 | -493.895 | 0.684915 | 54107.1 | -3903.74 | -0.00390374 | 0.0136983 | 1901.233
162.83 | -493.895 | 0.684915 | 54108.3 | -3903.85 | -0.00390385 | 0.0136983 | 1901.275
162.835 | -493.895 | 0.684915 | 54109.6 | -3903.85 | -0.00390385 | 0.0136983 | 1901.32
162.84 | -493.894 | 0.684915 | 54110.8 | -3903.85 | -0.00390385 | 0.0136983 | 1901.363
162.845 | -493.894 | 0.684915 | 54112.1 | -3903.97 | -0.00390397 | 0.0136983 | 1901.408
162.85 | -493.894 | 0.684915 | 54113.2 | -3904.08 | -0.00390408 | 0.0136983 | 1901.447
162.855 | -493.894 | 0.684915 | 54114.4 | -3904.08 | -0.00390408 | 0.0136983 | 1901.489
162.86 | -493.894 | 0.684915 | 54115.6 | -3904.08 | -0.00390408 | 0.0136983 | 1901.531
162.865 | -493.894 | 0.684915 | 54116.9 | -3904.2 | -0.0039042 | 0.0136983 | 1901.577
162.87 | -493.893 | 0.684915 | 54118 | -3904.31 | -0.00390431 | 0.0136983 | 1901.616
162.875 | -493.893 | 0.684915 | 54119.3 | -3904.43 | -0.00390443 | 0.0136983 | 1901.661
162.88 | -493.893 | 0.6852 | 54120.5 | -3904.54 | -0.00390454 | 0.013704 | 1901.703
162.885 | -493.893 | 0.685513 | 54121.8 | -3904.66 | -0.00390466 | 0.01371026 | 1901.749
162.89 | -493.893 | 0.685228 | 54123 | -3904.77 | -0.00390477 | 0.01370456 | 1901.791
162.895 | -493.893 | 0.684915 | 54124.4 | -3904.89 | -0.00390489 | 0.0136983 | 1901.84
162.9 | -493.892 | 0.685199 | 54125.8 | -3905 | -0.003905 | 0.01370398 | 1901.89
162.905 | -493.892 | 0.685513 | 54127.2 | -3905 | -0.003905 | 0.01371026 | 1901.939
162.91 | -493.892 | 0.685229 | 54128.6 | -3905 | -0.003905 | 0.01370458 | 1901.988
162.915 | -493.892 | 0.684915 | 54130.1 | -3905.12 | -0.00390512 | 0.0136983 | 1902.041
162.92 | -493.892 | 0.685198 | 54131.6 | -3905.23 | -0.00390523 | 0.01370396 | 1902.093
162.925 | -493.892 | 0.685513 | 54133.2 | -3905.35 | -0.00390535 | 0.01371026 | 1902.15
162.93 | -493.891 | 0.685514 | 54134.7 | -3905.45 | -0.00390545 | 0.01371028 | 1902.202
162.935 | -493.891 | 0.685515 | 54136.3 | -3905.45 | -0.00390545 | 0.0137103 | 1902.259
162.94 | -493.891 | 0.685515 | 54137.8 | -3905.45 | -0.00390545 | 0.0137103 | 1902.311
162.945 | -493.891 | 0.685515 | 54139.4 | -3905.57 | -0.00390557 | 0.0137103 | 1902.367
162.95 | -493.891 | 0.685515 | 54140.9 | -3905.68 | -0.00390568 | 0.0137103 | 1902.42
162.955 | -493.891 | 0.685515 | 54142.6 | -3905.68 | -0.00390568 | 0.0137103 | 1902.48
162.96 | -493.89 | 0.685515 | 54144.1 | -3905.68 | -0.00390568 | 0.0137103 | 1902.533
162.965 | -493.89 | 0.685515 | 54145.8 | -3905.8 | -0.0039058 | 0.0137103 | 1902.592
162.97 | -493.89 | 0.685799 | 54147.2 | -3905.91 | -0.00390591 | 0.01371598 | 1902.642
162.975 | -493.89 | 0.686113 | 54148.9 | -3905.91 | -0.00390591 | 0.01372226 | 1902.701
162.98 | -493.89 | 0.68583 | 54150.3 | -3905.91 | -0.00390591 | 0.0137166 | 1902.75
162.985 | -493.89 | 0.685515 | 54151.9 | -3906.16 | -0.00390616 | 0.0137103 | 1902.807
162.99 | -493.889 | 0.685799 | 54153.4 | -3906.37 | -0.00390637 | 0.01371598 | 1902.859
162.995 | -493.889 | 0.686113 | 54155 | -3906.37 | -0.00390637 | 0.01372226 | 1902.916
163 | -493.889 | 0.685827 | 54156.4 | -3906.37 | -0.00390637 | 0.01371654 | 1902.965
163.005 | -493.889 | 0.685515 | 54158 | -3906.61 | -0.00390661 | 0.0137103 | 1903.021
163.01 | -493.889 | 0.6858 | 54159.5 | -3906.83 | -0.00390683 | 0.013716 | 1903.074
163.015 | -493.889 | 0.686113 | 54161.1 | -3906.83 | -0.00390683 | 0.01372226 | 1903.13
163.02 | -493.888 | 0.685829 | 54162.3 | -3906.83 | -0.00390683 | 0.01371658 | 1903.172
163.025 | -493.888 | 0.685515 | 54163.8 | -3906.95 | -0.00390695 | 0.0137103 | 1903.225
163.03 | -493.888 | 0.685799 | 54165.1 | -3907.06 | -0.00390706 | 0.01371598 | 1903.271
163.035 | -493.888 | 0.686113 | 54166.6 | -3907.18 | -0.00390718 | 0.01372226 | 1903.323
163.04 | -493.888 | 0.686114 | 54167.8 | -3907.29 | -0.00390729 | 0.01372228 | 1903.365
163.045 | -493.888 | 0.686115 | 54169.2 | -3907.41 | -0.00390741 | 0.0137223 | 1903.415
163.05 | -493.887 | 0.68583 | 54170.5 | -3907.52 | -0.00390752 | 0.0137166 | 1903.46
163.055 | -493.887 | 0.685516 | 54172 | -3907.52 | -0.00390752 | 0.01371032 | 1903.513
163.06 | -493.887 | 0.685802 | 54173.2 | -3907.52 | -0.00390752 | 0.01371604 | 1903.555
163.065 | -493.887 | 0.686115 | 54174.6 | -3907.64 | -0.00390764 | 0.0137223 | 1903.604
163.07 | -493.887 | 0.685829 | 54175.9 | -3907.75 | -0.00390775 | 0.01371658 | 1903.65
163.075 | -493.887 | 0.685516 | 54177.4 | -3907.75 | -0.00390775 | 0.01371032 | 1903.703
163.08 | -493.886 | 0.685515 | 54178.6 | -3907.75 | -0.00390775 | 0.0137103 | 1903.745
163.085 | -493.886 | 0.685515 | 54180 | -3907.87 | -0.00390787 | 0.0137103 | 1903.794
163.09 | -493.886 | 0.685515 | 54181.3 | -3907.98 | -0.00390798 | 0.0137103 | 1903.84
163.095 | -493.886 | 0.685515 | 54182.7 | -3908.1 | -0.0039081 | 0.0137103 | 1903.889
163.1 | -493.886 | 0.685798 | 54183.9 | -3908.21 | -0.00390821 | 0.01371596 | 1903.931
163.105 | -493.886 | 0.686113 | 54185.3 | -3908.21 | -0.00390821 | 0.01372226 | 1903.98
163.11 | -493.885 | 0.686114 | 54186.5 | -3908.21 | -0.00390821 | 0.01372228 | 1904.022
163.115 | -493.885 | 0.686115 | 54187.9 | -3908.33 | -0.00390833 | 0.0137223 | 1904.072
163.12 | -493.885 | 0.68583 | 54189.2 | -3908.44 | -0.00390844 | 0.0137166 | 1904.117
163.125 | -493.885 | 0.685516 | 54190.6 | -3908.56 | -0.00390856 | 0.01371032 | 1904.167
163.13 | -493.885 | 0.685801 | 54191.9 | -3908.67 | -0.00390867 | 0.01371602 | 1904.212
163.135 | -493.885 | 0.686115 | 54193.3 | -3908.79 | -0.00390879 | 0.0137223 | 1904.261
163.14 | -493.884 | 0.686115 | 54194.7 | -3908.9 | -0.0039089 | 0.0137223 | 1904.311
163.145 | -493.884 | 0.686115 | 54196.2 | -3909.02 | -0.00390902 | 0.0137223 | 1904.363
163.15 | -493.884 | 0.686115 | 54197.5 | -3909.13 | -0.00390913 | 0.0137223 | 1904.409
163.155 | -493.884 | 0.686115 | 54198.9 | -3909.13 | -0.00390913 | 0.0137223 | 1904.458
163.16 | -493.884 | 0.686115 | 54200.3 | -3909.13 | -0.00390913 | 0.0137223 | 1904.507
163.165 | -493.884 | 0.686115 | 54201.8 | -3909.25 | -0.00390925 | 0.0137223 | 1904.56
163.17 | -493.883 | 0.686115 | 54203.1 | -3909.36 | -0.00390936 | 0.0137223 | 1904.606
163.175 | -493.883 | 0.686115 | 54204.5 | -3909.36 | -0.00390936 | 0.0137223 | 1904.655
163.18 | -493.883 | 0.686115 | 54205.8 | -3909.36 | -0.00390936 | 0.0137223 | 1904.701
163.185 | -493.883 | 0.686115 | 54207.2 | -3909.48 | -0.00390948 | 0.0137223 | 1904.75
163.19 | -493.883 | 0.686115 | 54208.4 | -3909.59 | -0.00390959 | 0.0137223 | 1904.792
163.195 | -493.883 | 0.686115 | 54209.7 | -3909.59 | -0.00390959 | 0.0137223 | 1904.838
163.2 | -493.882 | 0.686115 | 54211.1 | -3909.59 | -0.00390959 | 0.0137223 | 1904.887
163.205 | -493.882 | 0.686115 | 54212.5 | -3909.83 | -0.00390983 | 0.0137223 | 1904.936
163.21 | -493.882 | 0.686115 | 54213.8 | -3910.05 | -0.00391005 | 0.0137223 | 1904.982
163.215 | -493.882 | 0.686115 | 54215.3 | -3910.17 | -0.00391017 | 0.0137223 | 1905.034
163.22 | -493.882 | 0.686399 | 54216.6 | -3910.28 | -0.00391028 | 0.01372798 | 1905.08
163.225 | -493.882 | 0.686713 | 54218.1 | -3910.4 | -0.0039104 | 0.01373426 | 1905.133
163.23 | -493.881 | 0.686714 | 54219.3 | -3910.51 | -0.00391051 | 0.01373428 | 1905.175
163.235 | -493.881 | 0.686715 | 54220.8 | -3910.51 | -0.00391051 | 0.0137343 | 1905.228
163.24 | -493.881 | 0.686715 | 54222 | -3910.51 | -0.00391051 | 0.0137343 | 1905.27
163.245 | -493.881 | 0.686715 | 54223.4 | -3910.63 | -0.00391063 | 0.0137343 | 1905.319
163.25 | -493.881 | 0.686715 | 54224.7 | -3910.74 | -0.00391074 | 0.0137343 | 1905.365
163.255 | -493.881 | 0.686715 | 54226.2 | -3910.86 | -0.00391086 | 0.0137343 | 1905.417
163.26 | -493.88 | 0.686715 | 54227.5 | -3910.97 | -0.00391097 | 0.0137343 | 1905.463
163.265 | -493.88 | 0.686715 | 54229 | -3910.97 | -0.00391097 | 0.0137343 | 1905.516
163.27 | -493.88 | 0.686715 | 54230.2 | -3910.97 | -0.00391097 | 0.0137343 | 1905.558
163.275 | -493.88 | 0.686715 | 54231.6 | -3911.09 | -0.00391109 | 0.0137343 | 1905.607
163.28 | -493.88 | 0.686715 | 54232.9 | -3911.2 | -0.0039112 | 0.0137343 | 1905.653
163.285 | -493.88 | 0.686715 | 54234.4 | -3911.2 | -0.0039112 | 0.0137343 | 1905.706
163.29 | -493.879 | 0.686715 | 54235.7 | -3911.2 | -0.0039112 | 0.0137343 | 1905.751
163.295 | -493.879 | 0.686715 | 54237.1 | -3911.32 | -0.00391132 | 0.0137343 | 1905.8
163.3 | -493.879 | 0.686715 | 54238.3 | -3911.43 | -0.00391143 | 0.0137343 | 1905.843
163.305 | -493.879 | 0.686715 | 54239.7 | -3911.67 | -0.00391167 | 0.0137343 | 1905.892
163.31 | -493.879 | 0.686715 | 54241 | -3911.89 | -0.00391189 | 0.0137343 | 1905.938
163.315 | -493.879 | 0.686715 | 54242.3 | -3911.89 | -0.00391189 | 0.0137343 | 1905.983
163.32 | -493.878 | 0.686715 | 54243.6 | -3911.89 | -0.00391189 | 0.0137343 | 1906.029
163.325 | -493.878 | 0.686715 | 54244.9 | -3912.01 | -0.00391201 | 0.0137343 | 1906.075
163.33 | -493.878 | 0.686715 | 54246.2 | -3912.11 | -0.00391211 | 0.0137343 | 1906.12
163.335 | -493.878 | 0.686715 | 54247.7 | -3912.24 | -0.00391224 | 0.0137343 | 1906.173
163.34 | -493.878 | 0.686715 | 54249 | -3912.34 | -0.00391234 | 0.0137343 | 1906.219
163.345 | -493.878 | 0.686715 | 54250.5 | -3912.47 | -0.00391247 | 0.0137343 | 1906.271
163.35 | -493.877 | 0.686715 | 54251.9 | -3912.57 | -0.00391257 | 0.0137343 | 1906.321
163.355 | -493.877 | 0.686715 | 54253.5 | -3912.57 | -0.00391257 | 0.0137343 | 1906.377
163.36 | -493.877 | 0.686715 | 54254.8 | -3912.57 | -0.00391257 | 0.0137343 | 1906.422
163.365 | -493.877 | 0.686715 | 54256.4 | -3912.7 | -0.0039127 | 0.0137343 | 1906.479
163.37 | -493.877 | 0.686715 | 54257.9 | -3912.8 | -0.0039128 | 0.0137343 | 1906.531
163.375 | -493.877 | 0.686715 | 54259.5 | -3912.68 | -0.00391268 | 0.0137343 | 1906.588
163.38 | -493.876 | 0.686715 | 54260.9 | -3912.57 | -0.00391257 | 0.0137343 | 1906.637
163.385 | -493.876 | 0.686715 | 54262.5 | -3912.69 | -0.00391269 | 0.0137343 | 1906.693
163.39 | -493.876 | 0.686715 | 54264 | -3912.8 | -0.0039128 | 0.0137343 | 1906.746
163.395 | -493.876 | 0.686715 | 54265.7 | -3912.8 | -0.0039128 | 0.0137343 | 1906.805
163.4 | -493.876 | 0.686715 | 54267.2 | -3912.8 | -0.0039128 | 0.0137343 | 1906.858
163.405 | -493.876 | 0.686715 | 54268.7 | -3912.92 | -0.00391292 | 0.0137343 | 1906.911
163.41 | -493.875 | 0.686999 | 54270.2 | -3913.03 | -0.00391303 | 0.01373998 | 1906.964
163.415 | -493.875 | 0.687313 | 54271.8 | -3913.28 | -0.00391328 | 0.01374626 | 1907.02
163.42 | -493.875 | 0.68703 | 54273.2 | -3913.49 | -0.00391349 | 0.0137406 | 1907.069
163.425 | -493.875 | 0.686715 | 54274.7 | -3913.49 | -0.00391349 | 0.0137343 | 1907.122
163.43 | -493.875 | 0.686999 | 54276 | -3913.49 | -0.00391349 | 0.01373998 | 1907.167
163.435 | -493.875 | 0.687313 | 54277.5 | -3913.61 | -0.00391361 | 0.01374626 | 1907.22
163.44 | -493.874 | 0.687314 | 54279 | -3913.72 | -0.00391372 | 0.01374628 | 1907.273
163.445 | -493.874 | 0.687315 | 54280.6 | -3913.84 | -0.00391384 | 0.0137463 | 1907.329
163.45 | -493.874 | 0.687315 | 54281.9 | -3913.95 | -0.00391395 | 0.0137463 | 1907.375
163.455 | -493.874 | 0.687315 | 54283.3 | -3914.07 | -0.00391407 | 0.0137463 | 1907.424
163.46 | -493.874 | 0.687315 | 54284.6 | -3914.18 | -0.00391418 | 0.0137463 | 1907.47
163.465 | -493.874 | 0.687315 | 54286 | -3914.3 | -0.0039143 | 0.0137463 | 1907.519
163.47 | -493.873 | 0.687315 | 54287.3 | -3914.41 | -0.00391441 | 0.0137463 | 1907.564
163.475 | -493.873 | 0.687315 | 54288.8 | -3914.41 | -0.00391441 | 0.0137463 | 1907.617
163.48 | -493.873 | 0.687315 | 54290.1 | -3914.41 | -0.00391441 | 0.0137463 | 1907.663
163.485 | -493.873 | 0.687315 | 54291.5 | -3914.53 | -0.00391453 | 0.0137463 | 1907.712
163.49 | -493.873 | 0.687315 | 54292.7 | -3914.64 | -0.00391464 | 0.0137463 | 1907.754
163.495 | -493.873 | 0.687315 | 54294 | -3914.76 | -0.00391476 | 0.0137463 | 1907.8
163.5 | -493.872 | 0.687315 | 54295.3 | -3914.87 | -0.00391487 | 0.0137463 | 1907.846
163.505 | -493.872 | 0.687315 | 54296.8 | -3914.99 | -0.00391499 | 0.0137463 | 1907.898
163.51 | -493.872 | 0.687315 | 54298 | -3915.1 | -0.0039151 | 0.0137463 | 1907.94
163.515 | -493.872 | 0.687315 | 54299.2 | -3915.22 | -0.00391522 | 0.0137463 | 1907.983
163.52 | -493.872 | 0.687315 | 54300.5 | -3915.33 | -0.00391533 | 0.0137463 | 1908.028
163.525 | -493.872 | 0.687315 | 54301.9 | -3915.33 | -0.00391533 | 0.0137463 | 1908.077
163.53 | -493.871 | 0.687315 | 54303.2 | -3915.33 | -0.00391533 | 0.0137463 | 1908.123
163.535 | -493.871 | 0.687315 | 54304.6 | -3915.45 | -0.00391545 | 0.0137463 | 1908.172
163.54 | -493.871 | 0.687315 | 54305.8 | -3915.56 | -0.00391556 | 0.0137463 | 1908.214
163.545 | -493.871 | 0.687315 | 54307.2 | -3915.68 | -0.00391568 | 0.0137463 | 1908.264
163.55 | -493.871 | 0.687315 | 54308.5 | -3915.79 | -0.00391579 | 0.0137463 | 1908.309
163.555 | -493.871 | 0.687315 | 54310 | -3915.91 | -0.00391591 | 0.0137463 | 1908.362
163.56 | -493.87 | 0.687315 | 54311.3 | -3916.02 | -0.00391602 | 0.0137463 | 1908.408
163.565 | -493.87 | 0.687315 | 54312.8 | -3916.02 | -0.00391602 | 0.0137463 | 1908.46
163.57 | -493.87 | 0.687315 | 54314.1 | -3916.02 | -0.00391602 | 0.0137463 | 1908.506
163.575 | -493.87 | 0.687315 | 54315.5 | -3916.14 | -0.00391614 | 0.0137463 | 1908.555
163.58 | -493.87 | 0.687315 | 54316.9 | -3916.25 | -0.00391625 | 0.0137463 | 1908.605
163.585 | -493.87 | 0.687315 | 54318.4 | -3916.25 | -0.00391625 | 0.0137463 | 1908.657
163.59 | -493.869 | 0.687315 | 54319.9 | -3916.25 | -0.00391625 | 0.0137463 | 1908.71
163.595 | -493.869 | 0.687315 | 54321.6 | -3916.37 | -0.00391637 | 0.0137463 | 1908.77
163.6 | -493.869 | 0.687315 | 54323 | -3916.48 | -0.00391648 | 0.0137463 | 1908.819
163.605 | -493.869 | 0.687315 | 54324.5 | -3916.6 | -0.0039166 | 0.0137463 | 1908.872
163.61 | -493.869 | 0.687315 | 54326 | -3916.71 | -0.00391671 | 0.0137463 | 1908.924
163.615 | -493.869 | 0.687315 | 54327.7 | -3916.71 | -0.00391671 | 0.0137463 | 1908.984
163.62 | -493.868 | 0.687315 | 54329.2 | -3916.71 | -0.00391671 | 0.0137463 | 1909.037
163.625 | -493.868 | 0.687315 | 54330.9 | -3916.83 | -0.00391683 | 0.0137463 | 1909.096
163.63 | -493.868 | 0.687315 | 54332.4 | -3916.94 | -0.00391694 | 0.0137463 | 1909.149
163.635 | -493.868 | 0.687315 | 54334.1 | -3917.06 | -0.00391706 | 0.0137463 | 1909.209
163.64 | -493.868 | 0.6876 | 54335.6 | -3917.17 | -0.00391717 | 0.013752 | 1909.262
163.645 | -493.868 | 0.687913 | 54337.2 | -3917.29 | -0.00391729 | 0.01375826 | 1909.318
163.65 | -493.867 | 0.687914 | 54338.6 | -3917.4 | -0.0039174 | 0.01375828 | 1909.367
163.655 | -493.867 | 0.687915 | 54340.2 | -3917.64 | -0.00391764 | 0.0137583 | 1909.423
163.66 | -493.867 | 0.687915 | 54341.7 | -3917.86 | -0.00391786 | 0.0137583 | 1909.476
163.665 | -493.867 | 0.687915 | 54343.3 | -3917.86 | -0.00391786 | 0.0137583 | 1909.532
163.67 | -493.867 | 0.687915 | 54344.7 | -3917.86 | -0.00391786 | 0.0137583 | 1909.581
163.675 | -493.867 | 0.687915 | 54346.3 | -3917.86 | -0.00391786 | 0.0137583 | 1909.638
163.68 | -493.866 | 0.687915 | 54347.7 | -3917.86 | -0.00391786 | 0.0137583 | 1909.687
163.685 | -493.866 | 0.687915 | 54349.3 | -3917.98 | -0.00391798 | 0.0137583 | 1909.743
163.69 | -493.866 | 0.687915 | 54350.7 | -3918.09 | -0.00391809 | 0.0137583 | 1909.792
163.695 | -493.866 | 0.687915 | 54352.2 | -3918.21 | -0.00391821 | 0.0137583 | 1909.845
163.7 | -493.866 | 0.687915 | 54353.5 | -3918.32 | -0.00391832 | 0.0137583 | 1909.891
163.705 | -493.866 | 0.687915 | 54355 | -3918.44 | -0.00391844 | 0.0137583 | 1909.943
163.71 | -493.865 | 0.687915 | 54356.3 | -3918.55 | -0.00391855 | 0.0137583 | 1909.989
163.715 | -493.865 | 0.687915 | 54357.6 | -3918.67 | -0.00391867 | 0.0137583 | 1910.035
163.72 | -493.865 | 0.687915 | 54358.9 | -3918.78 | -0.00391878 | 0.0137583 | 1910.08
163.725 | -493.865 | 0.687915 | 54360.2 | -3918.9 | -0.0039189 | 0.0137583 | 1910.126
163.73 | -493.865 | 0.687915 | 54361.4 | -3919 | -0.003919 | 0.0137583 | 1910.168
163.735 | -493.865 | 0.687915 | 54362.8 | -3919 | -0.003919 | 0.0137583 | 1910.217
163.74 | -493.864 | 0.687915 | 54364 | -3919 | -0.003919 | 0.0137583 | 1910.26
163.745 | -493.864 | 0.687915 | 54365.3 | -3919 | -0.003919 | 0.0137583 | 1910.305
163.75 | -493.864 | 0.687915 | 54366.5 | -3919 | -0.003919 | 0.0137583 | 1910.347
163.755 | -493.864 | 0.687915 | 54368 | -3919.13 | -0.00391913 | 0.0137583 | 1910.4
163.76 | -493.864 | 0.687915 | 54369.3 | -3919.23 | -0.00391923 | 0.0137583 | 1910.446
163.765 | -493.864 | 0.687915 | 54370.7 | -3919.35 | -0.00391935 | 0.0137583 | 1910.495
163.77 | -493.863 | 0.687915 | 54372 | -3919.46 | -0.00391946 | 0.0137583 | 1910.541
163.775 | -493.863 | 0.687915 | 54373.4 | -3919.58 | -0.00391958 | 0.0137583 | 1910.59
163.78 | -493.863 | 0.687915 | 54374.7 | -3919.69 | -0.00391969 | 0.0137583 | 1910.636
163.785 | -493.863 | 0.687915 | 54376.1 | -3919.69 | -0.00391969 | 0.0137583 | 1910.685
163.79 | -493.863 | 0.687915 | 54377.5 | -3919.69 | -0.00391969 | 0.0137583 | 1910.734
163.795 | -493.863 | 0.687915 | 54378.9 | -3919.81 | -0.00391981 | 0.0137583 | 1910.783
163.8 | -493.862 | 0.687915 | 54380.3 | -3919.92 | -0.00391992 | 0.0137583 | 1910.832
163.805 | -493.862 | 0.687915 | 54381.8 | -3919.92 | -0.00391992 | 0.0137583 | 1910.885
163.81 | -493.862 | 0.687915 | 54383.3 | -3919.92 | -0.00391992 | 0.0137583 | 1910.938
163.815 | -493.862 | 0.687915 | 54384.9 | -3920.04 | -0.00392004 | 0.0137583 | 1910.994
163.82 | -493.862 | 0.6882 | 54386.4 | -3920.15 | -0.00392015 | 0.013764 | 1911.047
163.825 | -493.862 | 0.688513 | 54388 | -3920.27 | -0.00392027 | 0.01377026 | 1911.103
163.83 | -493.861 | 0.688228 | 54389.4 | -3920.38 | -0.00392038 | 0.01376456 | 1911.152
163.835 | -493.861 | 0.687915 | 54390.9 | -3920.5 | -0.0039205 | 0.0137583 | 1911.205
163.84 | -493.861 | 0.688199 | 54392.4 | -3920.61 | -0.00392061 | 0.01376398 | 1911.257
163.845 | -493.861 | 0.688513 | 54393.9 | -3920.61 | -0.00392061 | 0.01377026 | 1911.31
163.85 | -493.861 | 0.68823 | 54395.2 | -3920.61 | -0.00392061 | 0.0137646 | 1911.356
163.855 | -493.861 | 0.687915 | 54396.7 | -3920.61 | -0.00392061 | 0.0137583 | 1911.409
163.86 | -493.86 | 0.688198 | 54398 | -3920.61 | -0.00392061 | 0.01376396 | 1911.454
163.865 | -493.86 | 0.688513 | 54399.5 | -3920.73 | -0.00392073 | 0.01377026 | 1911.507
163.87 | -493.86 | 0.688514 | 54400.8 | -3920.84 | -0.00392084 | 0.01377028 | 1911.553
163.875 | -493.86 | 0.688515 | 54402.2 | -3920.96 | -0.00392096 | 0.0137703 | 1911.602
163.88 | -493.86 | 0.688515 | 54403.5 | -3921.07 | -0.00392107 | 0.0137703 | 1911.648
163.885 | -493.86 | 0.688515 | 54404.9 | -3921.19 | -0.00392119 | 0.0137703 | 1911.697
163.89 | -493.859 | 0.688515 | 54406.2 | -3921.3 | -0.0039213 | 0.0137703 | 1911.742
163.895 | -493.859 | 0.688515 | 54407.5 | -3921.42 | -0.00392142 | 0.0137703 | 1911.788
163.9 | -493.859 | 0.688515 | 54408.8 | -3921.53 | -0.00392153 | 0.0137703 | 1911.834
163.905 | -493.859 | 0.688515 | 54410.2 | -3921.65 | -0.00392165 | 0.0137703 | 1911.883
163.91 | -493.859 | 0.688799 | 54411.4 | -3921.76 | -0.00392176 | 0.01377598 | 1911.925
163.915 | -493.859 | 0.689113 | 54412.8 | -3921.88 | -0.00392188 | 0.01378226 | 1911.974
163.92 | -493.858 | 0.68883 | 54414 | -3921.99 | -0.00392199 | 0.0137766 | 1912.016
163.925 | -493.858 | 0.688515 | 54415.3 | -3921.99 | -0.00392199 | 0.0137703 | 1912.062
163.93 | -493.858 | 0.688799 | 54416.7 | -3921.99 | -0.00392199 | 0.01377598 | 1912.111
163.935 | -493.858 | 0.689113 | 54418.1 | -3922.11 | -0.00392211 | 0.01378226 | 1912.161
163.94 | -493.858 | 0.688828 | 54419.4 | -3922.22 | -0.00392222 | 0.01377656 | 1912.206
163.945 | -493.858 | 0.688515 | 54420.8 | -3922.22 | -0.00392222 | 0.0137703 | 1912.255
163.95 | -493.857 | 0.6888 | 54422.1 | -3922.22 | -0.00392222 | 0.013776 | 1912.301
163.955 | -493.857 | 0.689113 | 54423.5 | -3922.46 | -0.00392246 | 0.01378226 | 1912.35
163.96 | -493.857 | 0.689114 | 54424.7 | -3922.68 | -0.00392268 | 0.01378228 | 1912.392
163.965 | -493.857 | 0.689115 | 54426.1 | -3922.56 | -0.00392256 | 0.0137823 | 1912.442
163.97 | -493.857 | 0.68883 | 54427.4 | -3922.45 | -0.00392245 | 0.0137766 | 1912.487
163.975 | -493.857 | 0.688516 | 54428.8 | -3922.69 | -0.00392269 | 0.01377032 | 1912.537
163.98 | -493.856 | 0.688799 | 54430 | -3922.91 | -0.00392291 | 0.01377598 | 1912.579
163.985 | -493.856 | 0.689115 | 54431.4 | -3923.03 | -0.00392303 | 0.0137823 | 1912.628
163.99 | -493.856 | 0.68883 | 54432.7 | -3923.14 | -0.00392314 | 0.0137766 | 1912.674
163.995 | -493.856 | 0.688516 | 54434.2 | -3923.26 | -0.00392326 | 0.01377032 | 1912.726
164 | -493.856 | 0.688802 | 54435.5 | -3923.37 | -0.00392337 | 0.01377604 | 1912.772
164.005 | -493.856 | 0.689115 | 54437 | -3923.37 | -0.00392337 | 0.0137823 | 1912.825
164.01 | -493.855 | 0.689115 | 54438.4 | -3923.37 | -0.00392337 | 0.0137823 | 1912.874
164.015 | -493.855 | 0.689115 | 54439.9 | -3923.37 | -0.00392337 | 0.0137823 | 1912.927
164.02 | -493.855 | 0.68883 | 54441.4 | -3923.37 | -0.00392337 | 0.0137766 | 1912.979
164.025 | -493.855 | 0.688516 | 54443 | -3923.61 | -0.00392361 | 0.01377032 | 1913.035
164.03 | -493.855 | 0.6888 | 54444.4 | -3923.83 | -0.00392383 | 0.013776 | 1913.085
164.035 | -493.855 | 0.689115 | 54445.9 | -3923.83 | -0.00392383 | 0.0137823 | 1913.137
164.04 | -493.854 | 0.689115 | 54447.4 | -3923.83 | -0.00392383 | 0.0137823 | 1913.19
164.045 | -493.854 | 0.689115 | 54449.2 | -3923.95 | -0.00392395 | 0.0137823 | 1913.253
164.05 | -493.854 | 0.689115 | 54450.7 | -3924.06 | -0.00392406 | 0.0137823 | 1913.306
164.055 | -493.854 | 0.689115 | 54452.3 | -3924.06 | -0.00392406 | 0.0137823 | 1913.362
164.06 | -493.854 | 0.688828 | 54453.8 | -3924.06 | -0.00392406 | 0.01377656 | 1913.415
164.065 | -493.854 | 0.688516 | 54455.5 | -3924.18 | -0.00392418 | 0.01377032 | 1913.475
164.07 | -493.853 | 0.688801 | 54457 | -3924.29 | -0.00392429 | 0.01377602 | 1913.527
164.075 | -493.853 | 0.689115 | 54458.6 | -3924.41 | -0.00392441 | 0.0137823 | 1913.584
164.08 | -493.853 | 0.689115 | 54460.1 | -3924.52 | -0.00392452 | 0.0137823 | 1913.636
164.085 | -493.853 | 0.689115 | 54461.7 | -3924.64 | -0.00392464 | 0.0137823 | 1913.693
164.09 | -493.853 | 0.689115 | 54463.1 | -3924.75 | -0.00392475 | 0.0137823 | 1913.742
164.095 | -493.853 | 0.689115 | 54464.7 | -3924.75 | -0.00392475 | 0.0137823 | 1913.798
164.1 | -493.852 | 0.689115 | 54466.2 | -3924.75 | -0.00392475 | 0.0137823 | 1913.851
164.105 | -493.852 | 0.689115 | 54467.7 | -3924.99 | -0.00392499 | 0.0137823 | 1913.903
164.11 | -493.852 | 0.689115 | 54469.2 | -3925.21 | -0.00392521 | 0.0137823 | 1913.956
164.115 | -493.852 | 0.689115 | 54470.7 | -3925.33 | -0.00392533 | 0.0137823 | 1914.009
164.12 | -493.852 | 0.689115 | 54472 | -3925.44 | -0.00392544 | 0.0137823 | 1914.054
164.125 | -493.852 | 0.689115 | 54473.5 | -3925.56 | -0.00392556 | 0.0137823 | 1914.107
164.13 | -493.851 | 0.689115 | 54474.8 | -3925.67 | -0.00392567 | 0.0137823 | 1914.153
164.135 | -493.851 | 0.689115 | 54476.3 | -3925.67 | -0.00392567 | 0.0137823 | 1914.206
164.14 | -493.851 | 0.689115 | 54477.6 | -3925.67 | -0.00392567 | 0.0137823 | 1914.251
164.145 | -493.851 | 0.689115 | 54479 | -3925.91 | -0.00392591 | 0.0137823 | 1914.3
164.15 | -493.851 | 0.689115 | 54480.3 | -3926.12 | -0.00392612 | 0.0137823 | 1914.346
164.155 | -493.851 | 0.689115 | 54481.8 | -3926.25 | -0.00392625 | 0.0137823 | 1914.399
164.16 | -493.85 | 0.689399 | 54483.1 | -3926.35 | -0.00392635 | 0.01378798 | 1914.445
164.165 | -493.85 | 0.689713 | 54484.5 | -3926.48 | -0.00392648 | 0.01379426 | 1914.494
164.17 | -493.85 | 0.68943 | 54485.8 | -3926.58 | -0.00392658 | 0.0137886 | 1914.539
164.175 | -493.85 | 0.689115 | 54487.2 | -3926.46 | -0.00392646 | 0.0137823 | 1914.589
164.18 | -493.85 | 0.689399 | 54488.6 | -3926.35 | -0.00392635 | 0.01378798 | 1914.638
164.185 | -493.85 | 0.689713 | 54490 | -3926.59 | -0.00392659 | 0.01379426 | 1914.687
164.19 | -493.849 | 0.689714 | 54491.2 | -3926.81 | -0.00392681 | 0.01379428 | 1914.729
164.195 | -493.849 | 0.689715 | 54492.6 | -3926.81 | -0.00392681 | 0.0137943 | 1914.778
164.2 | -493.849 | 0.689715 | 54493.9 | -3926.81 | -0.00392681 | 0.0137943 | 1914.824
164.205 | -493.849 | 0.689715 | 54495.3 | -3926.93 | -0.00392693 | 0.0137943 | 1914.873
164.21 | -493.849 | 0.689715 | 54496.6 | -3927.04 | -0.00392704 | 0.0137943 | 1914.919
164.215 | -493.849 | 0.689715 | 54497.9 | -3927.04 | -0.00392704 | 0.0137943 | 1914.965
164.22 | -493.848 | 0.689715 | 54499.3 | -3927.04 | -0.00392704 | 0.0137943 | 1915.014
164.225 | -493.848 | 0.689715 | 54500.8 | -3927.04 | -0.00392704 | 0.0137943 | 1915.066
164.23 | -493.848 | 0.689715 | 54502.2 | -3927.04 | -0.00392704 | 0.0137943 | 1915.116
164.235 | -493.848 | 0.689715 | 54503.8 | -3927.29 | -0.00392729 | 0.0137943 | 1915.172
164.24 | -493.848 | 0.689715 | 54505.2 | -3927.5 | -0.0039275 | 0.0137943 | 1915.221
164.245 | -493.848 | 0.689715 | 54506.7 | -3927.5 | -0.0039275 | 0.0137943 | 1915.274
164.25 | -493.847 | 0.689715 | 54508 | -3927.5 | -0.0039275 | 0.0137943 | 1915.319
164.255 | -493.847 | 0.689715 | 54509.5 | -3927.5 | -0.0039275 | 0.0137943 | 1915.372
164.26 | -493.847 | 0.689715 | 54511 | -3927.5 | -0.0039275 | 0.0137943 | 1915.425
164.265 | -493.847 | 0.689715 | 54512.6 | -3927.62 | -0.00392762 | 0.0137943 | 1915.481
164.27 | -493.847 | 0.689715 | 54514 | -3927.73 | -0.00392773 | 0.0137943 | 1915.53
164.275 | -493.847 | 0.689715 | 54515.5 | -3927.97 | -0.00392797 | 0.0137943 | 1915.583
164.28 | -493.846 | 0.689715 | 54516.9 | -3928.19 | -0.00392819 | 0.0137943 | 1915.632
164.285 | -493.846 | 0.689715 | 54518.4 | -3928.19 | -0.00392819 | 0.0137943 | 1915.685
164.29 | -493.846 | 0.689715 | 54519.9 | -3928.19 | -0.00392819 | 0.0137943 | 1915.738
164.295 | -493.846 | 0.689715 | 54521.5 | -3928.19 | -0.00392819 | 0.0137943 | 1915.794
164.3 | -493.846 | 0.689715 | 54522.9 | -3928.19 | -0.00392819 | 0.0137943 | 1915.843
164.305 | -493.846 | 0.689715 | 54524.5 | -3928.31 | -0.00392831 | 0.0137943 | 1915.899
164.31 | -493.845 | 0.689715 | 54525.9 | -3928.42 | -0.00392842 | 0.0137943 | 1915.948
164.315 | -493.845 | 0.689715 | 54527.5 | -3928.54 | -0.00392854 | 0.0137943 | 1916.005
164.32 | -493.845 | 0.689715 | 54528.8 | -3928.65 | -0.00392865 | 0.0137943 | 1916.05
164.325 | -493.845 | 0.689715 | 54530.3 | -3928.89 | -0.00392889 | 0.0137943 | 1916.103
164.33 | -493.845 | 0.689715 | 54531.6 | -3929.11 | -0.00392911 | 0.0137943 | 1916.149
164.335 | -493.845 | 0.689715 | 54533 | -3929.11 | -0.00392911 | 0.0137943 | 1916.198
164.34 | -493.844 | 0.689715 | 54534.4 | -3929.11 | -0.00392911 | 0.0137943 | 1916.247
164.345 | -493.844 | 0.689715 | 54535.9 | -3929.23 | -0.00392923 | 0.0137943 | 1916.3
164.35 | -493.844 | 0.689998 | 54537.2 | -3929.34 | -0.00392934 | 0.01379996 | 1916.346
164.355 | -493.844 | 0.690313 | 54538.7 | -3929.46 | -0.00392946 | 0.01380626 | 1916.398
164.36 | -493.844 | 0.69003 | 54540 | -3929.57 | -0.00392957 | 0.0138006 | 1916.444
164.365 | -493.844 | 0.689715 | 54541.4 | -3929.69 | -0.00392969 | 0.0137943 | 1916.493
164.37 | -493.843 | 0.689715 | 54542.8 | -3929.8 | -0.0039298 | 0.0137943 | 1916.542
164.375 | -493.843 | 0.689715 | 54544.2 | -3929.92 | -0.00392992 | 0.0137943 | 1916.591
164.38 | -493.843 | 0.689715 | 54545.5 | -3930.03 | -0.00393003 | 0.0137943 | 1916.637
164.385 | -493.843 | 0.689715 | 54547 | -3930.03 | -0.00393003 | 0.0137943 | 1916.69
164.39 | -493.843 | 0.69 | 54548.3 | -3930.03 | -0.00393003 | 0.0138 | 1916.736
164.395 | -493.843 | 0.690313 | 54549.7 | -3929.91 | -0.00392991 | 0.01380626 | 1916.785
164.4 | -493.842 | 0.690314 | 54550.9 | -3929.8 | -0.0039298 | 0.01380628 | 1916.827
164.405 | -493.842 | 0.690315 | 54552.2 | -3929.92 | -0.00392992 | 0.0138063 | 1916.873
164.41 | -493.842 | 0.690031 | 54553.4 | -3930.03 | -0.00393003 | 0.01380062 | 1916.915
164.415 | -493.842 | 0.689716 | 54554.8 | -3930.27 | -0.00393027 | 0.01379432 | 1916.964
164.42 | -493.842 | 0.689999 | 54556.1 | -3930.49 | -0.00393049 | 0.01379998 | 1917.01
164.425 | -493.842 | 0.690315 | 54557.5 | -3930.61 | -0.00393061 | 0.0138063 | 1917.059
164.43 | -493.841 | 0.690315 | 54558.7 | -3930.72 | -0.00393072 | 0.0138063 | 1917.101
164.435 | -493.841 | 0.690315 | 54560.1 | -3930.84 | -0.00393084 | 0.0138063 | 1917.15
164.44 | -493.841 | 0.690315 | 54561.3 | -3930.95 | -0.00393095 | 0.0138063 | 1917.192
164.445 | -493.841 | 0.690315 | 54562.6 | -3931.07 | -0.00393107 | 0.0138063 | 1917.238
164.45 | -493.841 | 0.690315 | 54563.7 | -3931.18 | -0.00393118 | 0.0138063 | 1917.277
164.455 | -493.841 | 0.690315 | 54565.1 | -3931.18 | -0.00393118 | 0.0138063 | 1917.326
164.46 | -493.84 | 0.690315 | 54566.3 | -3931.18 | -0.00393118 | 0.0138063 | 1917.368
164.465 | -493.84 | 0.690315 | 54567.7 | -3931.3 | -0.0039313 | 0.0138063 | 1917.417
164.47 | -493.84 | 0.690315 | 54569 | -3931.41 | -0.00393141 | 0.0138063 | 1917.463
164.475 | -493.84 | 0.690315 | 54570.5 | -3931.41 | -0.00393141 | 0.0138063 | 1917.516
164.48 | -493.84 | 0.690315 | 54571.8 | -3931.41 | -0.00393141 | 0.0138063 | 1917.561
164.485 | -493.84 | 0.690315 | 54573.2 | -3931.53 | -0.00393153 | 0.0138063 | 1917.61
164.49 | -493.839 | 0.690315 | 54574.6 | -3931.64 | -0.00393164 | 0.0138063 | 1917.66
164.495 | -493.839 | 0.690315 | 54576.1 | -3931.64 | -0.00393164 | 0.0138063 | 1917.712
164.5 | -493.839 | 0.690315 | 54577.5 | -3931.64 | -0.00393164 | 0.0138063 | 1917.762
164.505 | -493.839 | 0.690315 | 54579 | -3931.64 | -0.00393164 | 0.0138063 | 1917.814
164.51 | -493.839 | 0.690315 | 54580.3 | -3931.64 | -0.00393164 | 0.0138063 | 1917.86
164.515 | -493.839 | 0.690315 | 54581.8 | -3931.88 | -0.00393188 | 0.0138063 | 1917.913
164.52 | -493.838 | 0.690315 | 54583.1 | -3932.1 | -0.0039321 | 0.0138063 | 1917.958
164.525 | -493.838 | 0.690315 | 54584.5 | -3932.22 | -0.00393222 | 0.0138063 | 1918.008
164.53 | -493.838 | 0.690599 | 54585.8 | -3932.33 | -0.00393233 | 0.01381198 | 1918.053
164.535 | -493.838 | 0.690913 | 54587.3 | -3932.33 | -0.00393233 | 0.01381826 | 1918.106
164.54 | -493.838 | 0.69063 | 54588.6 | -3932.33 | -0.00393233 | 0.0138126 | 1918.152
164.545 | -493.838 | 0.690315 | 54590.1 | -3932.45 | -0.00393245 | 0.0138063 | 1918.204
164.55 | -493.837 | 0.690599 | 54591.4 | -3932.56 | -0.00393256 | 0.01381198 | 1918.25
164.555 | -493.837 | 0.690913 | 54592.8 | -3932.68 | -0.00393268 | 0.01381826 | 1918.299
164.56 | -493.837 | 0.690627 | 54594.1 | -3932.78 | -0.00393278 | 0.01381254 | 1918.345
164.565 | -493.837 | 0.690315 | 54595.5 | -3932.9 | -0.0039329 | 0.0138063 | 1918.394
164.57 | -493.837 | 0.6906 | 54596.7 | -3933.01 | -0.00393301 | 0.013812 | 1918.436
164.575 | -493.837 | 0.690913 | 54598.1 | -3933.01 | -0.00393301 | 0.01381826 | 1918.485
164.58 | -493.836 | 0.690914 | 54599.5 | -3933.01 | -0.00393301 | 0.01381828 | 1918.535
164.585 | -493.836 | 0.690915 | 54600.9 | -3933.14 | -0.00393314 | 0.0138183 | 1918.584
164.59 | -493.836 | 0.690915 | 54602.1 | -3933.24 | -0.00393324 | 0.0138183 | 1918.626
164.595 | -493.836 | 0.690915 | 54603.5 | -3933.24 | -0.00393324 | 0.0138183 | 1918.675
164.6 | -493.836 | 0.690915 | 54604.7 | -3933.24 | -0.00393324 | 0.0138183 | 1918.717
164.605 | -493.836 | 0.690915 | 54606.1 | -3933.36 | -0.00393336 | 0.0138183 | 1918.767
164.61 | -493.835 | 0.690915 | 54607.3 | -3933.47 | -0.00393347 | 0.0138183 | 1918.809
164.615 | -493.835 | 0.690915 | 54608.7 | -3933.59 | -0.00393359 | 0.0138183 | 1918.858
164.62 | -493.835 | 0.690915 | 54609.9 | -3933.7 | -0.0039337 | 0.0138183 | 1918.9
164.625 | -493.835 | 0.690915 | 54611.2 | -3933.7 | -0.0039337 | 0.0138183 | 1918.946
164.63 | -493.835 | 0.690915 | 54612.4 | -3933.7 | -0.0039337 | 0.0138183 | 1918.988
164.635 | -493.835 | 0.690915 | 54613.8 | -3933.82 | -0.00393382 | 0.0138183 | 1919.037
164.64 | -493.834 | 0.690915 | 54615 | -3933.93 | -0.00393393 | 0.0138183 | 1919.079
164.645 | -493.834 | 0.690915 | 54616.3 | -3934.05 | -0.00393405 | 0.0138183 | 1919.125
164.65 | -493.834 | 0.690915 | 54617.7 | -3934.16 | -0.00393416 | 0.0138183 | 1919.174
164.655 | -493.834 | 0.690915 | 54619.1 | -3934.16 | -0.00393416 | 0.0138183 | 1919.223
164.66 | -493.834 | 0.690915 | 54620.4 | -3934.16 | -0.00393416 | 0.0138183 | 1919.269
164.665 | -493.834 | 0.690915 | 54621.8 | -3934.28 | -0.00393428 | 0.0138183 | 1919.318
164.67 | -493.833 | 0.690915 | 54623.2 | -3934.39 | -0.00393439 | 0.0138183 | 1919.367
164.675 | -493.833 | 0.690915 | 54624.7 | -3934.51 | -0.00393451 | 0.0138183 | 1919.42
164.68 | -493.833 | 0.690915 | 54626 | -3934.62 | -0.00393462 | 0.0138183 | 1919.466
164.685 | -493.833 | 0.690915 | 54627.4 | -3934.74 | -0.00393474 | 0.0138183 | 1919.515
164.69 | -493.833 | 0.690915 | 54628.9 | -3934.85 | -0.00393485 | 0.0138183 | 1919.568
164.695 | -493.833 | 0.690915 | 54630.5 | -3934.97 | -0.00393497 | 0.0138183 | 1919.624
164.7 | -493.832 | 0.690915 | 54631.9 | -3935.08 | -0.00393508 | 0.0138183 | 1919.673
164.705 | -493.832 | 0.690915 | 54633.5 | -3935.2 | -0.0039352 | 0.0138183 | 1919.729
164.71 | -493.832 | 0.690915 | 54635 | -3935.31 | -0.00393531 | 0.0138183 | 1919.782
164.715 | -493.832 | 0.690915 | 54636.7 | -3935.31 | -0.00393531 | 0.0138183 | 1919.842
164.72 | -493.832 | 0.690915 | 54638.1 | -3935.31 | -0.00393531 | 0.0138183 | 1919.891
164.725 | -493.832 | 0.690915 | 54639.7 | -3935.31 | -0.00393531 | 0.0138183 | 1919.947
164.73 | -493.831 | 0.690915 | 54641.2 | -3935.31 | -0.00393531 | 0.0138183 | 1920
164.735 | -493.831 | 0.690915 | 54642.8 | -3935.43 | -0.00393543 | 0.0138183 | 1920.056
164.74 | -493.831 | 0.691199 | 54644.3 | -3935.54 | -0.00393554 | 0.01382398 | 1920.109
164.745 | -493.831 | 0.691513 | 54645.9 | -3935.66 | -0.00393566 | 0.01383026 | 1920.165
164.75 | -493.831 | 0.691227 | 54647.3 | -3935.77 | -0.00393577 | 0.01382454 | 1920.214
164.755 | -493.831 | 0.690915 | 54648.9 | -3935.89 | -0.00393589 | 0.0138183 | 1920.27
164.76 | -493.83 | 0.6912 | 54650.3 | -3936 | -0.003936 | 0.013824 | 1920.32
164.765 | -493.83 | 0.691513 | 54651.9 | -3936.12 | -0.00393612 | 0.01383026 | 1920.376
164.77 | -493.83 | 0.691229 | 54653.3 | -3936.23 | -0.00393623 | 0.01382458 | 1920.425
164.775 | -493.83 | 0.690915 | 54654.8 | -3936.23 | -0.00393623 | 0.0138183 | 1920.478
164.78 | -493.83 | 0.691199 | 54656.1 | -3936.23 | -0.00393623 | 0.01382398 | 1920.523
164.785 | -493.83 | 0.691513 | 54657.6 | -3936.35 | -0.00393635 | 0.01383026 | 1920.576
164.79 | -493.829 | 0.69123 | 54658.9 | -3936.46 | -0.00393646 | 0.0138246 | 1920.622
164.795 | -493.829 | 0.690915 | 54660.4 | -3936.7 | -0.0039367 | 0.0138183 | 1920.675
164.8 | -493.829 | 0.691199 | 54661.8 | -3936.92 | -0.00393692 | 0.01382398 | 1920.724
164.805 | -493.829 | 0.691513 | 54663.2 | -3936.92 | -0.00393692 | 0.01383026 | 1920.773
164.81 | -493.829 | 0.691514 | 54664.5 | -3936.92 | -0.00393692 | 0.01383028 | 1920.819
164.815 | -493.829 | 0.691515 | 54665.9 | -3937.04 | -0.00393704 | 0.0138303 | 1920.868
164.82 | -493.828 | 0.691515 | 54667.2 | -3937.15 | -0.00393715 | 0.0138303 | 1920.913
164.825 | -493.828 | 0.691515 | 54668.7 | -3937.27 | -0.00393727 | 0.0138303 | 1920.966
164.83 | -493.828 | 0.691515 | 54670 | -3937.38 | -0.00393738 | 0.0138303 | 1921.012
164.835 | -493.828 | 0.691515 | 54671.5 | -3937.38 | -0.00393738 | 0.0138303 | 1921.065
164.84 | -493.828 | 0.691515 | 54672.8 | -3937.38 | -0.00393738 | 0.0138303 | 1921.11
164.845 | -493.828 | 0.691515 | 54674.2 | -3937.5 | -0.0039375 | 0.0138303 | 1921.159
164.85 | -493.827 | 0.691515 | 54675.5 | -3937.61 | -0.00393761 | 0.0138303 | 1921.205
164.855 | -493.827 | 0.691515 | 54677 | -3937.61 | -0.00393761 | 0.0138303 | 1921.258
164.86 | -493.827 | 0.691515 | 54678.2 | -3937.61 | -0.00393761 | 0.0138303 | 1921.3
164.865 | -493.827 | 0.691515 | 54679.6 | -3937.61 | -0.00393761 | 0.0138303 | 1921.349
164.87 | -493.827 | 0.691515 | 54680.9 | -3937.61 | -0.00393761 | 0.0138303 | 1921.395
164.875 | -493.827 | 0.691515 | 54682.4 | -3937.85 | -0.00393785 | 0.0138303 | 1921.448
164.88 | -493.826 | 0.6918 | 54683.7 | -3938.07 | -0.00393807 | 0.013836 | 1921.493
164.885 | -493.826 | 0.692113 | 54685.2 | -3938.19 | -0.00393819 | 0.01384226 | 1921.546
164.89 | -493.826 | 0.691828 | 54686.6 | -3938.3 | -0.0039383 | 0.01383656 | 1921.595
164.895 | -493.826 | 0.691515 | 54688.1 | -3938.42 | -0.00393842 | 0.0138303 | 1921.648
164.9 | -493.826 | 0.691799 | 54689.5 | -3938.53 | -0.00393853 | 0.01383598 | 1921.697
164.905 | -493.826 | 0.692113 | 54691.1 | -3938.65 | -0.00393865 | 0.01384226 | 1921.753
164.91 | -493.825 | 0.691829 | 54692.5 | -3938.76 | -0.00393876 | 0.01383658 | 1921.802
164.915 | -493.825 | 0.691515 | 54694.1 | -3938.76 | -0.00393876 | 0.0138303 | 1921.859
164.92 | -493.825 | 0.691798 | 54695.6 | -3938.76 | -0.00393876 | 0.01383596 | 1921.911
164.925 | -493.825 | 0.692113 | 54697.3 | -3938.76 | -0.00393876 | 0.01384226 | 1921.971
164.93 | -493.825 | 0.691829 | 54698.7 | -3938.76 | -0.00393876 | 0.01383658 | 1922.02
164.935 | -493.825 | 0.691515 | 54700.3 | -3938.88 | -0.00393888 | 0.0138303 | 1922.077
164.94 | -493.824 | 0.6918 | 54701.8 | -3938.99 | -0.00393899 | 0.013836 | 1922.129
164.945 | -493.824 | 0.692113 | 54703.5 | -3939.11 | -0.00393911 | 0.01384226 | 1922.189
164.95 | -493.824 | 0.691828 | 54704.9 | -3939.22 | -0.00393922 | 0.01383656 | 1922.238
164.955 | -493.824 | 0.691515 | 54706.6 | -3939.22 | -0.00393922 | 0.0138303 | 1922.298
164.96 | -493.824 | 0.691799 | 54708 | -3939.22 | -0.00393922 | 0.01383598 | 1922.347
164.965 | -493.824 | 0.692113 | 54709.6 | -3939.34 | -0.00393934 | 0.01384226 | 1922.403
164.97 | -493.823 | 0.691829 | 54711 | -3939.45 | -0.00393945 | 0.01383658 | 1922.453
164.975 | -493.823 | 0.691515 | 54712.6 | -3939.57 | -0.00393957 | 0.0138303 | 1922.509
164.98 | -493.823 | 0.691798 | 54713.9 | -3939.67 | -0.00393967 | 0.01383596 | 1922.554
164.985 | -493.823 | 0.692113 | 54715.4 | -3939.8 | -0.0039398 | 0.01384226 | 1922.607
164.99 | -493.823 | 0.691829 | 54716.8 | -3939.9 | -0.0039399 | 0.01383658 | 1922.656
164.995 | -493.823 | 0.691515 | 54718.3 | -3939.9 | -0.0039399 | 0.0138303 | 1922.709
165 | -493.822 | 0.691801 | 54719.5 | -3939.9 | -0.0039399 | 0.01383602 | 1922.751
165.005 | -493.822 | 0.692113 | 54720.9 | -3940.14 | -0.00394014 | 0.01384226 | 1922.8
165.01 | -493.822 | 0.692114 | 54722.2 | -3940.36 | -0.00394036 | 0.01384228 | 1922.846
165.015 | -493.822 | 0.692115 | 54723.6 | -3940.48 | -0.00394048 | 0.0138423 | 1922.895
165.02 | -493.822 | 0.692115 | 54724.9 | -3940.59 | -0.00394059 | 0.0138423 | 1922.941
165.025 | -493.822 | 0.692115 | 54726.2 | -3940.71 | -0.00394071 | 0.0138423 | 1922.987
165.03 | -493.821 | 0.692115 | 54727.5 | -3940.82 | -0.00394082 | 0.0138423 | 1923.032
165.035 | -493.821 | 0.692115 | 54728.9 | -3940.94 | -0.00394094 | 0.0138423 | 1923.082
165.04 | -493.821 | 0.692115 | 54730.2 | -3941.05 | -0.00394105 | 0.0138423 | 1923.127
165.045 | -493.821 | 0.692115 | 54731.6 | -3941.17 | -0.00394117 | 0.0138423 | 1923.176
165.05 | -493.821 | 0.692115 | 54732.8 | -3941.28 | -0.00394128 | 0.0138423 | 1923.219
165.055 | -493.821 | 0.692115 | 54734.2 | -3941.28 | -0.00394128 | 0.0138423 | 1923.268
165.06 | -493.82 | 0.692115 | 54735.4 | -3941.28 | -0.00394128 | 0.0138423 | 1923.31
165.065 | -493.82 | 0.692115 | 54736.8 | -3941.28 | -0.00394128 | 0.0138423 | 1923.359
165.07 | -493.82 | 0.692115 | 54738.1 | -3941.28 | -0.00394128 | 0.0138423 | 1923.405
165.075 | -493.82 | 0.692115 | 54739.5 | -3941.4 | -0.0039414 | 0.0138423 | 1923.454
165.08 | -493.82 | 0.6924 | 54740.8 | -3941.51 | -0.00394151 | 0.013848 | 1923.5
165.085 | -493.82 | 0.692713 | 54742.1 | -3941.63 | -0.00394163 | 0.01385426 | 1923.545
165.09 | -493.819 | 0.692429 | 54743.4 | -3941.74 | -0.00394174 | 0.01384858 | 1923.591
165.095 | -493.819 | 0.692115 | 54744.8 | -3941.74 | -0.00394174 | 0.0138423 | 1923.64
165.1 | -493.819 | 0.692398 | 54746.1 | -3941.74 | -0.00394174 | 0.01384796 | 1923.686
165.105 | -493.819 | 0.692713 | 54747.6 | -3941.86 | -0.00394186 | 0.01385426 | 1923.739
165.11 | -493.819 | 0.692714 | 54748.8 | -3941.97 | -0.00394197 | 0.01385428 | 1923.781
165.115 | -493.819 | 0.692715 | 54750.2 | -3942.09 | -0.00394209 | 0.0138543 | 1923.83
165.12 | -493.818 | 0.692715 | 54751.5 | -3942.2 | -0.0039422 | 0.0138543 | 1923.876
165.125 | -493.818 | 0.692715 | 54752.9 | -3942.32 | -0.00394232 | 0.0138543 | 1923.925
165.13 | -493.818 | 0.692715 | 54754.2 | -3942.43 | -0.00394243 | 0.0138543 | 1923.971
165.135 | -493.818 | 0.692715 | 54755.6 | -3942.55 | -0.00394255 | 0.0138543 | 1924.02
165.14 | -493.818 | 0.692715 | 54756.9 | -3942.66 | -0.00394266 | 0.0138543 | 1924.065
165.145 | -493.818 | 0.692715 | 54758.3 | -3942.66 | -0.00394266 | 0.0138543 | 1924.115
165.15 | -493.817 | 0.692715 | 54759.7 | -3942.66 | -0.00394266 | 0.0138543 | 1924.164
165.155 | -493.817 | 0.692715 | 54761.2 | -3942.66 | -0.00394266 | 0.0138543 | 1924.216
165.16 | -493.817 | 0.692715 | 54762.5 | -3942.66 | -0.00394266 | 0.0138543 | 1924.262
165.165 | -493.817 | 0.692715 | 54764 | -3942.78 | -0.00394278 | 0.0138543 | 1924.315
165.17 | -493.817 | 0.692715 | 54765.4 | -3942.89 | -0.00394289 | 0.0138543 | 1924.364
165.175 | -493.817 | 0.692715 | 54766.9 | -3943.01 | -0.00394301 | 0.0138543 | 1924.417
165.18 | -493.816 | 0.692715 | 54768.2 | -3943.12 | -0.00394312 | 0.0138543 | 1924.462
165.185 | -493.816 | 0.692715 | 54769.7 | -3943.24 | -0.00394324 | 0.0138543 | 1924.515
165.19 | -493.816 | 0.692715 | 54771.1 | -3943.35 | -0.00394335 | 0.0138543 | 1924.564
165.195 | -493.816 | 0.692715 | 54772.5 | -3943.35 | -0.00394335 | 0.0138543 | 1924.614
165.2 | -493.816 | 0.693 | 54773.8 | -3943.35 | -0.00394335 | 0.01386 | 1924.659
165.205 | -493.816 | 0.693313 | 54775.3 | -3943.47 | -0.00394347 | 0.01386626 | 1924.712
165.21 | -493.815 | 0.693029 | 54776.6 | -3943.58 | -0.00394358 | 0.01386058 | 1924.758
165.215 | -493.815 | 0.692715 | 54778.2 | -3943.7 | -0.0039437 | 0.0138543 | 1924.814
165.22 | -493.815 | 0.692715 | 54779.5 | -3943.81 | -0.00394381 | 0.0138543 | 1924.86
165.225 | -493.815 | 0.692715 | 54781 | -3943.93 | -0.00394393 | 0.0138543 | 1924.912
165.23 | -493.815 | 0.692715 | 54782.3 | -3944.04 | -0.00394404 | 0.0138543 | 1924.958
165.235 | -493.815 | 0.692715 | 54783.9 | -3944.04 | -0.00394404 | 0.0138543 | 1925.014
165.24 | -493.814 | 0.692715 | 54785.2 | -3944.04 | -0.00394404 | 0.0138543 | 1925.06
165.245 | -493.814 | 0.692715 | 54786.6 | -3944.16 | -0.00394416 | 0.0138543 | 1925.109
165.25 | -493.814 | 0.692715 | 54788 | -3944.27 | -0.00394427 | 0.0138543 | 1925.158
165.255 | -493.814 | 0.692715 | 54789.4 | -3944.51 | -0.00394451 | 0.0138543 | 1925.207
165.26 | -493.814 | 0.692715 | 54790.9 | -3944.73 | -0.00394473 | 0.0138543 | 1925.26
165.265 | -493.814 | 0.692715 | 54792.4 | -3944.73 | -0.00394473 | 0.0138543 | 1925.313
165.27 | -493.813 | 0.692999 | 54793.7 | -3944.73 | -0.00394473 | 0.01385998 | 1925.358
165.275 | -493.813 | 0.693313 | 54795.1 | -3944.73 | -0.00394473 | 0.01386626 | 1925.408
165.28 | -493.813 | 0.693029 | 54796.4 | -3944.73 | -0.00394473 | 0.01386058 | 1925.453
165.285 | -493.813 | 0.692715 | 54797.9 | -3944.85 | -0.00394485 | 0.0138543 | 1925.506
165.29 | -493.813 | 0.692715 | 54799.3 | -3944.96 | -0.00394496 | 0.0138543 | 1925.555
165.295 | -493.813 | 0.692715 | 54800.8 | -3945.08 | -0.00394508 | 0.0138543 | 1925.608
165.3 | -493.812 | 0.692715 | 54802.1 | -3945.19 | -0.00394519 | 0.0138543 | 1925.654
165.305 | -493.812 | 0.692715 | 54803.5 | -3945.31 | -0.00394531 | 0.0138543 | 1925.703
165.31 | -493.812 | 0.692715 | 54804.7 | -3945.42 | -0.00394542 | 0.0138543 | 1925.745
165.315 | -493.812 | 0.692715 | 54806.1 | -3945.42 | -0.00394542 | 0.0138543 | 1925.794
165.32 | -493.812 | 0.692715 | 54807.4 | -3945.42 | -0.00394542 | 0.0138543 | 1925.84
165.325 | -493.812 | 0.692715 | 54808.9 | -3945.42 | -0.00394542 | 0.0138543 | 1925.893
165.33 | -493.811 | 0.693 | 54810.2 | -3945.42 | -0.00394542 | 0.01386 | 1925.938
165.335 | -493.811 | 0.693313 | 54811.6 | -3945.66 | -0.00394566 | 0.01386626 | 1925.987
165.34 | -493.811 | 0.693314 | 54813.1 | -3945.88 | -0.00394588 | 0.01386628 | 1926.04
165.345 | -493.811 | 0.693315 | 54814.7 | -3946 | -0.003946 | 0.0138663 | 1926.096
165.35 | -493.811 | 0.693315 | 54816.2 | -3946.11 | -0.00394611 | 0.0138663 | 1926.149
165.355 | -493.811 | 0.693315 | 54817.8 | -3945.98 | -0.00394598 | 0.0138663 | 1926.205
165.36 | -493.81 | 0.693315 | 54819.2 | -3945.88 | -0.00394588 | 0.0138663 | 1926.255
165.365 | -493.81 | 0.693315 | 54820.8 | -3946 | -0.003946 | 0.0138663 | 1926.311
165.37 | -493.81 | 0.693315 | 54822.3 | -3946.11 | -0.00394611 | 0.0138663 | 1926.363
165.375 | -493.81 | 0.693315 | 54823.9 | -3946.11 | -0.00394611 | 0.0138663 | 1926.42
165.38 | -493.81 | 0.693315 | 54825.4 | -3946.11 | -0.00394611 | 0.0138663 | 1926.472
165.385 | -493.81 | 0.693315 | 54827 | -3946.23 | -0.00394623 | 0.0138663 | 1926.529
165.39 | -493.809 | 0.693315 | 54828.4 | -3946.33 | -0.00394633 | 0.0138663 | 1926.578
165.395 | -493.809 | 0.693315 | 54830 | -3946.46 | -0.00394646 | 0.0138663 | 1926.634
165.4 | -493.809 | 0.693315 | 54831.4 | -3946.56 | -0.00394656 | 0.0138663 | 1926.683
165.405 | -493.809 | 0.693315 | 54833 | -3946.56 | -0.00394656 | 0.0138663 | 1926.739
165.41 | -493.809 | 0.693599 | 54834.5 | -3946.56 | -0.00394656 | 0.01387198 | 1926.792
165.415 | -493.809 | 0.693913 | 54836 | -3946.69 | -0.00394669 | 0.01387826 | 1926.845
165.42 | -493.808 | 0.69363 | 54837.4 | -3946.79 | -0.00394679 | 0.0138726 | 1926.894
165.425 | -493.808 | 0.693315 | 54838.8 | -3946.92 | -0.00394692 | 0.0138663 | 1926.943
165.43 | -493.808 | 0.693599 | 54840.2 | -3947.02 | -0.00394702 | 0.01387198 | 1926.992
165.435 | -493.808 | 0.693913 | 54841.7 | -3947.14 | -0.00394714 | 0.01387826 | 1927.045
165.44 | -493.808 | 0.693628 | 54842.9 | -3947.25 | -0.00394725 | 0.01387256 | 1927.087
165.445 | -493.808 | 0.693315 | 54844.2 | -3947.25 | -0.00394725 | 0.0138663 | 1927.133
165.45 | -493.807 | 0.6936 | 54845.4 | -3947.25 | -0.00394725 | 0.013872 | 1927.175
165.455 | -493.807 | 0.693913 | 54846.7 | -3947.49 | -0.00394749 | 0.01387826 | 1927.221
165.46 | -493.807 | 0.693629 | 54847.9 | -3947.71 | -0.00394771 | 0.01387258 | 1927.263
165.465 | -493.807 | 0.693315 | 54849.2 | -3947.83 | -0.00394783 | 0.0138663 | 1927.309
165.47 | -493.807 | 0.693599 | 54850.4 | -3947.94 | -0.00394794 | 0.01387198 | 1927.351
165.475 | -493.807 | 0.693913 | 54851.7 | -3947.94 | -0.00394794 | 0.01387826 | 1927.397
165.48 | -493.806 | 0.693914 | 54853 | -3947.94 | -0.00394794 | 0.01387828 | 1927.442
165.485 | -493.806 | 0.693915 | 54854.3 | -3947.94 | -0.00394794 | 0.0138783 | 1927.488
165.49 | -493.806 | 0.693915 | 54855.7 | -3947.94 | -0.00394794 | 0.0138783 | 1927.537
165.495 | -493.806 | 0.693915 | 54857.2 | -3947.94 | -0.00394794 | 0.0138783 | 1927.59
165.5 | -493.806 | 0.693915 | 54858.5 | -3947.94 | -0.00394794 | 0.0138783 | 1927.635
165.505 | -493.806 | 0.693915 | 54860 | -3948.18 | -0.00394818 | 0.0138783 | 1927.688
165.51 | -493.805 | 0.693915 | 54861.4 | -3948.4 | -0.0039484 | 0.0138783 | 1927.737
165.515 | -493.805 | 0.693915 | 54862.8 | -3948.4 | -0.0039484 | 0.0138783 | 1927.787
165.52 | -493.805 | 0.693915 | 54864.2 | -3948.4 | -0.0039484 | 0.0138783 | 1927.836
165.525 | -493.805 | 0.693915 | 54865.6 | -3948.64 | -0.00394864 | 0.0138783 | 1927.885
165.53 | -493.805 | 0.69363 | 54867 | -3948.86 | -0.00394886 | 0.0138726 | 1927.934
165.535 | -493.805 | 0.693316 | 54868.5 | -3948.98 | -0.00394898 | 0.01386632 | 1927.987
165.54 | -493.804 | 0.693599 | 54869.9 | -3949.09 | -0.00394909 | 0.01387198 | 1928.036
165.545 | -493.804 | 0.693915 | 54871.4 | -3949.09 | -0.00394909 | 0.0138783 | 1928.089
165.55 | -493.804 | 0.693915 | 54872.7 | -3949.09 | -0.00394909 | 0.0138783 | 1928.134
165.555 | -493.804 | 0.693915 | 54874.2 | -3949.21 | -0.00394921 | 0.0138783 | 1928.187
165.56 | -493.804 | 0.693915 | 54875.7 | -3949.32 | -0.00394932 | 0.0138783 | 1928.24
165.565 | -493.804 | 0.693915 | 54877.4 | -3949.44 | -0.00394944 | 0.0138783 | 1928.3
165.57 | -493.803 | 0.693915 | 54878.9 | -3949.55 | -0.00394955 | 0.0138783 | 1928.352
165.575 | -493.803 | 0.693915 | 54880.6 | -3949.55 | -0.00394955 | 0.0138783 | 1928.412
165.58 | -493.803 | 0.693915 | 54882.1 | -3949.55 | -0.00394955 | 0.0138783 | 1928.465
165.585 | -493.803 | 0.693915 | 54883.8 | -3949.67 | -0.00394967 | 0.0138783 | 1928.524
165.59 | -493.803 | 0.693915 | 54885.4 | -3949.78 | -0.00394978 | 0.0138783 | 1928.581
165.595 | -493.803 | 0.693915 | 54887 | -3949.9 | -0.0039499 | 0.0138783 | 1928.637
165.6 | -493.802 | 0.693915 | 54888.5 | -3950.01 | -0.00395001 | 0.0138783 | 1928.69
165.605 | -493.802 | 0.693915 | 54890.1 | -3949.89 | -0.00394989 | 0.0138783 | 1928.746
165.61 | -493.802 | 0.694198 | 54891.7 | -3949.78 | -0.00394978 | 0.01388396 | 1928.802
165.615 | -493.802 | 0.694513 | 54893.5 | -3950.02 | -0.00395002 | 0.01389026 | 1928.865
165.62 | -493.802 | 0.694229 | 54895 | -3950.24 | -0.00395024 | 0.01388458 | 1928.918
165.625 | -493.802 | 0.693915 | 54896.8 | -3950.36 | -0.00395036 | 0.0138783 | 1928.981
165.63 | -493.801 | 0.6942 | 54898.3 | -3950.47 | -0.00395047 | 0.013884 | 1929.034
165.635 | -493.801 | 0.694513 | 54899.9 | -3950.59 | -0.00395059 | 0.01389026 | 1929.09
165.64 | -493.801 | 0.694228 | 54901.5 | -3950.7 | -0.0039507 | 0.01388456 | 1929.146
165.645 | -493.801 | 0.693915 | 54903.2 | -3950.82 | -0.00395082 | 0.0138783 | 1929.206
165.65 | -493.801 | 0.693915 | 54904.7 | -3950.93 | -0.00395093 | 0.0138783 | 1929.259
165.655 | -493.801 | 0.693915 | 54906.3 | -3950.93 | -0.00395093 | 0.0138783 | 1929.315
165.66 | -493.8 | 0.693915 | 54907.7 | -3950.93 | -0.00395093 | 0.0138783 | 1929.364
165.665 | -493.8 | 0.693915 | 54909.2 | -3951.17 | -0.00395117 | 0.0138783 | 1929.417
165.67 | -493.8 | 0.694198 | 54910.5 | -3951.39 | -0.00395139 | 0.01388396 | 1929.463
165.675 | -493.8 | 0.694513 | 54912 | -3951.39 | -0.00395139 | 0.01389026 | 1929.515
165.68 | -493.8 | 0.694514 | 54913.2 | -3951.39 | -0.00395139 | 0.01389028 | 1929.558
165.685 | -493.8 | 0.694515 | 54914.6 | -3951.51 | -0.00395151 | 0.0138903 | 1929.607
165.69 | -493.799 | 0.694229 | 54915.9 | -3951.62 | -0.00395162 | 0.01388458 | 1929.652
165.695 | -493.799 | 0.693916 | 54917.4 | -3951.74 | -0.00395174 | 0.01387832 | 1929.705
165.7 | -493.799 | 0.694201 | 54918.7 | -3951.85 | -0.00395185 | 0.01388402 | 1929.751
165.705 | -493.799 | 0.694515 | 54920.1 | -3952.09 | -0.00395209 | 0.0138903 | 1929.8
165.71 | -493.799 | 0.694515 | 54921.4 | -3952.31 | -0.00395231 | 0.0138903 | 1929.846
165.715 | -493.799 | 0.694515 | 54922.8 | -3952.31 | -0.00395231 | 0.0138903 | 1929.895
165.72 | -493.798 | 0.694515 | 54924 | -3952.31 | -0.00395231 | 0.0138903 | 1929.937
165.725 | -493.798 | 0.694515 | 54925.4 | -3952.31 | -0.00395231 | 0.0138903 | 1929.986
165.73 | -493.798 | 0.694515 | 54926.8 | -3952.31 | -0.00395231 | 0.0138903 | 1930.035
165.735 | -493.798 | 0.694515 | 54928.2 | -3952.43 | -0.00395243 | 0.0138903 | 1930.085
165.74 | -493.798 | 0.694515 | 54929.5 | -3952.54 | -0.00395254 | 0.0138903 | 1930.13
165.745 | -493.798 | 0.694515 | 54930.9 | -3952.66 | -0.00395266 | 0.0138903 | 1930.179
165.75 | -493.797 | 0.694515 | 54932.3 | -3952.77 | -0.00395277 | 0.0138903 | 1930.229
165.755 | -493.797 | 0.694515 | 54933.8 | -3952.77 | -0.00395277 | 0.0138903 | 1930.281
165.76 | -493.797 | 0.694515 | 54935.1 | -3952.77 | -0.00395277 | 0.0138903 | 1930.327
165.765 | -493.797 | 0.694515 | 54936.5 | -3952.89 | -0.00395289 | 0.0138903 | 1930.376
165.77 | -493.797 | 0.694799 | 54937.8 | -3953 | -0.003953 | 0.01389598 | 1930.422
165.775 | -493.797 | 0.695113 | 54939.3 | -3953.12 | -0.00395312 | 0.01390226 | 1930.475
165.78 | -493.796 | 0.694829 | 54940.7 | -3953.23 | -0.00395323 | 0.01389658 | 1930.524
165.785 | -493.796 | 0.694515 | 54942.2 | -3953.35 | -0.00395335 | 0.0138903 | 1930.577
165.79 | -493.796 | 0.694515 | 54943.5 | -3953.45 | -0.00395345 | 0.0138903 | 1930.622
165.795 | -493.796 | 0.694515 | 54945 | -3953.45 | -0.00395345 | 0.0138903 | 1930.675
165.8 | -493.796 | 0.694515 | 54946.4 | -3953.45 | -0.00395345 | 0.0138903 | 1930.724
165.805 | -493.796 | 0.694515 | 54948 | -3953.57 | -0.00395357 | 0.0138903 | 1930.78
165.81 | -493.795 | 0.694801 | 54949.4 | -3953.68 | -0.00395368 | 0.01389602 | 1930.83
165.815 | -493.795 | 0.695113 | 54950.9 | -3953.8 | -0.0039538 | 0.01390226 | 1930.882
165.82 | -493.795 | 0.694828 | 54952.3 | -3953.91 | -0.00395391 | 0.01389656 | 1930.931
165.825 | -493.795 | 0.694515 | 54953.8 | -3954.03 | -0.00395403 | 0.0138903 | 1930.984
165.83 | -493.795 | 0.6948 | 54955.2 | -3954.14 | -0.00395414 | 0.013896 | 1931.033
165.835 | -493.795 | 0.695113 | 54956.7 | -3954.14 | -0.00395414 | 0.01390226 | 1931.086
165.84 | -493.794 | 0.695114 | 54958 | -3954.14 | -0.00395414 | 0.01390228 | 1931.132
165.845 | -493.794 | 0.695115 | 54959.5 | -3954.26 | -0.00395426 | 0.0139023 | 1931.184
165.85 | -493.794 | 0.695115 | 54960.8 | -3954.37 | -0.00395437 | 0.0139023 | 1931.23
165.855 | -493.794 | 0.695115 | 54962.2 | -3954.49 | -0.00395449 | 0.0139023 | 1931.279
165.86 | -493.794 | 0.695115 | 54963.5 | -3954.6 | -0.0039546 | 0.0139023 | 1931.325
165.865 | -493.794 | 0.695115 | 54964.9 | -3954.6 | -0.0039546 | 0.0139023 | 1931.374
165.87 | -493.793 | 0.695115 | 54966.3 | -3954.6 | -0.0039546 | 0.0139023 | 1931.423
165.875 | -493.793 | 0.695115 | 54967.9 | -3954.72 | -0.00395472 | 0.0139023 | 1931.48
165.88 | -493.793 | 0.695115 | 54969.2 | -3954.83 | -0.00395483 | 0.0139023 | 1931.525
165.885 | -493.793 | 0.695115 | 54970.7 | -3954.95 | -0.00395495 | 0.0139023 | 1931.578
165.89 | -493.793 | 0.695115 | 54972 | -3955.06 | -0.00395506 | 0.0139023 | 1931.624
165.895 | -493.793 | 0.695115 | 54973.5 | -3955.18 | -0.00395518 | 0.0139023 | 1931.676
165.9 | -493.792 | 0.695115 | 54974.8 | -3955.29 | -0.00395529 | 0.0139023 | 1931.722
165.905 | -493.792 | 0.695115 | 54976.2 | -3955.29 | -0.00395529 | 0.0139023 | 1931.771
165.91 | -493.792 | 0.695115 | 54977.6 | -3955.29 | -0.00395529 | 0.0139023 | 1931.82
165.915 | -493.792 | 0.695115 | 54979.1 | -3955.41 | -0.00395541 | 0.0139023 | 1931.873
165.92 | -493.792 | 0.695115 | 54980.4 | -3955.52 | -0.00395552 | 0.0139023 | 1931.919
165.925 | -493.792 | 0.695115 | 54981.9 | -3955.64 | -0.00395564 | 0.0139023 | 1931.972
165.93 | -493.791 | 0.695115 | 54983.3 | -3955.75 | -0.00395575 | 0.0139023 | 1932.021
165.935 | -493.791 | 0.695115 | 54984.8 | -3955.87 | -0.00395587 | 0.0139023 | 1932.073
165.94 | -493.791 | 0.695115 | 54986.2 | -3955.98 | -0.00395598 | 0.0139023 | 1932.123
165.945 | -493.791 | 0.695115 | 54987.8 | -3956.1 | -0.0039561 | 0.0139023 | 1932.179
165.95 | -493.791 | 0.694829 | 54989.2 | -3956.21 | -0.00395621 | 0.01389658 | 1932.228
165.955 | -493.791 | 0.694516 | 54990.8 | -3956.21 | -0.00395621 | 0.01389032 | 1932.284
165.96 | -493.79 | 0.695085 | 54992.2 | -3956.21 | -0.00395621 | 0.0139017 | 1932.333
165.965 | -493.79 | 0.695713 | 54993.7 | -3956.33 | -0.00395633 | 0.01391426 | 1932.386
165.97 | -493.79 | 0.695429 | 54995.1 | -3956.44 | -0.00395644 | 0.01390858 | 1932.435
165.975 | -493.79 | 0.695115 | 54996.7 | -3956.56 | -0.00395656 | 0.0139023 | 1932.492
165.98 | -493.79 | 0.695115 | 54998.1 | -3956.67 | -0.00395667 | 0.0139023 | 1932.541
165.985 | -493.79 | 0.695115 | 54999.7 | -3956.67 | -0.00395667 | 0.0139023 | 1932.597
165.99 | -493.789 | 0.695115 | 55001 | -3956.67 | -0.00395667 | 0.0139023 | 1932.643
165.995 | -493.789 | 0.695115 | 55002.5 | -3956.79 | -0.00395679 | 0.0139023 | 1932.695
166 | -493.789 | 0.695401 | 55003.9 | -3956.9 | -0.0039569 | 0.01390802 | 1932.745
166.005 | -493.789 | 0.695713 | 55005.4 | -3957.02 | -0.00395702 | 0.01391426 | 1932.797
166.01 | -493.789 | 0.695428 | 55006.9 | -3957.13 | -0.00395713 | 0.01390856 | 1932.85
166.015 | -493.789 | 0.695115 | 55008.4 | -3957.13 | -0.00395713 | 0.0139023 | 1932.903
166.02 | -493.788 | 0.695115 | 55009.9 | -3957.13 | -0.00395713 | 0.0139023 | 1932.955
166.025 | -493.788 | 0.695115 | 55011.5 | -3957.25 | -0.00395725 | 0.0139023 | 1933.012
166.03 | -493.788 | 0.695399 | 55013 | -3957.36 | -0.00395736 | 0.01390798 | 1933.064
166.035 | -493.788 | 0.695713 | 55014.6 | -3957.48 | -0.00395748 | 0.01391426 | 1933.121
166.04 | -493.788 | 0.695714 | 55016 | -3957.59 | -0.00395759 | 0.01391428 | 1933.17
166.045 | -493.788 | 0.695715 | 55017.6 | -3957.59 | -0.00395759 | 0.0139143 | 1933.226
166.05 | -493.787 | 0.695715 | 55019.1 | -3957.59 | -0.00395759 | 0.0139143 | 1933.279
166.055 | -493.787 | 0.695715 | 55020.8 | -3957.71 | -0.00395771 | 0.0139143 | 1933.338
166.06 | -493.787 | 0.695715 | 55022.2 | -3957.82 | -0.00395782 | 0.0139143 | 1933.388
166.065 | -493.787 | 0.695715 | 55023.8 | -3957.94 | -0.00395794 | 0.0139143 | 1933.444
166.07 | -493.787 | 0.695715 | 55025.3 | -3958.05 | -0.00395805 | 0.0139143 | 1933.497
166.075 | -493.787 | 0.695715 | 55026.8 | -3958.17 | -0.00395817 | 0.0139143 | 1933.549
166.08 | -493.786 | 0.695715 | 55028.3 | -3958.28 | -0.00395828 | 0.0139143 | 1933.602
166.085 | -493.786 | 0.695715 | 55029.8 | -3958.28 | -0.00395828 | 0.0139143 | 1933.655
166.09 | -493.786 | 0.695715 | 55031.2 | -3958.28 | -0.00395828 | 0.0139143 | 1933.704
166.095 | -493.786 | 0.695715 | 55032.8 | -3958.4 | -0.0039584 | 0.0139143 | 1933.76
166.1 | -493.786 | 0.695715 | 55034.2 | -3958.51 | -0.00395851 | 0.0139143 | 1933.809
166.105 | -493.786 | 0.695715 | 55035.7 | -3958.63 | -0.00395863 | 0.0139143 | 1933.862
166.11 | -493.785 | 0.695715 | 55037 | -3958.74 | -0.00395874 | 0.0139143 | 1933.908
166.115 | -493.785 | 0.695715 | 55038.5 | -3958.86 | -0.00395886 | 0.0139143 | 1933.96
166.12 | -493.785 | 0.695999 | 55039.9 | -3958.97 | -0.00395897 | 0.01391998 | 1934.01
166.125 | -493.785 | 0.696314 | 55041.4 | -3959.09 | -0.00395909 | 0.01392628 | 1934.062
166.13 | -493.785 | 0.696028 | 55042.7 | -3959.2 | -0.0039592 | 0.01392056 | 1934.108
166.135 | -493.785 | 0.695715 | 55044.2 | -3959.32 | -0.00395932 | 0.0139143 | 1934.161
166.14 | -493.784 | 0.695715 | 55045.4 | -3959.43 | -0.00395943 | 0.0139143 | 1934.203
166.145 | -493.784 | 0.695715 | 55046.8 | -3959.55 | -0.00395955 | 0.0139143 | 1934.252
166.15 | -493.784 | 0.695715 | 55048.2 | -3959.66 | -0.00395966 | 0.0139143 | 1934.301
166.155 | -493.784 | 0.695715 | 55049.7 | -3959.78 | -0.00395978 | 0.0139143 | 1934.354
166.16 | -493.784 | 0.695715 | 55051.1 | -3959.89 | -0.00395989 | 0.0139143 | 1934.403
166.165 | -493.784 | 0.695715 | 55052.7 | -3960.01 | -0.00396001 | 0.0139143 | 1934.459
166.17 | -493.783 | 0.695715 | 55053.9 | -3960.11 | -0.00396011 | 0.0139143 | 1934.501
166.175 | -493.783 | 0.695715 | 55055.3 | -3960.11 | -0.00396011 | 0.0139143 | 1934.551
166.18 | -493.783 | 0.695715 | 55056.7 | -3960.11 | -0.00396011 | 0.0139143 | 1934.6
166.185 | -493.783 | 0.695715 | 55058.2 | -3960.23 | -0.00396023 | 0.0139143 | 1934.653
166.19 | -493.783 | 0.695715 | 55059.5 | -3960.34 | -0.00396034 | 0.0139143 | 1934.698
166.195 | -493.783 | 0.695715 | 55061 | -3960.46 | -0.00396046 | 0.0139143 | 1934.751
166.2 | -493.782 | 0.695715 | 55062.4 | -3960.57 | -0.00396057 | 0.0139143 | 1934.8
166.205 | -493.782 | 0.695715 | 55064 | -3960.57 | -0.00396057 | 0.0139143 | 1934.856
166.21 | -493.782 | 0.695999 | 55065.5 | -3960.57 | -0.00396057 | 0.01391998 | 1934.909
166.215 | -493.782 | 0.696314 | 55067.1 | -3960.69 | -0.00396069 | 0.01392628 | 1934.965
166.22 | -493.782 | 0.696029 | 55068.5 | -3960.8 | -0.0039608 | 0.01392058 | 1935.014
166.225 | -493.782 | 0.695715 | 55070.1 | -3960.92 | -0.00396092 | 0.0139143 | 1935.071
166.23 | -493.781 | 0.695998 | 55071.5 | -3961.03 | -0.00396103 | 0.01391996 | 1935.12
166.235 | -493.781 | 0.696314 | 55073.1 | -3961.03 | -0.00396103 | 0.01392628 | 1935.176
166.24 | -493.781 | 0.696314 | 55074.7 | -3961.03 | -0.00396103 | 0.01392628 | 1935.232
166.245 | -493.781 | 0.696315 | 55076.4 | -3961.15 | -0.00396115 | 0.0139263 | 1935.292
166.25 | -493.781 | 0.696029 | 55077.9 | -3961.26 | -0.00396126 | 0.01392058 | 1935.345
166.255 | -493.781 | 0.695716 | 55079.6 | -3961.26 | -0.00396126 | 0.01391432 | 1935.405
166.26 | -493.78 | 0.696001 | 55081.1 | -3961.26 | -0.00396126 | 0.01392002 | 1935.457
166.265 | -493.78 | 0.696315 | 55082.8 | -3961.38 | -0.00396138 | 0.0139263 | 1935.517
166.27 | -493.78 | 0.696315 | 55084.5 | -3961.49 | -0.00396149 | 0.0139263 | 1935.577
166.275 | -493.78 | 0.696315 | 55086.3 | -3961.61 | -0.00396161 | 0.0139263 | 1935.64
166.28 | -493.78 | 0.696599 | 55087.8 | -3961.72 | -0.00396172 | 0.01393198 | 1935.693
166.285 | -493.78 | 0.696913 | 55089.5 | -3961.84 | -0.00396184 | 0.01393826 | 1935.752
166.29 | -493.779 | 0.69663 | 55091 | -3961.95 | -0.00396195 | 0.0139326 | 1935.805
166.295 | -493.779 | 0.696315 | 55092.8 | -3962.07 | -0.00396207 | 0.0139263 | 1935.868
166.3 | -493.779 | 0.696599 | 55094.3 | -3962.18 | -0.00396218 | 0.01393198 | 1935.921
166.305 | -493.779 | 0.696913 | 55096 | -3962.18 | -0.00396218 | 0.01393826 | 1935.981
166.31 | -493.779 | 0.696627 | 55097.4 | -3962.18 | -0.00396218 | 0.01393254 | 1936.03
166.315 | -493.779 | 0.696315 | 55098.9 | -3962.42 | -0.00396242 | 0.0139263 | 1936.083
166.32 | -493.778 | 0.696315 | 55100.3 | -3962.64 | -0.00396264 | 0.0139263 | 1936.132
166.325 | -493.778 | 0.696315 | 55101.8 | -3962.64 | -0.00396264 | 0.0139263 | 1936.185
166.33 | -493.778 | 0.696315 | 55103.2 | -3962.64 | -0.00396264 | 0.0139263 | 1936.234
166.335 | -493.778 | 0.696315 | 55104.7 | -3962.76 | -0.00396276 | 0.0139263 | 1936.286
166.34 | -493.778 | 0.696315 | 55106.1 | -3962.87 | -0.00396287 | 0.0139263 | 1936.336
166.345 | -493.778 | 0.696315 | 55107.5 | -3962.99 | -0.00396299 | 0.0139263 | 1936.385
166.35 | -493.777 | 0.696315 | 55108.8 | -3963.1 | -0.0039631 | 0.0139263 | 1936.431
166.355 | -493.777 | 0.696315 | 55110.2 | -3963.22 | -0.00396322 | 0.0139263 | 1936.48
166.36 | -493.777 | 0.696315 | 55111.5 | -3963.33 | -0.00396333 | 0.0139263 | 1936.525
166.365 | -493.777 | 0.696315 | 55113 | -3963.33 | -0.00396333 | 0.0139263 | 1936.578
166.37 | -493.777 | 0.696599 | 55114.3 | -3963.33 | -0.00396333 | 0.01393198 | 1936.624
166.375 | -493.777 | 0.696913 | 55115.8 | -3963.45 | -0.00396345 | 0.01393826 | 1936.677
166.38 | -493.776 | 0.696628 | 55117.1 | -3963.56 | -0.00396356 | 0.01393256 | 1936.722
166.385 | -493.776 | 0.696315 | 55118.6 | -3963.68 | -0.00396368 | 0.0139263 | 1936.775
166.39 | -493.776 | 0.6966 | 55119.9 | -3963.79 | -0.00396379 | 0.013932 | 1936.821
166.395 | -493.776 | 0.696913 | 55121.4 | -3963.91 | -0.00396391 | 0.01393826 | 1936.873
166.4 | -493.776 | 0.696914 | 55122.7 | -3964.02 | -0.00396402 | 0.01393828 | 1936.919
166.405 | -493.776 | 0.696915 | 55124.1 | -3964.14 | -0.00396414 | 0.0139383 | 1936.968
166.41 | -493.775 | 0.696915 | 55125.4 | -3964.25 | -0.00396425 | 0.0139383 | 1937.014
166.415 | -493.775 | 0.696915 | 55126.8 | -3964.25 | -0.00396425 | 0.0139383 | 1937.063
166.42 | -493.775 | 0.696915 | 55128.2 | -3964.25 | -0.00396425 | 0.0139383 | 1937.112
166.425 | -493.775 | 0.696915 | 55129.7 | -3964.37 | -0.00396437 | 0.0139383 | 1937.165
166.43 | -493.775 | 0.696915 | 55131.1 | -3964.48 | -0.00396448 | 0.0139383 | 1937.214
166.435 | -493.775 | 0.696915 | 55132.5 | -3964.6 | -0.0039646 | 0.0139383 | 1937.263
166.44 | -493.774 | 0.696915 | 55133.8 | -3964.71 | -0.00396471 | 0.0139383 | 1937.309
166.445 | -493.774 | 0.696915 | 55135.3 | -3964.71 | -0.00396471 | 0.0139383 | 1937.362
166.45 | -493.774 | 0.696915 | 55136.6 | -3964.71 | -0.00396471 | 0.0139383 | 1937.407
166.455 | -493.774 | 0.696915 | 55138 | -3964.83 | -0.00396483 | 0.0139383 | 1937.457
166.46 | -493.774 | 0.696915 | 55139.4 | -3964.94 | -0.00396494 | 0.0139383 | 1937.506
166.465 | -493.774 | 0.696915 | 55140.8 | -3965.06 | -0.00396506 | 0.0139383 | 1937.555
166.47 | -493.773 | 0.696915 | 55142.1 | -3965.17 | -0.00396517 | 0.0139383 | 1937.601
166.475 | -493.773 | 0.696915 | 55143.5 | -3965.17 | -0.00396517 | 0.0139383 | 1937.65
166.48 | -493.773 | 0.696915 | 55144.9 | -3965.17 | -0.00396517 | 0.0139383 | 1937.699
166.485 | -493.773 | 0.696915 | 55146.4 | -3965.29 | -0.00396529 | 0.0139383 | 1937.752
166.49 | -493.773 | 0.696915 | 55147.7 | -3965.4 | -0.0039654 | 0.0139383 | 1937.797
166.495 | -493.773 | 0.696915 | 55149.2 | -3965.4 | -0.0039654 | 0.0139383 | 1937.85
166.5 | -493.772 | 0.697201 | 55150.6 | -3965.4 | -0.0039654 | 0.01394402 | 1937.899
166.505 | -493.772 | 0.697513 | 55152.1 | -3965.52 | -0.00396552 | 0.01395026 | 1937.952
166.51 | -493.772 | 0.697514 | 55153.5 | -3965.63 | -0.00396563 | 0.01395028 | 1938.001
166.515 | -493.772 | 0.697515 | 55155 | -3965.63 | -0.00396563 | 0.0139503 | 1938.054
166.52 | -493.772 | 0.69723 | 55156.4 | -3965.63 | -0.00396563 | 0.0139446 | 1938.103
166.525 | -493.772 | 0.696916 | 55157.9 | -3965.75 | -0.00396575 | 0.01393832 | 1938.156
166.53 | -493.771 | 0.6972 | 55159.3 | -3965.86 | -0.00396586 | 0.013944 | 1938.205
166.535 | -493.771 | 0.697515 | 55160.8 | -3966.1 | -0.0039661 | 0.0139503 | 1938.258
166.54 | -493.771 | 0.697515 | 55162.2 | -3966.32 | -0.00396632 | 0.0139503 | 1938.307
166.545 | -493.771 | 0.697515 | 55163.7 | -3966.44 | -0.00396644 | 0.0139503 | 1938.36
166.55 | -493.771 | 0.697515 | 55165.1 | -3966.55 | -0.00396655 | 0.0139503 | 1938.409
166.555 | -493.771 | 0.697515 | 55166.7 | -3966.55 | -0.00396655 | 0.0139503 | 1938.465
166.56 | -493.77 | 0.697228 | 55168.1 | -3966.55 | -0.00396655 | 0.01394456 | 1938.514
166.565 | -493.77 | 0.696916 | 55169.6 | -3966.67 | -0.00396667 | 0.01393832 | 1938.567
166.57 | -493.77 | 0.697201 | 55171 | -3966.78 | -0.00396678 | 0.01394402 | 1938.616
166.575 | -493.77 | 0.697515 | 55172.5 | -3966.78 | -0.00396678 | 0.0139503 | 1938.669
166.58 | -493.77 | 0.697515 | 55174 | -3966.78 | -0.00396678 | 0.0139503 | 1938.722
166.585 | -493.77 | 0.697515 | 55175.6 | -3966.78 | -0.00396678 | 0.0139503 | 1938.778
166.59 | -493.769 | 0.697515 | 55177.1 | -3966.78 | -0.00396678 | 0.0139503 | 1938.831
166.595 | -493.769 | 0.697515 | 55178.7 | -3967.14 | -0.00396714 | 0.0139503 | 1938.887
166.6 | -493.769 | 0.697515 | 55180.2 | -3967.46 | -0.00396746 | 0.0139503 | 1938.939
166.605 | -493.769 | 0.697515 | 55181.8 | -3967.59 | -0.00396759 | 0.0139503 | 1938.996
166.61 | -493.769 | 0.697515 | 55183.2 | -3967.69 | -0.00396769 | 0.0139503 | 1939.045
166.615 | -493.769 | 0.697515 | 55184.8 | -3967.69 | -0.00396769 | 0.0139503 | 1939.101
166.62 | -493.768 | 0.697515 | 55186.3 | -3967.69 | -0.00396769 | 0.0139503 | 1939.154
166.625 | -493.768 | 0.697515 | 55188 | -3967.81 | -0.00396781 | 0.0139503 | 1939.214
166.63 | -493.768 | 0.697229 | 55189.4 | -3967.92 | -0.00396792 | 0.01394458 | 1939.263
166.635 | -493.768 | 0.696916 | 55191 | -3968.04 | -0.00396804 | 0.01393832 | 1939.319
166.64 | -493.768 | 0.697201 | 55192.5 | -3968.15 | -0.00396815 | 0.01394402 | 1939.372
166.645 | -493.768 | 0.697515 | 55194.1 | -3968.15 | -0.00396815 | 0.0139503 | 1939.428
166.65 | -493.767 | 0.697515 | 55195.5 | -3968.15 | -0.00396815 | 0.0139503 | 1939.477
166.655 | -493.767 | 0.697515 | 55197.1 | -3968.27 | -0.00396827 | 0.0139503 | 1939.533
166.66 | -493.767 | 0.697515 | 55198.6 | -3968.38 | -0.00396838 | 0.0139503 | 1939.586
166.665 | -493.767 | 0.697515 | 55200.3 | -3968.5 | -0.0039685 | 0.0139503 | 1939.646
166.67 | -493.767 | 0.697515 | 55201.8 | -3968.61 | -0.00396861 | 0.0139503 | 1939.698
166.675 | -493.767 | 0.697515 | 55203.5 | -3968.61 | -0.00396861 | 0.0139503 | 1939.758
166.68 | -493.766 | 0.697515 | 55204.9 | -3968.61 | -0.00396861 | 0.0139503 | 1939.807
166.685 | -493.766 | 0.697515 | 55206.5 | -3968.61 | -0.00396861 | 0.0139503 | 1939.864
166.69 | -493.766 | 0.697801 | 55207.9 | -3968.61 | -0.00396861 | 0.01395602 | 1939.913
166.695 | -493.766 | 0.698114 | 55209.5 | -3968.73 | -0.00396873 | 0.01396228 | 1939.969
166.7 | -493.766 | 0.697828 | 55211 | -3968.84 | -0.00396884 | 0.01395656 | 1940.022
166.705 | -493.766 | 0.697515 | 55212.6 | -3968.96 | -0.00396896 | 0.0139503 | 1940.078
166.71 | -493.765 | 0.697799 | 55214.1 | -3969.07 | -0.00396907 | 0.01395598 | 1940.131
166.715 | -493.765 | 0.698114 | 55215.7 | -3969.31 | -0.00396931 | 0.01396228 | 1940.187
166.72 | -493.765 | 0.697829 | 55217.2 | -3969.53 | -0.00396953 | 0.01395658 | 1940.24
166.725 | -493.765 | 0.697515 | 55218.8 | -3969.53 | -0.00396953 | 0.0139503 | 1940.296
166.73 | -493.765 | 0.697798 | 55220.3 | -3969.53 | -0.00396953 | 0.01395596 | 1940.348
166.735 | -493.765 | 0.698114 | 55221.9 | -3969.53 | -0.00396953 | 0.01396228 | 1940.405
166.74 | -493.764 | 0.697829 | 55223.4 | -3969.53 | -0.00396953 | 0.01395658 | 1940.457
166.745 | -493.764 | 0.697515 | 55225.1 | -3969.77 | -0.00396977 | 0.0139503 | 1940.517
166.75 | -493.764 | 0.697801 | 55226.5 | -3969.99 | -0.00396999 | 0.01395602 | 1940.566
166.755 | -493.764 | 0.698114 | 55228.1 | -3970.11 | -0.00397011 | 0.01396228 | 1940.623
166.76 | -493.764 | 0.698114 | 55229.5 | -3970.22 | -0.00397022 | 0.01396228 | 1940.672
166.765 | -493.764 | 0.698115 | 55230.9 | -3970.22 | -0.00397022 | 0.0139623 | 1940.721
166.77 | -493.763 | 0.698115 | 55232.2 | -3970.22 | -0.00397022 | 0.0139623 | 1940.767
166.775 | -493.763 | 0.698115 | 55233.7 | -3970.46 | -0.00397046 | 0.0139623 | 1940.819
166.78 | -493.763 | 0.698399 | 55235 | -3970.68 | -0.00397068 | 0.01396798 | 1940.865
166.785 | -493.763 | 0.698713 | 55236.5 | -3970.8 | -0.0039708 | 0.01397426 | 1940.918
166.79 | -493.763 | 0.69843 | 55237.8 | -3970.91 | -0.00397091 | 0.0139686 | 1940.963
166.795 | -493.763 | 0.698115 | 55239.3 | -3970.91 | -0.00397091 | 0.0139623 | 1941.016
166.8 | -493.762 | 0.698115 | 55240.5 | -3970.91 | -0.00397091 | 0.0139623 | 1941.058
166.805 | -493.762 | 0.698115 | 55241.9 | -3971.03 | -0.00397103 | 0.0139623 | 1941.107
166.81 | -493.762 | 0.698401 | 55243.3 | -3971.14 | -0.00397114 | 0.01396802 | 1941.157
166.815 | -493.762 | 0.698713 | 55244.8 | -3971.14 | -0.00397114 | 0.01397426 | 1941.209
166.82 | -493.762 | 0.698428 | 55246.2 | -3971.14 | -0.00397114 | 0.01396856 | 1941.259
166.825 | -493.762 | 0.698115 | 55247.7 | -3971.26 | -0.00397126 | 0.0139623 | 1941.311
166.83 | -493.761 | 0.698115 | 55248.9 | -3971.37 | -0.00397137 | 0.0139623 | 1941.353
166.835 | -493.761 | 0.698115 | 55250.3 | -3971.49 | -0.00397149 | 0.0139623 | 1941.403
166.84 | -493.761 | 0.698399 | 55251.6 | -3971.6 | -0.0039716 | 0.01396798 | 1941.448
166.845 | -493.761 | 0.698713 | 55253 | -3971.72 | -0.00397172 | 0.01397426 | 1941.498
166.85 | -493.761 | 0.698714 | 55254.4 | -3971.83 | -0.00397183 | 0.01397428 | 1941.547
166.855 | -493.761 | 0.698715 | 55255.9 | -3971.83 | -0.00397183 | 0.0139743 | 1941.599
166.86 | -493.76 | 0.698431 | 55257.3 | -3971.83 | -0.00397183 | 0.01396862 | 1941.649
166.865 | -493.76 | 0.698116 | 55258.8 | -3971.95 | -0.00397195 | 0.01396232 | 1941.701
166.87 | -493.76 | 0.6984 | 55260.1 | -3972.06 | -0.00397206 | 0.013968 | 1941.747
166.875 | -493.76 | 0.698715 | 55261.6 | -3972.18 | -0.00397218 | 0.0139743 | 1941.8
166.88 | -493.76 | 0.698715 | 55263.1 | -3972.29 | -0.00397229 | 0.0139743 | 1941.852
166.885 | -493.76 | 0.698715 | 55264.6 | -3972.29 | -0.00397229 | 0.0139743 | 1941.905
166.89 | -493.759 | 0.698429 | 55266.1 | -3972.29 | -0.00397229 | 0.01396858 | 1941.958
166.895 | -493.759 | 0.698116 | 55267.8 | -3972.53 | -0.00397253 | 0.01396232 | 1942.018
166.9 | -493.759 | 0.698115 | 55269.3 | -3972.75 | -0.00397275 | 0.0139623 | 1942.07
166.905 | -493.759 | 0.698115 | 55271 | -3972.75 | -0.00397275 | 0.0139623 | 1942.13
166.91 | -493.759 | 0.698399 | 55272.5 | -3972.75 | -0.00397275 | 0.01396798 | 1942.183
166.915 | -493.759 | 0.698713 | 55274.2 | -3972.87 | -0.00397287 | 0.01397426 | 1942.242
166.92 | -493.758 | 0.69843 | 55275.7 | -3972.98 | -0.00397298 | 0.0139686 | 1942.295
166.925 | -493.758 | 0.698115 | 55277.5 | -3973.1 | -0.0039731 | 0.0139623 | 1942.358
166.93 | -493.758 | 0.698399 | 55279.1 | -3973.21 | -0.00397321 | 0.01396798 | 1942.415
166.935 | -493.758 | 0.698713 | 55280.9 | -3973.21 | -0.00397321 | 0.01397426 | 1942.478
166.94 | -493.758 | 0.698714 | 55282.5 | -3973.21 | -0.00397321 | 0.01397428 | 1942.534
166.945 | -493.758 | 0.698715 | 55284.3 | -3973.33 | -0.00397333 | 0.0139743 | 1942.597
166.95 | -493.757 | 0.698715 | 55285.9 | -3973.44 | -0.00397344 | 0.0139743 | 1942.654
166.955 | -493.757 | 0.698715 | 55287.7 | -3973.56 | -0.00397356 | 0.0139743 | 1942.717
166.96 | -493.757 | 0.698715 | 55289.2 | -3973.67 | -0.00397367 | 0.0139743 | 1942.77
166.965 | -493.757 | 0.698715 | 55290.9 | -3973.79 | -0.00397379 | 0.0139743 | 1942.829
166.97 | -493.757 | 0.698715 | 55292.5 | -3973.89 | -0.00397389 | 0.0139743 | 1942.885
166.975 | -493.757 | 0.698715 | 55294.2 | -3974.02 | -0.00397402 | 0.0139743 | 1942.945
166.98 | -493.756 | 0.698715 | 55295.7 | -3974.12 | -0.00397412 | 0.0139743 | 1942.998
166.985 | -493.756 | 0.698715 | 55297.3 | -3974.12 | -0.00397412 | 0.0139743 | 1943.054
166.99 | -493.756 | 0.698999 | 55298.5 | -3974.12 | -0.00397412 | 0.01397998 | 1943.096
166.995 | -493.756 | 0.699313 | 55300 | -3974.24 | -0.00397424 | 0.01398626 | 1943.149
167 | -493.756 | 0.699314 | 55301.3 | -3974.35 | -0.00397435 | 0.01398628 | 1943.195
167.005 | -493.756 | 0.699315 | 55302.8 | -3974.59 | -0.00397459 | 0.0139863 | 1943.247
167.01 | -493.755 | 0.699029 | 55304.1 | -3974.81 | -0.00397481 | 0.01398058 | 1943.293
167.015 | -493.755 | 0.698716 | 55305.4 | -3974.81 | -0.00397481 | 0.01397432 | 1943.339
167.02 | -493.755 | 0.699001 | 55306.7 | -3974.81 | -0.00397481 | 0.01398002 | 1943.384
167.025 | -493.755 | 0.699315 | 55308 | -3974.81 | -0.00397481 | 0.0139863 | 1943.43
167.03 | -493.755 | 0.69903 | 55309.3 | -3974.81 | -0.00397481 | 0.0139806 | 1943.476
167.035 | -493.755 | 0.698716 | 55310.6 | -3974.93 | -0.00397493 | 0.01397432 | 1943.521
167.04 | -493.754 | 0.698999 | 55311.9 | -3975.04 | -0.00397504 | 0.01397998 | 1943.567
167.045 | -493.754 | 0.699315 | 55313.4 | -3975.16 | -0.00397516 | 0.0139863 | 1943.62
167.05 | -493.754 | 0.699315 | 55314.7 | -3975.27 | -0.00397527 | 0.0139863 | 1943.666
167.055 | -493.754 | 0.699315 | 55316 | -3975.39 | -0.00397539 | 0.0139863 | 1943.711
167.06 | -493.754 | 0.699315 | 55317.3 | -3975.5 | -0.0039755 | 0.0139863 | 1943.757
167.065 | -493.754 | 0.699315 | 55318.8 | -3975.5 | -0.0039755 | 0.0139863 | 1943.81
167.07 | -493.753 | 0.699315 | 55320.1 | -3975.5 | -0.0039755 | 0.0139863 | 1943.855
167.075 | -493.753 | 0.699315 | 55321.5 | -3975.62 | -0.00397562 | 0.0139863 | 1943.904
167.08 | -493.753 | 0.699315 | 55322.9 | -3975.73 | -0.00397573 | 0.0139863 | 1943.954
167.085 | -493.753 | 0.699315 | 55324.4 | -3975.97 | -0.00397597 | 0.0139863 | 1944.006
167.09 | -493.753 | 0.699315 | 55325.8 | -3976.19 | -0.00397619 | 0.0139863 | 1944.056
167.095 | -493.753 | 0.699315 | 55327.3 | -3976.19 | -0.00397619 | 0.0139863 | 1944.108
167.1 | -493.752 | 0.699315 | 55328.6 | -3976.19 | -0.00397619 | 0.0139863 | 1944.154
167.105 | -493.752 | 0.699315 | 55330.1 | -3976.31 | -0.00397631 | 0.0139863 | 1944.207
167.11 | -493.752 | 0.699315 | 55331.6 | -3976.42 | -0.00397642 | 0.0139863 | 1944.259
167.115 | -493.752 | 0.699315 | 55333.2 | -3976.42 | -0.00397642 | 0.0139863 | 1944.316
167.12 | -493.752 | 0.699315 | 55334.6 | -3976.42 | -0.00397642 | 0.0139863 | 1944.365
167.125 | -493.752 | 0.699315 | 55336.1 | -3976.54 | -0.00397654 | 0.0139863 | 1944.418
167.13 | -493.751 | 0.699315 | 55337.6 | -3976.65 | -0.00397665 | 0.0139863 | 1944.47
167.135 | -493.751 | 0.699315 | 55339.2 | -3976.77 | -0.00397677 | 0.0139863 | 1944.526
167.14 | -493.751 | 0.699315 | 55340.6 | -3976.88 | -0.00397688 | 0.0139863 | 1944.576
167.145 | -493.751 | 0.699315 | 55342.1 | -3977 | -0.003977 | 0.0139863 | 1944.628
167.15 | -493.751 | 0.699315 | 55343.5 | -3977.11 | -0.00397711 | 0.0139863 | 1944.678
167.155 | -493.751 | 0.699315 | 55345 | -3977.11 | -0.00397711 | 0.0139863 | 1944.73
167.16 | -493.75 | 0.699315 | 55346.5 | -3977.11 | -0.00397711 | 0.0139863 | 1944.783
167.165 | -493.75 | 0.699315 | 55348.1 | -3977.23 | -0.00397723 | 0.0139863 | 1944.839
167.17 | -493.75 | 0.699315 | 55349.5 | -3977.34 | -0.00397734 | 0.0139863 | 1944.888
167.175 | -493.75 | 0.699315 | 55351.1 | -3977.46 | -0.00397746 | 0.0139863 | 1944.945
167.18 | -493.75 | 0.699315 | 55352.6 | -3977.57 | -0.00397757 | 0.0139863 | 1944.997
167.185 | -493.75 | 0.699315 | 55354.2 | -3977.69 | -0.00397769 | 0.0139863 | 1945.054
167.19 | -493.749 | 0.699315 | 55355.6 | -3977.8 | -0.0039778 | 0.0139863 | 1945.103
167.195 | -493.749 | 0.699315 | 55357.2 | -3977.8 | -0.0039778 | 0.0139863 | 1945.159
167.2 | -493.749 | 0.699315 | 55358.6 | -3977.8 | -0.0039778 | 0.0139863 | 1945.208
167.205 | -493.749 | 0.699315 | 55360.2 | -3977.92 | -0.00397792 | 0.0139863 | 1945.264
167.21 | -493.749 | 0.699315 | 55361.6 | -3978.03 | -0.00397803 | 0.0139863 | 1945.314
167.215 | -493.749 | 0.699315 | 55363.1 | -3978.15 | -0.00397815 | 0.0139863 | 1945.366
167.22 | -493.748 | 0.699315 | 55364.6 | -3978.26 | -0.00397826 | 0.0139863 | 1945.419
167.225 | -493.748 | 0.699315 | 55366.2 | -3978.38 | -0.00397838 | 0.0139863 | 1945.475
167.23 | -493.748 | 0.699315 | 55367.5 | -3978.49 | -0.00397849 | 0.0139863 | 1945.521
167.235 | -493.748 | 0.699315 | 55369 | -3978.61 | -0.00397861 | 0.0139863 | 1945.574
167.24 | -493.748 | 0.699315 | 55370.4 | -3978.72 | -0.00397872 | 0.0139863 | 1945.623
167.245 | -493.748 | 0.699315 | 55371.9 | -3978.72 | -0.00397872 | 0.0139863 | 1945.675
167.25 | -493.747 | 0.699315 | 55373.3 | -3978.72 | -0.00397872 | 0.0139863 | 1945.725
167.255 | -493.747 | 0.699315 | 55374.8 | -3978.84 | -0.00397884 | 0.0139863 | 1945.777
167.26 | -493.747 | 0.699601 | 55376.3 | -3978.95 | -0.00397895 | 0.01399202 | 1945.83
167.265 | -493.747 | 0.699914 | 55377.9 | -3979.07 | -0.00397907 | 0.01399828 | 1945.886
167.27 | -493.747 | 0.699914 | 55379.3 | -3979.18 | -0.00397918 | 0.01399828 | 1945.935
167.275 | -493.747 | 0.699915 | 55380.8 | -3979.3 | -0.0039793 | 0.0139983 | 1945.988
167.28 | -493.746 | 0.699915 | 55382.3 | -3979.41 | -0.00397941 | 0.0139983 | 1946.041
167.285 | -493.746 | 0.699915 | 55384 | -3979.41 | -0.00397941 | 0.0139983 | 1946.101
167.29 | -493.746 | 0.699915 | 55385.4 | -3979.41 | -0.00397941 | 0.0139983 | 1946.15
167.295 | -493.746 | 0.699915 | 55387 | -3979.41 | -0.00397941 | 0.0139983 | 1946.206
167.3 | -493.746 | 0.699915 | 55388.5 | -3979.41 | -0.00397941 | 0.0139983 | 1946.259
167.305 | -493.746 | 0.699915 | 55390.1 | -3979.53 | -0.00397953 | 0.0139983 | 1946.315
167.31 | -493.745 | 0.699915 | 55391.6 | -3979.64 | -0.00397964 | 0.0139983 | 1946.368
167.315 | -493.745 | 0.699915 | 55393.2 | -3979.88 | -0.00397988 | 0.0139983 | 1946.424
167.32 | -493.745 | 0.699915 | 55394.7 | -3980.1 | -0.0039801 | 0.0139983 | 1946.477
167.325 | -493.745 | 0.699915 | 55396.3 | -3980.1 | -0.0039801 | 0.0139983 | 1946.533
167.33 | -493.745 | 0.699915 | 55397.8 | -3980.1 | -0.0039801 | 0.0139983 | 1946.586
167.335 | -493.745 | 0.699915 | 55399.5 | -3980.22 | -0.00398022 | 0.0139983 | 1946.645
167.34 | -493.744 | 0.699915 | 55401 | -3980.33 | -0.00398033 | 0.0139983 | 1946.698
167.345 | -493.744 | 0.699915 | 55402.8 | -3980.45 | -0.00398045 | 0.0139983 | 1946.761
167.35 | -493.744 | 0.699915 | 55404.3 | -3980.56 | -0.00398056 | 0.0139983 | 1946.814
167.355 | -493.744 | 0.699915 | 55405.9 | -3980.68 | -0.00398068 | 0.0139983 | 1946.87
167.36 | -493.744 | 0.699915 | 55407.4 | -3980.78 | -0.00398078 | 0.0139983 | 1946.923
167.365 | -493.744 | 0.699915 | 55409.1 | -3980.78 | -0.00398078 | 0.0139983 | 1946.983
167.37 | -493.743 | 0.699915 | 55410.7 | -3980.78 | -0.00398078 | 0.0139983 | 1947.039
167.375 | -493.743 | 0.699915 | 55412.4 | -3980.91 | -0.00398091 | 0.0139983 | 1947.099
167.38 | -493.743 | 0.699915 | 55413.9 | -3981.01 | -0.00398101 | 0.0139983 | 1947.151
167.385 | -493.743 | 0.699915 | 55415.6 | -3981.13 | -0.00398113 | 0.0139983 | 1947.211
167.39 | -493.743 | 0.699915 | 55417.2 | -3981.24 | -0.00398124 | 0.0139983 | 1947.267
167.395 | -493.743 | 0.699915 | 55418.9 | -3981.36 | -0.00398136 | 0.0139983 | 1947.327
167.4 | -493.742 | 0.699915 | 55420.5 | -3981.47 | -0.00398147 | 0.0139983 | 1947.383
167.405 | -493.742 | 0.699915 | 55422.2 | -3981.59 | -0.00398159 | 0.0139983 | 1947.443
167.41 | -493.742 | 0.699915 | 55423.7 | -3981.7 | -0.0039817 | 0.0139983 | 1947.496
167.415 | -493.742 | 0.699915 | 55425.4 | -3981.82 | -0.00398182 | 0.0139983 | 1947.555
167.42 | -493.742 | 0.700199 | 55427 | -3981.93 | -0.00398193 | 0.01400398 | 1947.612
167.425 | -493.742 | 0.700513 | 55428.7 | -3981.93 | -0.00398193 | 0.01401026 | 1947.671
167.43 | -493.741 | 0.700514 | 55430.2 | -3981.93 | -0.00398193 | 0.01401028 | 1947.724
167.435 | -493.741 | 0.700515 | 55431.9 | -3982.18 | -0.00398218 | 0.0140103 | 1947.784
167.44 | -493.741 | 0.700515 | 55433.3 | -3982.39 | -0.00398239 | 0.0140103 | 1947.833
167.445 | -493.741 | 0.700515 | 55435 | -3982.39 | -0.00398239 | 0.0140103 | 1947.893
167.45 | -493.741 | 0.700515 | 55436.4 | -3982.39 | -0.00398239 | 0.0140103 | 1947.942
167.455 | -493.741 | 0.700515 | 55437.9 | -3982.51 | -0.00398251 | 0.0140103 | 1947.995
167.46 | -493.74 | 0.700515 | 55439.3 | -3982.62 | -0.00398262 | 0.0140103 | 1948.044
167.465 | -493.74 | 0.700515 | 55440.9 | -3982.86 | -0.00398286 | 0.0140103 | 1948.1
167.47 | -493.74 | 0.700515 | 55442.3 | -3983.08 | -0.00398308 | 0.0140103 | 1948.149
167.475 | -493.74 | 0.700515 | 55443.9 | -3983.08 | -0.00398308 | 0.0140103 | 1948.205
167.48 | -493.74 | 0.700515 | 55445.2 | -3983.08 | -0.00398308 | 0.0140103 | 1948.251
167.485 | -493.74 | 0.700515 | 55446.7 | -3983.2 | -0.0039832 | 0.0140103 | 1948.304
167.49 | -493.739 | 0.700515 | 55448 | -3983.31 | -0.00398331 | 0.0140103 | 1948.349
167.495 | -493.739 | 0.700515 | 55449.5 | -3983.31 | -0.00398331 | 0.0140103 | 1948.402
167.5 | -493.739 | 0.700515 | 55450.8 | -3983.31 | -0.00398331 | 0.0140103 | 1948.448
167.505 | -493.739 | 0.700515 | 55452.3 | -3983.43 | -0.00398343 | 0.0140103 | 1948.501
167.51 | -493.739 | 0.700515 | 55435.9 | -3983.54 | -0.00398354 | 0.0140103 | 1947.924
167.515 | -493.739 | 0.700515 | 55418 | -3983.66 | -0.00398366 | 0.0140103 | 1947.295
167.52 | -493.738 | 0.7008 | 55399 | -3983.77 | -0.00398377 | 0.014016 | 1946.628
167.525 | -493.738 | 0.701113 | 55378 | -3983.77 | -0.00398377 | 0.01402226 | 1945.89
167.53 | -493.738 | 0.700829 | 55358.8 | -3983.77 | -0.00398377 | 0.01401658 | 1945.215
167.535 | -493.738 | 0.700515 | 55337.5 | -3983.89 | -0.00398389 | 0.0140103 | 1944.467
167.54 | -493.738 | 0.700515 | 55318.6 | -3984 | -0.003984 | 0.0140103 | 1943.803
167.545 | -493.738 | 0.700515 | 55297.8 | -3984.12 | -0.00398412 | 0.0140103 | 1943.072
167.55 | -493.737 | 0.700515 | 55278.7 | -3984.23 | -0.00398423 | 0.0140103 | 1942.401
167.555 | -493.737 | 0.700515 | 55257.5 | -3984.35 | -0.00398435 | 0.0140103 | 1941.656
167.56 | -493.737 | 0.699662 | 55238.7 | -3984.46 | -0.00398446 | 0.01399324 | 1940.995
167.565 | -493.737 | 0.698722 | 55218 | -3984.46 | -0.00398446 | 0.01397444 | 1940.268
167.57 | -493.737 | 0.686996 | 55198.9 | -3984.46 | -0.00398446 | 0.01373992 | 1939.597
167.575 | -493.737 | 0.674186 | 55178 | -3984.58 | -0.00398458 | 0.01348372 | 1938.862
167.58 | -493.736 | 0.685596 | 55159.5 | -3984.69 | -0.00398469 | 0.01371192 | 1938.212
167.585 | -493.736 | 0.698111 | 55139.3 | -3984.81 | -0.00398481 | 0.01396222 | 1937.502
167.59 | -493.736 | 0.695265 | 55120.5 | -3984.92 | -0.00398492 | 0.0139053 | 1936.842
167.595 | -493.736 | 0.69213 | 55099.8 | -3984.92 | -0.00398492 | 0.0138426 | 1936.114
167.6 | -493.736 | 0.687578 | 55081.4 | -3984.92 | -0.00398492 | 0.01375156 | 1935.468
167.605 | -493.736 | 0.682547 | 55061 | -3993.85 | -0.00399385 | 0.01365094 | 1934.751
167.615 | -493.735 | 0.6939 | 55059 | -4022.71 | -0.00402271 | 0.013878 | 1934.681
167.62 | -493.735 | 0.696455 | 55061 | -4041.42 | -0.00404142 | 0.0139291 | 1934.751
167.625 | -493.735 | 0.699301 | 55063.2 | -4046.87 | -0.00404687 | 0.01398602 | 1934.828
167.63 | -493.735 | 0.6922 | 55065.2 | -4051.75 | -0.00405175 | 0.013844 | 1934.899
167.635 | -493.735 | 0.684348 | 55067.4 | -4053.19 | -0.00405319 | 0.01368696 | 1934.976
167.64 | -493.734 | 0.686896 | 55069.5 | -4054.51 | -0.00405451 | 0.01373792 | 1935.05
167.645 | -493.734 | 0.689688 | 55071.7 | -4054.99 | -0.00405499 | 0.01379376 | 1935.127
167.65 | -493.734 | 0.693409 | 55074 | -4055.43 | -0.00405543 | 0.01386818 | 1935.208
167.655 | -493.734 | 0.697501 | 55076.4 | -4055.55 | -0.00405555 | 0.01395002 | 1935.292
167.66 | -493.734 | 0.693803 | 55078.3 | -4055.66 | -0.00405566 | 0.01387606 | 1935.359
167.665 | -493.734 | 0.689719 | 55080.3 | -4055.78 | -0.00405578 | 0.01379438 | 1935.429
167.67 | -493.733 | 0.691419 | 55082.4 | -4055.89 | -0.00405589 | 0.01382838 | 1935.503
167.675 | -493.733 | 0.693305 | 55084.7 | -4056.13 | -0.00405613 | 0.0138661 | 1935.584
167.68 | -493.733 | 0.692178 | 55086.5 | -4056.34 | -0.00405634 | 0.01384356 | 1935.647
167.685 | -493.733 | 0.690924 | 55088.5 | -4056.34 | -0.00405634 | 0.01381848 | 1935.717
167.69 | -493.733 | 0.691486 | 55090.4 | -4056.34 | -0.00405634 | 0.01382972 | 1935.784
167.695 | -493.733 | 0.692107 | 55092.5 | -4056.58 | -0.00405658 | 0.01384214 | 1935.858
167.7 | -493.732 | 0.693542 | 55094.2 | -4056.8 | -0.0040568 | 0.01387084 | 1935.918
167.705 | -493.732 | 0.695113 | 55096.1 | -4056.92 | -0.00405692 | 0.01390226 | 1935.984
167.71 | -493.732 | 0.69283 | 55098.1 | -4057.03 | -0.00405703 | 0.0138566 | 1936.055
167.715 | -493.732 | 0.690322 | 55100.5 | -4057.27 | -0.00405727 | 0.01380644 | 1936.139
167.72 | -493.732 | 0.687753 | 55102.3 | -4057.49 | -0.00405749 | 0.01375506 | 1936.202
167.725 | -493.732 | 0.68492 | 55104.3 | -4057.61 | -0.00405761 | 0.0136984 | 1936.272
167.73 | -493.731 | 0.694303 | 55106.3 | -4057.72 | -0.00405772 | 0.01388606 | 1936.343
167.735 | -493.731 | 0.704695 | 55108.6 | -4057.84 | -0.00405784 | 0.0140939 | 1936.424
167.74 | -493.731 | 0.695101 | 55110.4 | -4057.95 | -0.00405795 | 0.01390202 | 1936.487
167.745 | -493.731 | 0.684432 | 55112.4 | -4058.07 | -0.00405807 | 0.01368864 | 1936.557
167.75 | -493.731 | 0.68523 | 55114.5 | -4058.18 | -0.00405818 | 0.0137046 | 1936.631
167.755 | -493.731 | 0.68611 | 55116.8 | -4058.3 | -0.0040583 | 0.0137222 | 1936.712
167.76 | -493.73 | 0.692699 | 55118.6 | -4058.41 | -0.00405841 | 0.01385398 | 1936.775
167.765 | -493.73 | 0.699904 | 55120.7 | -4058.53 | -0.00405853 | 0.01399808 | 1936.849
167.77 | -493.73 | 0.695918 | 55122.7 | -4058.64 | -0.00405864 | 0.01391836 | 1936.919
167.775 | -493.73 | 0.691542 | 55124.8 | -4058.76 | -0.00405876 | 0.01383084 | 1936.993
167.78 | -493.73 | 0.689539 | 55126.8 | -4058.87 | -0.00405887 | 0.01379078 | 1937.063
167.785 | -493.73 | 0.687331 | 55128.9 | -4058.99 | -0.00405899 | 0.01374662 | 1937.137
167.79 | -493.729 | 0.689591 | 55130.9 | -4059.1 | -0.0040591 | 0.01379182 | 1937.207
167.795 | -493.729 | 0.692092 | 55133.2 | -4059.22 | -0.00405922 | 0.01384184 | 1937.288
167.8 | -493.729 | 0.692952 | 55135.1 | -4059.33 | -0.00405933 | 0.01385904 | 1937.355
167.805 | -493.729 | 0.693907 | 55137.2 | -4059.45 | -0.00405945 | 0.01387814 | 1937.428
167.81 | -493.729 | 0.695896 | 55139.1 | -4059.56 | -0.00405956 | 0.01391792 | 1937.495
167.815 | -493.729 | 0.698088 | 55141.2 | -4059.8 | -0.0040598 | 0.01396176 | 1937.569
167.82 | -493.728 | 0.689805 | 55143 | -4060.02 | -0.00406002 | 0.0137961 | 1937.632
167.825 | -493.728 | 0.680754 | 55145.1 | -4059.9 | -0.0040599 | 0.01361508 | 1937.706
167.83 | -493.728 | 0.687595 | 55147 | -4059.79 | -0.00405979 | 0.0137519 | 1937.773
167.835 | -493.728 | 0.695098 | 55149 | -4060.03 | -0.00406003 | 0.01390196 | 1937.843
167.84 | -493.728 | 0.698235 | 55150.8 | -4060.25 | -0.00406025 | 0.0139647 | 1937.906
167.845 | -493.728 | 0.701689 | 55152.9 | -4060.37 | -0.00406037 | 0.01403378 | 1937.98
167.85 | -493.727 | 0.692877 | 55154.7 | -4060.48 | -0.00406048 | 0.01385754 | 1938.043
167.855 | -493.727 | 0.683135 | 55156.8 | -4060.72 | -0.00406072 | 0.0136627 | 1938.117
167.86 | -493.727 | 0.686809 | 55158.6 | -4060.94 | -0.00406094 | 0.01373618 | 1938.18
167.865 | -493.727 | 0.690886 | 55160.6 | -4061.06 | -0.00406106 | 0.01381772 | 1938.251
167.87 | -493.727 | 0.694019 | 55162.4 | -4061.17 | -0.00406117 | 0.01388038 | 1938.314
167.875 | -493.727 | 0.697509 | 55164.4 | -4061.17 | -0.00406117 | 0.01395018 | 1938.384
167.88 | -493.726 | 0.695233 | 55166.3 | -4061.17 | -0.00406117 | 0.01390466 | 1938.451
167.885 | -493.726 | 0.692717 | 55168.3 | -4061.29 | -0.00406129 | 0.01385434 | 1938.521
167.89 | -493.726 | 0.690722 | 55170.2 | -4061.4 | -0.0040614 | 0.01381444 | 1938.588
167.895 | -493.726 | 0.688536 | 55172.3 | -4061.64 | -0.00406164 | 0.01377072 | 1938.662
167.9 | -493.726 | 0.690513 | 55174.1 | -4061.86 | -0.00406186 | 0.01381026 | 1938.725
167.905 | -493.726 | 0.692687 | 55176.1 | -4061.98 | -0.00406198 | 0.01385374 | 1938.795
167.91 | -493.725 | 0.69384 | 55178 | -4062.09 | -0.00406209 | 0.0138768 | 1938.862
167.915 | -493.725 | 0.695113 | 55180.1 | -4062.21 | -0.00406221 | 0.01390226 | 1938.936
167.92 | -493.725 | 0.695114 | 55182 | -4062.32 | -0.00406232 | 0.01390228 | 1939.003
167.925 | -493.725 | 0.695115 | 55184 | -4062.44 | -0.00406244 | 0.0139023 | 1939.073
167.93 | -493.725 | 0.69058 | 55185.9 | -4062.55 | -0.00406255 | 0.0138116 | 1939.14
167.935 | -493.725 | 0.685532 | 55188 | -4062.55 | -0.00406255 | 0.01371064 | 1939.214
167.94 | -493.724 | 0.691507 | 55189.8 | -4062.55 | -0.00406255 | 0.01383014 | 1939.277
167.945 | -493.724 | 0.698105 | 55191.8 | -4062.67 | -0.00406267 | 0.0139621 | 1939.347
167.95 | -493.724 | 0.696685 | 55193.7 | -4062.78 | -0.00406278 | 0.0139337 | 1939.414
167.955 | -493.724 | 0.69513 | 55195.7 | -4063.02 | -0.00406302 | 0.0139026 | 1939.484
167.96 | -493.724 | 0.692556 | 55197.7 | -4063.23 | -0.00406323 | 0.01385112 | 1939.554
167.965 | -493.724 | 0.689728 | 55199.8 | -4063.35 | -0.00406335 | 0.01379456 | 1939.628
167.97 | -493.723 | 0.69029 | 55201.7 | -4063.46 | -0.00406346 | 0.0138058 | 1939.695
167.975 | -493.723 | 0.690911 | 55203.7 | -4063.46 | -0.00406346 | 0.01381822 | 1939.765
167.98 | -493.723 | 0.694038 | 55205.6 | -4063.46 | -0.00406346 | 0.01388076 | 1939.832
167.985 | -493.723 | 0.697503 | 55207.7 | -4063.71 | -0.00406371 | 0.01395006 | 1939.906
167.99 | -493.723 | 0.695248 | 55209.7 | -4063.92 | -0.00406392 | 0.01390496 | 1939.976
167.995 | -493.723 | 0.692742 | 55211.8 | -4064.04 | -0.00406404 | 0.01385484 | 1940.05
168 | -493.722 | 0.691305 | 55213.7 | -4064.15 | -0.00406415 | 0.0138261 | 1940.117
168.005 | -493.722 | 0.689721 | 55215.9 | -4064.27 | -0.00406427 | 0.01379442 | 1940.194
168.01 | -493.722 | 0.692009 | 55217.8 | -4064.38 | -0.00406438 | 0.01384018 | 1940.261
168.015 | -493.722 | 0.694512 | 55219.9 | -4064.5 | -0.0040645 | 0.01389024 | 1940.334
168.02 | -493.722 | 0.69537 | 55221.8 | -4064.61 | -0.00406461 | 0.0139074 | 1940.401
168.025 | -493.722 | 0.696312 | 55224 | -4064.73 | -0.00406473 | 0.01392624 | 1940.478
168.03 | -493.721 | 0.693757 | 55225.9 | -4064.84 | -0.00406484 | 0.01387514 | 1940.545
168.035 | -493.721 | 0.690941 | 55228.1 | -4064.96 | -0.00406496 | 0.01381882 | 1940.623
168.04 | -493.721 | 0.691782 | 55230.1 | -4065.07 | -0.00406507 | 0.01383564 | 1940.693
168.045 | -493.721 | 0.692711 | 55232.3 | -4065.19 | -0.00406519 | 0.01385422 | 1940.77
168.05 | -493.721 | 0.692997 | 55234.2 | -4065.3 | -0.0040653 | 0.01385994 | 1940.837
168.055 | -493.721 | 0.693314 | 55236.4 | -4065.42 | -0.00406542 | 0.01386628 | 1940.914
168.06 | -493.72 | 0.695303 | 55238.3 | -4065.53 | -0.00406553 | 0.01390606 | 1940.981
168.065 | -493.72 | 0.697495 | 55240.4 | -4065.77 | -0.00406577 | 0.0139499 | 1941.055
168.07 | -493.72 | 0.692945 | 55242.4 | -4065.99 | -0.00406599 | 0.0138589 | 1941.125
168.075 | -493.72 | 0.687973 | 55244.6 | -4065.99 | -0.00406599 | 0.01375946 | 1941.202
168.08 | -493.72 | 0.692514 | 55246.5 | -4065.99 | -0.00406599 | 0.01385028 | 1941.269
168.085 | -493.72 | 0.697495 | 55248.6 | -4066.11 | -0.00406611 | 0.0139499 | 1941.343
168.09 | -493.719 | 0.694939 | 55250.4 | -4066.22 | -0.00406622 | 0.01389878 | 1941.406
168.095 | -493.719 | 0.692124 | 55252.5 | -4066.34 | -0.00406634 | 0.01384248 | 1941.48
168.1 | -493.719 | 0.69411 | 55254.3 | -4066.45 | -0.00406645 | 0.0138822 | 1941.543
168.105 | -493.719 | 0.696305 | 55256.3 | -4066.69 | -0.00406669 | 0.0139261 | 1941.613
168.11 | -493.719 | 0.692616 | 55257.9 | -4066.91 | -0.00406691 | 0.01385232 | 1941.67
168.115 | -493.719 | 0.688523 | 55259.8 | -4067.03 | -0.00406703 | 0.01377046 | 1941.736
168.12 | -493.718 | 0.692767 | 55261.5 | -4067.14 | -0.00406714 | 0.01385534 | 1941.796
168.125 | -493.718 | 0.697495 | 55263.4 | -4067.14 | -0.00406714 | 0.0139499 | 1941.863
168.13 | -493.718 | 0.695234 | 55265.1 | -4067.14 | -0.00406714 | 0.01390468 | 1941.923
168.135 | -493.718 | 0.692734 | 55266.9 | -4067.26 | -0.00406726 | 0.01385468 | 1941.986
168.14 | -493.718 | 0.694154 | 55268.7 | -4067.37 | -0.00406737 | 0.01388308 | 1942.049
168.145 | -493.718 | 0.69571 | 55270.6 | -4067.61 | -0.00406761 | 0.0139142 | 1942.116
168.15 | -493.717 | 0.693152 | 55272.3 | -4067.83 | -0.00406783 | 0.01386304 | 1942.176
168.155 | -493.717 | 0.690339 | 55274.3 | -4068.07 | -0.00406807 | 0.01380678 | 1942.246
168.16 | -493.717 | 0.693747 | 55276 | -4068.29 | -0.00406829 | 0.01387494 | 1942.306
168.165 | -493.717 | 0.69751 | 55277.9 | -4068.41 | -0.00406841 | 0.0139502 | 1942.372
168.17 | -493.717 | 0.695238 | 55279.6 | -4068.52 | -0.00406852 | 0.01390476 | 1942.432
168.175 | -493.717 | 0.692719 | 55281.4 | -4068.64 | -0.00406864 | 0.01385438 | 1942.495
168.18 | -493.716 | 0.693853 | 55283.2 | -4068.75 | -0.00406875 | 0.01387706 | 1942.559
168.185 | -493.716 | 0.695115 | 55285.1 | -4068.87 | -0.00406887 | 0.0139023 | 1942.625
168.19 | -493.716 | 0.693976 | 55286.8 | -4068.98 | -0.00406898 | 0.01387952 | 1942.685
168.195 | -493.716 | 0.692719 | 55288.8 | -4069.1 | -0.0040691 | 0.01385438 | 1942.755
168.2 | -493.716 | 0.694431 | 55290.6 | -4069.21 | -0.00406921 | 0.01388862 | 1942.819
168.205 | -493.716 | 0.696305 | 55292.7 | -4069.21 | -0.00406921 | 0.0139261 | 1942.893
168.21 | -493.715 | 0.695171 | 55294.7 | -4069.21 | -0.00406921 | 0.01390342 | 1942.963
168.215 | -493.715 | 0.693924 | 55296.9 | -4069.33 | -0.00406933 | 0.01387848 | 1943.04
168.22 | -493.715 | 0.694204 | 55298.9 | -4069.44 | -0.00406944 | 0.01388408 | 1943.11
168.225 | -493.715 | 0.694512 | 55301.1 | -4069.44 | -0.00406944 | 0.01389024 | 1943.188
168.23 | -493.715 | 0.693947 | 55303 | -4069.44 | -0.00406944 | 0.01387894 | 1943.254
168.235 | -493.715 | 0.693322 | 55305.2 | -4069.56 | -0.00406956 | 0.01386644 | 1943.332
168.24 | -493.714 | 0.694738 | 55307.2 | -4069.67 | -0.00406967 | 0.01389476 | 1943.402
168.245 | -493.714 | 0.696312 | 55309.4 | -4069.79 | -0.00406979 | 0.01392624 | 1943.479
168.25 | -493.714 | 0.694608 | 55311.3 | -4069.89 | -0.00406989 | 0.01389216 | 1943.546
168.255 | -493.714 | 0.692727 | 55313.3 | -4070.13 | -0.00407013 | 0.01385454 | 1943.616
168.26 | -493.714 | 0.694148 | 55315.2 | -4070.35 | -0.00407035 | 0.01388296 | 1943.683
168.265 | -493.714 | 0.695702 | 55317.3 | -4070.47 | -0.00407047 | 0.01391404 | 1943.757
168.27 | -493.713 | 0.694567 | 55319.3 | -4070.58 | -0.00407058 | 0.01389134 | 1943.827
168.275 | -493.713 | 0.693322 | 55321.4 | -4070.7 | -0.0040707 | 0.01386644 | 1943.901
168.28 | -493.713 | 0.695027 | 55323.3 | -4070.81 | -0.00407081 | 0.01390054 | 1943.968
168.285 | -493.713 | 0.696907 | 55325.3 | -4070.93 | -0.00407093 | 0.01393814 | 1944.038
168.29 | -493.713 | 0.694923 | 55327.2 | -4071.04 | -0.00407104 | 0.01389846 | 1944.105
168.295 | -493.713 | 0.692727 | 55329.3 | -4071.28 | -0.00407128 | 0.01385454 | 1944.179
168.3 | -493.712 | 0.694982 | 55331.1 | -4071.5 | -0.0040715 | 0.01389964 | 1944.242
168.305 | -493.712 | 0.697487 | 55333.2 | -4071.62 | -0.00407162 | 0.01394974 | 1944.316
168.31 | -493.712 | 0.695223 | 55335 | -4071.73 | -0.00407173 | 0.01390446 | 1944.379
168.315 | -493.712 | 0.692727 | 55336.9 | -4071.73 | -0.00407173 | 0.01385454 | 1944.446
168.32 | -493.712 | 0.695293 | 55338.6 | -4071.73 | -0.00407173 | 0.01390586 | 1944.505
168.325 | -493.712 | 0.698098 | 55340.5 | -4071.85 | -0.00407185 | 0.01396196 | 1944.572
168.33 | -493.711 | 0.695827 | 55342.2 | -4071.96 | -0.00407196 | 0.01391654 | 1944.632
168.335 | -493.711 | 0.693337 | 55344.1 | -4072.08 | -0.00407208 | 0.01386674 | 1944.699
168.34 | -493.711 | 0.694753 | 55345.8 | -4072.19 | -0.00407219 | 0.01389506 | 1944.758
168.345 | -493.711 | 0.696312 | 55347.6 | -4072.31 | -0.00407231 | 0.01392624 | 1944.822
168.35 | -493.711 | 0.695175 | 55349.3 | -4072.42 | -0.00407242 | 0.0139035 | 1944.881
168.355 | -493.711 | 0.693917 | 55351.2 | -4072.54 | -0.00407254 | 0.01387834 | 1944.948
168.36 | -493.71 | 0.695334 | 55352.9 | -4072.65 | -0.00407265 | 0.01390668 | 1945.008
168.365 | -493.71 | 0.696907 | 55354.8 | -4072.77 | -0.00407277 | 0.01393814 | 1945.075
168.37 | -493.71 | 0.695211 | 55356.4 | -4072.88 | -0.00407288 | 0.01390422 | 1945.131
168.375 | -493.71 | 0.693322 | 55358.2 | -4073 | -0.004073 | 0.01386644 | 1945.194
168.38 | -493.71 | 0.694452 | 55360 | -4073.11 | -0.00407311 | 0.01388904 | 1945.257
168.385 | -493.71 | 0.695702 | 55361.9 | -4073.23 | -0.00407323 | 0.01391404 | 1945.324
168.39 | -493.709 | 0.695138 | 55363.5 | -4073.34 | -0.00407334 | 0.01390276 | 1945.38
168.395 | -493.709 | 0.694519 | 55365.4 | -4073.46 | -0.00407346 | 0.01389038 | 1945.447
168.4 | -493.709 | 0.695373 | 55367 | -4073.57 | -0.00407357 | 0.01390746 | 1945.503
168.405 | -493.709 | 0.696312 | 55368.9 | -4073.69 | -0.00407369 | 0.01392624 | 1945.57
168.41 | -493.709 | 0.69546 | 55370.6 | -4073.8 | -0.0040738 | 0.0139092 | 1945.63
168.415 | -493.709 | 0.694519 | 55372.4 | -4073.92 | -0.00407392 | 0.01389038 | 1945.693
168.42 | -493.708 | 0.69537 | 55374.1 | -4074.03 | -0.00407403 | 0.0139074 | 1945.753
168.425 | -493.708 | 0.696312 | 55376 | -4074.15 | -0.00407415 | 0.01392624 | 1945.82
168.43 | -493.708 | 0.696031 | 55377.7 | -4074.26 | -0.00407426 | 0.01392062 | 1945.879
168.435 | -493.708 | 0.695717 | 55379.6 | -4074.38 | -0.00407438 | 0.01391434 | 1945.946
168.44 | -493.708 | 0.696 | 55381.4 | -4074.49 | -0.00407449 | 0.01392 | 1946.009
168.445 | -493.708 | 0.696312 | 55383.4 | -4074.61 | -0.00407461 | 0.01392624 | 1946.08
168.45 | -493.707 | 0.696028 | 55385.1 | -4074.72 | -0.00407472 | 0.01392056 | 1946.139
168.455 | -493.707 | 0.695717 | 55387.1 | -4074.96 | -0.00407496 | 0.01391434 | 1946.21
168.46 | -493.707 | 0.695716 | 55388.8 | -4075.18 | -0.00407518 | 0.01391432 | 1946.269
168.465 | -493.707 | 0.695715 | 55390.7 | -4075.18 | -0.00407518 | 0.0139143 | 1946.336
168.47 | -493.707 | 0.695999 | 55392.5 | -4075.18 | -0.00407518 | 0.01391998 | 1946.399
168.475 | -493.707 | 0.696314 | 55394.5 | -4075.3 | -0.0040753 | 0.01392628 | 1946.47
168.48 | -493.706 | 0.696029 | 55396.2 | -4075.41 | -0.00407541 | 0.01392058 | 1946.529
168.485 | -493.706 | 0.695715 | 55398.1 | -4075.53 | -0.00407553 | 0.0139143 | 1946.596
168.49 | -493.706 | 0.695431 | 55399.8 | -4075.64 | -0.00407564 | 0.01390862 | 1946.656
168.495 | -493.706 | 0.695116 | 55401.7 | -4075.64 | -0.00407564 | 0.01390232 | 1946.723
168.5 | -493.706 | 0.695399 | 55403.4 | -4075.64 | -0.00407564 | 0.01390798 | 1946.782
168.505 | -493.706 | 0.695711 | 55405.3 | -4075.76 | -0.00407576 | 0.01391422 | 1946.849
168.51 | -493.705 | 0.695999 | 55407 | -4075.87 | -0.00407587 | 0.01391998 | 1946.909
168.515 | -493.705 | 0.696314 | 55408.9 | -4076.11 | -0.00407611 | 0.01392628 | 1946.976
168.52 | -493.705 | 0.696028 | 55410.6 | -4076.33 | -0.00407633 | 0.01392056 | 1947.035
168.525 | -493.705 | 0.695715 | 55412.5 | -4076.45 | -0.00407645 | 0.0139143 | 1947.102
168.53 | -493.705 | 0.69543 | 55414.2 | -4076.56 | -0.00407656 | 0.0139086 | 1947.162
168.535 | -493.705 | 0.695116 | 55416.1 | -4076.56 | -0.00407656 | 0.01390232 | 1947.229
168.54 | -493.704 | 0.695684 | 55417.7 | -4076.56 | -0.00407656 | 0.01391368 | 1947.285
168.545 | -493.704 | 0.696314 | 55419.6 | -4076.68 | -0.00407668 | 0.01392628 | 1947.352
168.55 | -493.704 | 0.696314 | 55421.2 | -4076.78 | -0.00407678 | 0.01392628 | 1947.408
168.555 | -493.704 | 0.696315 | 55422.9 | -4077.03 | -0.00407703 | 0.0139263 | 1947.468
168.56 | -493.704 | 0.69603 | 55424.6 | -4077.24 | -0.00407724 | 0.0139206 | 1947.527
168.565 | -493.704 | 0.695716 | 55426.4 | -4077.36 | -0.00407736 | 0.01391432 | 1947.59
168.57 | -493.703 | 0.696002 | 55428 | -4077.47 | -0.00407747 | 0.01392004 | 1947.647
168.575 | -493.703 | 0.696315 | 55429.7 | -4077.47 | -0.00407747 | 0.0139263 | 1947.706
168.58 | -493.703 | 0.696315 | 55431.4 | -4077.47 | -0.00407747 | 0.0139263 | 1947.766
168.585 | -493.703 | 0.696315 | 55433.3 | -4077.59 | -0.00407759 | 0.0139263 | 1947.833
168.59 | -493.703 | 0.6966 | 55434.9 | -4077.7 | -0.0040777 | 0.013932 | 1947.889
168.595 | -493.703 | 0.696913 | 55436.8 | -4077.94 | -0.00407794 | 0.01393826 | 1947.956
168.6 | -493.702 | 0.696345 | 55438.4 | -4078.16 | -0.00407816 | 0.0139269 | 1948.012
168.605 | -493.702 | 0.695716 | 55440.3 | -4078.28 | -0.00407828 | 0.01391432 | 1948.079
168.61 | -493.702 | 0.696283 | 55441.9 | -4078.39 | -0.00407839 | 0.01392566 | 1948.135
168.615 | -493.702 | 0.696913 | 55443.8 | -4078.39 | -0.00407839 | 0.01393826 | 1948.202
168.62 | -493.702 | 0.696347 | 55445.4 | -4078.39 | -0.00407839 | 0.01392694 | 1948.258
168.625 | -493.702 | 0.695716 | 55447.3 | -4078.51 | -0.00407851 | 0.01391432 | 1948.325
168.63 | -493.701 | 0.696567 | 55449.1 | -4078.62 | -0.00407862 | 0.01393134 | 1948.388
168.635 | -493.701 | 0.697509 | 55451 | -4078.62 | -0.00407862 | 0.01395018 | 1948.455
168.64 | -493.701 | 0.696653 | 55452.8 | -4078.62 | -0.00407862 | 0.01393306 | 1948.518
168.645 | -493.701 | 0.695716 | 55454.7 | -4078.86 | -0.00407886 | 0.01391432 | 1948.585
168.65 | -493.701 | 0.696569 | 55456.5 | -4079.08 | -0.00407908 | 0.01393138 | 1948.648
168.655 | -493.701 | 0.697509 | 55458.4 | -4079.2 | -0.0040792 | 0.01395018 | 1948.715
168.66 | -493.7 | 0.696657 | 55460.2 | -4079.31 | -0.00407931 | 0.01393314 | 1948.778
168.665 | -493.7 | 0.695716 | 55462.2 | -4079.43 | -0.00407943 | 0.01391432 | 1948.848
168.67 | -493.7 | 0.696284 | 55464.1 | -4079.54 | -0.00407954 | 0.01392568 | 1948.915
168.675 | -493.7 | 0.696913 | 55466.1 | -4079.66 | -0.00407966 | 0.01393826 | 1948.985
168.68 | -493.7 | 0.696914 | 55467.9 | -4079.77 | -0.00407977 | 0.01393828 | 1949.049
168.685 | -493.7 | 0.696915 | 55469.9 | -4079.89 | -0.00407989 | 0.0139383 | 1949.119
168.69 | -493.699 | 0.696915 | 55471.8 | -4080 | -0.00408 | 0.0139383 | 1949.186
168.695 | -493.699 | 0.696915 | 55473.8 | -4080 | -0.00408 | 0.0139383 | 1949.256
168.7 | -493.699 | 0.696915 | 55475.7 | -4080 | -0.00408 | 0.0139383 | 1949.323
168.705 | -493.699 | 0.696915 | 55477.8 | -4080.12 | -0.00408012 | 0.0139383 | 1949.397
168.71 | -493.699 | 0.696915 | 55479.6 | -4080.23 | -0.00408023 | 0.0139383 | 1949.46
168.715 | -493.699 | 0.696915 | 55481.6 | -4080.35 | -0.00408035 | 0.0139383 | 1949.53
168.72 | -493.698 | 0.696915 | 55483.5 | -4080.46 | -0.00408046 | 0.0139383 | 1949.597
168.725 | -493.698 | 0.696915 | 55485.6 | -4080.58 | -0.00408058 | 0.0139383 | 1949.671
168.73 | -493.698 | 0.696915 | 55487.3 | -4080.69 | -0.00408069 | 0.0139383 | 1949.73
168.735 | -493.698 | 0.696915 | 55489.3 | -4080.81 | -0.00408081 | 0.0139383 | 1949.801
168.74 | -493.698 | 0.696915 | 55491 | -4080.92 | -0.00408092 | 0.0139383 | 1949.86
168.745 | -493.698 | 0.696915 | 55493 | -4081.04 | -0.00408104 | 0.0139383 | 1949.931
168.75 | -493.697 | 0.696915 | 55494.7 | -4081.15 | -0.00408115 | 0.0139383 | 1949.99
168.755 | -493.697 | 0.696915 | 55496.6 | -4081.27 | -0.00408127 | 0.0139383 | 1950.057
168.76 | -493.697 | 0.696915 | 55498.3 | -4081.38 | -0.00408138 | 0.0139383 | 1950.117
168.765 | -493.697 | 0.696915 | 55500.2 | -4081.5 | -0.0040815 | 0.0139383 | 1950.184
168.77 | -493.697 | 0.696915 | 55501.8 | -4081.61 | -0.00408161 | 0.0139383 | 1950.24
168.775 | -493.697 | 0.696915 | 55503.6 | -4081.73 | -0.00408173 | 0.0139383 | 1950.303
168.78 | -493.696 | 0.696915 | 55505.3 | -4081.84 | -0.00408184 | 0.0139383 | 1950.363
168.785 | -493.696 | 0.696915 | 55507.1 | -4081.96 | -0.00408196 | 0.0139383 | 1950.426
168.79 | -493.696 | 0.696915 | 55508.6 | -4082.07 | -0.00408207 | 0.0139383 | 1950.479
168.795 | -493.696 | 0.696915 | 55510.4 | -4082.31 | -0.00408231 | 0.0139383 | 1950.542
168.8 | -493.696 | 0.696915 | 55512 | -4082.53 | -0.00408253 | 0.0139383 | 1950.598
168.805 | -493.696 | 0.696915 | 55513.8 | -4082.65 | -0.00408265 | 0.0139383 | 1950.662
168.81 | -493.695 | 0.697199 | 55515.4 | -4082.76 | -0.00408276 | 0.01394398 | 1950.718
168.815 | -493.695 | 0.697513 | 55517.2 | -4082.88 | -0.00408288 | 0.01395026 | 1950.781
168.82 | -493.695 | 0.697227 | 55518.8 | -4082.99 | -0.00408299 | 0.01394454 | 1950.837
168.825 | -493.695 | 0.696915 | 55520.5 | -4082.99 | -0.00408299 | 0.0139383 | 1950.897
168.83 | -493.695 | 0.6972 | 55522.1 | -4082.99 | -0.00408299 | 0.013944 | 1950.953
168.835 | -493.695 | 0.697513 | 55523.9 | -4083.11 | -0.00408311 | 0.01395026 | 1951.016
168.84 | -493.694 | 0.697514 | 55525.5 | -4083.22 | -0.00408322 | 0.01395028 | 1951.073
168.845 | -493.694 | 0.697515 | 55527.3 | -4083.34 | -0.00408334 | 0.0139503 | 1951.136
168.85 | -493.694 | 0.697515 | 55528.9 | -4083.45 | -0.00408345 | 0.0139503 | 1951.192
168.855 | -493.694 | 0.697515 | 55530.8 | -4083.69 | -0.00408369 | 0.0139503 | 1951.259
168.86 | -493.694 | 0.697231 | 55532.5 | -4083.9 | -0.0040839 | 0.01394462 | 1951.319
168.865 | -493.694 | 0.696916 | 55534.4 | -4083.9 | -0.0040839 | 0.01393832 | 1951.385
168.87 | -493.693 | 0.697199 | 55536.1 | -4083.9 | -0.0040839 | 0.01394398 | 1951.445
168.875 | -493.693 | 0.697515 | 55537.9 | -4083.9 | -0.0040839 | 0.0139503 | 1951.508
168.88 | -493.693 | 0.697515 | 55539.6 | -4083.9 | -0.0040839 | 0.0139503 | 1951.568
168.885 | -493.693 | 0.697515 | 55541.4 | -4084.14 | -0.00408414 | 0.0139503 | 1951.631
168.89 | -493.693 | 0.697515 | 55543.1 | -4084.36 | -0.00408436 | 0.0139503 | 1951.691
168.895 | -493.693 | 0.697515 | 55545 | -4084.36 | -0.00408436 | 0.0139503 | 1951.758
168.9 | -493.692 | 0.697515 | 55546.6 | -4084.36 | -0.00408436 | 0.0139503 | 1951.814
168.905 | -493.692 | 0.697515 | 55548.4 | -4084.36 | -0.00408436 | 0.0139503 | 1951.877
168.91 | -493.692 | 0.697515 | 55550.1 | -4084.36 | -0.00408436 | 0.0139503 | 1951.937
168.915 | -493.692 | 0.697515 | 55551.9 | -4084.6 | -0.0040846 | 0.0139503 | 1952
168.92 | -493.692 | 0.697799 | 55553.6 | -4084.82 | -0.00408482 | 0.01395598 | 1952.06
168.925 | -493.692 | 0.698114 | 55555.4 | -4084.94 | -0.00408494 | 0.01396228 | 1952.123
168.93 | -493.691 | 0.69783 | 55557.1 | -4085.05 | -0.00408505 | 0.0139566 | 1952.183
168.935 | -493.691 | 0.697515 | 55558.9 | -4085.17 | -0.00408517 | 0.0139503 | 1952.246
168.94 | -493.691 | 0.697799 | 55560.5 | -4085.28 | -0.00408528 | 0.01395598 | 1952.303
168.945 | -493.691 | 0.698114 | 55562.3 | -4085.4 | -0.0040854 | 0.01396228 | 1952.366
168.95 | -493.691 | 0.698114 | 55564 | -4085.51 | -0.00408551 | 0.01396228 | 1952.426
168.955 | -493.691 | 0.698115 | 55565.8 | -4085.63 | -0.00408563 | 0.0139623 | 1952.489
168.96 | -493.69 | 0.698115 | 55567.5 | -4085.74 | -0.00408574 | 0.0139623 | 1952.549
168.965 | -493.69 | 0.698115 | 55569.3 | -4085.86 | -0.00408586 | 0.0139623 | 1952.612
168.97 | -493.69 | 0.698115 | 55570.9 | -4085.97 | -0.00408597 | 0.0139623 | 1952.668
168.975 | -493.69 | 0.698115 | 55572.8 | -4085.97 | -0.00408597 | 0.0139623 | 1952.735
168.98 | -493.69 | 0.698115 | 55574.5 | -4085.97 | -0.00408597 | 0.0139623 | 1952.794
168.985 | -493.69 | 0.698115 | 55576.4 | -4086.21 | -0.00408621 | 0.0139623 | 1952.861
168.99 | -493.689 | 0.698115 | 55578.1 | -4086.43 | -0.00408643 | 0.0139623 | 1952.921
168.995 | -493.689 | 0.698115 | 55580 | -4086.55 | -0.00408655 | 0.0139623 | 1952.988
169 | -493.689 | 0.698115 | 55581.7 | -4086.66 | -0.00408666 | 0.0139623 | 1953.047
169.005 | -493.689 | 0.698115 | 55583.6 | -4086.66 | -0.00408666 | 0.0139623 | 1953.114
169.01 | -493.689 | 0.697829 | 55585.3 | -4086.66 | -0.00408666 | 0.01395658 | 1953.174
169.015 | -493.689 | 0.697516 | 55587.2 | -4086.78 | -0.00408678 | 0.01395032 | 1953.241
169.02 | -493.688 | 0.698087 | 55588.9 | -4086.89 | -0.00408689 | 0.01396174 | 1953.3
169.025 | -493.688 | 0.698713 | 55590.8 | -4087.01 | -0.00408701 | 0.01397426 | 1953.367
169.03 | -493.688 | 0.698429 | 55592.4 | -4087.12 | -0.00408712 | 0.01396858 | 1953.423
169.035 | -493.688 | 0.698115 | 55594.3 | -4087.36 | -0.00408736 | 0.0139623 | 1953.49
169.04 | -493.688 | 0.698399 | 55596 | -4087.58 | -0.00408758 | 0.01396798 | 1953.55
169.045 | -493.688 | 0.698713 | 55597.8 | -4087.58 | -0.00408758 | 0.01397426 | 1953.613
169.05 | -493.687 | 0.69843 | 55599.6 | -4087.58 | -0.00408758 | 0.0139686 | 1953.676
169.055 | -493.687 | 0.698115 | 55601.4 | -4087.7 | -0.0040877 | 0.0139623 | 1953.74
169.06 | -493.687 | 0.698399 | 55603.1 | -4087.81 | -0.00408781 | 0.01396798 | 1953.799
169.065 | -493.687 | 0.698713 | 55605 | -4087.93 | -0.00408793 | 0.01397426 | 1953.866
169.07 | -493.687 | 0.698714 | 55606.7 | -4088.04 | -0.00408804 | 0.01397428 | 1953.926
169.075 | -493.687 | 0.698715 | 55608.5 | -4088.16 | -0.00408816 | 0.0139743 | 1953.989
169.08 | -493.686 | 0.698715 | 55610.1 | -4088.27 | -0.00408827 | 0.0139743 | 1954.045
169.085 | -493.686 | 0.698715 | 55612 | -4088.39 | -0.00408839 | 0.0139743 | 1954.112
169.09 | -493.686 | 0.698715 | 55613.6 | -4088.5 | -0.0040885 | 0.0139743 | 1954.168
169.095 | -493.686 | 0.698715 | 55615.3 | -4088.62 | -0.00408862 | 0.0139743 | 1954.228
169.1 | -493.686 | 0.698715 | 55617 | -4088.73 | -0.00408873 | 0.0139743 | 1954.288
169.105 | -493.686 | 0.698715 | 55618.8 | -4088.85 | -0.00408885 | 0.0139743 | 1954.351
169.11 | -493.685 | 0.698715 | 55620.3 | -4088.96 | -0.00408896 | 0.0139743 | 1954.404
169.115 | -493.685 | 0.698715 | 55621.9 | -4088.96 | -0.00408896 | 0.0139743 | 1954.46
169.12 | -493.685 | 0.698715 | 55623.5 | -4088.96 | -0.00408896 | 0.0139743 | 1954.516
169.125 | -493.685 | 0.698715 | 55625.3 | -4089.08 | -0.00408908 | 0.0139743 | 1954.58
169.13 | -493.685 | 0.698715 | 55626.9 | -4089.19 | -0.00408919 | 0.0139743 | 1954.636
169.135 | -493.685 | 0.698715 | 55628.6 | -4089.31 | -0.00408931 | 0.0139743 | 1954.695
169.14 | -493.684 | 0.698715 | 55630.2 | -4089.42 | -0.00408942 | 0.0139743 | 1954.752
169.145 | -493.684 | 0.698715 | 55632 | -4089.54 | -0.00408954 | 0.0139743 | 1954.815
169.15 | -493.684 | 0.698715 | 55633.6 | -4089.65 | -0.00408965 | 0.0139743 | 1954.871
169.155 | -493.684 | 0.698715 | 55635.3 | -4089.77 | -0.00408977 | 0.0139743 | 1954.931
169.16 | -493.684 | 0.698715 | 55636.8 | -4089.88 | -0.00408988 | 0.0139743 | 1954.984
169.165 | -493.684 | 0.698715 | 55638.6 | -4090 | -0.00409 | 0.0139743 | 1955.047
169.17 | -493.683 | 0.698715 | 55640.2 | -4090.11 | -0.00409011 | 0.0139743 | 1955.103
169.175 | -493.683 | 0.698715 | 55642 | -4090.23 | -0.00409023 | 0.0139743 | 1955.166
169.18 | -493.683 | 0.698715 | 55643.6 | -4090.33 | -0.00409033 | 0.0139743 | 1955.223
169.185 | -493.683 | 0.698715 | 55645.3 | -4090.46 | -0.00409046 | 0.0139743 | 1955.282
169.19 | -493.683 | 0.698715 | 55646.9 | -4090.56 | -0.00409056 | 0.0139743 | 1955.338
169.195 | -493.683 | 0.698715 | 55648.6 | -4090.56 | -0.00409056 | 0.0139743 | 1955.398
169.2 | -493.682 | 0.699 | 55650.1 | -4090.56 | -0.00409056 | 0.01398 | 1955.451
169.205 | -493.682 | 0.699313 | 55651.8 | -4090.68 | -0.00409068 | 0.01398626 | 1955.511
169.21 | -493.682 | 0.699028 | 55653.4 | -4090.79 | -0.00409079 | 0.01398056 | 1955.567
169.215 | -493.682 | 0.698715 | 55655.2 | -4090.91 | -0.00409091 | 0.0139743 | 1955.63
169.22 | -493.682 | 0.698999 | 55656.7 | -4091.02 | -0.00409102 | 0.01397998 | 1955.683
169.225 | -493.682 | 0.699313 | 55658.5 | -4091.14 | -0.00409114 | 0.01398626 | 1955.746
169.23 | -493.681 | 0.699314 | 55660.1 | -4091.25 | -0.00409125 | 0.01398628 | 1955.802
169.235 | -493.681 | 0.699315 | 55661.9 | -4091.37 | -0.00409137 | 0.0139863 | 1955.866
169.24 | -493.681 | 0.699315 | 55663.4 | -4091.48 | -0.00409148 | 0.0139863 | 1955.918
169.245 | -493.681 | 0.699315 | 55665.2 | -4091.6 | -0.0040916 | 0.0139863 | 1955.982
169.25 | -493.681 | 0.699315 | 55666.8 | -4091.71 | -0.00409171 | 0.0139863 | 1956.038
169.255 | -493.681 | 0.699315 | 55668.6 | -4091.71 | -0.00409171 | 0.0139863 | 1956.101
169.26 | -493.68 | 0.699028 | 55670.2 | -4091.71 | -0.00409171 | 0.01398056 | 1956.157
169.265 | -493.68 | 0.698716 | 55671.9 | -4091.95 | -0.00409195 | 0.01397432 | 1956.217
169.27 | -493.68 | 0.699001 | 55673.5 | -4092.17 | -0.00409217 | 0.01398002 | 1956.273
169.275 | -493.68 | 0.699315 | 55675.2 | -4092.17 | -0.00409217 | 0.0139863 | 1956.333
169.28 | -493.68 | 0.699315 | 55676.9 | -4092.17 | -0.00409217 | 0.0139863 | 1956.393
169.285 | -493.68 | 0.699315 | 55678.7 | -4092.41 | -0.00409241 | 0.0139863 | 1956.456
169.29 | -493.679 | 0.699315 | 55680.4 | -4092.63 | -0.00409263 | 0.0139863 | 1956.516
169.295 | -493.679 | 0.699315 | 55682.4 | -4092.75 | -0.00409275 | 0.0139863 | 1956.586
169.3 | -493.679 | 0.699031 | 55684.1 | -4092.86 | -0.00409286 | 0.01398062 | 1956.646
169.305 | -493.679 | 0.698716 | 55686.1 | -4092.86 | -0.00409286 | 0.01397432 | 1956.716
169.31 | -493.679 | 0.699001 | 55687.8 | -4092.86 | -0.00409286 | 0.01398002 | 1956.776
169.315 | -493.679 | 0.699315 | 55689.8 | -4092.98 | -0.00409298 | 0.0139863 | 1956.846
169.32 | -493.678 | 0.699315 | 55691.6 | -4093.09 | -0.00409309 | 0.0139863 | 1956.909
169.325 | -493.678 | 0.699315 | 55693.5 | -4093.21 | -0.00409321 | 0.0139863 | 1956.976
169.33 | -493.678 | 0.699315 | 55695.2 | -4093.32 | -0.00409332 | 0.0139863 | 1957.036
169.335 | -493.678 | 0.699315 | 55697.1 | -4093.44 | -0.00409344 | 0.0139863 | 1957.102
169.34 | -493.678 | 0.699315 | 55698.9 | -4093.55 | -0.00409355 | 0.0139863 | 1957.166
169.345 | -493.678 | 0.699315 | 55700.9 | -4093.67 | -0.00409367 | 0.0139863 | 1957.236
169.35 | -493.677 | 0.699599 | 55702.6 | -4093.78 | -0.00409378 | 0.01399198 | 1957.296
169.355 | -493.677 | 0.699914 | 55704.4 | -4093.9 | -0.0040939 | 0.01399828 | 1957.359
169.36 | -493.677 | 0.699914 | 55706.2 | -4094.01 | -0.00409401 | 0.01399828 | 1957.422
169.365 | -493.677 | 0.699915 | 55708.2 | -4094.13 | -0.00409413 | 0.0139983 | 1957.492
169.37 | -493.677 | 0.699915 | 55709.9 | -4094.24 | -0.00409424 | 0.0139983 | 1957.552
169.375 | -493.677 | 0.699915 | 55711.9 | -4094.24 | -0.00409424 | 0.0139983 | 1957.622
169.38 | -493.676 | 0.69963 | 55713.6 | -4094.24 | -0.00409424 | 0.0139926 | 1957.682
169.385 | -493.676 | 0.699316 | 55715.4 | -4094.48 | -0.00409448 | 0.01398632 | 1957.745
169.39 | -493.676 | 0.699601 | 55717.1 | -4094.7 | -0.0040947 | 0.01399202 | 1957.805
169.395 | -493.676 | 0.699915 | 55718.9 | -4094.82 | -0.00409482 | 0.0139983 | 1957.868
169.4 | -493.676 | 0.699629 | 55720.6 | -4094.93 | -0.00409493 | 0.01399258 | 1957.928
169.405 | -493.676 | 0.699316 | 55722.5 | -4094.93 | -0.00409493 | 0.01398632 | 1957.995
169.41 | -493.675 | 0.6996 | 55724.1 | -4094.93 | -0.00409493 | 0.013992 | 1958.051
169.415 | -493.675 | 0.699915 | 55725.8 | -4095.05 | -0.00409505 | 0.0139983 | 1958.111
169.42 | -493.675 | 0.699631 | 55727.5 | -4095.16 | -0.00409516 | 0.01399262 | 1958.171
169.425 | -493.675 | 0.699316 | 55729.4 | -4095.4 | -0.0040954 | 0.01398632 | 1958.237
169.43 | -493.675 | 0.699599 | 55731 | -4095.62 | -0.00409562 | 0.01399198 | 1958.294
169.435 | -493.675 | 0.699915 | 55732.8 | -4095.62 | -0.00409562 | 0.0139983 | 1958.357
169.44 | -493.674 | 0.699915 | 55734.3 | -4095.62 | -0.00409562 | 0.0139983 | 1958.41
169.445 | -493.674 | 0.699915 | 55736 | -4095.86 | -0.00409586 | 0.0139983 | 1958.469
169.45 | -493.674 | 0.699915 | 55737.5 | -4096.08 | -0.00409608 | 0.0139983 | 1958.522
169.455 | -493.674 | 0.699915 | 55739.3 | -4096.08 | -0.00409608 | 0.0139983 | 1958.585
169.46 | -493.674 | 0.699915 | 55740.8 | -4096.08 | -0.00409608 | 0.0139983 | 1958.638
169.465 | -493.674 | 0.699915 | 55742.4 | -4096.2 | -0.0040962 | 0.0139983 | 1958.694
169.47 | -493.673 | 0.699915 | 55743.9 | -4096.31 | -0.00409631 | 0.0139983 | 1958.747
169.475 | -493.673 | 0.699915 | 55745.5 | -4096.43 | -0.00409643 | 0.0139983 | 1958.803
169.48 | -493.673 | 0.699915 | 55747.1 | -4096.54 | -0.00409654 | 0.0139983 | 1958.859
169.485 | -493.673 | 0.699915 | 55748.8 | -4096.66 | -0.00409666 | 0.0139983 | 1958.919
169.49 | -493.673 | 0.699915 | 55750.3 | -4096.77 | -0.00409677 | 0.0139983 | 1958.972
169.495 | -493.673 | 0.699915 | 55752 | -4097.01 | -0.00409701 | 0.0139983 | 1959.032
169.5 | -493.672 | 0.699915 | 55753.5 | -4097.23 | -0.00409723 | 0.0139983 | 1959.084
169.505 | -493.672 | 0.699915 | 55755.1 | -4097.23 | -0.00409723 | 0.0139983 | 1959.14
169.51 | -493.672 | 0.699915 | 55756.7 | -4097.23 | -0.00409723 | 0.0139983 | 1959.197
169.515 | -493.672 | 0.699915 | 55758.5 | -4097.35 | -0.00409735 | 0.0139983 | 1959.26
169.52 | -493.672 | 0.699915 | 55760 | -4097.45 | -0.00409745 | 0.0139983 | 1959.313
169.525 | -493.672 | 0.699915 | 55761.8 | -4097.58 | -0.00409758 | 0.0139983 | 1959.376
169.53 | -493.671 | 0.699915 | 55763.4 | -4097.68 | -0.00409768 | 0.0139983 | 1959.432
169.535 | -493.671 | 0.699915 | 55765.2 | -4097.68 | -0.00409768 | 0.0139983 | 1959.495
169.54 | -493.671 | 0.699915 | 55766.9 | -4097.68 | -0.00409768 | 0.0139983 | 1959.555
169.545 | -493.671 | 0.699915 | 55768.8 | -4097.81 | -0.00409781 | 0.0139983 | 1959.622
169.55 | -493.671 | 0.700198 | 55770.5 | -4097.91 | -0.00409791 | 0.01400396 | 1959.682
169.555 | -493.671 | 0.700513 | 55772.5 | -4098.04 | -0.00409804 | 0.01401026 | 1959.752
169.56 | -493.67 | 0.700514 | 55774.3 | -4098.14 | -0.00409814 | 0.01401028 | 1959.815
169.565 | -493.67 | 0.700515 | 55776.2 | -4098.26 | -0.00409826 | 0.0140103 | 1959.882
169.57 | -493.67 | 0.700515 | 55778.1 | -4098.37 | -0.00409837 | 0.0140103 | 1959.949
169.575 | -493.67 | 0.700515 | 55780 | -4098.49 | -0.00409849 | 0.0140103 | 1960.015
169.58 | -493.67 | 0.700515 | 55781.7 | -4098.6 | -0.0040986 | 0.0140103 | 1960.075
169.585 | -493.67 | 0.700515 | 55783.5 | -4098.72 | -0.00409872 | 0.0140103 | 1960.138
169.59 | -493.669 | 0.7008 | 55785.3 | -4098.83 | -0.00409883 | 0.014016 | 1960.202
169.595 | -493.669 | 0.701113 | 55787.3 | -4098.95 | -0.00409895 | 0.01402226 | 1960.272
169.6 | -493.669 | 0.700829 | 55789.2 | -4099.06 | -0.00409906 | 0.01401658 | 1960.339
169.605 | -493.669 | 0.700515 | 55791.3 | -4099.18 | -0.00409918 | 0.0140103 | 1960.412
169.61 | -493.669 | 0.700515 | 55793 | -4099.29 | -0.00409929 | 0.0140103 | 1960.472
169.615 | -493.669 | 0.700515 | 55794.9 | -4099.41 | -0.00409941 | 0.0140103 | 1960.539
169.62 | -493.668 | 0.700515 | 55796.7 | -4099.52 | -0.00409952 | 0.0140103 | 1960.602
169.625 | -493.668 | 0.700515 | 55798.7 | -4099.64 | -0.00409964 | 0.0140103 | 1960.672
169.63 | -493.668 | 0.700515 | 55800.4 | -4099.75 | -0.00409975 | 0.0140103 | 1960.732
169.635 | -493.668 | 0.700515 | 55802.3 | -4099.87 | -0.00409987 | 0.0140103 | 1960.799
169.64 | -493.668 | 0.700515 | 55804 | -4099.98 | -0.00409998 | 0.0140103 | 1960.859
169.645 | -493.668 | 0.700515 | 55805.9 | -4100.1 | -0.0041001 | 0.0140103 | 1960.925
169.65 | -493.667 | 0.700515 | 55807.5 | -4100.21 | -0.00410021 | 0.0140103 | 1960.982
169.655 | -493.667 | 0.700515 | 55809.2 | -4100.33 | -0.00410033 | 0.0140103 | 1961.041
169.66 | -493.667 | 0.700799 | 55810.7 | -4100.44 | -0.00410044 | 0.01401598 | 1961.094
169.665 | -493.667 | 0.701113 | 55812.4 | -4100.56 | -0.00410056 | 0.01402226 | 1961.154
169.67 | -493.667 | 0.700829 | 55813.9 | -4100.67 | -0.00410067 | 0.01401658 | 1961.207
169.675 | -493.667 | 0.700515 | 55815.6 | -4100.67 | -0.00410067 | 0.0140103 | 1961.266
169.68 | -493.666 | 0.700515 | 55817.2 | -4100.67 | -0.00410067 | 0.0140103 | 1961.323
169.685 | -493.666 | 0.700515 | 55819 | -4100.91 | -0.00410091 | 0.0140103 | 1961.386
169.69 | -493.666 | 0.700799 | 55820.4 | -4101.13 | -0.00410113 | 0.01401598 | 1961.435
169.695 | -493.666 | 0.701113 | 55822 | -4101.25 | -0.00410125 | 0.01402226 | 1961.491
169.7 | -493.666 | 0.700828 | 55823.5 | -4101.36 | -0.00410136 | 0.01401656 | 1961.544
169.705 | -493.666 | 0.700515 | 55825.2 | -4101.36 | -0.00410136 | 0.0140103 | 1961.604
169.71 | -493.665 | 0.7008 | 55826.7 | -4101.36 | -0.00410136 | 0.014016 | 1961.656
169.715 | -493.665 | 0.701113 | 55828.3 | -4101.48 | -0.00410148 | 0.01402226 | 1961.713
169.72 | -493.665 | 0.700829 | 55829.8 | -4101.59 | -0.00410159 | 0.01401658 | 1961.765
169.725 | -493.665 | 0.700515 | 55831.4 | -4101.71 | -0.00410171 | 0.0140103 | 1961.822
169.73 | -493.665 | 0.700799 | 55833 | -4101.82 | -0.00410182 | 0.01401598 | 1961.878
169.735 | -493.665 | 0.701113 | 55834.7 | -4101.94 | -0.00410194 | 0.01402226 | 1961.937
169.74 | -493.664 | 0.701114 | 55836.2 | -4102.05 | -0.00410205 | 0.01402228 | 1961.99
169.745 | -493.664 | 0.701115 | 55837.9 | -4102.05 | -0.00410205 | 0.0140223 | 1962.05
169.75 | -493.664 | 0.701115 | 55839.6 | -4102.05 | -0.00410205 | 0.0140223 | 1962.11
169.755 | -493.664 | 0.701115 | 55841.5 | -4102.17 | -0.00410217 | 0.0140223 | 1962.176
169.76 | -493.664 | 0.701115 | 55843.2 | -4102.28 | -0.00410228 | 0.0140223 | 1962.236
169.765 | -493.664 | 0.701115 | 55845 | -4102.4 | -0.0041024 | 0.0140223 | 1962.299
169.77 | -493.663 | 0.701115 | 55846.7 | -4102.51 | -0.00410251 | 0.0140223 | 1962.359
169.775 | -493.663 | 0.701115 | 55848.5 | -4102.63 | -0.00410263 | 0.0140223 | 1962.422
169.78 | -493.663 | 0.701115 | 55850.1 | -4102.74 | -0.00410274 | 0.0140223 | 1962.479
169.785 | -493.663 | 0.701115 | 55851.8 | -4102.86 | -0.00410286 | 0.0140223 | 1962.538
169.79 | -493.663 | 0.701115 | 55853.5 | -4102.97 | -0.00410297 | 0.0140223 | 1962.598
169.795 | -493.663 | 0.701115 | 55855.4 | -4103.09 | -0.00410309 | 0.0140223 | 1962.665
169.8 | -493.662 | 0.701115 | 55857 | -4103.2 | -0.0041032 | 0.0140223 | 1962.721
169.805 | -493.662 | 0.701115 | 55858.8 | -4103.32 | -0.00410332 | 0.0140223 | 1962.784
169.81 | -493.662 | 0.701115 | 55860.4 | -4103.43 | -0.00410343 | 0.0140223 | 1962.841
169.815 | -493.662 | 0.701115 | 55862.2 | -4103.55 | -0.00410355 | 0.0140223 | 1962.904
169.82 | -493.662 | 0.701401 | 55863.8 | -4103.66 | -0.00410366 | 0.01402802 | 1962.96
169.825 | -493.662 | 0.701714 | 55865.6 | -4103.78 | -0.00410378 | 0.01403428 | 1963.023
169.83 | -493.661 | 0.701428 | 55867.2 | -4103.89 | -0.00410389 | 0.01402856 | 1963.079
169.835 | -493.661 | 0.701115 | 55868.9 | -4104.01 | -0.00410401 | 0.0140223 | 1963.139
169.84 | -493.661 | 0.7014 | 55870.5 | -4104.11 | -0.00410411 | 0.014028 | 1963.195
169.845 | -493.661 | 0.701714 | 55872.2 | -4104.11 | -0.00410411 | 0.01403428 | 1963.255
169.85 | -493.661 | 0.701714 | 55873.7 | -4104.11 | -0.00410411 | 0.01403428 | 1963.308
169.855 | -493.661 | 0.701715 | 55875.4 | -4104.24 | -0.00410424 | 0.0140343 | 1963.368
169.86 | -493.66 | 0.701715 | 55876.9 | -4104.34 | -0.00410434 | 0.0140343 | 1963.42
169.865 | -493.66 | 0.701715 | 55878.7 | -4104.47 | -0.00410447 | 0.0140343 | 1963.484
169.87 | -493.66 | 0.701715 | 55880.2 | -4104.57 | -0.00410457 | 0.0140343 | 1963.536
169.875 | -493.66 | 0.701715 | 55881.8 | -4104.7 | -0.0041047 | 0.0140343 | 1963.592
169.88 | -493.66 | 0.701715 | 55883.4 | -4104.8 | -0.0041048 | 0.0140343 | 1963.649
169.885 | -493.66 | 0.701715 | 55885.2 | -4104.92 | -0.00410492 | 0.0140343 | 1963.712
169.89 | -493.659 | 0.701715 | 55886.7 | -4105.03 | -0.00410503 | 0.0140343 | 1963.765
169.895 | -493.659 | 0.701715 | 55888.4 | -4105.15 | -0.00410515 | 0.0140343 | 1963.824
169.9 | -493.659 | 0.701715 | 55889.9 | -4105.26 | -0.00410526 | 0.0140343 | 1963.877
169.905 | -493.659 | 0.701715 | 55891.5 | -4105.38 | -0.00410538 | 0.0140343 | 1963.933
169.91 | -493.659 | 0.701715 | 55893 | -4105.49 | -0.00410549 | 0.0140343 | 1963.986
169.915 | -493.659 | 0.701715 | 55894.7 | -4105.61 | -0.00410561 | 0.0140343 | 1964.046
169.92 | -493.658 | 0.701715 | 55896.2 | -4105.72 | -0.00410572 | 0.0140343 | 1964.098
169.925 | -493.658 | 0.701715 | 55897.8 | -4105.84 | -0.00410584 | 0.0140343 | 1964.155
169.93 | -493.658 | 0.701715 | 55899.3 | -4105.95 | -0.00410595 | 0.0140343 | 1964.207
169.935 | -493.658 | 0.701715 | 55901 | -4106.07 | -0.00410607 | 0.0140343 | 1964.267
169.94 | -493.658 | 0.701715 | 55902.5 | -4106.18 | -0.00410618 | 0.0140343 | 1964.32
169.945 | -493.658 | 0.701715 | 55904.2 | -4106.18 | -0.00410618 | 0.0140343 | 1964.38
169.95 | -493.657 | 0.701715 | 55905.7 | -4106.18 | -0.00410618 | 0.0140343 | 1964.432
169.955 | -493.657 | 0.701715 | 55907.3 | -4106.3 | -0.0041063 | 0.0140343 | 1964.489
169.96 | -493.657 | 0.701715 | 55908.9 | -4106.41 | -0.00410641 | 0.0140343 | 1964.545
169.965 | -493.657 | 0.701715 | 55910.6 | -4106.53 | -0.00410653 | 0.0140343 | 1964.604
169.97 | -493.657 | 0.701715 | 55912.3 | -4106.64 | -0.00410664 | 0.0140343 | 1964.664
169.975 | -493.657 | 0.701715 | 55914.1 | -4106.64 | -0.00410664 | 0.0140343 | 1964.727
169.98 | -493.656 | 0.701715 | 55915.7 | -4106.64 | -0.00410664 | 0.0140343 | 1964.784
169.985 | -493.656 | 0.701715 | 55917.5 | -4106.76 | -0.00410676 | 0.0140343 | 1964.847
169.99 | -493.656 | 0.701715 | 55919.1 | -4106.87 | -0.00410687 | 0.0140343 | 1964.903
169.995 | -493.656 | 0.701715 | 55920.9 | -4106.99 | -0.00410699 | 0.0140343 | 1964.966
170 | -493.656 | 0.701715 | 55922.6 | -4107.1 | -0.0041071 | 0.0140343 | 1965.026
170.005 | -493.656 | 0.701715 | 55924.5 | -4107.34 | -0.00410734 | 0.0140343 | 1965.093
170.01 | -493.655 | 0.701715 | 55926.2 | -4107.56 | -0.00410756 | 0.0140343 | 1965.153
170.015 | -493.655 | 0.701715 | 55928.1 | -4107.68 | -0.00410768 | 0.0140343 | 1965.219
170.02 | -493.655 | 0.702 | 55929.7 | -4107.79 | -0.00410779 | 0.01404 | 1965.276
170.025 | -493.655 | 0.702313 | 55931.6 | -4107.79 | -0.00410779 | 0.01404626 | 1965.342
170.03 | -493.655 | 0.702029 | 55933.2 | -4107.79 | -0.00410779 | 0.01404058 | 1965.399
170.035 | -493.655 | 0.701715 | 55935 | -4107.91 | -0.00410791 | 0.0140343 | 1965.462
170.04 | -493.654 | 0.701999 | 55936.7 | -4108.02 | -0.00410802 | 0.01403998 | 1965.522
170.045 | -493.654 | 0.702313 | 55938.7 | -4108.14 | -0.00410814 | 0.01404626 | 1965.592
170.05 | -493.654 | 0.70203 | 55940.3 | -4108.25 | -0.00410825 | 0.0140406 | 1965.648
170.055 | -493.654 | 0.701715 | 55942.1 | -4108.25 | -0.00410825 | 0.0140343 | 1965.711
170.06 | -493.654 | 0.701999 | 55943.8 | -4108.25 | -0.00410825 | 0.01403998 | 1965.771
170.065 | -493.654 | 0.702313 | 55945.5 | -4108.49 | -0.00410849 | 0.01404626 | 1965.831
170.07 | -493.653 | 0.702314 | 55947.1 | -4108.71 | -0.00410871 | 0.01404628 | 1965.887
170.075 | -493.653 | 0.702315 | 55948.9 | -4108.83 | -0.00410883 | 0.0140463 | 1965.95
170.08 | -493.653 | 0.702315 | 55950.5 | -4108.94 | -0.00410894 | 0.0140463 | 1966.006
170.085 | -493.653 | 0.702315 | 55952.2 | -4109.06 | -0.00410906 | 0.0140463 | 1966.066
170.09 | -493.653 | 0.702315 | 55953.8 | -4109.17 | -0.00410917 | 0.0140463 | 1966.122
170.095 | -493.653 | 0.702315 | 55955.5 | -4109.29 | -0.00410929 | 0.0140463 | 1966.182
170.1 | -493.652 | 0.702315 | 55957.1 | -4109.4 | -0.0041094 | 0.0140463 | 1966.238
170.105 | -493.652 | 0.702315 | 55958.7 | -4109.52 | -0.00410952 | 0.0140463 | 1966.295
170.11 | -493.652 | 0.702315 | 55960.3 | -4109.63 | -0.00410963 | 0.0140463 | 1966.351
170.115 | -493.652 | 0.702315 | 55962 | -4109.75 | -0.00410975 | 0.0140463 | 1966.411
170.12 | -493.652 | 0.702315 | 55963.5 | -4109.86 | -0.00410986 | 0.0140463 | 1966.463
170.125 | -493.652 | 0.702315 | 55965.2 | -4109.98 | -0.00410998 | 0.0140463 | 1966.523
170.13 | -493.651 | 0.702315 | 55966.8 | -4110.09 | -0.00411009 | 0.0140463 | 1966.579
170.135 | -493.651 | 0.702315 | 55968.5 | -4110.21 | -0.00411021 | 0.0140463 | 1966.639
170.14 | -493.651 | 0.702315 | 55970 | -4110.32 | -0.00411032 | 0.0140463 | 1966.692
170.145 | -493.651 | 0.702315 | 55971.6 | -4110.44 | -0.00411044 | 0.0140463 | 1966.748
170.15 | -493.651 | 0.702315 | 55973.1 | -4110.55 | -0.00411055 | 0.0140463 | 1966.801
170.155 | -493.651 | 0.702315 | 55974.8 | -4110.55 | -0.00411055 | 0.0140463 | 1966.86
170.16 | -493.65 | 0.702315 | 55976.4 | -4110.55 | -0.00411055 | 0.0140463 | 1966.917
170.165 | -493.65 | 0.702315 | 55978.1 | -4110.67 | -0.00411067 | 0.0140463 | 1966.976
170.17 | -493.65 | 0.702315 | 55979.6 | -4110.78 | -0.00411078 | 0.0140463 | 1967.029
170.175 | -493.65 | 0.702315 | 55981.3 | -4110.9 | -0.0041109 | 0.0140463 | 1967.089
170.18 | -493.65 | 0.702315 | 55983.1 | -4111 | -0.004111 | 0.0140463 | 1967.152
170.185 | -493.65 | 0.702315 | 55985 | -4111.13 | -0.00411113 | 0.0140463 | 1967.219
170.19 | -493.649 | 0.702599 | 55986.6 | -4111.23 | -0.00411123 | 0.01405198 | 1967.275
170.195 | -493.649 | 0.702913 | 55988.3 | -4111.35 | -0.00411135 | 0.01405826 | 1967.335
170.2 | -493.649 | 0.702628 | 55990 | -4111.46 | -0.00411146 | 0.01405256 | 1967.394
170.205 | -493.649 | 0.702315 | 55991.9 | -4111.46 | -0.00411146 | 0.0140463 | 1967.461
170.21 | -493.649 | 0.702315 | 55993.6 | -4111.46 | -0.00411146 | 0.0140463 | 1967.521
170.215 | -493.649 | 0.702315 | 55995.4 | -4111.58 | -0.00411158 | 0.0140463 | 1967.584
170.22 | -493.648 | 0.702599 | 55997.1 | -4111.69 | -0.00411169 | 0.01405198 | 1967.644
170.225 | -493.648 | 0.702913 | 55999 | -4111.81 | -0.00411181 | 0.01405826 | 1967.711
170.23 | -493.648 | 0.702914 | 56000.7 | -4111.92 | -0.00411192 | 0.01405828 | 1967.77
170.235 | -493.648 | 0.702915 | 56002.5 | -4112.04 | -0.00411204 | 0.0140583 | 1967.834
170.24 | -493.648 | 0.702915 | 56004.2 | -4112.15 | -0.00411215 | 0.0140583 | 1967.893
170.245 | -493.648 | 0.702915 | 56006.1 | -4112.15 | -0.00411215 | 0.0140583 | 1967.96
170.25 | -493.647 | 0.702915 | 56007.8 | -4112.15 | -0.00411215 | 0.0140583 | 1968.02
170.255 | -493.647 | 0.702915 | 56009.7 | -4112.27 | -0.00411227 | 0.0140583 | 1968.087
170.26 | -493.647 | 0.703201 | 56011.3 | -4112.38 | -0.00411238 | 0.01406402 | 1968.143
170.265 | -493.647 | 0.703514 | 56013.2 | -4112.62 | -0.00411262 | 0.01407028 | 1968.21
170.27 | -493.647 | 0.703228 | 56014.8 | -4112.84 | -0.00411284 | 0.01406456 | 1968.266
170.275 | -493.647 | 0.702915 | 56016.6 | -4112.96 | -0.00411296 | 0.0140583 | 1968.329
170.28 | -493.646 | 0.703199 | 56018.1 | -4113.07 | -0.00411307 | 0.01406398 | 1968.382
170.285 | -493.646 | 0.703514 | 56019.7 | -4113.19 | -0.00411319 | 0.01407028 | 1968.438
170.29 | -493.646 | 0.703229 | 56021.3 | -4113.3 | -0.0041133 | 0.01406458 | 1968.494
170.295 | -493.646 | 0.702915 | 56023.1 | -4113.3 | -0.0041133 | 0.0140583 | 1968.558
170.3 | -493.646 | 0.703198 | 56024.6 | -4113.3 | -0.0041133 | 0.01406396 | 1968.61
170.305 | -493.646 | 0.703514 | 56026.4 | -4113.42 | -0.00411342 | 0.01407028 | 1968.673
170.31 | -493.645 | 0.703514 | 56027.9 | -4113.53 | -0.00411353 | 0.01407028 | 1968.726
170.315 | -493.645 | 0.703515 | 56029.7 | -4113.65 | -0.00411365 | 0.0140703 | 1968.789
170.32 | -493.645 | 0.703228 | 56031.2 | -4113.76 | -0.00411376 | 0.01406456 | 1968.842
170.325 | -493.645 | 0.702916 | 56032.8 | -4113.88 | -0.00411388 | 0.01405832 | 1968.898
170.33 | -493.645 | 0.703201 | 56034.4 | -4113.99 | -0.00411399 | 0.01406402 | 1968.955
170.335 | -493.645 | 0.703515 | 56036.1 | -4114.11 | -0.00411411 | 0.0140703 | 1969.014
170.34 | -493.644 | 0.703515 | 56037.6 | -4114.22 | -0.00411422 | 0.0140703 | 1969.067
170.345 | -493.644 | 0.703515 | 56039.3 | -4114.34 | -0.00411434 | 0.0140703 | 1969.127
170.35 | -493.644 | 0.703515 | 56040.8 | -4114.45 | -0.00411445 | 0.0140703 | 1969.179
170.355 | -493.644 | 0.703515 | 56042.4 | -4114.57 | -0.00411457 | 0.0140703 | 1969.236
170.36 | -493.644 | 0.703515 | 56043.9 | -4114.68 | -0.00411468 | 0.0140703 | 1969.288
170.365 | -493.644 | 0.703515 | 56045.6 | -4114.8 | -0.0041148 | 0.0140703 | 1969.348
170.37 | -493.643 | 0.703515 | 56047.1 | -4114.91 | -0.00411491 | 0.0140703 | 1969.401
170.375 | -493.643 | 0.703515 | 56048.8 | -4114.91 | -0.00411491 | 0.0140703 | 1969.461
170.38 | -493.643 | 0.703515 | 56050.3 | -4114.91 | -0.00411491 | 0.0140703 | 1969.513
170.385 | -493.643 | 0.703515 | 56052 | -4115.03 | -0.00411503 | 0.0140703 | 1969.573
170.39 | -493.643 | 0.703229 | 56053.5 | -4115.14 | -0.00411514 | 0.01406458 | 1969.626
170.395 | -493.643 | 0.702916 | 56055.2 | -4115.26 | -0.00411526 | 0.01405832 | 1969.685
170.4 | -493.642 | 0.703201 | 56056.8 | -4115.37 | -0.00411537 | 0.01406402 | 1969.742
170.405 | -493.642 | 0.703515 | 56058.5 | -4115.49 | -0.00411549 | 0.0140703 | 1969.801
170.41 | -493.642 | 0.703515 | 56060.1 | -4115.6 | -0.0041156 | 0.0140703 | 1969.858
170.415 | -493.642 | 0.703515 | 56061.8 | -4115.72 | -0.00411572 | 0.0140703 | 1969.917
170.42 | -493.642 | 0.703515 | 56063.3 | -4115.83 | -0.00411583 | 0.0140703 | 1969.97
170.425 | -493.642 | 0.703515 | 56065.1 | -4115.95 | -0.00411595 | 0.0140703 | 1970.033
170.43 | -493.641 | 0.703515 | 56066.6 | -4116.06 | -0.00411606 | 0.0140703 | 1970.086
170.435 | -493.641 | 0.703515 | 56068.3 | -4116.18 | -0.00411618 | 0.0140703 | 1970.146
170.44 | -493.641 | 0.703515 | 56069.9 | -4116.29 | -0.00411629 | 0.0140703 | 1970.202
170.445 | -493.641 | 0.703515 | 56071.6 | -4116.29 | -0.00411629 | 0.0140703 | 1970.262
170.45 | -493.641 | 0.703515 | 56073.1 | -4116.29 | -0.00411629 | 0.0140703 | 1970.314
170.455 | -493.641 | 0.703515 | 56074.8 | -4116.41 | -0.00411641 | 0.0140703 | 1970.374
170.46 | -493.64 | 0.703515 | 56076.3 | -4116.52 | -0.00411652 | 0.0140703 | 1970.427
170.465 | -493.64 | 0.703515 | 56078 | -4116.52 | -0.00411652 | 0.0140703 | 1970.487
170.47 | -493.64 | 0.703799 | 56079.5 | -4116.52 | -0.00411652 | 0.01407598 | 1970.539
170.475 | -493.64 | 0.704113 | 56081.2 | -4116.64 | -0.00411664 | 0.01408226 | 1970.599
170.48 | -493.64 | 0.703829 | 56082.7 | -4116.75 | -0.00411675 | 0.01407658 | 1970.652
170.485 | -493.64 | 0.703515 | 56084.4 | -4116.99 | -0.00411699 | 0.0140703 | 1970.712
170.49 | -493.639 | 0.703515 | 56085.9 | -4117.21 | -0.00411721 | 0.0140703 | 1970.764
170.495 | -493.639 | 0.703515 | 56087.6 | -4117.21 | -0.00411721 | 0.0140703 | 1970.824
170.5 | -493.639 | 0.703799 | 56089.2 | -4117.21 | -0.00411721 | 0.01407598 | 1970.88
170.505 | -493.639 | 0.704113 | 56090.9 | -4117.57 | -0.00411757 | 0.01408226 | 1970.94
170.51 | -493.639 | 0.704114 | 56092.4 | -4117.9 | -0.0041179 | 0.01408228 | 1970.993
170.515 | -493.639 | 0.704115 | 56094.1 | -4117.9 | -0.0041179 | 0.0140823 | 1971.052
170.52 | -493.638 | 0.703829 | 56095.6 | -4117.9 | -0.0041179 | 0.01407658 | 1971.105
170.525 | -493.638 | 0.703516 | 56097.3 | -4117.77 | -0.00411777 | 0.01407032 | 1971.165
170.53 | -493.638 | 0.703801 | 56098.8 | -4117.67 | -0.00411767 | 0.01407602 | 1971.218
170.535 | -493.638 | 0.704115 | 56100.5 | -4117.91 | -0.00411791 | 0.0140823 | 1971.277
170.54 | -493.638 | 0.704115 | 56102 | -4118.12 | -0.00411812 | 0.0140823 | 1971.33
170.545 | -493.638 | 0.704115 | 56103.6 | -4118.25 | -0.00411825 | 0.0140823 | 1971.386
170.55 | -493.637 | 0.704115 | 56105.2 | -4118.35 | -0.00411835 | 0.0140823 | 1971.442
170.555 | -493.637 | 0.704115 | 56106.9 | -4118.48 | -0.00411848 | 0.0140823 | 1971.502
170.56 | -493.637 | 0.704115 | 56108.4 | -4118.58 | -0.00411858 | 0.0140823 | 1971.555
170.565 | -493.637 | 0.704115 | 56110 | -4118.58 | -0.00411858 | 0.0140823 | 1971.611
170.57 | -493.637 | 0.704115 | 56111.5 | -4118.58 | -0.00411858 | 0.0140823 | 1971.664
170.575 | -493.637 | 0.704115 | 56113.1 | -4118.7 | -0.0041187 | 0.0140823 | 1971.72
170.58 | -493.636 | 0.704115 | 56114.6 | -4118.81 | -0.00411881 | 0.0140823 | 1971.773
170.585 | -493.636 | 0.704115 | 56116.2 | -4118.93 | -0.00411893 | 0.0140823 | 1971.829
170.59 | -493.636 | 0.704115 | 56117.7 | -4119.04 | -0.00411904 | 0.0140823 | 1971.882
170.595 | -493.636 | 0.704115 | 56119.3 | -4119.16 | -0.00411916 | 0.0140823 | 1971.938
170.6 | -493.636 | 0.704115 | 56120.8 | -4119.27 | -0.00411927 | 0.0140823 | 1971.991
170.605 | -493.636 | 0.704115 | 56122.4 | -4119.39 | -0.00411939 | 0.0140823 | 1972.047
170.61 | -493.635 | 0.704115 | 56123.9 | -4119.5 | -0.0041195 | 0.0140823 | 1972.099
170.615 | -493.635 | 0.704115 | 56125.6 | -4119.5 | -0.0041195 | 0.0140823 | 1972.159
170.62 | -493.635 | 0.704115 | 56127.3 | -4119.5 | -0.0041195 | 0.0140823 | 1972.219
170.625 | -493.635 | 0.704115 | 56129.1 | -4119.74 | -0.00411974 | 0.0140823 | 1972.282
170.63 | -493.635 | 0.704115 | 56130.8 | -4119.96 | -0.00411996 | 0.0140823 | 1972.342
170.635 | -493.635 | 0.704115 | 56132.6 | -4119.96 | -0.00411996 | 0.0140823 | 1972.405
170.64 | -493.634 | 0.704115 | 56134.4 | -4119.96 | -0.00411996 | 0.0140823 | 1972.468
170.645 | -493.634 | 0.704115 | 56136.3 | -4120.08 | -0.00412008 | 0.0140823 | 1972.535
170.65 | -493.634 | 0.7044 | 56138 | -4120.19 | -0.00412019 | 0.014088 | 1972.595
170.655 | -493.634 | 0.704713 | 56139.9 | -4120.19 | -0.00412019 | 0.01409426 | 1972.662
170.66 | -493.634 | 0.704429 | 56141.8 | -4120.19 | -0.00412019 | 0.01408858 | 1972.728
170.665 | -493.634 | 0.704115 | 56143.8 | -4120.31 | -0.00412031 | 0.0140823 | 1972.799
170.67 | -493.633 | 0.704399 | 56145.6 | -4120.42 | -0.00412042 | 0.01408798 | 1972.862
170.675 | -493.633 | 0.704713 | 56147.6 | -4120.54 | -0.00412054 | 0.01409426 | 1972.932
170.68 | -493.633 | 0.70443 | 56149.3 | -4120.65 | -0.00412065 | 0.0140886 | 1972.992
170.685 | -493.633 | 0.704115 | 56151.3 | -4120.77 | -0.00412077 | 0.0140823 | 1973.062
170.69 | -493.633 | 0.704399 | 56153 | -4120.88 | -0.00412088 | 0.01408798 | 1973.122
170.695 | -493.633 | 0.704713 | 56154.9 | -4121 | -0.004121 | 0.01409426 | 1973.189
170.7 | -493.632 | 0.704428 | 56156.6 | -4121.11 | -0.00412111 | 0.01408856 | 1973.248
170.705 | -493.632 | 0.704115 | 56158.4 | -4121.23 | -0.00412123 | 0.0140823 | 1973.312
170.71 | -493.632 | 0.7044 | 56160.1 | -4121.34 | -0.00412134 | 0.014088 | 1973.371
170.715 | -493.632 | 0.704713 | 56161.9 | -4121.46 | -0.00412146 | 0.01409426 | 1973.435
170.72 | -493.632 | 0.704714 | 56163.6 | -4121.57 | -0.00412157 | 0.01409428 | 1973.494
170.725 | -493.632 | 0.704715 | 56165.3 | -4121.81 | -0.00412181 | 0.0140943 | 1973.554
170.73 | -493.631 | 0.704715 | 56166.9 | -4122.03 | -0.00412203 | 0.0140943 | 1973.61
170.735 | -493.631 | 0.704715 | 56168.6 | -4122.15 | -0.00412215 | 0.0140943 | 1973.67
170.74 | -493.631 | 0.704715 | 56170.1 | -4122.26 | -0.00412226 | 0.0140943 | 1973.723
170.745 | -493.631 | 0.704715 | 56171.8 | -4122.38 | -0.00412238 | 0.0140943 | 1973.783
170.75 | -493.631 | 0.704715 | 56173.4 | -4122.49 | -0.00412249 | 0.0140943 | 1973.839
170.755 | -493.631 | 0.704715 | 56175.1 | -4122.49 | -0.00412249 | 0.0140943 | 1973.899
170.76 | -493.63 | 0.704715 | 56176.5 | -4122.49 | -0.00412249 | 0.0140943 | 1973.948
170.765 | -493.63 | 0.704715 | 56178.2 | -4122.61 | -0.00412261 | 0.0140943 | 1974.007
170.77 | -493.63 | 0.704715 | 56179.7 | -4122.72 | -0.00412272 | 0.0140943 | 1974.06
170.775 | -493.63 | 0.704715 | 56181.3 | -4122.84 | -0.00412284 | 0.0140943 | 1974.116
170.78 | -493.63 | 0.704715 | 56182.9 | -4122.95 | -0.00412295 | 0.0140943 | 1974.173
170.785 | -493.63 | 0.704715 | 56184.6 | -4123.07 | -0.00412307 | 0.0140943 | 1974.232
170.79 | -493.629 | 0.704999 | 56186.1 | -4123.18 | -0.00412318 | 0.01409998 | 1974.285
170.795 | -493.629 | 0.705314 | 56187.7 | -4123.3 | -0.0041233 | 0.01410628 | 1974.341
170.8 | -493.629 | 0.70503 | 56189.3 | -4123.41 | -0.00412341 | 0.0141006 | 1974.398
170.805 | -493.629 | 0.704715 | 56191 | -4123.41 | -0.00412341 | 0.0140943 | 1974.457
170.81 | -493.629 | 0.704715 | 56192.5 | -4123.41 | -0.00412341 | 0.0140943 | 1974.51
170.815 | -493.629 | 0.704715 | 56194.2 | -4123.65 | -0.00412365 | 0.0140943 | 1974.57
170.82 | -493.628 | 0.704715 | 56195.8 | -4123.87 | -0.00412387 | 0.0140943 | 1974.626
170.825 | -493.628 | 0.704715 | 56197.6 | -4123.99 | -0.00412399 | 0.0140943 | 1974.689
170.83 | -493.628 | 0.705 | 56199.2 | -4124.1 | -0.0041241 | 0.0141 | 1974.745
170.835 | -493.628 | 0.705314 | 56201 | -4124.22 | -0.00412422 | 0.01410628 | 1974.809
170.84 | -493.628 | 0.705314 | 56202.6 | -4124.33 | -0.00412433 | 0.01410628 | 1974.865
170.845 | -493.628 | 0.705315 | 56204.3 | -4124.45 | -0.00412445 | 0.0141063 | 1974.925
170.85 | -493.627 | 0.705315 | 56205.9 | -4124.56 | -0.00412456 | 0.0141063 | 1974.981
170.855 | -493.627 | 0.705315 | 56207.7 | -4124.56 | -0.00412456 | 0.0141063 | 1975.044
170.86 | -493.627 | 0.705315 | 56209.4 | -4124.56 | -0.00412456 | 0.0141063 | 1975.104
170.865 | -493.627 | 0.705315 | 56211.2 | -4124.68 | -0.00412468 | 0.0141063 | 1975.167
170.87 | -493.627 | 0.705315 | 56212.9 | -4124.78 | -0.00412478 | 0.0141063 | 1975.227
170.875 | -493.627 | 0.705315 | 56214.8 | -4124.91 | -0.00412491 | 0.0141063 | 1975.294
170.88 | -493.626 | 0.705315 | 56216.4 | -4125.01 | -0.00412501 | 0.0141063 | 1975.35
170.885 | -493.626 | 0.705315 | 56218.2 | -4125.01 | -0.00412501 | 0.0141063 | 1975.413
170.89 | -493.626 | 0.705315 | 56219.8 | -4125.01 | -0.00412501 | 0.0141063 | 1975.469
170.895 | -493.626 | 0.705315 | 56221.7 | -4125.25 | -0.00412525 | 0.0141063 | 1975.536
170.9 | -493.626 | 0.705315 | 56223.3 | -4125.47 | -0.00412547 | 0.0141063 | 1975.592
170.905 | -493.626 | 0.705315 | 56225.2 | -4125.59 | -0.00412559 | 0.0141063 | 1975.659
170.91 | -493.625 | 0.705315 | 56226.7 | -4125.7 | -0.0041257 | 0.0141063 | 1975.712
170.915 | -493.625 | 0.705315 | 56228.4 | -4125.7 | -0.0041257 | 0.0141063 | 1975.771
170.92 | -493.625 | 0.705315 | 56230 | -4125.7 | -0.0041257 | 0.0141063 | 1975.828
170.925 | -493.625 | 0.705315 | 56231.7 | -4125.82 | -0.00412582 | 0.0141063 | 1975.887
170.93 | -493.625 | 0.705315 | 56233.2 | -4125.93 | -0.00412593 | 0.0141063 | 1975.94
170.935 | -493.625 | 0.705315 | 56234.9 | -4126.05 | -0.00412605 | 0.0141063 | 1976
170.94 | -493.624 | 0.705315 | 56236.4 | -4126.16 | -0.00412616 | 0.0141063 | 1976.053
170.945 | -493.624 | 0.705315 | 56238.1 | -4126.28 | -0.00412628 | 0.0141063 | 1976.112
170.95 | -493.624 | 0.705315 | 56239.6 | -4126.39 | -0.00412639 | 0.0141063 | 1976.165
170.955 | -493.624 | 0.705315 | 56241.2 | -4126.51 | -0.00412651 | 0.0141063 | 1976.221
170.96 | -493.624 | 0.705315 | 56242.8 | -4126.62 | -0.00412662 | 0.0141063 | 1976.277
170.965 | -493.624 | 0.705315 | 56244.5 | -4126.86 | -0.00412686 | 0.0141063 | 1976.337
170.97 | -493.623 | 0.705599 | 56245.9 | -4127.08 | -0.00412708 | 0.01411198 | 1976.386
170.975 | -493.623 | 0.705913 | 56247.5 | -4127.08 | -0.00412708 | 0.01411826 | 1976.443
170.98 | -493.623 | 0.705629 | 56249 | -4127.08 | -0.00412708 | 0.01411258 | 1976.495
170.985 | -493.623 | 0.705315 | 56250.6 | -4127.08 | -0.00412708 | 0.0141063 | 1976.551
170.99 | -493.623 | 0.705598 | 56252.1 | -4127.08 | -0.00412708 | 0.01411196 | 1976.604
170.995 | -493.623 | 0.705913 | 56253.8 | -4127.2 | -0.0041272 | 0.01411826 | 1976.664
171 | -493.622 | 0.705914 | 56255.2 | -4127.31 | -0.00412731 | 0.01411828 | 1976.713
171.005 | -493.622 | 0.705915 | 56256.8 | -4127.43 | -0.00412743 | 0.0141183 | 1976.769
171.01 | -493.622 | 0.705629 | 56258.3 | -4127.54 | -0.00412754 | 0.01411258 | 1976.822
171.015 | -493.622 | 0.705316 | 56260.1 | -4127.54 | -0.00412754 | 0.01410632 | 1976.885
171.02 | -493.622 | 0.705601 | 56261.5 | -4127.54 | -0.00412754 | 0.01411202 | 1976.935
171.025 | -493.622 | 0.705915 | 56263.2 | -4127.66 | -0.00412766 | 0.0141183 | 1976.994
171.03 | -493.621 | 0.705915 | 56264.8 | -4127.77 | -0.00412777 | 0.0141183 | 1977.05
171.035 | -493.621 | 0.705915 | 56266.5 | -4128.01 | -0.00412801 | 0.0141183 | 1977.11
171.04 | -493.621 | 0.705915 | 56268.1 | -4128.23 | -0.00412823 | 0.0141183 | 1977.166
171.045 | -493.621 | 0.705915 | 56269.8 | -4128.23 | -0.00412823 | 0.0141183 | 1977.226
171.05 | -493.621 | 0.705915 | 56271.4 | -4128.23 | -0.00412823 | 0.0141183 | 1977.282
171.055 | -493.621 | 0.705915 | 56273.1 | -4128.35 | -0.00412835 | 0.0141183 | 1977.342
171.06 | -493.62 | 0.705915 | 56274.6 | -4128.46 | -0.00412846 | 0.0141183 | 1977.395
171.065 | -493.62 | 0.705915 | 56276.2 | -4128.58 | -0.00412858 | 0.0141183 | 1977.451
171.07 | -493.62 | 0.705915 | 56277.9 | -4128.69 | -0.00412869 | 0.0141183 | 1977.511
171.075 | -493.62 | 0.705915 | 56279.7 | -4128.81 | -0.00412881 | 0.0141183 | 1977.574
171.08 | -493.62 | 0.705915 | 56281.3 | -4128.92 | -0.00412892 | 0.0141183 | 1977.63
171.085 | -493.62 | 0.705915 | 56283.1 | -4128.92 | -0.00412892 | 0.0141183 | 1977.693
171.09 | -493.619 | 0.705915 | 56284.8 | -4128.92 | -0.00412892 | 0.0141183 | 1977.753
171.095 | -493.619 | 0.705915 | 56286.6 | -4129.04 | -0.00412904 | 0.0141183 | 1977.816
171.1 | -493.619 | 0.705915 | 56288.2 | -4129.15 | -0.00412915 | 0.0141183 | 1977.873
171.105 | -493.619 | 0.705915 | 56290.1 | -4129.27 | -0.00412927 | 0.0141183 | 1977.939
171.11 | -493.619 | 0.705915 | 56291.8 | -4129.38 | -0.00412938 | 0.0141183 | 1977.999
171.115 | -493.619 | 0.705915 | 56293.6 | -4129.5 | -0.0041295 | 0.0141183 | 1978.062
171.12 | -493.618 | 0.705915 | 56295.2 | -4129.61 | -0.00412961 | 0.0141183 | 1978.119
171.125 | -493.618 | 0.705915 | 56297.1 | -4129.61 | -0.00412961 | 0.0141183 | 1978.185
171.13 | -493.618 | 0.705915 | 56298.6 | -4129.61 | -0.00412961 | 0.0141183 | 1978.238
171.135 | -493.618 | 0.705915 | 56300.3 | -4129.73 | -0.00412973 | 0.0141183 | 1978.298
171.14 | -493.618 | 0.705915 | 56301.8 | -4129.84 | -0.00412984 | 0.0141183 | 1978.351
171.145 | -493.618 | 0.705915 | 56303.5 | -4129.96 | -0.00412996 | 0.0141183 | 1978.41
171.15 | -493.617 | 0.705915 | 56305.1 | -4130.07 | -0.00413007 | 0.0141183 | 1978.467
171.155 | -493.617 | 0.705915 | 56306.8 | -4129.95 | -0.00412995 | 0.0141183 | 1978.526
171.16 | -493.617 | 0.706199 | 56308.4 | -4129.84 | -0.00412984 | 0.01412398 | 1978.582
171.165 | -493.617 | 0.706513 | 56310.1 | -4129.84 | -0.00412984 | 0.01413026 | 1978.642
171.17 | -493.617 | 0.706229 | 56311.6 | -4129.84 | -0.00412984 | 0.01412458 | 1978.695
171.175 | -493.617 | 0.705915 | 56313.2 | -4129.96 | -0.00412996 | 0.0141183 | 1978.751
171.18 | -493.616 | 0.706198 | 56314.8 | -4130.07 | -0.00413007 | 0.01412396 | 1978.807
171.185 | -493.616 | 0.706513 | 56316.5 | -4130.07 | -0.00413007 | 0.01413026 | 1978.867
171.19 | -493.616 | 0.706229 | 56318 | -4130.07 | -0.00413007 | 0.01412458 | 1978.92
171.195 | -493.616 | 0.705915 | 56319.7 | -4130.19 | -0.00413019 | 0.0141183 | 1978.98
171.2 | -493.616 | 0.7062 | 56321.3 | -4130.3 | -0.0041303 | 0.014124 | 1979.036
171.205 | -493.616 | 0.706513 | 56323 | -4130.3 | -0.0041303 | 0.01413026 | 1979.096
171.21 | -493.615 | 0.706514 | 56324.4 | -4130.3 | -0.0041303 | 0.01413028 | 1979.145
171.215 | -493.615 | 0.706515 | 56326 | -4130.42 | -0.00413042 | 0.0141303 | 1979.201
171.22 | -493.615 | 0.706515 | 56327.5 | -4130.53 | -0.00413053 | 0.0141303 | 1979.254
171.225 | -493.615 | 0.706515 | 56329.2 | -4130.65 | -0.00413065 | 0.0141303 | 1979.313
171.23 | -493.615 | 0.706515 | 56330.6 | -4130.76 | -0.00413076 | 0.0141303 | 1979.363
171.235 | -493.615 | 0.706515 | 56332.3 | -4130.88 | -0.00413088 | 0.0141303 | 1979.422
171.24 | -493.614 | 0.706515 | 56333.8 | -4130.99 | -0.00413099 | 0.0141303 | 1979.475
171.245 | -493.614 | 0.706515 | 56335.5 | -4131.11 | -0.00413111 | 0.0141303 | 1979.535
171.25 | -493.614 | 0.706515 | 56337.1 | -4131.22 | -0.00413122 | 0.0141303 | 1979.591
171.255 | -493.614 | 0.706515 | 56338.7 | -4131.22 | -0.00413122 | 0.0141303 | 1979.647
171.26 | -493.614 | 0.706515 | 56340.3 | -4131.22 | -0.00413122 | 0.0141303 | 1979.703
171.265 | -493.614 | 0.706515 | 56342.1 | -4131.46 | -0.00413146 | 0.0141303 | 1979.767
171.27 | -493.613 | 0.706515 | 56343.8 | -4131.67 | -0.00413167 | 0.0141303 | 1979.826
171.275 | -493.613 | 0.706515 | 56345.7 | -4131.79 | -0.00413179 | 0.0141303 | 1979.893
171.28 | -493.613 | 0.706515 | 56347.4 | -4131.9 | -0.0041319 | 0.0141303 | 1979.953
171.285 | -493.613 | 0.706515 | 56349.4 | -4131.9 | -0.0041319 | 0.0141303 | 1980.023
171.29 | -493.613 | 0.706515 | 56351.1 | -4131.9 | -0.0041319 | 0.0141303 | 1980.083
171.295 | -493.613 | 0.706515 | 56352.9 | -4132.03 | -0.00413203 | 0.0141303 | 1980.146
171.3 | -493.612 | 0.706515 | 56354.7 | -4132.13 | -0.00413213 | 0.0141303 | 1980.209
171.305 | -493.612 | 0.706515 | 56356.7 | -4132.25 | -0.00413225 | 0.0141303 | 1980.28
171.31 | -493.612 | 0.706515 | 56358.5 | -4132.36 | -0.00413236 | 0.0141303 | 1980.343
171.315 | -493.612 | 0.706515 | 56360.6 | -4132.48 | -0.00413248 | 0.0141303 | 1980.417
171.32 | -493.612 | 0.706801 | 56362.5 | -4132.59 | -0.00413259 | 0.01413602 | 1980.483
171.325 | -493.612 | 0.707114 | 56364.6 | -4132.59 | -0.00413259 | 0.01414228 | 1980.557
171.33 | -493.611 | 0.706828 | 56366.5 | -4132.59 | -0.00413259 | 0.01413656 | 1980.624
171.335 | -493.611 | 0.706515 | 56368.5 | -4132.71 | -0.00413271 | 0.0141303 | 1980.694
171.34 | -493.611 | 0.7068 | 56370.4 | -4132.82 | -0.00413282 | 0.014136 | 1980.761
171.345 | -493.611 | 0.707114 | 56372.5 | -4132.94 | -0.00413294 | 0.01414228 | 1980.835
171.35 | -493.611 | 0.706829 | 56374.3 | -4133.05 | -0.00413305 | 0.01413658 | 1980.898
171.355 | -493.611 | 0.706515 | 56376.3 | -4133.29 | -0.00413329 | 0.0141303 | 1980.968
171.36 | -493.61 | 0.706798 | 56378.2 | -4133.51 | -0.00413351 | 0.01413596 | 1981.035
171.365 | -493.61 | 0.707114 | 56380.2 | -4133.63 | -0.00413363 | 0.01414228 | 1981.105
171.37 | -493.61 | 0.707114 | 56381.9 | -4133.74 | -0.00413374 | 0.01414228 | 1981.165
171.375 | -493.61 | 0.707115 | 56383.8 | -4133.74 | -0.00413374 | 0.0141423 | 1981.232
171.38 | -493.61 | 0.707115 | 56385.6 | -4133.74 | -0.00413374 | 0.0141423 | 1981.295
171.385 | -493.61 | 0.707115 | 56387.5 | -4133.98 | -0.00413398 | 0.0141423 | 1981.362
171.39 | -493.609 | 0.707115 | 56389.2 | -4134.2 | -0.0041342 | 0.0141423 | 1981.422
171.395 | -493.609 | 0.707115 | 56391.1 | -4134.32 | -0.00413432 | 0.0141423 | 1981.488
171.4 | -493.609 | 0.707115 | 56392.8 | -4134.43 | -0.00413443 | 0.0141423 | 1981.548
171.405 | -493.609 | 0.707115 | 56394.6 | -4134.43 | -0.00413443 | 0.0141423 | 1981.611
171.41 | -493.609 | 0.707115 | 56396.3 | -4134.43 | -0.00413443 | 0.0141423 | 1981.671
171.415 | -493.609 | 0.707115 | 56398.1 | -4134.67 | -0.00413467 | 0.0141423 | 1981.734
171.42 | -493.608 | 0.707115 | 56399.6 | -4134.89 | -0.00413489 | 0.0141423 | 1981.787
171.425 | -493.608 | 0.707115 | 56401.3 | -4135.01 | -0.00413501 | 0.0141423 | 1981.847
171.43 | -493.608 | 0.707115 | 56402.9 | -4135.12 | -0.00413512 | 0.0141423 | 1981.903
171.435 | -493.608 | 0.707115 | 56404.7 | -4135.12 | -0.00413512 | 0.0141423 | 1981.966
171.44 | -493.608 | 0.707115 | 56406.2 | -4135.12 | -0.00413512 | 0.0141423 | 1982.019
171.445 | -493.608 | 0.707115 | 56408 | -4135.24 | -0.00413524 | 0.0141423 | 1982.082
171.45 | -493.607 | 0.707115 | 56409.5 | -4135.35 | -0.00413535 | 0.0141423 | 1982.135
171.455 | -493.607 | 0.707115 | 56411.2 | -4135.47 | -0.00413547 | 0.0141423 | 1982.195
171.46 | -493.607 | 0.7074 | 56412.7 | -4135.58 | -0.00413558 | 0.014148 | 1982.247
171.465 | -493.607 | 0.707713 | 56414.4 | -4135.7 | -0.0041357 | 0.01415426 | 1982.307
171.47 | -493.607 | 0.707429 | 56415.9 | -4135.81 | -0.00413581 | 0.01414858 | 1982.36
171.475 | -493.607 | 0.707115 | 56417.6 | -4135.93 | -0.00413593 | 0.0141423 | 1982.42
171.48 | -493.606 | 0.707399 | 56419.1 | -4136.04 | -0.00413604 | 0.01414798 | 1982.472
171.485 | -493.606 | 0.707713 | 56420.8 | -4136.04 | -0.00413604 | 0.01415426 | 1982.532
171.49 | -493.606 | 0.707714 | 56422.3 | -4136.04 | -0.00413604 | 0.01415428 | 1982.585
171.495 | -493.606 | 0.707715 | 56424 | -4136.16 | -0.00413616 | 0.0141543 | 1982.644
171.5 | -493.606 | 0.707715 | 56425.6 | -4136.27 | -0.00413627 | 0.0141543 | 1982.701
171.505 | -493.606 | 0.707715 | 56427.3 | -4136.39 | -0.00413639 | 0.0141543 | 1982.76
171.51 | -493.605 | 0.707715 | 56428.8 | -4136.5 | -0.0041365 | 0.0141543 | 1982.813
171.515 | -493.605 | 0.707715 | 56430.5 | -4136.62 | -0.00413662 | 0.0141543 | 1982.873
171.52 | -493.605 | 0.707715 | 56432.2 | -4136.73 | -0.00413673 | 0.0141543 | 1982.933
171.525 | -493.605 | 0.707715 | 56434 | -4136.73 | -0.00413673 | 0.0141543 | 1982.996
171.53 | -493.605 | 0.707715 | 56435.6 | -4136.73 | -0.00413673 | 0.0141543 | 1983.052
171.535 | -493.605 | 0.707715 | 56437.4 | -4136.85 | -0.00413685 | 0.0141543 | 1983.115
171.54 | -493.604 | 0.707715 | 56439.1 | -4136.96 | -0.00413696 | 0.0141543 | 1983.175
171.545 | -493.604 | 0.707715 | 56441 | -4137.08 | -0.00413708 | 0.0141543 | 1983.242
171.55 | -493.604 | 0.707715 | 56442.6 | -4137.19 | -0.00413719 | 0.0141543 | 1983.298
171.555 | -493.604 | 0.707715 | 56444.5 | -4137.31 | -0.00413731 | 0.0141543 | 1983.365
171.56 | -493.604 | 0.707715 | 56446.1 | -4137.42 | -0.00413742 | 0.0141543 | 1983.421
171.565 | -493.604 | 0.707715 | 56447.8 | -4137.54 | -0.00413754 | 0.0141543 | 1983.481
171.57 | -493.603 | 0.707715 | 56449.5 | -4137.65 | -0.00413765 | 0.0141543 | 1983.541
171.575 | -493.603 | 0.707715 | 56451.3 | -4137.77 | -0.00413777 | 0.0141543 | 1983.604
171.58 | -493.603 | 0.707715 | 56452.8 | -4137.88 | -0.00413788 | 0.0141543 | 1983.656
171.585 | -493.603 | 0.707715 | 56454.5 | -4138 | -0.004138 | 0.0141543 | 1983.716
171.59 | -493.603 | 0.707715 | 56456 | -4138.11 | -0.00413811 | 0.0141543 | 1983.769
171.595 | -493.603 | 0.707715 | 56457.6 | -4138.11 | -0.00413811 | 0.0141543 | 1983.825
171.6 | -493.602 | 0.707715 | 56459.1 | -4138.11 | -0.00413811 | 0.0141543 | 1983.878
171.605 | -493.602 | 0.707715 | 56460.8 | -4138.23 | -0.00413823 | 0.0141543 | 1983.938
171.61 | -493.602 | 0.707715 | 56462.4 | -4138.33 | -0.00413833 | 0.0141543 | 1983.994
171.615 | -493.602 | 0.707715 | 56464.1 | -4138.46 | -0.00413846 | 0.0141543 | 1984.054
171.62 | -493.602 | 0.707715 | 56465.5 | -4138.56 | -0.00413856 | 0.0141543 | 1984.103
171.625 | -493.602 | 0.707715 | 56467.2 | -4138.81 | -0.00413881 | 0.0141543 | 1984.162
171.63 | -493.601 | 0.707715 | 56468.7 | -4139.02 | -0.00413902 | 0.0141543 | 1984.215
171.635 | -493.601 | 0.707715 | 56470.4 | -4139.14 | -0.00413914 | 0.0141543 | 1984.275
171.64 | -493.601 | 0.707715 | 56471.9 | -4139.25 | -0.00413925 | 0.0141543 | 1984.328
171.645 | -493.601 | 0.707715 | 56473.5 | -4139.25 | -0.00413925 | 0.0141543 | 1984.384
171.65 | -493.601 | 0.707715 | 56475.1 | -4139.25 | -0.00413925 | 0.0141543 | 1984.44
171.655 | -493.601 | 0.707715 | 56476.8 | -4139.49 | -0.00413949 | 0.0141543 | 1984.5
171.66 | -493.6 | 0.707999 | 56478.4 | -4139.71 | -0.00413971 | 0.01415998 | 1984.556
171.665 | -493.6 | 0.708313 | 56480.2 | -4139.71 | -0.00413971 | 0.01416626 | 1984.619
171.67 | -493.6 | 0.708314 | 56481.7 | -4139.71 | -0.00413971 | 0.01416628 | 1984.672
171.675 | -493.6 | 0.708315 | 56483.4 | -4139.71 | -0.00413971 | 0.0141663 | 1984.732
171.68 | -493.6 | 0.708315 | 56485 | -4139.71 | -0.00413971 | 0.0141663 | 1984.788
171.685 | -493.6 | 0.708315 | 56486.8 | -4139.96 | -0.00413996 | 0.0141663 | 1984.851
171.69 | -493.599 | 0.708315 | 56488.4 | -4140.17 | -0.00414017 | 0.0141663 | 1984.907
171.695 | -493.599 | 0.708315 | 56490.2 | -4140.17 | -0.00414017 | 0.0141663 | 1984.971
171.7 | -493.599 | 0.708315 | 56491.8 | -4140.17 | -0.00414017 | 0.0141663 | 1985.027
171.705 | -493.599 | 0.708315 | 56493.5 | -4140.29 | -0.00414029 | 0.0141663 | 1985.087
171.71 | -493.599 | 0.708315 | 56495.1 | -4140.4 | -0.0041404 | 0.0141663 | 1985.143
171.715 | -493.599 | 0.708315 | 56496.9 | -4140.64 | -0.00414064 | 0.0141663 | 1985.206
171.72 | -493.598 | 0.708315 | 56498.5 | -4140.86 | -0.00414086 | 0.0141663 | 1985.262
171.725 | -493.598 | 0.708315 | 56500.3 | -4140.98 | -0.00414098 | 0.0141663 | 1985.326
171.73 | -493.598 | 0.708315 | 56502 | -4141.09 | -0.00414109 | 0.0141663 | 1985.385
171.735 | -493.598 | 0.708315 | 56503.8 | -4141.09 | -0.00414109 | 0.0141663 | 1985.449
171.74 | -493.598 | 0.708315 | 56505.4 | -4141.09 | -0.00414109 | 0.0141663 | 1985.505
171.745 | -493.598 | 0.708315 | 56507.3 | -4141.21 | -0.00414121 | 0.0141663 | 1985.572
171.75 | -493.597 | 0.708315 | 56508.8 | -4141.32 | -0.00414132 | 0.0141663 | 1985.624
171.755 | -493.597 | 0.708315 | 56510.5 | -4141.44 | -0.00414144 | 0.0141663 | 1985.684
171.76 | -493.597 | 0.708315 | 56512.1 | -4141.55 | -0.00414155 | 0.0141663 | 1985.74
171.765 | -493.597 | 0.708315 | 56513.8 | -4141.67 | -0.00414167 | 0.0141663 | 1985.8
171.77 | -493.597 | 0.708315 | 56515.5 | -4141.78 | -0.00414178 | 0.0141663 | 1985.86
171.775 | -493.597 | 0.708315 | 56517.2 | -4141.9 | -0.0041419 | 0.0141663 | 1985.919
171.78 | -493.596 | 0.708599 | 56518.8 | -4142.01 | -0.00414201 | 0.01417198 | 1985.976
171.785 | -493.596 | 0.708914 | 56520.5 | -4142.01 | -0.00414201 | 0.01417828 | 1986.035
171.79 | -493.596 | 0.708629 | 56522 | -4142.01 | -0.00414201 | 0.01417258 | 1986.088
171.795 | -493.596 | 0.708315 | 56523.8 | -4142.25 | -0.00414225 | 0.0141663 | 1986.151
171.8 | -493.596 | 0.708598 | 56525.3 | -4142.47 | -0.00414247 | 0.01417196 | 1986.204
171.805 | -493.596 | 0.708914 | 56527.1 | -4142.47 | -0.00414247 | 0.01417828 | 1986.267
171.81 | -493.595 | 0.708914 | 56528.6 | -4142.47 | -0.00414247 | 0.01417828 | 1986.32
171.815 | -493.595 | 0.708915 | 56530.3 | -4142.59 | -0.00414259 | 0.0141783 | 1986.38
171.82 | -493.595 | 0.708915 | 56531.7 | -4142.7 | -0.0041427 | 0.0141783 | 1986.429
171.825 | -493.595 | 0.708915 | 56533.3 | -4142.82 | -0.00414282 | 0.0141783 | 1986.485
171.83 | -493.595 | 0.708915 | 56534.8 | -4142.93 | -0.00414293 | 0.0141783 | 1986.538
171.835 | -493.595 | 0.708915 | 56536.5 | -4142.93 | -0.00414293 | 0.0141783 | 1986.598
171.84 | -493.594 | 0.708915 | 56538 | -4142.93 | -0.00414293 | 0.0141783 | 1986.65
171.845 | -493.594 | 0.708915 | 56539.6 | -4143.17 | -0.00414317 | 0.0141783 | 1986.706
171.85 | -493.594 | 0.708915 | 56541.2 | -4143.39 | -0.00414339 | 0.0141783 | 1986.763
171.855 | -493.594 | 0.708915 | 56542.9 | -4143.51 | -0.00414351 | 0.0141783 | 1986.822
171.86 | -493.594 | 0.708915 | 56544.4 | -4143.62 | -0.00414362 | 0.0141783 | 1986.875
171.865 | -493.594 | 0.708915 | 56546.1 | -4143.62 | -0.00414362 | 0.0141783 | 1986.935
171.87 | -493.593 | 0.708915 | 56547.6 | -4143.62 | -0.00414362 | 0.0141783 | 1986.988
171.875 | -493.593 | 0.708915 | 56549.4 | -4143.74 | -0.00414374 | 0.0141783 | 1987.051
171.88 | -493.593 | 0.708915 | 56550.9 | -4143.85 | -0.00414385 | 0.0141783 | 1987.104
171.885 | -493.593 | 0.708915 | 56552.6 | -4143.85 | -0.00414385 | 0.0141783 | 1987.163
171.89 | -493.593 | 0.708915 | 56554.2 | -4143.85 | -0.00414385 | 0.0141783 | 1987.219
171.895 | -493.593 | 0.708915 | 56555.8 | -4143.97 | -0.00414397 | 0.0141783 | 1987.276
171.9 | -493.592 | 0.708915 | 56557.5 | -4144.08 | -0.00414408 | 0.0141783 | 1987.335
171.905 | -493.592 | 0.708915 | 56559.3 | -4144.32 | -0.00414432 | 0.0141783 | 1987.399
171.91 | -493.592 | 0.708915 | 56560.9 | -4144.54 | -0.00414454 | 0.0141783 | 1987.455
171.915 | -493.592 | 0.708915 | 56562.6 | -4144.54 | -0.00414454 | 0.0141783 | 1987.515
171.92 | -493.592 | 0.708915 | 56564.3 | -4144.54 | -0.00414454 | 0.0141783 | 1987.574
171.925 | -493.592 | 0.708915 | 56566.2 | -4144.66 | -0.00414466 | 0.0141783 | 1987.641
171.93 | -493.591 | 0.708915 | 56567.8 | -4144.77 | -0.00414477 | 0.0141783 | 1987.697
171.935 | -493.591 | 0.708915 | 56569.7 | -4144.77 | -0.00414477 | 0.0141783 | 1987.764
171.94 | -493.591 | 0.708915 | 56571.3 | -4144.77 | -0.00414477 | 0.0141783 | 1987.82
171.945 | -493.591 | 0.708915 | 56573.2 | -4144.89 | -0.00414489 | 0.0141783 | 1987.887
171.95 | -493.591 | 0.708915 | 56574.9 | -4145 | -0.004145 | 0.0141783 | 1987.947
171.955 | -493.591 | 0.708915 | 56576.7 | -4145.24 | -0.00414524 | 0.0141783 | 1988.01
171.96 | -493.59 | 0.708915 | 56578.6 | -4145.45 | -0.00414545 | 0.0141783 | 1988.077
171.965 | -493.59 | 0.708915 | 56580.6 | -4145.58 | -0.00414558 | 0.0141783 | 1988.147
171.97 | -493.59 | 0.709199 | 56582.3 | -4145.68 | -0.00414568 | 0.01418398 | 1988.207
171.975 | -493.59 | 0.709513 | 56584.3 | -4145.68 | -0.00414568 | 0.01419026 | 1988.277
171.98 | -493.59 | 0.709514 | 56586.2 | -4145.68 | -0.00414568 | 0.01419028 | 1988.344
171.985 | -493.59 | 0.709515 | 56588.2 | -4145.81 | -0.00414581 | 0.0141903 | 1988.414
171.99 | -493.589 | 0.709515 | 56590.1 | -4145.91 | -0.00414591 | 0.0141903 | 1988.481
171.995 | -493.589 | 0.709515 | 56592.1 | -4146.04 | -0.00414604 | 0.0141903 | 1988.551
172 | -493.589 | 0.709515 | 56593.8 | -4146.14 | -0.00414614 | 0.0141903 | 1988.611
172.005 | -493.589 | 0.709515 | 56595.8 | -4146.26 | -0.00414626 | 0.0141903 | 1988.681
172.01 | -493.589 | 0.709801 | 56597.6 | -4146.37 | -0.00414637 | 0.01419602 | 1988.744
172.015 | -493.589 | 0.710113 | 56599.6 | -4146.49 | -0.00414649 | 0.01420226 | 1988.815
172.02 | -493.588 | 0.709828 | 56601.4 | -4146.6 | -0.0041466 | 0.01419656 | 1988.878
172.025 | -493.588 | 0.709515 | 56603.4 | -4146.6 | -0.0041466 | 0.0141903 | 1988.948
172.03 | -493.588 | 0.709799 | 56605.1 | -4146.6 | -0.0041466 | 0.01419598 | 1989.008
172.035 | -493.588 | 0.710113 | 56606.9 | -4146.84 | -0.00414684 | 0.01420226 | 1989.071
172.04 | -493.588 | 0.709829 | 56608.6 | -4147.06 | -0.00414706 | 0.01419658 | 1989.131
172.045 | -493.588 | 0.709515 | 56610.4 | -4147.18 | -0.00414718 | 0.0141903 | 1989.194
172.05 | -493.587 | 0.709515 | 56611.9 | -4147.29 | -0.00414729 | 0.0141903 | 1989.247
172.055 | -493.587 | 0.709515 | 56613.6 | -4147.29 | -0.00414729 | 0.0141903 | 1989.307
172.06 | -493.587 | 0.709515 | 56615.2 | -4147.29 | -0.00414729 | 0.0141903 | 1989.363
172.065 | -493.587 | 0.709515 | 56616.9 | -4147.53 | -0.00414753 | 0.0141903 | 1989.423
172.07 | -493.587 | 0.709515 | 56618.5 | -4147.75 | -0.00414775 | 0.0141903 | 1989.479
172.075 | -493.587 | 0.709515 | 56620.2 | -4147.87 | -0.00414787 | 0.0141903 | 1989.539
172.08 | -493.586 | 0.709515 | 56621.8 | -4147.98 | -0.00414798 | 0.0141903 | 1989.595
172.085 | -493.586 | 0.709515 | 56623.6 | -4147.98 | -0.00414798 | 0.0141903 | 1989.658
172.09 | -493.586 | 0.709515 | 56625.1 | -4147.98 | -0.00414798 | 0.0141903 | 1989.711
172.095 | -493.586 | 0.709515 | 56626.9 | -4148.1 | -0.0041481 | 0.0141903 | 1989.774
172.1 | -493.586 | 0.709799 | 56628.5 | -4148.21 | -0.00414821 | 0.01419598 | 1989.83
172.105 | -493.586 | 0.710113 | 56630.3 | -4148.33 | -0.00414833 | 0.01420226 | 1989.894
172.11 | -493.585 | 0.710114 | 56631.8 | -4148.44 | -0.00414844 | 0.01420228 | 1989.946
172.115 | -493.585 | 0.710115 | 56633.6 | -4148.56 | -0.00414856 | 0.0142023 | 1990.009
172.12 | -493.585 | 0.710115 | 56635.1 | -4148.67 | -0.00414867 | 0.0142023 | 1990.062
172.125 | -493.585 | 0.710115 | 56636.8 | -4148.91 | -0.00414891 | 0.0142023 | 1990.122
172.13 | -493.585 | 0.710115 | 56638.4 | -4149.13 | -0.00414913 | 0.0142023 | 1990.178
172.135 | -493.585 | 0.710115 | 56640.2 | -4149.13 | -0.00414913 | 0.0142023 | 1990.241
172.14 | -493.584 | 0.710115 | 56641.9 | -4149.13 | -0.00414913 | 0.0142023 | 1990.301
172.145 | -493.584 | 0.710115 | 56643.8 | -4149.25 | -0.00414925 | 0.0142023 | 1990.368
172.15 | -493.584 | 0.710115 | 56645.6 | -4149.36 | -0.00414936 | 0.0142023 | 1990.431
172.155 | -493.584 | 0.710115 | 56647.5 | -4149.48 | -0.00414948 | 0.0142023 | 1990.498
172.16 | -493.584 | 0.710115 | 56649.2 | -4149.59 | -0.00414959 | 0.0142023 | 1990.558
172.165 | -493.584 | 0.710115 | 56651.1 | -4149.59 | -0.00414959 | 0.0142023 | 1990.624
172.17 | -493.583 | 0.710115 | 56652.9 | -4149.59 | -0.00414959 | 0.0142023 | 1990.688
172.175 | -493.583 | 0.710115 | 56654.9 | -4149.71 | -0.00414971 | 0.0142023 | 1990.758
172.18 | -493.583 | 0.710115 | 56656.6 | -4149.82 | -0.00414982 | 0.0142023 | 1990.818
172.185 | -493.583 | 0.710115 | 56658.5 | -4150.06 | -0.00415006 | 0.0142023 | 1990.884
172.19 | -493.583 | 0.710398 | 56660.1 | -4150.28 | -0.00415028 | 0.01420796 | 1990.941
172.195 | -493.583 | 0.710714 | 56662 | -4150.28 | -0.00415028 | 0.01421428 | 1991.007
172.2 | -493.582 | 0.710429 | 56663.7 | -4150.28 | -0.00415028 | 0.01420858 | 1991.067
172.205 | -493.582 | 0.710115 | 56665.6 | -4150.4 | -0.0041504 | 0.0142023 | 1991.134
172.21 | -493.582 | 0.710401 | 56667.3 | -4150.51 | -0.00415051 | 0.01420802 | 1991.194
172.215 | -493.582 | 0.710714 | 56669.2 | -4150.63 | -0.00415063 | 0.01421428 | 1991.26
172.22 | -493.582 | 0.710714 | 56670.9 | -4150.74 | -0.00415074 | 0.01421428 | 1991.32
172.225 | -493.582 | 0.710715 | 56672.8 | -4150.86 | -0.00415086 | 0.0142143 | 1991.387
172.23 | -493.581 | 0.710715 | 56674.5 | -4150.97 | -0.00415097 | 0.0142143 | 1991.447
172.235 | -493.581 | 0.710715 | 56676.4 | -4151.09 | -0.00415109 | 0.0142143 | 1991.513
172.24 | -493.581 | 0.710715 | 56678 | -4151.2 | -0.0041512 | 0.0142143 | 1991.57
172.245 | -493.581 | 0.710715 | 56679.8 | -4151.32 | -0.00415132 | 0.0142143 | 1991.633
172.25 | -493.581 | 0.710715 | 56681.4 | -4151.43 | -0.00415143 | 0.0142143 | 1991.689
172.255 | -493.581 | 0.710715 | 56683.2 | -4151.55 | -0.00415155 | 0.0142143 | 1991.752
172.26 | -493.58 | 0.710715 | 56684.8 | -4151.66 | -0.00415166 | 0.0142143 | 1991.809
172.265 | -493.58 | 0.710715 | 56686.6 | -4151.78 | -0.00415178 | 0.0142143 | 1991.872
172.27 | -493.58 | 0.710715 | 56688.1 | -4151.89 | -0.00415189 | 0.0142143 | 1991.925
172.275 | -493.58 | 0.710715 | 56689.8 | -4151.89 | -0.00415189 | 0.0142143 | 1991.984
172.28 | -493.58 | 0.710715 | 56691.4 | -4151.89 | -0.00415189 | 0.0142143 | 1992.04
172.285 | -493.58 | 0.710715 | 56693.2 | -4152.01 | -0.00415201 | 0.0142143 | 1992.104
172.29 | -493.579 | 0.710715 | 56694.8 | -4152.11 | -0.00415211 | 0.0142143 | 1992.16
172.295 | -493.579 | 0.710715 | 56696.5 | -4152.24 | -0.00415224 | 0.0142143 | 1992.22
172.3 | -493.579 | 0.710715 | 56698.2 | -4152.34 | -0.00415234 | 0.0142143 | 1992.279
172.305 | -493.579 | 0.710715 | 56699.9 | -4152.59 | -0.00415259 | 0.0142143 | 1992.339
172.31 | -493.579 | 0.710715 | 56701.5 | -4152.8 | -0.0041528 | 0.0142143 | 1992.395
172.315 | -493.579 | 0.710715 | 56703.3 | -4152.8 | -0.0041528 | 0.0142143 | 1992.459
172.32 | -493.578 | 0.710715 | 56704.9 | -4152.8 | -0.0041528 | 0.0142143 | 1992.515
172.325 | -493.578 | 0.710715 | 56706.6 | -4152.8 | -0.0041528 | 0.0142143 | 1992.575
172.33 | -493.578 | 0.710715 | 56708.3 | -4152.8 | -0.0041528 | 0.0142143 | 1992.634
172.335 | -493.578 | 0.710715 | 56710.2 | -4153.04 | -0.00415304 | 0.0142143 | 1992.701
172.34 | -493.578 | 0.710715 | 56711.8 | -4153.26 | -0.00415326 | 0.0142143 | 1992.757
172.345 | -493.578 | 0.710715 | 56713.6 | -4153.38 | -0.00415338 | 0.0142143 | 1992.821
172.35 | -493.577 | 0.710715 | 56715.2 | -4153.49 | -0.00415349 | 0.0142143 | 1992.877
172.355 | -493.577 | 0.710715 | 56716.9 | -4153.61 | -0.00415361 | 0.0142143 | 1992.936
172.36 | -493.577 | 0.710999 | 56718.5 | -4153.72 | -0.00415372 | 0.01421998 | 1992.993
172.365 | -493.577 | 0.711313 | 56720.2 | -4153.84 | -0.00415384 | 0.01422626 | 1993.052
172.37 | -493.577 | 0.71103 | 56721.8 | -4153.95 | -0.00415395 | 0.0142206 | 1993.109
172.375 | -493.577 | 0.710715 | 56723.6 | -4153.95 | -0.00415395 | 0.0142143 | 1993.172
172.38 | -493.576 | 0.710998 | 56725.1 | -4153.95 | -0.00415395 | 0.01421996 | 1993.225
172.385 | -493.576 | 0.711313 | 56726.8 | -4154.07 | -0.00415407 | 0.01422626 | 1993.284
172.39 | -493.576 | 0.711314 | 56728.4 | -4154.18 | -0.00415418 | 0.01422628 | 1993.341
172.395 | -493.576 | 0.711315 | 56730.2 | -4154.3 | -0.0041543 | 0.0142263 | 1993.404
172.4 | -493.576 | 0.711315 | 56731.8 | -4154.41 | -0.00415441 | 0.0142263 | 1993.46
172.405 | -493.576 | 0.711315 | 56733.5 | -4154.53 | -0.00415453 | 0.0142263 | 1993.52
172.41 | -493.575 | 0.711315 | 56735.1 | -4154.64 | -0.00415464 | 0.0142263 | 1993.576
172.415 | -493.575 | 0.711315 | 56736.9 | -4154.76 | -0.00415476 | 0.0142263 | 1993.639
172.42 | -493.575 | 0.711315 | 56738.5 | -4154.87 | -0.00415487 | 0.0142263 | 1993.695
172.425 | -493.575 | 0.711315 | 56740.4 | -4154.99 | -0.00415499 | 0.0142263 | 1993.762
172.43 | -493.575 | 0.711315 | 56741.9 | -4155.1 | -0.0041551 | 0.0142263 | 1993.815
172.435 | -493.575 | 0.711315 | 56743.5 | -4155.1 | -0.0041551 | 0.0142263 | 1993.871
172.44 | -493.574 | 0.711598 | 56745.1 | -4155.1 | -0.0041551 | 0.01423196 | 1993.927
172.445 | -493.574 | 0.711913 | 56746.8 | -4155.22 | -0.00415522 | 0.01423826 | 1993.987
172.45 | -493.574 | 0.711629 | 56748.4 | -4155.33 | -0.00415533 | 0.01423258 | 1994.043
172.455 | -493.574 | 0.711315 | 56750.1 | -4155.57 | -0.00415557 | 0.0142263 | 1994.103
172.46 | -493.574 | 0.7116 | 56751.7 | -4155.79 | -0.00415579 | 0.014232 | 1994.159
172.465 | -493.574 | 0.711913 | 56753.4 | -4155.79 | -0.00415579 | 0.01423826 | 1994.219
172.47 | -493.573 | 0.711628 | 56754.9 | -4155.79 | -0.00415579 | 0.01423256 | 1994.272
172.475 | -493.573 | 0.711315 | 56756.5 | -4155.79 | -0.00415579 | 0.0142263 | 1994.328
172.48 | -493.573 | 0.711599 | 56758 | -4155.79 | -0.00415579 | 0.01423198 | 1994.381
172.485 | -493.573 | 0.711913 | 56759.7 | -4156.03 | -0.00415603 | 0.01423826 | 1994.44
172.49 | -493.573 | 0.711629 | 56761.1 | -4156.25 | -0.00415625 | 0.01423258 | 1994.49
172.495 | -493.573 | 0.711315 | 56762.7 | -4156.25 | -0.00415625 | 0.0142263 | 1994.546
172.5 | -493.572 | 0.711315 | 56764.1 | -4156.25 | -0.00415625 | 0.0142263 | 1994.595
172.505 | -493.572 | 0.711315 | 56765.7 | -4156.49 | -0.00415649 | 0.0142263 | 1994.651
172.51 | -493.572 | 0.711599 | 56767.2 | -4156.71 | -0.00415671 | 0.01423198 | 1994.704
172.515 | -493.572 | 0.711913 | 56768.8 | -4156.83 | -0.00415683 | 0.01423826 | 1994.76
172.52 | -493.572 | 0.711914 | 56770.1 | -4156.94 | -0.00415694 | 0.01423828 | 1994.806
172.525 | -493.572 | 0.711915 | 56771.7 | -4157.06 | -0.00415706 | 0.0142383 | 1994.862
172.53 | -493.571 | 0.711629 | 56773.2 | -4157.17 | -0.00415717 | 0.01423258 | 1994.915
172.535 | -493.571 | 0.711316 | 56774.8 | -4157.17 | -0.00415717 | 0.01422632 | 1994.971
172.54 | -493.571 | 0.711601 | 56776.4 | -4157.17 | -0.00415717 | 0.01423202 | 1995.027
172.545 | -493.571 | 0.711915 | 56778 | -4157.29 | -0.00415729 | 0.0142383 | 1995.083
172.55 | -493.571 | 0.711915 | 56779.7 | -4157.4 | -0.0041574 | 0.0142383 | 1995.143
172.555 | -493.571 | 0.711915 | 56781.5 | -4157.52 | -0.00415752 | 0.0142383 | 1995.206
172.56 | -493.57 | 0.711915 | 56783.2 | -4157.63 | -0.00415763 | 0.0142383 | 1995.266
172.565 | -493.57 | 0.711915 | 56785.1 | -4157.63 | -0.00415763 | 0.0142383 | 1995.333
172.57 | -493.57 | 0.711915 | 56786.8 | -4157.63 | -0.00415763 | 0.0142383 | 1995.393
172.575 | -493.57 | 0.711915 | 56788.7 | -4157.75 | -0.00415775 | 0.0142383 | 1995.459
172.58 | -493.57 | 0.711915 | 56790.4 | -4157.86 | -0.00415786 | 0.0142383 | 1995.519
172.585 | -493.57 | 0.711915 | 56792.3 | -4157.98 | -0.00415798 | 0.0142383 | 1995.586
172.59 | -493.569 | 0.711915 | 56794 | -4158.09 | -0.00415809 | 0.0142383 | 1995.646
172.595 | -493.569 | 0.711915 | 56795.9 | -4158.21 | -0.00415821 | 0.0142383 | 1995.712
172.6 | -493.569 | 0.711915 | 56797.6 | -4158.32 | -0.00415832 | 0.0142383 | 1995.772
172.605 | -493.569 | 0.711915 | 56799.4 | -4158.44 | -0.00415844 | 0.0142383 | 1995.835
172.61 | -493.569 | 0.711915 | 56801.1 | -4158.55 | -0.00415855 | 0.0142383 | 1995.895
172.615 | -493.569 | 0.711915 | 56802.9 | -4158.67 | -0.00415867 | 0.0142383 | 1995.958
172.62 | -493.568 | 0.711915 | 56804.5 | -4158.78 | -0.00415878 | 0.0142383 | 1996.015
172.625 | -493.568 | 0.711915 | 56806.3 | -4158.9 | -0.0041589 | 0.0142383 | 1996.078
172.63 | -493.568 | 0.711915 | 56807.9 | -4159 | -0.004159 | 0.0142383 | 1996.134
172.635 | -493.568 | 0.711915 | 56809.7 | -4159.13 | -0.00415913 | 0.0142383 | 1996.197
172.64 | -493.568 | 0.712199 | 56811.2 | -4159.23 | -0.00415923 | 0.01424398 | 1996.25
172.645 | -493.568 | 0.712514 | 56812.9 | -4159.23 | -0.00415923 | 0.01425028 | 1996.31
172.65 | -493.567 | 0.712228 | 56814.4 | -4159.23 | -0.00415923 | 0.01424456 | 1996.362
172.655 | -493.567 | 0.711915 | 56816 | -4159.35 | -0.00415935 | 0.0142383 | 1996.419
172.66 | -493.567 | 0.7122 | 56817.4 | -4159.46 | -0.00415946 | 0.014244 | 1996.468
172.665 | -493.567 | 0.712514 | 56819 | -4159.58 | -0.00415958 | 0.01425028 | 1996.524
172.67 | -493.567 | 0.712229 | 56820.4 | -4159.69 | -0.00415969 | 0.01424458 | 1996.573
172.675 | -493.567 | 0.711915 | 56822 | -4159.81 | -0.00415981 | 0.0142383 | 1996.63
172.68 | -493.566 | 0.712199 | 56823.4 | -4159.92 | -0.00415992 | 0.01424398 | 1996.679
172.685 | -493.566 | 0.712514 | 56824.9 | -4159.92 | -0.00415992 | 0.01425028 | 1996.731
172.69 | -493.566 | 0.712514 | 56826.4 | -4159.92 | -0.00415992 | 0.01425028 | 1996.784
172.695 | -493.566 | 0.712515 | 56827.9 | -4160.17 | -0.00416017 | 0.0142503 | 1996.837
172.7 | -493.566 | 0.712515 | 56829.3 | -4160.38 | -0.00416038 | 0.0142503 | 1996.886
172.705 | -493.566 | 0.712515 | 56830.9 | -4160.38 | -0.00416038 | 0.0142503 | 1996.942
172.71 | -493.565 | 0.712515 | 56832.4 | -4160.38 | -0.00416038 | 0.0142503 | 1996.995
172.715 | -493.565 | 0.712515 | 56834.1 | -4160.5 | -0.0041605 | 0.0142503 | 1997.055
172.72 | -493.565 | 0.712515 | 56835.6 | -4160.61 | -0.00416061 | 0.0142503 | 1997.107
172.725 | -493.565 | 0.712515 | 56837.3 | -4160.73 | -0.00416073 | 0.0142503 | 1997.167
172.73 | -493.565 | 0.712515 | 56838.7 | -4160.84 | -0.00416084 | 0.0142503 | 1997.216
172.735 | -493.565 | 0.712515 | 56840.3 | -4161.08 | -0.00416108 | 0.0142503 | 1997.273
172.74 | -493.564 | 0.712515 | 56841.8 | -4161.3 | -0.0041613 | 0.0142503 | 1997.325
172.745 | -493.564 | 0.712515 | 56843.5 | -4161.42 | -0.00416142 | 0.0142503 | 1997.385
172.75 | -493.564 | 0.712515 | 56845 | -4161.53 | -0.00416153 | 0.0142503 | 1997.438
172.755 | -493.564 | 0.712515 | 56846.7 | -4161.53 | -0.00416153 | 0.0142503 | 1997.497
172.76 | -493.564 | 0.712515 | 56848.3 | -4161.53 | -0.00416153 | 0.0142503 | 1997.554
172.765 | -493.564 | 0.712515 | 56850.1 | -4161.65 | -0.00416165 | 0.0142503 | 1997.617
172.77 | -493.563 | 0.712515 | 56851.7 | -4161.76 | -0.00416176 | 0.0142503 | 1997.673
172.775 | -493.563 | 0.712515 | 56853.4 | -4161.88 | -0.00416188 | 0.0142503 | 1997.733
172.78 | -493.563 | 0.712515 | 56855.1 | -4161.99 | -0.00416199 | 0.0142503 | 1997.793 | [8 empty] | 0.0142503
172.785 | -493.563 | 0.712515 | 56856.9 | -4162.11 | -0.00416211 | 0.0142503 | 1997.856
172.79 | -493.563 | 0.712515 | 56858.6 | -4162.22 | -0.00416222 | 0.0142503 | 1997.916
172.795 | -493.563 | 0.712515 | 56860.5 | -4162.34 | -0.00416234 | 0.0142503 | 1997.982
172.8 | -493.562 | 0.712515 | 56862.3 | -4162.45 | -0.00416245 | 0.0142503 | 1998.046
172.805 | -493.562 | 0.712515 | 56864.2 | -4162.45 | -0.00416245 | 0.0142503 | 1998.112
172.81 | -493.562 | 0.712515 | 56865.8 | -4162.45 | -0.00416245 | 0.0142503 | 1998.169
172.815 | -493.562 | 0.712515 | 56867.6 | -4162.57 | -0.00416257 | 0.0142503 | 1998.232
172.82 | -493.562 | 0.712515 | 56869.3 | -4162.68 | -0.00416268 | 0.0142503 | 1998.292
172.825 | -493.562 | 0.712515 | 56871.2 | -4162.8 | -0.0041628 | 0.0142503 | 1998.358
172.83 | -493.561 | 0.712515 | 56873 | -4162.91 | -0.00416291 | 0.0142503 | 1998.422
172.835 | -493.561 | 0.712515 | 56874.9 | -4163.03 | -0.00416303 | 0.0142503 | 1998.488
172.84 | -493.561 | 0.7128 | 56876.6 | -4163.14 | -0.00416314 | 0.014256 | 1998.548
172.845 | -493.561 | 0.713113 | 56878.6 | -4163.26 | -0.00416326 | 0.01426226 | 1998.618
172.85 | -493.561 | 0.712828 | 56880.3 | -4163.37 | -0.00416337 | 0.01425656 | 1998.678
172.855 | -493.561 | 0.712515 | 56882.1 | -4163.49 | -0.00416349 | 0.0142503 | 1998.741
172.86 | -493.56 | 0.712799 | 56883.8 | -4163.6 | -0.0041636 | 0.01425598 | 1998.801
172.865 | -493.56 | 0.713113 | 56885.6 | -4163.72 | -0.00416372 | 0.01426226 | 1998.864
172.87 | -493.56 | 0.713114 | 56887.3 | -4163.83 | -0.00416383 | 0.01426228 | 1998.924
172.875 | -493.56 | 0.713115 | 56889.2 | -4163.95 | -0.00416395 | 0.0142623 | 1998.991
172.88 | -493.56 | 0.713115 | 56890.8 | -4164.06 | -0.00416406 | 0.0142623 | 1999.047
172.885 | -493.56 | 0.713115 | 56892.6 | -4164.3 | -0.0041643 | 0.0142623 | 1999.11
172.89 | -493.559 | 0.713115 | 56894.1 | -4164.52 | -0.00416452 | 0.0142623 | 1999.163
172.895 | -493.559 | 0.713115 | 56895.9 | -4164.52 | -0.00416452 | 0.0142623 | 1999.226
172.9 | -493.559 | 0.713115 | 56897.4 | -4164.52 | -0.00416452 | 0.0142623 | 1999.279
172.905 | -493.559 | 0.713115 | 56899.1 | -4164.64 | -0.00416464 | 0.0142623 | 1999.339
172.91 | -493.559 | 0.713115 | 56900.7 | -4164.75 | -0.00416475 | 0.0142623 | 1999.395
172.915 | -493.559 | 0.713115 | 56902.5 | -4164.87 | -0.00416487 | 0.0142623 | 1999.458
172.92 | -493.558 | 0.713115 | 56904 | -4164.98 | -0.00416498 | 0.0142623 | 1999.511
172.925 | -493.558 | 0.713115 | 56905.7 | -4165.1 | -0.0041651 | 0.0142623 | 1999.571
172.93 | -493.558 | 0.713115 | 56907.1 | -4165.21 | -0.00416521 | 0.0142623 | 1999.62
172.935 | -493.558 | 0.713115 | 56908.7 | -4165.21 | -0.00416521 | 0.0142623 | 1999.676
172.94 | -493.558 | 0.713115 | 56910.3 | -4165.21 | -0.00416521 | 0.0142623 | 1999.732
172.945 | -493.558 | 0.713115 | 56911.9 | -4165.33 | -0.00416533 | 0.0142623 | 1999.788
172.95 | -493.557 | 0.713115 | 56913.5 | -4165.44 | -0.00416544 | 0.0142623 | 1999.845
172.955 | -493.557 | 0.713115 | 56915.2 | -4165.56 | -0.00416556 | 0.0142623 | 1999.904
172.96 | -493.557 | 0.713115 | 56916.7 | -4165.67 | -0.00416567 | 0.0142623 | 1999.957
172.965 | -493.557 | 0.713115 | 56918.3 | -4165.79 | -0.00416579 | 0.0142623 | 2000.013
172.97 | -493.557 | 0.713115 | 56919.8 | -4165.9 | -0.0041659 | 0.0142623 | 2000.066
172.975 | -493.557 | 0.713115 | 56921.4 | -4165.9 | -0.0041659 | 0.0142623 | 2000.122
172.98 | -493.556 | 0.713115 | 56923 | -4165.9 | -0.0041659 | 0.0142623 | 2000.179
172.985 | -493.556 | 0.713115 | 56924.7 | -4166.02 | -0.00416602 | 0.0142623 | 2000.238
172.99 | -493.556 | 0.713115 | 56926.3 | -4166.12 | -0.00416612 | 0.0142623 | 2000.294
172.995 | -493.556 | 0.713115 | 56928 | -4166.25 | -0.00416625 | 0.0142623 | 2000.354
173 | -493.556 | 0.713398 | 56929.6 | -4166.35 | -0.00416635 | 0.01426796 | 2000.41
173.005 | -493.556 | 0.713713 | 56931.4 | -4166.35 | -0.00416635 | 0.01427426 | 2000.474
173.01 | -493.555 | 0.713429 | 56933 | -4166.35 | -0.00416635 | 0.01426858 | 2000.53
173.015 | -493.555 | 0.713115 | 56934.8 | -4166.47 | -0.00416647 | 0.0142623 | 2000.593
173.02 | -493.555 | 0.713401 | 56936.5 | -4166.58 | -0.00416658 | 0.01426802 | 2000.653
173.025 | -493.555 | 0.713713 | 56938.3 | -4166.7 | -0.0041667 | 0.01427426 | 2000.716
173.03 | -493.555 | 0.713714 | 56940 | -4166.81 | -0.00416681 | 0.01427428 | 2000.776
173.035 | -493.555 | 0.713715 | 56941.8 | -4166.81 | -0.00416681 | 0.0142743 | 2000.839
173.04 | -493.554 | 0.713715 | 56943.5 | -4166.81 | -0.00416681 | 0.0142743 | 2000.899
173.045 | -493.554 | 0.713715 | 56945.3 | -4167.05 | -0.00416705 | 0.0142743 | 2000.962
173.05 | -493.554 | 0.713715 | 56946.9 | -4167.27 | -0.00416727 | 0.0142743 | 2001.018
173.055 | -493.554 | 0.713715 | 56948.7 | -4167.39 | -0.00416739 | 0.0142743 | 2001.082
173.06 | -493.554 | 0.713715 | 56950.4 | -4167.5 | -0.0041675 | 0.0142743 | 2001.141
173.065 | -493.554 | 0.713715 | 56952.2 | -4167.62 | -0.00416762 | 0.0142743 | 2001.205
173.07 | -493.553 | 0.713715 | 56953.9 | -4167.73 | -0.00416773 | 0.0142743 | 2001.264
173.075 | -493.553 | 0.713715 | 56955.8 | -4167.85 | -0.00416785 | 0.0142743 | 2001.331
173.08 | -493.553 | 0.713715 | 56957.4 | -4167.96 | -0.00416796 | 0.0142743 | 2001.387
173.085 | -493.553 | 0.713715 | 56959.2 | -4168.2 | -0.0041682 | 0.0142743 | 2001.451
173.09 | -493.553 | 0.713715 | 56960.7 | -4168.42 | -0.00416842 | 0.0142743 | 2001.503
173.095 | -493.553 | 0.713715 | 56962.5 | -4168.42 | -0.00416842 | 0.0142743 | 2001.566
173.1 | -493.552 | 0.713715 | 56964.1 | -4168.42 | -0.00416842 | 0.0142743 | 2001.623
173.105 | -493.552 | 0.713715 | 56965.8 | -4168.54 | -0.00416854 | 0.0142743 | 2001.682
173.11 | -493.552 | 0.713715 | 56967.5 | -4168.65 | -0.00416865 | 0.0142743 | 2001.742
173.115 | -493.552 | 0.713715 | 56969.3 | -4168.65 | -0.00416865 | 0.0142743 | 2001.805
173.12 | -493.552 | 0.713715 | 56970.8 | -4168.65 | -0.00416865 | 0.0142743 | 2001.858
173.125 | -493.552 | 0.713715 | 56972.6 | -4168.89 | -0.00416889 | 0.0142743 | 2001.921
173.13 | -493.551 | 0.713998 | 56974.1 | -4169.11 | -0.00416911 | 0.01427996 | 2001.974
173.135 | -493.551 | 0.714314 | 56975.7 | -4169.11 | -0.00416911 | 0.01428628 | 2002.03
173.14 | -493.551 | 0.714029 | 56977.2 | -4169.11 | -0.00416911 | 0.01428058 | 2002.083
173.145 | -493.551 | 0.713715 | 56978.8 | -4169.23 | -0.00416923 | 0.0142743 | 2002.139
173.15 | -493.551 | 0.714 | 56980.3 | -4169.34 | -0.00416934 | 0.01428 | 2002.192
173.155 | -493.551 | 0.714314 | 56982 | -4169.46 | -0.00416946 | 0.01428628 | 2002.252
173.16 | -493.55 | 0.714314 | 56983.6 | -4169.57 | -0.00416957 | 0.01428628 | 2002.308
173.165 | -493.55 | 0.714315 | 56985.3 | -4169.69 | -0.00416969 | 0.0142863 | 2002.368
173.17 | -493.55 | 0.714315 | 56986.7 | -4169.8 | -0.0041698 | 0.0142863 | 2002.417
173.175 | -493.55 | 0.714315 | 56988.4 | -4169.92 | -0.00416992 | 0.0142863 | 2002.477
173.18 | -493.55 | 0.714315 | 56990 | -4170.03 | -0.00417003 | 0.0142863 | 2002.533
173.185 | -493.55 | 0.714315 | 56991.8 | -4170.15 | -0.00417015 | 0.0142863 | 2002.596
173.19 | -493.549 | 0.714315 | 56993.5 | -4170.26 | -0.00417026 | 0.0142863 | 2002.656
173.195 | -493.549 | 0.714315 | 56995.4 | -4170.38 | -0.00417038 | 0.0142863 | 2002.723
173.2 | -493.549 | 0.714315 | 56997.1 | -4170.49 | -0.00417049 | 0.0142863 | 2002.782
173.205 | -493.549 | 0.714315 | 56998.9 | -4170.49 | -0.00417049 | 0.0142863 | 2002.846
173.21 | -493.549 | 0.714315 | 57000.6 | -4170.49 | -0.00417049 | 0.0142863 | 2002.905
173.215 | -493.549 | 0.714315 | 57002.4 | -4170.61 | -0.00417061 | 0.0142863 | 2002.968
173.22 | -493.548 | 0.714315 | 57004.1 | -4170.72 | -0.00417072 | 0.0142863 | 2003.028
173.225 | -493.548 | 0.714315 | 57005.9 | -4170.84 | -0.00417084 | 0.0142863 | 2003.091
173.23 | -493.548 | 0.714315 | 57007.7 | -4170.95 | -0.00417095 | 0.0142863 | 2003.155
173.235 | -493.548 | 0.714315 | 57009.6 | -4171.07 | -0.00417107 | 0.0142863 | 2003.221
173.24 | -493.548 | 0.714315 | 57011.3 | -4171.18 | -0.00417118 | 0.0142863 | 2003.281
173.245 | -493.548 | 0.714315 | 57013.2 | -4171.3 | -0.0041713 | 0.0142863 | 2003.348
173.25 | -493.547 | 0.714315 | 57014.9 | -4171.41 | -0.00417141 | 0.0142863 | 2003.408
173.255 | -493.547 | 0.714315 | 57016.9 | -4171.41 | -0.00417141 | 0.0142863 | 2003.478
173.26 | -493.547 | 0.714315 | 57018.6 | -4171.41 | -0.00417141 | 0.0142863 | 2003.538
173.265 | -493.547 | 0.714315 | 57020.4 | -4171.53 | -0.00417153 | 0.0142863 | 2003.601
173.27 | -493.547 | 0.714601 | 57022.1 | -4171.64 | -0.00417164 | 0.01429202 | 2003.661
173.275 | -493.547 | 0.714913 | 57024 | -4171.76 | -0.00417176 | 0.01429826 | 2003.727
173.28 | -493.546 | 0.714628 | 57025.6 | -4171.87 | -0.00417187 | 0.01429256 | 2003.784
173.285 | -493.546 | 0.714315 | 57027.4 | -4171.87 | -0.00417187 | 0.0142863 | 2003.847
173.29 | -493.546 | 0.714599 | 57028.9 | -4171.87 | -0.00417187 | 0.01429198 | 2003.9
173.295 | -493.546 | 0.714913 | 57030.7 | -4172.11 | -0.00417211 | 0.01429826 | 2003.963
173.3 | -493.546 | 0.714914 | 57032.2 | -4172.33 | -0.00417233 | 0.01429828 | 2004.016
173.305 | -493.546 | 0.714915 | 57033.9 | -4172.45 | -0.00417245 | 0.0142983 | 2004.075
173.31 | -493.545 | 0.714915 | 57035.5 | -4172.56 | -0.00417256 | 0.0142983 | 2004.132
173.315 | -493.545 | 0.714915 | 57037.2 | -4172.68 | -0.00417268 | 0.0142983 | 2004.191
173.32 | -493.545 | 0.714915 | 57038.8 | -4172.78 | -0.00417278 | 0.0142983 | 2004.248
173.325 | -493.545 | 0.714915 | 57040.5 | -4172.9 | -0.0041729 | 0.0142983 | 2004.307
173.33 | -493.545 | 0.714915 | 57042 | -4173.01 | -0.00417301 | 0.0142983 | 2004.36
173.335 | -493.545 | 0.714915 | 57043.7 | -4173.01 | -0.00417301 | 0.0142983 | 2004.42
173.34 | -493.544 | 0.714915 | 57045.3 | -4173.01 | -0.00417301 | 0.0142983 | 2004.476
173.345 | -493.544 | 0.714915 | 57047 | -4173.13 | -0.00417313 | 0.0142983 | 2004.536
173.35 | -493.544 | 0.714915 | 57048.5 | -4173.24 | -0.00417324 | 0.0142983 | 2004.588
173.355 | -493.544 | 0.714915 | 57050.2 | -4173.36 | -0.00417336 | 0.0142983 | 2004.648
173.36 | -493.544 | 0.714915 | 57051.7 | -4173.47 | -0.00417347 | 0.0142983 | 2004.701
173.365 | -493.544 | 0.714915 | 57053.4 | -4173.59 | -0.00417359 | 0.0142983 | 2004.761
173.37 | -493.543 | 0.714915 | 57054.9 | -4173.7 | -0.0041737 | 0.0142983 | 2004.813
173.375 | -493.543 | 0.714915 | 57056.6 | -4173.82 | -0.00417382 | 0.0142983 | 2004.873
173.38 | -493.543 | 0.714915 | 57058.1 | -4173.93 | -0.00417393 | 0.0142983 | 2004.926
173.385 | -493.543 | 0.714915 | 57059.8 | -4173.93 | -0.00417393 | 0.0142983 | 2004.985
173.39 | -493.543 | 0.715199 | 57061.4 | -4173.93 | -0.00417393 | 0.01430398 | 2005.042
173.395 | -493.543 | 0.715513 | 57063.1 | -4174.05 | -0.00417405 | 0.01431026 | 2005.101
173.4 | -493.542 | 0.715228 | 57064.6 | -4174.16 | -0.00417416 | 0.01430456 | 2005.154
173.405 | -493.542 | 0.714915 | 57066.4 | -4174.28 | -0.00417428 | 0.0142983 | 2005.217
173.41 | -493.542 | 0.7152 | 57068 | -4174.39 | -0.00417439 | 0.014304 | 2005.274
173.415 | -493.542 | 0.715513 | 57069.7 | -4174.51 | -0.00417451 | 0.01431026 | 2005.333
173.42 | -493.542 | 0.715229 | 57071.3 | -4174.62 | -0.00417462 | 0.01430458 | 2005.39
173.425 | -493.542 | 0.714915 | 57073.1 | -4174.74 | -0.00417474 | 0.0142983 | 2005.453
173.43 | -493.541 | 0.715199 | 57074.8 | -4174.85 | -0.00417485 | 0.01430398 | 2005.512
173.435 | -493.541 | 0.715513 | 57076.7 | -4174.97 | -0.00417497 | 0.01431026 | 2005.579
173.44 | -493.541 | 0.715514 | 57078.4 | -4175.08 | -0.00417508 | 0.01431028 | 2005.639
173.445 | -493.541 | 0.715515 | 57080.3 | -4175.08 | -0.00417508 | 0.0143103 | 2005.706
173.45 | -493.541 | 0.715515 | 57082.1 | -4175.08 | -0.00417508 | 0.0143103 | 2005.769
173.455 | -493.541 | 0.715515 | 57084.1 | -4175.2 | -0.0041752 | 0.0143103 | 2005.839
173.46 | -493.54 | 0.715515 | 57085.9 | -4175.31 | -0.00417531 | 0.0143103 | 2005.903
173.465 | -493.54 | 0.715515 | 57087.8 | -4175.43 | -0.00417543 | 0.0143103 | 2005.969
173.47 | -493.54 | 0.715515 | 57089.6 | -4175.54 | -0.00417554 | 0.0143103 | 2006.033
173.475 | -493.54 | 0.715515 | 57091.6 | -4175.66 | -0.00417566 | 0.0143103 | 2006.103
173.48 | -493.54 | 0.715515 | 57093.4 | -4175.77 | -0.00417577 | 0.0143103 | 2006.166
173.485 | -493.54 | 0.715515 | 57095.3 | -4175.89 | -0.00417589 | 0.0143103 | 2006.233
173.49 | -493.539 | 0.715515 | 57097.1 | -4176 | -0.004176 | 0.0143103 | 2006.296
173.495 | -493.539 | 0.715515 | 57099.1 | -4176.24 | -0.00417624 | 0.0143103 | 2006.366
173.5 | -493.539 | 0.715515 | 57100.8 | -4176.46 | -0.00417646 | 0.0143103 | 2006.426
173.505 | -493.539 | 0.715515 | 57102.8 | -4176.46 | -0.00417646 | 0.0143103 | 2006.496
173.51 | -493.539 | 0.715515 | 57104.4 | -4176.46 | -0.00417646 | 0.0143103 | 2006.553
173.515 | -493.539 | 0.715515 | 57106.2 | -4176.58 | -0.00417658 | 0.0143103 | 2006.616
173.52 | -493.538 | 0.715515 | 57107.9 | -4176.69 | -0.00417669 | 0.0143103 | 2006.676
173.525 | -493.538 | 0.715515 | 57109.7 | -4176.81 | -0.00417681 | 0.0143103 | 2006.739
173.53 | -493.538 | 0.715515 | 57111.3 | -4176.92 | -0.00417692 | 0.0143103 | 2006.795
173.535 | -493.538 | 0.715515 | 57113.1 | -4177.04 | -0.00417704 | 0.0143103 | 2006.858
173.54 | -493.538 | 0.715515 | 57114.7 | -4177.15 | -0.00417715 | 0.0143103 | 2006.915
173.545 | -493.538 | 0.715515 | 57116.4 | -4177.27 | -0.00417727 | 0.0143103 | 2006.974
173.55 | -493.537 | 0.715515 | 57117.8 | -4177.38 | -0.00417738 | 0.0143103 | 2007.023
173.555 | -493.537 | 0.715515 | 57119.5 | -4177.5 | -0.0041775 | 0.0143103 | 2007.083
173.56 | -493.537 | 0.715798 | 57121 | -4177.61 | -0.00417761 | 0.01431596 | 2007.136
173.565 | -493.537 | 0.716114 | 57122.7 | -4177.61 | -0.00417761 | 0.01432228 | 2007.196
173.57 | -493.537 | 0.715829 | 57124.2 | -4177.61 | -0.00417761 | 0.01431658 | 2007.248
173.575 | -493.537 | 0.715515 | 57125.9 | -4177.73 | -0.00417773 | 0.0143103 | 2007.308
173.58 | -493.536 | 0.715801 | 57127.4 | -4177.84 | -0.00417784 | 0.01431602 | 2007.361
173.585 | -493.536 | 0.716114 | 57129.1 | -4177.84 | -0.00417784 | 0.01432228 | 2007.421
173.59 | -493.536 | 0.716114 | 57130.6 | -4177.84 | -0.00417784 | 0.01432228 | 2007.473
173.595 | -493.536 | 0.716115 | 57132.2 | -4178.08 | -0.00417808 | 0.0143223 | 2007.529
173.6 | -493.536 | 0.716115 | 57133.6 | -4178.3 | -0.0041783 | 0.0143223 | 2007.579
173.605 | -493.536 | 0.716115 | 57135.2 | -4178.42 | -0.00417842 | 0.0143223 | 2007.635
173.61 | -493.535 | 0.716115 | 57136.7 | -4178.53 | -0.00417853 | 0.0143223 | 2007.688
173.615 | -493.535 | 0.716115 | 57138.3 | -4178.65 | -0.00417865 | 0.0143223 | 2007.744
173.62 | -493.535 | 0.716115 | 57139.8 | -4178.76 | -0.00417876 | 0.0143223 | 2007.796
173.625 | -493.535 | 0.716115 | 57141.5 | -4178.88 | -0.00417888 | 0.0143223 | 2007.856
173.63 | -493.535 | 0.716115 | 57143 | -4178.99 | -0.00417899 | 0.0143223 | 2007.909
173.635 | -493.535 | 0.716115 | 57144.7 | -4179.11 | -0.00417911 | 0.0143223 | 2007.969
173.64 | -493.534 | 0.716115 | 57146.3 | -4179.22 | -0.00417922 | 0.0143223 | 2008.025
173.645 | -493.534 | 0.716115 | 57148.1 | -4179.22 | -0.00417922 | 0.0143223 | 2008.088
173.65 | -493.534 | 0.716115 | 57149.8 | -4179.22 | -0.00417922 | 0.0143223 | 2008.148
173.655 | -493.534 | 0.716115 | 57151.6 | -4179.34 | -0.00417934 | 0.0143223 | 2008.211
173.66 | -493.534 | 0.716115 | 57153.2 | -4179.45 | -0.00417945 | 0.0143223 | 2008.267
173.665 | -493.534 | 0.716115 | 57155 | -4179.57 | -0.00417957 | 0.0143223 | 2008.331
173.67 | -493.533 | 0.716115 | 57156.6 | -4179.67 | -0.00417967 | 0.0143223 | 2008.387
173.675 | -493.533 | 0.716115 | 57158.5 | -4179.67 | -0.00417967 | 0.0143223 | 2008.454
173.68 | -493.533 | 0.716115 | 57160.1 | -4179.67 | -0.00417967 | 0.0143223 | 2008.51
173.685 | -493.533 | 0.716115 | 57162 | -4179.8 | -0.0041798 | 0.0143223 | 2008.577
173.69 | -493.533 | 0.716115 | 57163.7 | -4179.9 | -0.0041799 | 0.0143223 | 2008.636
173.695 | -493.533 | 0.716115 | 57165.6 | -4180.03 | -0.00418003 | 0.0143223 | 2008.703
173.7 | -493.532 | 0.716399 | 57167.3 | -4180.13 | -0.00418013 | 0.01432798 | 2008.763
173.705 | -493.532 | 0.716713 | 57169.2 | -4180.25 | -0.00418025 | 0.01433426 | 2008.83
173.71 | -493.532 | 0.716428 | 57170.9 | -4180.36 | -0.00418036 | 0.01432856 | 2008.889
173.715 | -493.532 | 0.716115 | 57172.8 | -4180.6 | -0.0041806 | 0.0143223 | 2008.956
173.72 | -493.532 | 0.7164 | 57174.5 | -4180.82 | -0.00418082 | 0.014328 | 2009.016
173.725 | -493.532 | 0.716713 | 57176.4 | -4180.82 | -0.00418082 | 0.01433426 | 2009.083
173.73 | -493.531 | 0.716429 | 57178 | -4180.82 | -0.00418082 | 0.01432858 | 2009.139
173.735 | -493.531 | 0.716115 | 57179.7 | -4180.94 | -0.00418094 | 0.0143223 | 2009.199
173.74 | -493.531 | 0.716399 | 57181.3 | -4181.05 | -0.00418105 | 0.01432798 | 2009.255
173.745 | -493.531 | 0.716713 | 57183 | -4181.17 | -0.00418117 | 0.01433426 | 2009.314
173.75 | -493.531 | 0.71643 | 57184.6 | -4181.28 | -0.00418128 | 0.0143286 | 2009.371
173.755 | -493.531 | 0.716115 | 57186.4 | -4181.4 | -0.0041814 | 0.0143223 | 2009.434
173.76 | -493.53 | 0.716399 | 57188 | -4181.51 | -0.00418151 | 0.01432798 | 2009.49
173.765 | -493.53 | 0.716713 | 57189.9 | -4181.63 | -0.00418163 | 0.01433426 | 2009.557
173.77 | -493.53 | 0.716714 | 57191.5 | -4181.74 | -0.00418174 | 0.01433428 | 2009.613
173.775 | -493.53 | 0.716715 | 57193.2 | -4181.86 | -0.00418186 | 0.0143343 | 2009.673
173.78 | -493.53 | 0.716715 | 57194.8 | -4181.97 | -0.00418197 | 0.0143343 | 2009.729
173.785 | -493.53 | 0.716715 | 57196.5 | -4182.09 | -0.00418209 | 0.0143343 | 2009.789
173.79 | -493.529 | 0.716715 | 57198.2 | -4182.2 | -0.0041822 | 0.0143343 | 2009.849
173.795 | -493.529 | 0.716715 | 57199.9 | -4182.32 | -0.00418232 | 0.0143343 | 2009.908
173.8 | -493.529 | 0.716715 | 57201.5 | -4182.43 | -0.00418243 | 0.0143343 | 2009.965
173.805 | -493.529 | 0.716715 | 57203.2 | -4182.43 | -0.00418243 | 0.0143343 | 2010.024
173.81 | -493.529 | 0.716715 | 57204.7 | -4182.43 | -0.00418243 | 0.0143343 | 2010.077
173.815 | -493.529 | 0.716715 | 57206.4 | -4182.55 | -0.00418255 | 0.0143343 | 2010.137
173.82 | -493.528 | 0.716715 | 57208 | -4182.66 | -0.00418266 | 0.0143343 | 2010.193
173.825 | -493.528 | 0.716715 | 57209.8 | -4182.78 | -0.00418278 | 0.0143343 | 2010.256
173.83 | -493.528 | 0.716715 | 57211.3 | -4182.89 | -0.00418289 | 0.0143343 | 2010.309
173.835 | -493.528 | 0.716715 | 57213.1 | -4182.89 | -0.00418289 | 0.0143343 | 2010.372
173.84 | -493.528 | 0.716715 | 57214.6 | -4182.89 | -0.00418289 | 0.0143343 | 2010.425
173.845 | -493.528 | 0.716715 | 57216.3 | -4183.13 | -0.00418313 | 0.0143343 | 2010.485
173.85 | -493.527 | 0.716715 | 57217.9 | -4183.35 | -0.00418335 | 0.0143343 | 2010.541
173.855 | -493.527 | 0.716715 | 57219.5 | -4183.47 | -0.00418347 | 0.0143343 | 2010.597
173.86 | -493.527 | 0.716715 | 57221.1 | -4183.58 | -0.00418358 | 0.0143343 | 2010.653
173.865 | -493.527 | 0.716715 | 57222.8 | -4183.58 | -0.00418358 | 0.0143343 | 2010.713
173.87 | -493.527 | 0.716715 | 57224.4 | -4183.58 | -0.00418358 | 0.0143343 | 2010.769
173.875 | -493.527 | 0.716715 | 57226.2 | -4183.7 | -0.0041837 | 0.0143343 | 2010.832
173.88 | -493.526 | 0.716715 | 57227.9 | -4183.81 | -0.00418381 | 0.0143343 | 2010.892
173.885 | -493.526 | 0.716715 | 57229.7 | -4183.93 | -0.00418393 | 0.0143343 | 2010.955
173.89 | -493.526 | 0.716715 | 57231.3 | -4184.04 | -0.00418404 | 0.0143343 | 2011.012
173.895 | -493.526 | 0.716715 | 57233.1 | -4184.04 | -0.00418404 | 0.0143343 | 2011.075
173.9 | -493.526 | 0.717 | 57234.8 | -4184.04 | -0.00418404 | 0.01434 | 2011.135
173.905 | -493.526 | 0.717313 | 57236.7 | -4184.16 | -0.00418416 | 0.01434626 | 2011.201
173.91 | -493.525 | 0.717028 | 57238.4 | -4184.27 | -0.00418427 | 0.01434056 | 2011.261
173.915 | -493.525 | 0.716715 | 57240.3 | -4184.39 | -0.00418439 | 0.0143343 | 2011.328
173.92 | -493.525 | 0.716999 | 57241.9 | -4184.5 | -0.0041845 | 0.01433998 | 2011.384
173.925 | -493.525 | 0.717313 | 57243.8 | -4184.62 | -0.00418462 | 0.01434626 | 2011.451
173.93 | -493.525 | 0.717314 | 57245.4 | -4184.73 | -0.00418473 | 0.01434628 | 2011.507
173.935 | -493.525 | 0.717315 | 57247.3 | -4184.73 | -0.00418473 | 0.0143463 | 2011.574
173.94 | -493.524 | 0.717598 | 57248.9 | -4184.73 | -0.00418473 | 0.01435196 | 2011.63
173.945 | -493.524 | 0.717913 | 57250.7 | -4184.97 | -0.00418497 | 0.01435826 | 2011.693
173.95 | -493.524 | 0.717631 | 57252.3 | -4185.19 | -0.00418519 | 0.01435262 | 2011.75
173.955 | -493.524 | 0.717318 | 57254 | -4185.31 | -0.00418531 | 0.01434636 | 2011.809
173.96 | -493.524 | 0.717317 | 57255.6 | -4185.42 | -0.00418542 | 0.01434634 | 2011.866
173.965 | -493.524 | 0.717315 | 57257.4 | -4185.54 | -0.00418554 | 0.0143463 | 2011.929
173.97 | -493.523 | 0.717315 | 57258.9 | -4185.65 | -0.00418565 | 0.0143463 | 2011.981
173.975 | -493.523 | 0.717315 | 57260.6 | -4185.89 | -0.00418589 | 0.0143463 | 2012.041
173.98 | -493.523 | 0.717315 | 57262.1 | -4186.11 | -0.00418611 | 0.0143463 | 2012.094
173.985 | -493.523 | 0.717315 | 57263.8 | -4186.23 | -0.00418623 | 0.0143463 | 2012.154
173.99 | -493.523 | 0.717315 | 57265.3 | -4186.33 | -0.00418633 | 0.0143463 | 2012.206
173.995 | -493.523 | 0.717315 | 57266.9 | -4186.33 | -0.00418633 | 0.0143463 | 2012.263
174 | -493.522 | 0.717315 | 57268.5 | -4186.33 | -0.00418633 | 0.0143463 | 2012.319
174.005 | -493.522 | 0.717315 | 57270.2 | -4186.46 | -0.00418646 | 0.0143463 | 2012.379
174.01 | -493.522 | 0.717315 | 57271.7 | -4186.56 | -0.00418656 | 0.0143463 | 2012.431
174.015 | -493.522 | 0.717315 | 57273.4 | -4186.68 | -0.00418668 | 0.0143463 | 2012.491
174.02 | -493.522 | 0.717315 | 57275 | -4186.79 | -0.00418679 | 0.0143463 | 2012.547
174.025 | -493.522 | 0.717315 | 57276.7 | -4186.79 | -0.00418679 | 0.0143463 | 2012.607
174.03 | -493.521 | 0.7176 | 57278.3 | -4186.79 | -0.00418679 | 0.014352 | 2012.663
174.035 | -493.521 | 0.717914 | 57280 | -4186.91 | -0.00418691 | 0.01435828 | 2012.723
174.04 | -493.521 | 0.717914 | 57281.6 | -4187.02 | -0.00418702 | 0.01435828 | 2012.779
174.045 | -493.521 | 0.717915 | 57283.4 | -4187.14 | -0.00418714 | 0.0143583 | 2012.842
174.05 | -493.521 | 0.717915 | 57285.1 | -4187.25 | -0.00418725 | 0.0143583 | 2012.902
174.055 | -493.521 | 0.717915 | 57287 | -4187.37 | -0.00418737 | 0.0143583 | 2012.969
174.06 | -493.52 | 0.717915 | 57288.6 | -4187.48 | -0.00418748 | 0.0143583 | 2013.025
174.065 | -493.52 | 0.717915 | 57290.4 | -4187.48 | -0.00418748 | 0.0143583 | 2013.088
174.07 | -493.52 | 0.717915 | 57292.1 | -4187.48 | -0.00418748 | 0.0143583 | 2013.148
174.075 | -493.52 | 0.717915 | 57293.9 | -4187.72 | -0.00418772 | 0.0143583 | 2013.211
174.08 | -493.52 | 0.717915 | 57295.7 | -4187.94 | -0.00418794 | 0.0143583 | 2013.275
174.085 | -493.52 | 0.717915 | 57297.6 | -4187.94 | -0.00418794 | 0.0143583 | 2013.341
174.09 | -493.519 | 0.717915 | 57299.3 | -4187.94 | -0.00418794 | 0.0143583 | 2013.401
174.095 | -493.519 | 0.717915 | 57301.2 | -4188.06 | -0.00418806 | 0.0143583 | 2013.468
174.1 | -493.519 | 0.717915 | 57302.9 | -4188.17 | -0.00418817 | 0.0143583 | 2013.528
174.105 | -493.519 | 0.717915 | 57304.8 | -4188.29 | -0.00418829 | 0.0143583 | 2013.594
174.11 | -493.519 | 0.717915 | 57306.7 | -4188.4 | -0.0041884 | 0.0143583 | 2013.661
174.115 | -493.519 | 0.717915 | 57308.7 | -4188.52 | -0.00418852 | 0.0143583 | 2013.731
174.12 | -493.518 | 0.717915 | 57310.4 | -4188.63 | -0.00418863 | 0.0143583 | 2013.791
174.125 | -493.518 | 0.717915 | 57312.4 | -4188.63 | -0.00418863 | 0.0143583 | 2013.861
174.13 | -493.518 | 0.717915 | 57314.1 | -4188.63 | -0.00418863 | 0.0143583 | 2013.921
174.135 | -493.518 | 0.717915 | 57316.1 | -4188.87 | -0.00418887 | 0.0143583 | 2013.991
174.14 | -493.518 | 0.717915 | 57317.8 | -4189.09 | -0.00418909 | 0.0143583 | 2014.051
174.145 | -493.518 | 0.717915 | 57319.8 | -4189.09 | -0.00418909 | 0.0143583 | 2014.121
174.15 | -493.517 | 0.717915 | 57321.5 | -4189.09 | -0.00418909 | 0.0143583 | 2014.181
174.155 | -493.517 | 0.717915 | 57323.3 | -4189.21 | -0.00418921 | 0.0143583 | 2014.244
174.16 | -493.517 | 0.717915 | 57325 | -4189.32 | -0.00418932 | 0.0143583 | 2014.304
174.165 | -493.517 | 0.717915 | 57326.8 | -4189.56 | -0.00418956 | 0.0143583 | 2014.367
174.17 | -493.517 | 0.718199 | 57328.5 | -4189.78 | -0.00418978 | 0.01436398 | 2014.427
174.175 | -493.517 | 0.718513 | 57330.4 | -4189.9 | -0.0041899 | 0.01437026 | 2014.494
174.18 | -493.516 | 0.718229 | 57331.9 | -4190.01 | -0.00419001 | 0.01436458 | 2014.547
174.185 | -493.516 | 0.717915 | 57333.7 | -4190.13 | -0.00419013 | 0.0143583 | 2014.61
174.19 | -493.516 | 0.718198 | 57335.3 | -4190.24 | -0.00419024 | 0.01436396 | 2014.666
174.195 | -493.516 | 0.718513 | 57337 | -4190.36 | -0.00419036 | 0.01437026 | 2014.726
174.2 | -493.516 | 0.718229 | 57338.6 | -4190.47 | -0.00419047 | 0.01436458 | 2014.782
174.205 | -493.516 | 0.717915 | 57340.3 | -4190.71 | -0.00419071 | 0.0143583 | 2014.842
174.21 | -493.515 | 0.718201 | 57341.8 | -4190.93 | -0.00419093 | 0.01436402 | 2014.894
174.215 | -493.515 | 0.718513 | 57343.4 | -4190.93 | -0.00419093 | 0.01437026 | 2014.951
174.22 | -493.515 | 0.718514 | 57344.9 | -4190.93 | -0.00419093 | 0.01437028 | 2015.003
174.225 | -493.515 | 0.718515 | 57346.6 | -4190.93 | -0.00419093 | 0.0143703 | 2015.063
174.23 | -493.515 | 0.718515 | 57029 | -4190.93 | -0.00419093 | 0.0143703 | 2003.903
174.235 | -493.515 | 0.718515 | 56678.6 | -4191.05 | -0.00419105 | 0.0143703 | 1991.591
174.24 | -493.514 | 0.718515 | 53960.8 | -4191.16 | -0.00419116 | 0.0143703 | 1896.092